## Sheet
Proyecto | OT | Cilindro N° | Código de mezcla | Tipo de mezcla | Localización | Toma | Recepción | Rotura | Publicación | Forma de falla | Edad (días) | Diámetro (mm) | Observaciones | Resistencia nominal (MPa) | Area (mm²) | Carga máxima (kN) | Resistencia (kg/cm²) | Resistencia (MPa) | Resistencia (%) | Referencia
24603 - FLORA PPTO C | 576855 | 1533 | Autocompactado | Concreto | Muros ejes 9-11 / A-L y 11-12 / A-F, piso 22, torre 2 | 2026-10-15 | 2026-10-22 | 2026-10-22 | 2026-10-23 | 3-Columnar | 7 | 102 |  | 35 | 8171.282 | 271.8 | 339.6 | 33.3 | 95.1 | 790
24603 - FLORA PPTO C | 576855 | 1532 | Industrializado | Concreto | Placa ejes 1-4 / A-L, piso 22, torre 2 | 2026-10-15 | 2026-10-22 | 2026-10-22 | 2026-10-23 | 3-Columnar | 7 | 102 |  | 28 | 8171.282 | 193.5 | 241.7 | 23.7 | 84.6 | 790
24603 - FLORA PPTO C | 576855 | 1531 | Autocompactado | Concreto | Muros ejes 9-15 / G-L, piso 13, torre 1 | 2026-10-15 | 2026-10-22 | 2026-10-22 | 2026-10-23 | 3-Columnar | 7 | 102 |  | 42 | 8171.282 | 227.6 | 284.5 | 27.9 | 66.4 | 790
24603 - FLORA PPTO C | 576855 | 1530 | Industrializado | Concreto | Placa ejes 7-8 / G-L y 6-8 / A-G, piso 14, torre 1 | 2026-10-15 | 2026-10-22 | 2026-10-22 | 2026-10-23 | 3-Columnar | 7 | 102 |  | 35 | 8171.282 | 266.3 | 332.4 | 32.6 | 93.1 | 790
24603 - FLORA PPTO C | 576855 | 1529 | Industrializado | Concreto | Escalera 2, piso 17 al 18, torre 2 | 2026-10-15 | 2026-10-22 | 2026-10-22 | 2026-10-23 | 3-Columnar | 7 | 102 |  | 35 | 8171.282 | 250.4 | 312 | 30.6 | 87.4 | 790
24603 - FLORA PPTO C | 576855 | 1528 | Autocompactado | Concreto | Columnas piso 4, salón comunal | 2026-10-15 | 2026-10-22 | 2026-10-22 | 2026-10-23 | 3-Columnar | 7 | 102 |  | 35 | 8171.282 | 265.3 | 331.4 | 32.5 | 92.9 | 790
24603 - FLORA PPTO C | 576853 | 1527 | Autocompactado | Concreto | Muros ejes 9-15 / A-F, piso 13, torre 1 | 2026-10-14 | 2026-10-21 | 2026-10-21 | 2026-10-22 | 4-Transversal | 7 | 102 |  | 42 | 8171.282 | 262.4 | 327.3 | 32.1 | 76.4 | 787
24603 - FLORA PPTO C | 576853 | 1526 | Autocompactado | Concreto | Muros ejes 12-15 / A-L y 11-12 / G-L, piso 22, torre 2 | 2026-10-14 | 2026-10-21 | 2026-10-21 | 2026-10-22 | 3-Columnar | 7 | 102 |  | 35 | 8171.282 | 270.6 | 337.5 | 33.1 | 94.6 | 787
24603 - FLORA PPTO C | 576853 | 1525 | Industrializado | Concreto | Placa ejes 4-7 / A-L, piso 22, torre 2 | 2026-10-14 | 2026-10-21 | 2026-10-21 | 2026-10-22 | 3-Columnar | 7 | 102 |  | 28 | 8171.282 | 229.6 | 286.5 | 28.1 | 100.4 | 787
24603 - FLORA PPTO C | 576853 | 1524 | Industrializado | Concreto | Placa ejes 1-6 / A-F, piso 14, torre 1 | 2026-10-14 | 2026-10-21 | 2026-10-21 | 2026-10-22 | 3-Columnar | 7 | 102 |  | 35 | 8171.282 | 249.9 | 312 | 30.6 | 87.4 | 787
24603 - FLORA PPTO C | 576853 | 1523 | Industrializado | Concreto | Escalera 2, piso 14 al 15, torre 2 | 2026-10-14 | 2026-10-21 | 2026-10-21 | 2026-10-22 | 3-Columnar | 7 | 102 |  | 35 | 8171.282 | 256.8 | 320.2 | 31.4 | 89.7 | 787
24603 - FLORA PPTO C | 576853 | 1522 | Plástico | Concreto | Soporte escalera comercio 2 | 2026-10-14 | 2026-10-21 | 2026-10-21 | 2026-10-22 | 4-Transversal | 7 | 102 |  | 21 | 8171.282 | 121.4 | 151.9 | 14.9 | 71 | 787
24603 - FLORA PPTO C | 576062 | 1476 | AUTO | Concreto | Muros ejes 1 - 4 / A - L y 4 - 5 / A - F / piso 20 / torre 2 | 2026-09-24 | 2026-09-25 | 2026-10-22 | 2026-10-22 | 2-Cónica y dividida | 28 | 101 |  | 34.5 | 8011.847 | 341.2 | 434.4 | 42.6 | 123.5 | 789
24603 - FLORA PPTO C | 576062 | 1476 | AUTO | Concreto | Muros ejes 1 - 4 / A - L y 4 - 5 / A - F / piso 20 / torre 2 | 2026-09-24 | 2026-09-25 | 2026-10-22 | 2026-10-22 | 2-Cónica y dividida | 28 | 101 |  | 34.5 | 8011.847 | 339.5 | 432.4 | 42.4 | 122.9 | 789
24603 - FLORA PPTO C | 576062 | 1476 | AUTO | Concreto | Muros ejes 1 - 4 / A - L y 4 - 5 / A - F / piso 20 / torre 2 | 2026-09-24 | 2026-09-25 | 2026-10-22 | 2026-10-22 | 2-Cónica y dividida | 28 | 102 |  | 34.5 | 8171.282 | 337.8 | 421.1 | 41.3 | 119.7 | 789
24603 - FLORA PPTO C | 576062 | 1475 | AUTO | Concreto | Muros ejes 9 - 15 / A - F / piso 11 / torre 1 | 2026-09-24 | 2026-09-25 | 2026-10-22 | 2026-10-22 | 2-Cónica y dividida | 28 | 100 |  | 41.4 | 7853.982 | 527.5 | 685.3 | 67.2 | 162.3 | 789
24603 - FLORA PPTO C | 576062 | 1475 | AUTO | Concreto | Muros ejes 9 - 15 / A - F / piso 11 / torre 1 | 2026-09-24 | 2026-09-25 | 2026-10-22 | 2026-10-22 | 2-Cónica y dividida | 28 | 102 |  | 41.4 | 8171.282 | 525.8 | 655.7 | 64.3 | 155.3 | 789
24603 - FLORA PPTO C | 576062 | 1475 | AUTO | Concreto | Muros ejes 9 - 15 / A - F / piso 11 / torre 1 | 2026-09-24 | 2026-09-25 | 2026-10-22 | 2026-10-22 | 2-Cónica y dividida | 28 | 101 |  | 41.4 | 8011.847 | 523.5 | 665.9 | 65.3 | 157.7 | 789
24603 - FLORA PPTO C | 576062 | 1474 | INDUS | Concreto | Placa ejes 7 - 9 / A - L / piso 21 / torre 2 | 2026-09-24 | 2026-09-25 | 2026-10-22 | 2026-10-22 | 5-Fractura extremos | 28 | 100 |  | 27.6 | 7853.982 | 342.5 | 444.6 | 43.6 | 158 | 789
24603 - FLORA PPTO C | 576062 | 1474 | INDUS | Concreto | Placa ejes 7 - 9 / A - L / piso 21 / torre 2 | 2026-09-24 | 2026-09-25 | 2026-10-22 | 2026-10-22 | 5-Fractura extremos | 28 | 102 |  | 27.6 | 8171.282 | 340.8 | 425.2 | 41.7 | 151.1 | 789
24603 - FLORA PPTO C | 576062 | 1474 | INDUS | Concreto | Placa ejes 7 - 9 / A - L / piso 21 / torre 2 | 2026-09-24 | 2026-09-25 | 2026-10-22 | 2026-10-22 | 5-Fractura extremos | 28 | 100 |  | 27.6 | 7853.982 | 338.2 | 439.5 | 43.1 | 156.2 | 789
24603 - FLORA PPTO C | 576062 | 1473 | INDUS | Concreto | Placa ejes 1 - 6 / G - L / piso 12 / torre 1 | 2026-09-24 | 2026-09-25 | 2026-10-22 | 2026-10-22 | 5-Fractura extremos | 28 | 101 |  | 34.5 | 8011.847 | 400.5 | 509.9 | 50 | 144.9 | 789
24603 - FLORA PPTO C | 576062 | 1473 | INDUS | Concreto | Placa ejes 1 - 6 / G - L / piso 12 / torre 1 | 2026-09-24 | 2026-09-25 | 2026-10-22 | 2026-10-22 | 5-Fractura extremos | 28 | 102 |  | 34.5 | 8171.282 | 398.5 | 497.6 | 48.8 | 141.4 | 789
24603 - FLORA PPTO C | 576062 | 1473 | INDUS | Concreto | Placa ejes 1 - 6 / G - L / piso 12 / torre 1 | 2026-09-24 | 2026-09-25 | 2026-10-22 | 2026-10-22 | 5-Fractura extremos | 28 | 101 |  | 34.5 | 8011.847 | 396.8 | 504.8 | 49.5 | 143.5 | 789
24603 - FLORA PPTO C | 576061 | 1472 | AUTO | Concreto | Muros Ejes 7 – 7 / A – L Piso 20 / T2 | 2026-09-23 | 2026-09-25 | 2026-10-21 | 2026-10-22 | 5-Fractura extremos | 28 | 101 |  | 34.5 | 8011.847 | 435.4 | 553.7 | 54.3 | 157.4 | 788
24603 - FLORA PPTO C | 576061 | 1472 | AUTO | Concreto | Muros Ejes 7 – 7 / A – L Piso 20 / T2 | 2026-09-23 | 2026-09-25 | 2026-10-21 | 2026-10-22 | 5-Fractura extremos | 28 | 100 |  | 34.5 | 7853.982 | 432.3 | 560.8 | 55 | 159.4 | 788
24603 - FLORA PPTO C | 576061 | 1472 | AUTO | Concreto | Muros Ejes 7 – 7 / A – L Piso 20 / T2 | 2026-09-23 | 2026-09-25 | 2026-10-21 | 2026-10-22 | 5-Fractura extremos | 28 | 100 |  | 34.5 | 7853.982 | 429.6 | 557.8 | 54.7 | 158.6 | 788
24603 - FLORA PPTO C | 576061 | 1471 | AUTO | Concreto | Muros Ejes 7 – 9 / A – L Piso 11 / Torre 1 | 2026-09-23 | 2026-09-25 | 2026-10-21 | 2026-10-22 | 2-Cónica y dividida | 28 | 101 |  | 41.4 | 8011.847 | 415 | 528.2 | 51.8 | 125.1 | 788
24603 - FLORA PPTO C | 576061 | 1471 | AUTO | Concreto | Muros Ejes 7 – 9 / A – L Piso 11 / Torre 1 | 2026-09-23 | 2026-09-25 | 2026-10-21 | 2026-10-22 | 2-Cónica y dividida | 28 | 102 |  | 41.4 | 8171.282 | 412.3 | 515 | 50.5 | 122 | 788
24603 - FLORA PPTO C | 576061 | 1471 | AUTO | Concreto | Muros Ejes 7 – 9 / A – L Piso 11 / Torre 1 | 2026-09-23 | 2026-09-25 | 2026-10-21 | 2026-10-22 | 2-Cónica y dividida | 28 | 101 |  | 41.4 | 8011.847 | 408.6 | 520.1 | 51 | 123.2 | 788
24603 - FLORA PPTO C | 576061 | 1470 | INDUS | Concreto | Placa Ejes 9 – 12 / A – L Piso 21 / Torre 2 | 2026-09-23 | 2026-09-25 | 2026-10-21 | 2026-10-22 | 2-Cónica y dividida | 28 | 101 |  | 27.6 | 8011.847 | 352.4 | 448.7 | 44 | 159.4 | 788
24603 - FLORA PPTO C | 576061 | 1470 | INDUS | Concreto | Placa Ejes 9 – 12 / A – L Piso 21 / Torre 2 | 2026-09-23 | 2026-09-25 | 2026-10-21 | 2026-10-22 | 2-Cónica y dividida | 28 | 100 |  | 27.6 | 7853.982 | 350 | 454.8 | 44.6 | 161.6 | 788
24603 - FLORA PPTO C | 576061 | 1470 | INDUS | Concreto | Placa Ejes 9 – 12 / A – L Piso 21 / Torre 2 | 2026-09-23 | 2026-09-25 | 2026-10-21 | 2026-10-22 | 2-Cónica y dividida | 28 | 101 |  | 27.6 | 8011.847 | 345.2 | 439.5 | 43.1 | 156.2 | 788
24603 - FLORA PPTO C | 576061 | 1469 | INDUS | Concreto | Placa Ejes 12 – 15 / F – L Piso 11 / T1 y Escalera 1 Piso 6 al 7 / Torre 1 | 2026-09-23 | 2026-09-25 | 2026-10-21 | 2026-10-22 | 2-Cónica y dividida | 28 | 101 |  | 34.5 | 8011.847 | 432.8 | 550.6 | 54 | 156.5 | 788
24603 - FLORA PPTO C | 576061 | 1469 | INDUS | Concreto | Placa Ejes 12 – 15 / F – L Piso 11 / T1 y Escalera 1 Piso 6 al 7 / Torre 1 | 2026-09-23 | 2026-09-25 | 2026-10-21 | 2026-10-22 | 2-Cónica y dividida | 28 | 100 |  | 34.5 | 7853.982 | 430 | 557.8 | 54.7 | 158.6 | 788
24603 - FLORA PPTO C | 576061 | 1469 | INDUS | Concreto | Placa Ejes 12 – 15 / F – L Piso 11 / T1 y Escalera 1 Piso 6 al 7 / Torre 1 | 2026-09-23 | 2026-09-25 | 2026-10-21 | 2026-10-22 | 2-Cónica y dividida | 28 | 101 |  | 34.5 | 8011.847 | 428.3 | 545.6 | 53.5 | 155.1 | 788
24603 - FLORA PPTO C | 548542 | M150 | No Especificado | Mortero | Mortero Piso 4 Torre 1 | 2026-10-13 | 2026-10-16 | 2026-10-20 | 2026-10-22 | 2-Cónica y dividida | 7 | 75 |  | 10 | 4417.865 | 62.1 | 143.8 | 14.1 | 141 | 788
24603 - FLORA PPTO C | 548542 | G150 | No Especificado | Grouting | Grouting Piso 4 Torre 1 | 2026-10-13 | 2026-10-16 | 2026-10-20 | 2026-10-22 | 2-Cónica y dividida | 7 | 102 |  | 10 | 8171.282 | 109.5 | 136.6 | 13.4 | 134 | 788
24603 - FLORA PPTO C | 548542 | M149 | No Especificado | Mortero | Mortero Piso 4 Torre 1 | 2026-10-13 | 2026-10-16 | 2026-10-20 | 2026-10-22 | 2-Cónica y dividida | 7 | 76 |  | 10 | 4536.46 | 66.8 | 149.9 | 14.7 | 147 | 788
24603 - FLORA PPTO C | 548542 | G149 | No Especificado | Grouting | Grouting Piso 4 Torre 1 | 2026-10-13 | 2026-10-16 | 2026-10-20 | 2026-10-22 | 2-Cónica y dividida | 7 | 101 |  | 10 | 8011.847 | 103.2 | 131.5 | 12.9 | 129 | 788
24603 - FLORA PPTO C | 574660 | 1468 | INDUS | Concreto | Placa ejes 1 - 6 / A - G piso 11 / torre 1 | 2026-09-22 | 2026-09-25 | 2026-10-20 | 2026-10-20 | 2-Cónica y dividida | 28 | 102 |  | 34.5 | 8171.282 | 433.4 | 540.5 | 53 | 153.6 | 785
24603 - FLORA PPTO C | 574660 | 1468 | INDUS | Concreto | Placa ejes 1 - 6 / A - G piso 11 / torre 1 | 2026-09-22 | 2026-09-25 | 2026-10-20 | 2026-10-20 | 2-Cónica y dividida | 28 | 100 |  | 34.5 | 7853.982 | 431.5 | 559.8 | 54.9 | 159.1 | 785
24603 - FLORA PPTO C | 574660 | 1468 | INDUS | Concreto | Placa ejes 1 - 6 / A - G piso 11 / torre 1 | 2026-09-22 | 2026-09-25 | 2026-10-20 | 2026-10-20 | 2-Cónica y dividida | 28 | 100 |  | 34.5 | 7853.982 | 429.5 | 557.8 | 54.7 | 158.6 | 785
24603 - FLORA PPTO C | 574660 | 1467 | INDUS | Concreto | Placa ejes 1 - 6 / A - L piso 21 / torre 2 | 2026-09-22 | 2026-09-25 | 2026-10-20 | 2026-10-20 | 2-Cónica y dividida | 28 | 102 |  | 27.6 | 8171.282 | 388.5 | 484.4 | 47.5 | 172.1 | 785
24603 - FLORA PPTO C | 574660 | 1467 | INDUS | Concreto | Placa ejes 1 - 6 / A - L piso 21 / torre 2 | 2026-09-22 | 2026-09-25 | 2026-10-20 | 2026-10-20 | 2-Cónica y dividida | 28 | 100 |  | 27.6 | 7853.982 | 386.5 | 501.7 | 49.2 | 178.3 | 785
24603 - FLORA PPTO C | 574660 | 1467 | INDUS | Concreto | Placa ejes 1 - 6 / A - L piso 21 / torre 2 | 2026-09-22 | 2026-09-25 | 2026-10-20 | 2026-10-20 | 2-Cónica y dividida | 28 | 100 |  | 27.6 | 7853.982 | 384.5 | 499.7 | 49 | 177.5 | 785
24603 - FLORA PPTO C | 574660 | 1466 | AUTO | Concreto | Muros ejes 1 - 6 / A - G / piso 11 / torre 1 | 2026-09-22 | 2026-09-25 | 2026-10-20 | 2026-10-20 | 2-Cónica y dividida | 28 | 102 |  | 41.4 | 8171.282 | 385.5 | 481.3 | 47.2 | 114 | 785
24603 - FLORA PPTO C | 574660 | 1466 | AUTO | Concreto | Muros ejes 1 - 6 / A - G / piso 11 / torre 1 | 2026-09-22 | 2026-09-25 | 2026-10-20 | 2026-10-20 | 2-Cónica y dividida | 28 | 100 |  | 41.4 | 7853.982 | 383.5 | 497.6 | 48.8 | 117.9 | 785
24603 - FLORA PPTO C | 574660 | 1466 | AUTO | Concreto | Muros ejes 1 - 6 / A - G / piso 11 / torre 1 | 2026-09-22 | 2026-09-25 | 2026-10-20 | 2026-10-20 | 2-Cónica y dividida | 28 | 100 |  | 41.4 | 7853.982 | 381.5 | 495.6 | 48.6 | 117.4 | 785
24603 - FLORA PPTO C | 574660 | 1465 | AUTO | Concreto | Muros ejes 7 - 9 / A - L , piso 20 / torre 2 | 2026-09-22 | 2026-09-25 | 2026-10-20 | 2026-10-20 | 5-Fractura extremos | 28 | 102 |  | 34.5 | 8171.282 | 427.5 | 533.3 | 52.3 | 151.6 | 785
24603 - FLORA PPTO C | 574660 | 1465 | AUTO | Concreto | Muros ejes 7 - 9 / A - L , piso 20 / torre 2 | 2026-09-22 | 2026-09-25 | 2026-10-20 | 2026-10-20 | 5-Fractura extremos | 28 | 100 |  | 34.5 | 7853.982 | 425.8 | 552.7 | 54.2 | 157.1 | 785
24603 - FLORA PPTO C | 574660 | 1465 | AUTO | Concreto | Muros ejes 7 - 9 / A - L , piso 20 / torre 2 | 2026-09-22 | 2026-09-25 | 2026-10-20 | 2026-10-20 | 5-Fractura extremos | 28 | 100 |  | 34.5 | 7853.982 | 422.5 | 548.6 | 53.8 | 155.9 | 785
24603 - FLORA PPTO C | 574660 | 1464 | INDUS | Concreto | Escalera 1 , piso 16 al 17 / torre 2 | 2026-09-22 | 2026-09-25 | 2026-10-20 | 2026-10-20 | 5-Fractura extremos | 28 | 102 |  | 34.5 | 8171.282 | 405.5 | 505.8 | 49.6 | 143.8 | 785
24603 - FLORA PPTO C | 574660 | 1464 | INDUS | Concreto | Escalera 1 , piso 16 al 17 / torre 2 | 2026-09-22 | 2026-09-25 | 2026-10-20 | 2026-10-20 | 5-Fractura extremos | 28 | 100 |  | 34.5 | 7853.982 | 403.2 | 523.1 | 51.3 | 148.7 | 785
24603 - FLORA PPTO C | 574660 | 1464 | INDUS | Concreto | Escalera 1 , piso 16 al 17 / torre 2 | 2026-09-22 | 2026-09-25 | 2026-10-20 | 2026-10-20 | 5-Fractura extremos | 28 | 100 |  | 34.5 | 7853.982 | 401.5 | 521.1 | 51.1 | 148.1 | 785
24603 - FLORA PPTO C | 574660 | 1463 | PTCO | Concreto | Antepecho piso 1 , comercio 2 | 2026-09-22 | 2026-09-25 | 2026-10-20 | 2026-10-20 | 2-Cónica y dividida | 28 | 102 |  | 20.7 | 8171.282 | 263.5 | 328.3 | 32.2 | 155.6 | 785
24603 - FLORA PPTO C | 574660 | 1463 | PTCO | Concreto | Antepecho piso 1 , comercio 2 | 2026-09-22 | 2026-09-25 | 2026-10-20 | 2026-10-20 | 2-Cónica y dividida | 28 | 100 |  | 20.7 | 7853.982 | 261.5 | 339.6 | 33.3 | 160.9 | 785
24603 - FLORA PPTO C | 574660 | 1463 | PTCO | Concreto | Antepecho piso 1 , comercio 2 | 2026-09-22 | 2026-09-25 | 2026-10-20 | 2026-10-20 | 2-Cónica y dividida | 28 | 100 |  | 20.7 | 7853.982 | 259.5 | 336.5 | 33 | 159.4 | 785
24603 - FLORA PPTO C | 574660 | 1462 | INDUS | Concreto | Placa piso 3 , 5 comunal | 2026-09-22 | 2026-09-25 | 2026-10-20 | 2026-10-20 | 2-Cónica y dividida | 28 | 102 |  | 27.6 | 8171.282 | 362.5 | 452.8 | 44.4 | 160.9 | 785
24603 - FLORA PPTO C | 574660 | 1462 | INDUS | Concreto | Placa piso 3 , 5 comunal | 2026-09-22 | 2026-09-25 | 2026-10-20 | 2026-10-20 | 2-Cónica y dividida | 28 | 100 |  | 27.6 | 7853.982 | 360.5 | 468.1 | 45.9 | 166.3 | 785
24603 - FLORA PPTO C | 574660 | 1462 | INDUS | Concreto | Placa piso 3 , 5 comunal | 2026-09-22 | 2026-09-25 | 2026-10-20 | 2026-10-20 | 2-Cónica y dividida | 28 | 100 |  | 27.6 | 7853.982 | 358.5 | 465 | 45.6 | 165.2 | 785
24603 - FLORA PPTO C | 574660 | 1461 | AUTO | Concreto | Placa piso 3 , 5 comunal | 2026-09-22 | 2026-09-25 | 2026-10-20 | 2026-10-20 | 2-Cónica y dividida | 28 | 102 |  | 34.5 | 8171.282 | 407.5 | 508.8 | 49.9 | 144.6 | 785
24603 - FLORA PPTO C | 574660 | 1461 | AUTO | Concreto | Placa piso 3 , 5 comunal | 2026-09-22 | 2026-09-25 | 2026-10-20 | 2026-10-20 | 2-Cónica y dividida | 28 | 100 |  | 34.5 | 7853.982 | 405.8 | 527.2 | 51.7 | 149.9 | 785
24603 - FLORA PPTO C | 574660 | 1461 | AUTO | Concreto | Placa piso 3 , 5 comunal | 2026-09-22 | 2026-09-25 | 2026-10-20 | 2026-10-20 | 2-Cónica y dividida | 28 | 100 |  | 34.5 | 7853.982 | 402.5 | 522.1 | 51.2 | 148.4 | 785
24603 - FLORA PPTO C | 574659 | 1460 | Auto | Concreto | Muros ejes 9 - 11 / A - L y 11 - 12 / A - F piso 20 torre 2 | 2026-09-21 | 2026-09-25 | 2026-10-19 | 2026-10-20 | 2-Cónica y dividida | 28 | 102 |  | 34.5 | 8171.282 | 418.9 | 523.1 | 51.3 | 148.7 | 785
24603 - FLORA PPTO C | 574659 | 1460 | Auto | Concreto | Muros ejes 9 - 11 / A - L y 11 - 12 / A - F piso 20 torre 2 | 2026-09-21 | 2026-09-25 | 2026-10-19 | 2026-10-20 | 2-Cónica y dividida | 28 | 101 |  | 34.5 | 8011.847 | 420 | 534.3 | 52.4 | 151.9 | 785
24603 - FLORA PPTO C | 574659 | 1460 | Auto | Concreto | Muros ejes 9 - 11 / A - L y 11 - 12 / A - F piso 20 torre 2 | 2026-09-21 | 2026-09-25 | 2026-10-19 | 2026-10-20 | 2-Cónica y dividida | 28 | 100 |  | 34.5 | 7853.982 | 411.4 | 534.3 | 52.4 | 151.9 | 785
24603 - FLORA PPTO C | 574659 | 1459 | Auto | Concreto | Muros ejes 1 - 6 / G - L | 2026-09-21 | 2026-09-25 | 2026-10-19 | 2026-10-20 | 2-Cónica y dividida | 28 | 102 |  | 41.4 | 8171.282 | 432 | 539.4 | 52.9 | 127.8 | 785
24603 - FLORA PPTO C | 574659 | 1459 | Auto | Concreto | Muros ejes 1 - 6 / G - L | 2026-09-21 | 2026-09-25 | 2026-10-19 | 2026-10-20 | 2-Cónica y dividida | 28 | 101 |  | 41.4 | 8011.847 | 428.9 | 545.6 | 53.5 | 129.2 | 785
24603 - FLORA PPTO C | 574659 | 1459 | Auto | Concreto | Muros ejes 1 - 6 / G - L | 2026-09-21 | 2026-09-25 | 2026-10-19 | 2026-10-20 | 2-Cónica y dividida | 28 | 100 |  | 41.4 | 7853.982 | 423.4 | 549.6 | 53.9 | 130.2 | 785
24603 - FLORA PPTO C | 574659 | 1458 | Indus | Concreto | Placa ejes 8 - 15 / A - F piso 11 / torre 1 | 2026-09-21 | 2026-09-25 | 2026-10-19 | 2026-10-20 | 2-Cónica y dividida | 28 | 102 |  | 34.5 | 8171.282 | 438.9 | 547.6 | 53.7 | 155.7 | 785
24603 - FLORA PPTO C | 574659 | 1458 | Indus | Concreto | Placa ejes 8 - 15 / A - F piso 11 / torre 1 | 2026-09-21 | 2026-09-25 | 2026-10-19 | 2026-10-20 | 2-Cónica y dividida | 28 | 101 |  | 34.5 | 8011.847 | 435.6 | 554.7 | 54.4 | 157.7 | 785
24603 - FLORA PPTO C | 574659 | 1458 | Indus | Concreto | Placa ejes 8 - 15 / A - F piso 11 / torre 1 | 2026-09-21 | 2026-09-25 | 2026-10-19 | 2026-10-20 | 2-Cónica y dividida | 28 | 100 |  | 34.5 | 7853.982 | 431.3 | 559.8 | 54.9 | 159.1 | 785
24603 - FLORA PPTO C | 574659 | 1457 | Indus | Concreto | Placa ejes 1 - 4 / A - L piso 20 / torre 2 | 2026-09-21 | 2026-09-25 | 2026-10-19 | 2026-10-20 | 2-Cónica y dividida | 28 | 102 |  | 27.6 | 8171.282 | 398.9 | 497.6 | 48.8 | 176.8 | 785
24603 - FLORA PPTO C | 574659 | 1457 | Indus | Concreto | Placa ejes 1 - 4 / A - L piso 20 / torre 2 | 2026-09-21 | 2026-09-25 | 2026-10-19 | 2026-10-20 | 2-Cónica y dividida | 28 | 101 |  | 27.6 | 8011.847 | 392.3 | 499.7 | 49 | 177.5 | 785
24603 - FLORA PPTO C | 574659 | 1457 | Indus | Concreto | Placa ejes 1 - 4 / A - L piso 20 / torre 2 | 2026-09-21 | 2026-09-25 | 2026-10-19 | 2026-10-20 | 2-Cónica y dividida | 28 | 100 |  | 27.6 | 7853.982 | 386.6 | 501.7 | 49.2 | 178.3 | 785
24603 - FLORA PPTO C | 576851 | 1518 | Autocompactado | Concreto | Muros ejes 1-7 / A-F, piso 13, torre 1 | 2026-10-10 | 2026-10-16 | 2026-10-17 | 2026-10-20 | 3-Columnar | 7 | 102 |  | 42 | 8171.282 | 292.7 | 365.1 | 35.8 | 85.2 | 786
24603 - FLORA PPTO C | 576851 | 1517 | Autocompactado | Concreto | Columnas piso 4, salón comunal | 2026-10-10 | 2026-10-16 | 2026-10-17 | 2026-10-20 | 3-Columnar | 7 | 102 |  | 35 | 8171.282 | 276.4 | 344.7 | 33.8 | 96.6 | 786
24603 - FLORA PPTO C | 576851 | 1516 | Industrializado | Concreto | Placa ejes 12-15 / G-L, piso 12, torre 1 | 2026-10-09 | 2026-10-16 | 2026-10-16 | 2026-10-19 | 3-Columnar | 7 | 102 |  | 35 | 8171.282 | 240.6 | 299.8 | 29.4 | 84 | 783
24603 - FLORA PPTO C | 581920 | 1515 | Industrializado | Concreto | Placa ejes 8-12 / F-L, piso 13, torre 1 | 2026-10-08 | 2026-10-15 | 2026-10-22 | 2026-10-23 | 3-Columnar | 14 | 101 |  | 35 | 8011.847 | 265.7 | 338.5 | 33.2 | 94.9 | 790
24603 - FLORA PPTO C | 581920 | 1515 | Industrializado | Concreto | Placa ejes 8-12 / F-L, piso 13, torre 1 | 2026-10-08 | 2026-10-15 | 2026-10-15 | 2026-10-16 | 3-Columnar | 7 | 102 |  | 35 | 8171.282 | 230.6 | 287.6 | 28.2 | 80.6 | 782
24603 - FLORA PPTO C | 581920 | 1514 | Autocompactado | Concreto | Muros ejes 1-7 / G-L, piso 13, torre 1 | 2026-10-08 | 2026-10-15 | 2026-10-22 | 2026-10-23 | 3-Columnar | 14 | 101 |  | 42 | 8011.847 | 296.9 | 378.3 | 37.1 | 88.3 | 790
24603 - FLORA PPTO C | 581920 | 1514 | Autocompactado | Concreto | Muros ejes 1-7 / G-L, piso 13, torre 1 | 2026-10-08 | 2026-10-15 | 2026-10-15 | 2026-10-16 | 4-Transversal | 7 | 102 |  | 42 | 8171.282 | 261.9 | 327.3 | 32.1 | 76.4 | 782
24603 - FLORA PPTO C | 581920 | 1513 | Industrializado | Concreto | Placa piso 4, salón comunal | 2026-10-08 | 2026-10-15 | 2026-10-22 | 2026-10-23 | 3-Columnar | 14 | 102 |  | 28 | 8171.282 | 276.8 | 345.7 | 33.9 | 121.1 | 790
24603 - FLORA PPTO C | 581920 | 1513 | Industrializado | Concreto | Placa piso 4, salón comunal | 2026-10-08 | 2026-10-15 | 2026-10-15 | 2026-10-16 | 3-Columnar | 7 | 102 |  | 28 | 8171.282 | 240.1 | 299.8 | 29.4 | 105 | 782
24603 - FLORA PPTO C | 581920 | 1512 | Industrializado | Concreto | Placa piso 4, salón comunal | 2026-10-08 | 2026-10-15 | 2026-10-22 | 2026-10-23 | 3-Columnar | 14 | 102 |  | 28 | 8171.282 | 274.8 | 342.6 | 33.6 | 120 | 790
24603 - FLORA PPTO C | 581920 | 1512 | Industrializado | Concreto | Placa piso 4, salón comunal | 2026-10-08 | 2026-10-15 | 2026-10-15 | 2026-10-16 | 3-Columnar | 7 | 102 |  | 28 | 8171.282 | 240.7 | 300.8 | 29.5 | 105.4 | 782
24603 - FLORA PPTO C | 581920 | 1511 | Industrializado | Concreto | Escalera fachada piso 1-2, salón comunal | 2026-10-08 | 2026-10-15 | 2026-10-22 | 2026-10-23 | 3-Columnar | 14 | 102 |  | 28 | 8171.282 | 245.4 | 305.9 | 30 | 107.1 | 790
24603 - FLORA PPTO C | 581920 | 1511 | Industrializado | Concreto | Escalera fachada piso 1-2, salón comunal | 2026-10-08 | 2026-10-15 | 2026-10-15 | 2026-10-16 | 3-Columnar | 7 | 102 |  | 28 | 8171.282 | 204.1 | 254.9 | 25 | 89.3 | 782
24603 - FLORA PPTO C | 581920 | 1510 | Autocompactado | Concreto | Placa piso 4, salón comunal | 2026-10-08 | 2026-10-15 | 2026-10-22 | 2026-10-23 | 3-Columnar | 14 | 101 |  | 35 | 8011.847 | 336.9 | 429.3 | 42.1 | 120.3 | 790
24603 - FLORA PPTO C | 581920 | 1510 | Autocompactado | Concreto | Placa piso 4, salón comunal | 2026-10-08 | 2026-10-15 | 2026-10-15 | 2026-10-16 | 3-Columnar | 7 | 102 |  | 35 | 8171.282 | 325.7 | 406.9 | 39.9 | 114 | 782
24603 - FLORA PPTO C | 574658 | 1456 | AUTO | Concreto | Placa ejes 9 - 15 / G - L , piso 10 / torre 1 | 2026-09-19 | 2026-09-25 | 2026-10-17 | 2026-10-19 | 5-Fractura extremos | 28 | 100 |  | 41.4 | 7853.982 | 470.5 | 610.8 | 59.9 | 144.7 | 784
24603 - FLORA PPTO C | 574658 | 1456 | AUTO | Concreto | Placa ejes 9 - 15 / G - L , piso 10 / torre 1 | 2026-09-19 | 2026-09-25 | 2026-10-17 | 2026-10-19 | 5-Fractura extremos | 28 | 102 |  | 41.4 | 8171.282 | 468.2 | 584.3 | 57.3 | 138.4 | 784
24603 - FLORA PPTO C | 574658 | 1456 | AUTO | Concreto | Placa ejes 9 - 15 / G - L , piso 10 / torre 1 | 2026-09-19 | 2026-09-25 | 2026-10-17 | 2026-10-19 | 5-Fractura extremos | 28 | 100 |  | 41.4 | 7853.982 | 466.5 | 605.7 | 59.4 | 143.5 | 784
24603 - FLORA PPTO C | 574658 | 1455 | INDUS | Concreto | Placa ejes 6 - 8 / A - L , piso 11 / torre 1 | 2026-09-19 | 2026-09-25 | 2026-10-17 | 2026-10-19 | 2-Cónica y dividida | 28 | 100 |  | 34.5 | 7853.982 | 452.5 | 587.4 | 57.6 | 167 | 784
24603 - FLORA PPTO C | 574658 | 1455 | INDUS | Concreto | Placa ejes 6 - 8 / A - L , piso 11 / torre 1 | 2026-09-19 | 2026-09-25 | 2026-10-17 | 2026-10-19 | 2-Cónica y dividida | 28 | 102 |  | 34.5 | 8171.282 | 450.5 | 561.9 | 55.1 | 159.7 | 784
24603 - FLORA PPTO C | 574658 | 1455 | INDUS | Concreto | Placa ejes 6 - 8 / A - L , piso 11 / torre 1 | 2026-09-19 | 2026-09-25 | 2026-10-17 | 2026-10-19 | 2-Cónica y dividida | 28 | 100 |  | 34.5 | 7853.982 | 448.5 | 582.3 | 57.1 | 165.5 | 784
24603 - FLORA PPTO C | 574658 | 1454 | AUTO | Concreto | Muros ejes 12 - 15 / A - L y 11 - 12 / G - L , piso 20 / torre 1 | 2026-09-19 | 2026-09-25 | 2026-10-17 | 2026-10-19 | 2-Cónica y dividida | 28 | 100 |  | 34.5 | 7853.982 | 415.5 | 539.4 | 52.9 | 153.3 | 784
24603 - FLORA PPTO C | 574658 | 1454 | AUTO | Concreto | Muros ejes 12 - 15 / A - L y 11 - 12 / G - L , piso 20 / torre 1 | 2026-09-19 | 2026-09-25 | 2026-10-17 | 2026-10-19 | 2-Cónica y dividida | 28 | 102 |  | 34.5 | 8171.282 | 412.5 | 515 | 50.5 | 146.4 | 784
24603 - FLORA PPTO C | 574658 | 1454 | AUTO | Concreto | Muros ejes 12 - 15 / A - L y 11 - 12 / G - L , piso 20 / torre 1 | 2026-09-19 | 2026-09-25 | 2026-10-17 | 2026-10-19 | 2-Cónica y dividida | 28 | 100 |  | 34.5 | 7853.982 | 410.5 | 533.3 | 52.3 | 151.6 | 784
24603 - FLORA PPTO C | 581919 | 1509 | Industrializado | Concreto | Placa ejes 12-15 / A-E, piso 13, torre 1 | 2026-10-07 | 2026-10-13 | 2026-10-21 | 2026-10-22 | 3-Columnar | 14 | 102 |  | 35 | 8171.282 | 337.9 | 422.2 | 41.4 | 118.3 | 787
24603 - FLORA PPTO C | 581919 | 1509 | Industrializado | Concreto | Placa ejes 12-15 / A-E, piso 13, torre 1 | 2026-10-07 | 2026-10-13 | 2026-10-14 | 2026-10-15 | 3-Columnar | 7 | 102 |  | 35 | 8171.282 | 280.5 | 349.8 | 34.3 | 98 | 780
24603 - FLORA PPTO C | 581919 | 1508 | Industrializado | Concreto | Escalera 1, piso 13 al 14, torre 2 | 2026-10-07 | 2026-10-13 | 2026-10-21 | 2026-10-22 | 3-Columnar | 14 | 101 |  | 35 | 8011.847 | 321.7 | 409.9 | 40.2 | 114.9 | 787
24603 - FLORA PPTO C | 581919 | 1508 | Industrializado | Concreto | Escalera 1, piso 13 al 14, torre 2 | 2026-10-07 | 2026-10-13 | 2026-10-14 | 2026-10-15 | 3-Columnar | 7 | 102 |  | 35 | 8171.282 | 300.6 | 375.3 | 36.8 | 105.1 | 780
24603 - FLORA PPTO C | 581919 | 1507 | Industrializado | Concreto | Placa ejes 8-12 / A-F, piso 13, torre 1 | 2026-10-06 | 2026-10-13 | 2026-10-20 | 2026-10-22 | 3-Columnar | 14 | 101 |  | 35 | 8011.847 | 342.2 | 435.4 | 42.7 | 122 | 787
24603 - FLORA PPTO C | 581919 | 1507 | Industrializado | Concreto | Placa ejes 8-12 / A-F, piso 13, torre 1 | 2026-10-06 | 2026-10-13 | 2026-10-13 | 2026-10-15 | 3-Columnar | 7 | 102 |  | 35 | 8171.282 | 312.4 | 389.5 | 38.2 | 109.1 | 780
24603 - FLORA PPTO C | 581919 | 1506 | Plástico | Concreto | Placa escalera comercio 2 | 2026-10-06 | 2026-10-13 | 2026-10-20 | 2026-10-22 | 3-Columnar | 14 | 102 |  | 21 | 8171.282 | 190.5 | 237.6 | 23.3 | 111 | 787
24603 - FLORA PPTO C | 581919 | 1506 | Plástico | Concreto | Placa escalera comercio 2 | 2026-10-06 | 2026-10-13 | 2026-10-13 | 2026-10-15 | 3-Columnar | 7 | 102 |  | 21 | 8171.282 | 160.7 | 200.9 | 19.7 | 93.8 | 780
24603 - FLORA PPTO C | 581919 | 1505 | Industrializado | Concreto | Muros ejes 9-15 / G-L, piso 12, torre 1 | 2026-10-05 | 2026-10-13 | 2026-10-19 | 2026-10-20 | 3-Columnar | 14 | 101 |  | 42 | 8011.847 | 274.4 | 348.7 | 34.2 | 81.4 | 786
24603 - FLORA PPTO C | 581919 | 1505 | Industrializado | Concreto | Muros ejes 9-15 / G-L, piso 12, torre 1 | 2026-10-05 | 2026-10-13 | 2026-10-12 | 2026-10-15 | 4-Transversal | 7 | 102 |  | 42 | 8171.282 | 260.2 | 324.3 | 31.8 | 75.7 | 780
24603 - FLORA PPTO C | 581919 | 1504 | Industrializado | Concreto | Placa ejes 6-8 / A-L, piso 13, torre 1 | 2026-10-05 | 2026-10-13 | 2026-10-19 | 2026-10-20 | 3-Columnar | 14 | 101 |  | 35 | 8011.847 | 315.4 | 401.8 | 39.4 | 112.6 | 786
24603 - FLORA PPTO C | 581919 | 1504 | Industrializado | Concreto | Placa ejes 6-8 / A-L, piso 13, torre 1 | 2026-10-05 | 2026-10-13 | 2026-10-12 | 2026-10-15 | 3-Columnar | 7 | 102 |  | 35 | 8171.282 | 300.8 | 375.3 | 36.8 | 105.1 | 780
24603 - FLORA PPTO C | 581918 | 1503 | Industrializado | Concreto | Escalera 2, piso 6 al 7, torre 1 | 2026-10-03 | 2026-10-09 | 2026-10-17 | 2026-10-19 | 3-Columnar | 14 | 101 |  | 42 | 8011.847 | 318.7 | 405.8 | 39.8 | 94.8 | 783
24603 - FLORA PPTO C | 581918 | 1503 | Industrializado | Concreto | Escalera 2, piso 6 al 7, torre 1 | 2026-10-03 | 2026-10-09 | 2026-10-10 | 2026-10-15 | 3-Columnar | 7 | 102 |  | 42 | 8171.282 | 274.6 | 342.6 | 33.6 | 80 | 779
24603 - FLORA PPTO C | 581918 | 1502 | Industrializado | Concreto | Placa ejes 1-6 / A-G, piso 13, torre 1 | 2026-10-02 | 2026-10-09 | 2026-10-16 | 2026-10-19 | 3-Columnar | 14 | 101 |  | 35 | 8011.847 | 337.2 | 429.3 | 42.1 | 120.3 | 783
24603 - FLORA PPTO C | 581918 | 1502 | Industrializado | Concreto | Placa ejes 1-6 / A-G, piso 13, torre 1 | 2026-10-02 | 2026-10-09 | 2026-10-09 | 2026-10-15 | 3-Columnar | 7 | 102 |  | 35 | 8171.282 | 320.6 | 399.7 | 39.2 | 112 | 779
24603 - FLORA PPTO C | 574656 | 1449 | Auto | Concreto | Muros ejes 7 - 9 / A - L, piso 10 torre 1 | 2026-09-17 | 2026-09-25 | 2026-10-15 | 2026-10-15 | 2-Cónica y dividida | 28 | 102 |  | 41.4 | 8171.282 | 532.8 | 664.9 | 65.2 | 157.5 | 778
24603 - FLORA PPTO C | 574656 | 1449 | Auto | Concreto | Muros ejes 7 - 9 / A - L, piso 10 torre 1 | 2026-09-17 | 2026-09-25 | 2026-10-15 | 2026-10-15 | 2-Cónica y dividida | 28 | 101 |  | 41.4 | 8011.847 | 530.3 | 675.1 | 66.2 | 159.9 | 778
24603 - FLORA PPTO C | 574656 | 1449 | Auto | Concreto | Muros ejes 7 - 9 / A - L, piso 10 torre 1 | 2026-09-17 | 2026-09-25 | 2026-10-15 | 2026-10-15 | 2-Cónica y dividida | 28 | 100 |  | 41.4 | 7853.982 | 529.7 | 687.3 | 67.4 | 162.8 | 778
24603 - FLORA PPTO C | 574656 | 1448 | Auto | Concreto | Muros ejes 1 - 4 / A - L y 4 - 5 / A - F, piso 19 torre 2 | 2026-09-17 | 2026-09-25 | 2026-10-15 | 2026-10-15 | 2-Cónica y dividida | 28 | 102 |  | 34.5 | 8171.282 | 474.9 | 592.5 | 58.1 | 168.4 | 778
24603 - FLORA PPTO C | 574656 | 1448 | Auto | Concreto | Muros ejes 1 - 4 / A - L y 4 - 5 / A - F, piso 19 torre 2 | 2026-09-17 | 2026-09-25 | 2026-10-15 | 2026-10-15 | 2-Cónica y dividida | 28 | 101 |  | 34.5 | 8011.847 | 477 | 606.7 | 59.5 | 172.5 | 778
24603 - FLORA PPTO C | 574656 | 1448 | Auto | Concreto | Muros ejes 1 - 4 / A - L y 4 - 5 / A - F, piso 19 torre 2 | 2026-09-17 | 2026-09-25 | 2026-10-15 | 2026-10-15 | 2-Cónica y dividida | 28 | 100 |  | 34.5 | 7853.982 | 470.3 | 610.8 | 59.9 | 173.6 | 778
24603 - FLORA PPTO C | 574656 | 1447 | Indus | Concreto | Placa ejes 7 - 9 / piso 20 torre 2 | 2026-09-17 | 2026-09-25 | 2026-10-15 | 2026-10-15 | 2-Cónica y dividida | 28 | 102 |  | 27.6 | 8171.282 | 361.2 | 450.7 | 44.2 | 160.1 | 778
24603 - FLORA PPTO C | 574656 | 1447 | Indus | Concreto | Placa ejes 7 - 9 / piso 20 torre 2 | 2026-09-17 | 2026-09-25 | 2026-10-15 | 2026-10-15 | 2-Cónica y dividida | 28 | 101 |  | 27.6 | 8011.847 | 360.3 | 458.9 | 45 | 163 | 778
24603 - FLORA PPTO C | 574656 | 1447 | Indus | Concreto | Placa ejes 7 - 9 / piso 20 torre 2 | 2026-09-17 | 2026-09-25 | 2026-10-15 | 2026-10-15 | 2-Cónica y dividida | 28 | 100 |  | 27.6 | 7853.982 | 353 | 457.9 | 44.9 | 162.7 | 778
24603 - FLORA PPTO C | 574656 | 1446 | Indus | Concreto | Placa ejes 1 - 6 / G - L, piso 11, torre 1 | 2026-09-17 | 2026-09-25 | 2026-10-15 | 2026-10-15 | 2-Cónica y dividida | 28 | 102 |  | 34.5 | 8171.282 | 388.7 | 485.4 | 47.6 | 138 | 778
24603 - FLORA PPTO C | 574656 | 1446 | Indus | Concreto | Placa ejes 1 - 6 / G - L, piso 11, torre 1 | 2026-09-17 | 2026-09-25 | 2026-10-15 | 2026-10-15 | 2-Cónica y dividida | 28 | 101 |  | 34.5 | 8011.847 | 390.1 | 496.6 | 48.7 | 141.2 | 778
24603 - FLORA PPTO C | 574656 | 1446 | Indus | Concreto | Placa ejes 1 - 6 / G - L, piso 11, torre 1 | 2026-09-17 | 2026-09-25 | 2026-10-15 | 2026-10-15 | 2-Cónica y dividida | 28 | 100 |  | 34.5 | 7853.982 | 387.6 | 503.7 | 49.4 | 143.2 | 778
24603 - FLORA PPTO C | 574657 | 1453 | Indus | Concreto | Placa ejes 4 - 7 / A - L piso 20 / torre 2 | 2026-09-18 | 2026-09-25 | 2026-10-16 | 2026-10-16 | 2-Cónica y dividida | 28 | 102 |  | 27.6 | 8171.282 | 345.2 | 430.3 | 42.2 | 152.9 | 781
24603 - FLORA PPTO C | 574657 | 1453 | Indus | Concreto | Placa ejes 4 - 7 / A - L piso 20 / torre 2 | 2026-09-18 | 2026-09-25 | 2026-10-16 | 2026-10-16 | 2-Cónica y dividida | 28 | 101 |  | 27.6 | 8011.847 | 343.2 | 436.4 | 42.8 | 155.1 | 781
24603 - FLORA PPTO C | 574657 | 1453 | Indus | Concreto | Placa ejes 4 - 7 / A - L piso 20 / torre 2 | 2026-09-18 | 2026-09-25 | 2026-10-16 | 2026-10-16 | 2-Cónica y dividida | 28 | 100 |  | 27.6 | 7853.982 | 341.8 | 443.6 | 43.5 | 157.6 | 781
24603 - FLORA PPTO C | 574657 | 1452 | Auto | Concreto | Muros ejes 7 - 9 / A - L, piso 10 / torre 1 | 2026-09-18 | 2026-09-25 | 2026-10-16 | 2026-10-16 | 5-Fractura extremos | 28 | 102 |  | 41.4 | 8171.282 | 429.5 | 536.4 | 52.6 | 127.1 | 781
24603 - FLORA PPTO C | 574657 | 1452 | Auto | Concreto | Muros ejes 7 - 9 / A - L, piso 10 / torre 1 | 2026-09-18 | 2026-09-25 | 2026-10-16 | 2026-10-16 | 5-Fractura extremos | 28 | 101 |  | 41.4 | 8011.847 | 427.5 | 544.5 | 53.4 | 129 | 781
24603 - FLORA PPTO C | 574657 | 1452 | Auto | Concreto | Muros ejes 7 - 9 / A - L, piso 10 / torre 1 | 2026-09-18 | 2026-09-25 | 2026-10-16 | 2026-10-16 | 5-Fractura extremos | 28 | 100 |  | 41.4 | 7853.982 | 425.5 | 552.7 | 54.2 | 130.9 | 781
24603 - FLORA PPTO C | 574657 | 1451 | Indus | Concreto | Placa ejes 1 - 6 / A - G, piso 11/ torre 1 | 2026-09-18 | 2026-09-25 | 2026-10-16 | 2026-10-16 | 2-Cónica y dividida | 28 | 102 |  | 34.5 | 8171.282 | 400.5 | 499.7 | 49 | 142 | 781
24603 - FLORA PPTO C | 574657 | 1451 | Indus | Concreto | Placa ejes 1 - 6 / A - G, piso 11/ torre 1 | 2026-09-18 | 2026-09-25 | 2026-10-16 | 2026-10-16 | 2-Cónica y dividida | 28 | 101 |  | 34.5 | 8011.847 | 408.5 | 520.1 | 51 | 147.8 | 781
24603 - FLORA PPTO C | 574657 | 1451 | Indus | Concreto | Placa ejes 1 - 6 / A - G, piso 11/ torre 1 | 2026-09-18 | 2026-09-25 | 2026-10-16 | 2026-10-16 | 2-Cónica y dividida | 28 | 100 |  | 34.5 | 7853.982 | 406.8 | 528.2 | 51.8 | 150.1 | 781
24603 - FLORA PPTO C | 574657 | 1450 | Indus | Concreto | Escalera 1, piso 11 al 12 / torre 2 | 2026-09-18 | 2026-09-25 | 2026-10-16 | 2026-10-16 | 2-Cónica y dividida | 28 | 102 |  | 34.5 | 8171.282 | 457.5 | 571 | 56 | 162.3 | 781
24603 - FLORA PPTO C | 574657 | 1450 | Indus | Concreto | Escalera 1, piso 11 al 12 / torre 2 | 2026-09-18 | 2026-09-25 | 2026-10-16 | 2026-10-16 | 2-Cónica y dividida | 28 | 101 |  | 34.5 | 8011.847 | 455.8 | 580.2 | 56.9 | 164.9 | 781
24603 - FLORA PPTO C | 574657 | 1450 | Indus | Concreto | Escalera 1, piso 11 al 12 / torre 2 | 2026-09-18 | 2026-09-25 | 2026-10-16 | 2026-10-16 | 2-Cónica y dividida | 28 | 100 |  | 34.5 | 7853.982 | 453.2 | 588.4 | 57.7 | 167.2 | 781
24603 - FLORA PPTO C | 576034 | 1-389 | Indus. | Concreto | Escalera 2, piso 13 al 14 torre 2 | 2026-09-05 | 2026-09-11 | 2026-10-03 | 2026-10-14 | 2-Cónica y dividida | 28 | 101 |  | 34.5 | 8011.847 | 477.1 | 606.7 | 59.5 | 172.5 | 775
24603 - FLORA PPTO C | 576034 | 1-389 | Indus. | Concreto | Escalera 2, piso 13 al 14 torre 2 | 2026-09-05 | 2026-09-11 | 2026-10-03 | 2026-10-14 | 2-Cónica y dividida | 28 | 102 |  | 34.5 | 8171.282 | 489.5 | 610.8 | 59.9 | 173.6 | 775
24603 - FLORA PPTO C | 576034 | 1-389 | Indus. | Concreto | Escalera 2, piso 13 al 14 torre 2 | 2026-09-05 | 2026-09-11 | 2026-10-03 | 2026-10-14 | 2-Cónica y dividida | 28 | 102 |  | 34.5 | 8171.282 | 463 | 578.2 | 56.7 | 164.3 | 775
24603 - FLORA PPTO C | 548541 | M148 | No especificado | Mortero | Mortero piso 3 torre 1 | 2026-10-07 | 2026-10-09 | 2026-10-21 | 2026-10-22 | 2-Cónica y dividida | 14 | 76 |  | 10 | 4536.46 | 69.7 | 157 | 15.4 | 154 | 789
24603 - FLORA PPTO C | 548541 | M148 | No especificado | Mortero | Mortero piso 3 torre 1 | 2026-10-07 | 2026-10-09 | 2026-10-14 | 2026-10-15 | 2-Cónica y dividida | 7 | 75 |  | 10 | 4417.865 | 59.7 | 137.7 | 13.5 | 135 | 777
24603 - FLORA PPTO C | 548541 | G148 | No especificado | Grouting | Grouting piso 3 torre 1 | 2026-10-07 | 2026-10-09 | 2026-10-21 | 2026-10-22 | 2-Cónica y dividida | 14 | 102 |  | 10 | 8171.282 | 128.6 | 160.1 | 15.7 | 157 | 789
24603 - FLORA PPTO C | 548541 | G148 | No especificado | Grouting | Grouting piso 3 torre 1 | 2026-10-07 | 2026-10-09 | 2026-10-14 | 2026-10-15 | 2-Cónica y dividida | 7 | 100 |  | 10 | 7853.982 | 105.2 | 136.6 | 13.4 | 134 | 777
24603 - FLORA PPTO C | 548541 | M147 | No especificado | Mortero | Mortero piso 3 torre 1 | 2026-10-07 | 2026-10-09 | 2026-10-21 | 2026-10-22 | 2-Cónica y dividida | 14 | 76 |  | 10 | 4536.46 | 74.1 | 166.2 | 16.3 | 163 | 789
24603 - FLORA PPTO C | 548541 | M147 | No especificado | Mortero | Mortero piso 3 torre 1 | 2026-10-07 | 2026-10-09 | 2026-10-14 | 2026-10-15 | 2-Cónica y dividida | 7 | 75 |  | 10 | 4417.865 | 60.9 | 140.7 | 13.8 | 138 | 777
24603 - FLORA PPTO C | 548541 | G147 | No especificado | Grouting | Grouting piso 3 torre 1 | 2026-10-07 | 2026-10-09 | 2026-10-21 | 2026-10-22 | 2-Cónica y dividida | 14 | 100 |  | 10 | 7853.982 | 131.6 | 171.3 | 16.8 | 168 | 789
24603 - FLORA PPTO C | 548541 | G147 | No especificado | Grouting | Grouting piso 3 torre 1 | 2026-10-07 | 2026-10-09 | 2026-10-14 | 2026-10-15 | 2-Cónica y dividida | 7 | 100 |  | 10 | 7853.982 | 111.5 | 144.8 | 14.2 | 142 | 777
24603 - FLORA PPTO C | 574655 | 1445 | INDUS | Concreto | Placa ejes 8 - 15 / F - L / piso 10 / torre 1 | 2026-09-16 | 2026-09-18 | 2026-10-14 | 2026-10-15 | 2-Cónica y dividida | 28 | 100 |  | 41.4 | 7853.982 | 540.8 | 702.6 | 68.9 | 166.4 | 777
24603 - FLORA PPTO C | 574655 | 1445 | INDUS | Concreto | Placa ejes 8 - 15 / F - L / piso 10 / torre 1 | 2026-09-16 | 2026-09-18 | 2026-10-14 | 2026-10-15 | 2-Cónica y dividida | 28 | 102 |  | 41.4 | 8171.282 | 545.4 | 680.2 | 66.7 | 161.1 | 777
24603 - FLORA PPTO C | 574655 | 1445 | INDUS | Concreto | Placa ejes 8 - 15 / F - L / piso 10 / torre 1 | 2026-09-16 | 2026-09-18 | 2026-10-14 | 2026-10-15 | 2-Cónica y dividida | 28 | 100 |  | 41.4 | 7853.982 | 539.1 | 699.5 | 68.6 | 165.7 | 777
24603 - FLORA PPTO C | 574655 | 1444 | AUTO | Concreto | Muros ejes 4 - 7 / A - L piso 19 / torre 2 | 2026-09-16 | 2026-09-18 | 2026-10-14 | 2026-10-15 | 2-Cónica y dividida | 28 | 100 |  | 34.5 | 7853.982 | 374.3 | 486.4 | 47.7 | 138.3 | 777
24603 - FLORA PPTO C | 574655 | 1444 | AUTO | Concreto | Muros ejes 4 - 7 / A - L piso 19 / torre 2 | 2026-09-16 | 2026-09-18 | 2026-10-14 | 2026-10-15 | 2-Cónica y dividida | 28 | 102 |  | 34.5 | 8171.282 | 380.3 | 474.2 | 46.5 | 134.8 | 777
24603 - FLORA PPTO C | 574655 | 1444 | AUTO | Concreto | Muros ejes 4 - 7 / A - L piso 19 / torre 2 | 2026-09-16 | 2026-09-18 | 2026-10-14 | 2026-10-15 | 2-Cónica y dividida | 28 | 100 |  | 34.5 | 7853.982 | 377.6 | 490.5 | 48.1 | 139.4 | 777
24603 - FLORA PPTO C | 574655 | 1443 | AUTO | Concreto | Muros ejes 1 - 6 / A - G / piso 10 / torre 1 | 2026-09-16 | 2026-09-18 | 2026-10-14 | 2026-10-15 | 5-Fractura extremos | 28 | 100 |  | 41.4 | 7853.982 | 462.8 | 600.6 | 58.9 | 142.3 | 777
24603 - FLORA PPTO C | 574655 | 1443 | AUTO | Concreto | Muros ejes 1 - 6 / A - G / piso 10 / torre 1 | 2026-09-16 | 2026-09-18 | 2026-10-14 | 2026-10-15 | 5-Fractura extremos | 28 | 102 |  | 41.4 | 8171.282 | 460.3 | 574.1 | 56.3 | 136 | 777
24603 - FLORA PPTO C | 574655 | 1443 | AUTO | Concreto | Muros ejes 1 - 6 / A - G / piso 10 / torre 1 | 2026-09-16 | 2026-09-18 | 2026-10-14 | 2026-10-15 | 5-Fractura extremos | 28 | 100 |  | 41.4 | 7853.982 | 457.6 | 594.5 | 58.3 | 140.8 | 777
24603 - FLORA PPTO C | 574655 | 1442 | INDUS | Concreto | Placa ejes 9 - 12 / A - L piso 20 / torre 2 | 2026-09-16 | 2026-09-18 | 2026-10-14 | 2026-10-15 | 2-Cónica y dividida | 28 | 100 |  | 27.6 | 7853.982 | 376.4 | 488.4 | 47.9 | 173.6 | 777
24603 - FLORA PPTO C | 574655 | 1442 | INDUS | Concreto | Placa ejes 9 - 12 / A - L piso 20 / torre 2 | 2026-09-16 | 2026-09-18 | 2026-10-14 | 2026-10-15 | 2-Cónica y dividida | 28 | 102 |  | 27.6 | 8171.282 | 372.6 | 465 | 45.6 | 165.2 | 777
24603 - FLORA PPTO C | 574655 | 1442 | INDUS | Concreto | Placa ejes 9 - 12 / A - L piso 20 / torre 2 | 2026-09-16 | 2026-09-18 | 2026-10-14 | 2026-10-15 | 2-Cónica y dividida | 28 | 100 |  | 27.6 | 7853.982 | 368.6 | 478.2 | 46.9 | 169.9 | 777
24603 - FLORA PPTO C | 574655 | 1441 | INDUS | Concreto | Escalera 1, piso 6 al 7 / torre 1 | 2026-09-16 | 2026-09-18 | 2026-10-14 | 2026-10-15 | 2-Cónica y dividida | 28 | 102 |  | 41.4 | 8171.282 | 470.3 | 587.4 | 57.6 | 139.1 | 777
24603 - FLORA PPTO C | 574655 | 1441 | INDUS | Concreto | Escalera 1, piso 6 al 7 / torre 1 | 2026-09-16 | 2026-09-18 | 2026-10-14 | 2026-10-15 | 2-Cónica y dividida | 28 | 100 |  | 41.4 | 7853.982 | 464.6 | 603.7 | 59.2 | 143 | 777
24603 - FLORA PPTO C | 574655 | 1441 | INDUS | Concreto | Escalera 1, piso 6 al 7 / torre 1 | 2026-09-16 | 2026-09-18 | 2026-10-14 | 2026-10-15 | 2-Cónica y dividida | 28 | 100 |  | 41.4 | 7853.982 | 472.3 | 612.9 | 60.1 | 145.2 | 777
24603 - FLORA PPTO C | 574655 | 1440 | INDUS | Concreto | Escalera 2, piso 15 al 16 / torre 2 | 2026-09-16 | 2026-09-18 | 2026-10-14 | 2026-10-15 | 2-Cónica y dividida | 28 | 102 |  | 34.5 | 8171.282 | 402.6 | 502.7 | 49.3 | 142.9 | 777
24603 - FLORA PPTO C | 574655 | 1440 | INDUS | Concreto | Escalera 2, piso 15 al 16 / torre 2 | 2026-09-16 | 2026-09-18 | 2026-10-14 | 2026-10-15 | 2-Cónica y dividida | 28 | 100 |  | 34.5 | 7853.982 | 400 | 519 | 50.9 | 147.5 | 777
24603 - FLORA PPTO C | 574655 | 1440 | INDUS | Concreto | Escalera 2, piso 15 al 16 / torre 2 | 2026-09-16 | 2026-09-18 | 2026-10-14 | 2026-10-15 | 2-Cónica y dividida | 28 | 100 |  | 34.5 | 7853.982 | 397.9 | 517 | 50.7 | 147 | 777
24603 - FLORA PPTO C | 581600 | M146 | No especificado | Concreto | Mortero piso 2 torre 1 | 2026-10-06 | 2026-10-09 | 2026-10-20 | 2026-10-22 | 2-Cónica y dividida | 14 | 76 |  | 10 | 4536.46 | 73.5 | 165.2 | 16.2 | 162 | 788
24603 - FLORA PPTO C | 581600 | M146 | No especificado | Concreto | Mortero piso 2 torre 1 | 2026-10-06 | 2026-10-09 | 2026-10-13 | 2026-10-15 | 2-Cónica y dividida | 7 | 75 |  | 10 | 4417.865 | 64.6 | 148.9 | 14.6 | 146 | 776
24603 - FLORA PPTO C | 581600 | G146 | No especificado | Concreto | Grouting piso 2 torre 1 | 2026-10-06 | 2026-10-09 | 2026-10-20 | 2026-10-22 | 2-Cónica y dividida | 14 | 101 |  | 10 | 8011.847 | 119.5 | 151.9 | 14.9 | 149 | 788
24603 - FLORA PPTO C | 581600 | G146 | No especificado | Concreto | Grouting piso 2 torre 1 | 2026-10-06 | 2026-10-09 | 2026-10-13 | 2026-10-15 | 2-Cónica y dividida | 7 | 100 |  | 10 | 7853.982 | 102.5 | 133.6 | 13.1 | 131 | 776
24603 - FLORA PPTO C | 581600 | M145 | No especificado | Concreto | Mortero piso 2 torre 1 | 2026-10-06 | 2026-10-09 | 2026-10-20 | 2026-10-22 | 2-Cónica y dividida | 14 | 76 |  | 10 | 4536.46 | 69.1 | 155 | 15.2 | 152 | 788
24603 - FLORA PPTO C | 581600 | M145 | No especificado | Concreto | Mortero piso 2 torre 1 | 2026-10-06 | 2026-10-09 | 2026-10-13 | 2026-10-15 | 2-Cónica y dividida | 7 | 75 |  | 10 | 4417.865 | 55.4 | 127.5 | 12.5 | 125 | 776
24603 - FLORA PPTO C | 581600 | G145 | No especificado | Concreto | Grouting piso 2 torre 1 | 2026-10-06 | 2026-10-09 | 2026-10-20 | 2026-10-22 | 2-Cónica y dividida | 14 | 101 |  | 10 | 8011.847 | 128.6 | 164.2 | 16.1 | 161 | 788
24603 - FLORA PPTO C | 581600 | G145 | No especificado | Concreto | Grouting piso 2 torre 1 | 2026-10-06 | 2026-10-09 | 2026-10-13 | 2026-10-15 | 2-Cónica y dividida | 7 | 100 |  | 10 | 7853.982 | 107.8 | 139.7 | 13.7 | 137 | 776
24603 - FLORA PPTO C | 574654 | 1439 | AUTO | Concreto | Muros Ejes 1 – 6 / G – L / Piso 10 / Torre 1 | 2026-09-15 | 2026-09-18 | 2026-10-13 | 2026-10-15 | 2-Cónica y dividida | 28 | 102 |  | 41.4 | 8171.282 | 441.5 | 550.6 | 54 | 130.4 | 776
24603 - FLORA PPTO C | 574654 | 1439 | AUTO | Concreto | Muros Ejes 1 – 6 / G – L / Piso 10 / Torre 1 | 2026-09-15 | 2026-09-18 | 2026-10-13 | 2026-10-15 | 2-Cónica y dividida | 28 | 100 |  | 41.4 | 7853.982 | 439.5 | 571 | 56 | 135.3 | 776
24603 - FLORA PPTO C | 574654 | 1439 | AUTO | Concreto | Muros Ejes 1 – 6 / G – L / Piso 10 / Torre 1 | 2026-09-15 | 2026-09-18 | 2026-10-13 | 2026-10-15 | 2-Cónica y dividida | 28 | 101 |  | 41.4 | 8011.847 | 437.5 | 556.8 | 54.6 | 131.9 | 776
24603 - FLORA PPTO C | 574654 | 1438 | INDUS | Concreto | Placa Ejes 12 – 15 / A – L / Piso 20 / Torre 2 | 2026-09-15 | 2026-09-18 | 2026-10-13 | 2026-10-15 | 2-Cónica y dividida | 28 | 101 |  | 27.6 | 8011.847 | 250.7 | 319.2 | 31.3 | 113.4 | 776
24603 - FLORA PPTO C | 574654 | 1438 | INDUS | Concreto | Placa Ejes 12 – 15 / A – L / Piso 20 / Torre 2 | 2026-09-15 | 2026-09-18 | 2026-10-13 | 2026-10-15 | 2-Cónica y dividida | 28 | 102 |  | 27.6 | 8171.282 | 248.8 | 310 | 30.4 | 110.1 | 776
24603 - FLORA PPTO C | 574654 | 1438 | INDUS | Concreto | Placa Ejes 12 – 15 / A – L / Piso 20 / Torre 2 | 2026-09-15 | 2026-09-18 | 2026-10-13 | 2026-10-15 | 2-Cónica y dividida | 28 | 100 |  | 27.6 | 7853.982 | 246.2 | 319.2 | 31.3 | 113.4 | 776
24603 - FLORA PPTO C | 574654 | 1437 | AUTO | Concreto | Muros Ejes 7 – 9 / A – L / Piso 19 / Torre 2 | 2026-09-15 | 2026-09-18 | 2026-10-13 | 2026-10-15 | 2-Cónica y dividida | 28 | 101 |  | 34.5 | 8011.847 | 393.2 | 500.7 | 49.1 | 142.3 | 776
24603 - FLORA PPTO C | 574654 | 1437 | AUTO | Concreto | Muros Ejes 7 – 9 / A – L / Piso 19 / Torre 2 | 2026-09-15 | 2026-09-18 | 2026-10-13 | 2026-10-15 | 2-Cónica y dividida | 28 | 101 |  | 34.5 | 8011.847 | 391.5 | 498.6 | 48.9 | 141.7 | 776
24603 - FLORA PPTO C | 574654 | 1437 | AUTO | Concreto | Muros Ejes 7 – 9 / A – L / Piso 19 / Torre 2 | 2026-09-15 | 2026-09-18 | 2026-10-13 | 2026-10-15 | 2-Cónica y dividida | 28 | 102 |  | 34.5 | 8171.282 | 389.5 | 486.4 | 47.7 | 138.3 | 776
24603 - FLORA PPTO C | 574654 | 1436 | INDUS | Concreto | Placa Ejes 8 – 15 / A – F / Piso 10 / Torre 1 | 2026-09-15 | 2026-09-18 | 2026-10-13 | 2026-10-15 | 2-Cónica y dividida | 28 | 101 |  | 41.4 | 8011.847 | 430.5 | 547.6 | 53.7 | 129.7 | 776
24603 - FLORA PPTO C | 574654 | 1436 | INDUS | Concreto | Placa Ejes 8 – 15 / A – F / Piso 10 / Torre 1 | 2026-09-15 | 2026-09-18 | 2026-10-13 | 2026-10-15 | 2-Cónica y dividida | 28 | 100 |  | 41.4 | 7853.982 | 428.2 | 555.7 | 54.5 | 131.6 | 776
24603 - FLORA PPTO C | 574654 | 1436 | INDUS | Concreto | Placa Ejes 8 – 15 / A – F / Piso 10 / Torre 1 | 2026-09-15 | 2026-09-18 | 2026-10-13 | 2026-10-15 | 2-Cónica y dividida | 28 | 101 |  | 41.4 | 8011.847 | 426.5 | 542.5 | 53.2 | 128.5 | 776
24603 - FLORA PPTO C | 574653 | 1435 | AUTO | Concreto | Muros Ejes 9 – 15 / G – L Piso 8 Torre 1 | 2026-09-14 | 2026-09-18 | 2026-10-12 | 2026-10-13 | 2-Cónica y dividida | 28 | 102 |  | 48.3 | 8171.282 | 472.4 | 589.4 | 57.8 | 119.7 | 774
24603 - FLORA PPTO C | 574653 | 1435 | AUTO | Concreto | Muros Ejes 9 – 15 / G – L Piso 8 Torre 1 | 2026-09-14 | 2026-09-18 | 2026-10-12 | 2026-10-13 | 2-Cónica y dividida | 28 | 101 |  | 48.3 | 8011.847 | 470.3 | 598.6 | 58.7 | 121.5 | 774
24603 - FLORA PPTO C | 574653 | 1435 | AUTO | Concreto | Muros Ejes 9 – 15 / G – L Piso 8 Torre 1 | 2026-09-14 | 2026-09-18 | 2026-10-12 | 2026-10-13 | 2-Cónica y dividida | 28 | 101 |  | 48.3 | 8011.847 | 469.6 | 597.6 | 58.6 | 121.3 | 774
24603 - FLORA PPTO C | 574653 | 1434 | AUTO | Concreto | Muros Ejes 9 – 11 / A – L y 11 – 12 / A – F Piso 19 Torre 2 | 2026-09-14 | 2026-09-18 | 2026-10-12 | 2026-10-13 | 5-Fractura extremos | 28 | 100 |  | 34.5 | 7853.982 | 450.1 | 584.3 | 57.3 | 166.1 | 774
24603 - FLORA PPTO C | 574653 | 1434 | AUTO | Concreto | Muros Ejes 9 – 11 / A – L y 11 – 12 / A – F Piso 19 Torre 2 | 2026-09-14 | 2026-09-18 | 2026-10-12 | 2026-10-13 | 5-Fractura extremos | 28 | 101 |  | 34.5 | 8011.847 | 452.3 | 576.1 | 56.5 | 163.8 | 774
24603 - FLORA PPTO C | 574653 | 1434 | AUTO | Concreto | Muros Ejes 9 – 11 / A – L y 11 – 12 / A – F Piso 19 Torre 2 | 2026-09-14 | 2026-09-18 | 2026-10-12 | 2026-10-13 | 5-Fractura extremos | 28 | 102 |  | 34.5 | 8171.282 | 445.6 | 555.7 | 54.5 | 158 | 774
24603 - FLORA PPTO C | 574653 | 1433 | INDUS | Concreto | Placa Ejes 1 – 4 / A – L Piso 19 | 2026-09-14 | 2026-09-18 | 2026-10-12 | 2026-10-13 | 2-Cónica y dividida | 28 | 101 |  | 34.5 | 8011.847 | 366.8 | 467 | 45.8 | 132.8 | 774
24603 - FLORA PPTO C | 574653 | 1433 | INDUS | Concreto | Placa Ejes 1 – 4 / A – L Piso 19 | 2026-09-14 | 2026-09-18 | 2026-10-12 | 2026-10-13 | 2-Cónica y dividida | 28 | 101 |  | 34.5 | 8011.847 | 362.6 | 461.9 | 45.3 | 131.3 | 774
24603 - FLORA PPTO C | 574653 | 1433 | INDUS | Concreto | Placa Ejes 1 – 4 / A – L Piso 19 | 2026-09-14 | 2026-09-18 | 2026-10-12 | 2026-10-13 | 2-Cónica y dividida | 28 | 100 |  | 34.5 | 7853.982 | 359.6 | 467 | 45.8 | 132.8 | 774
24603 - FLORA PPTO C | 574653 | 1432 | INDUS | Concreto | Placa Ejes 6 – 8 / A – L Piso 10 Torre 1 | 2026-09-14 | 2026-09-18 | 2026-10-12 | 2026-10-13 | 2-Cónica y dividida | 28 | 101 |  | 41.4 | 8011.847 | 435.9 | 554.7 | 54.4 | 131.4 | 774
24603 - FLORA PPTO C | 574653 | 1432 | INDUS | Concreto | Placa Ejes 6 – 8 / A – L Piso 10 Torre 1 | 2026-09-14 | 2026-09-18 | 2026-10-12 | 2026-10-13 | 2-Cónica y dividida | 28 | 102 |  | 41.4 | 8171.282 | 432.6 | 539.4 | 52.9 | 127.8 | 774
24603 - FLORA PPTO C | 574653 | 1432 | INDUS | Concreto | Placa Ejes 6 – 8 / A – L Piso 10 Torre 1 | 2026-09-14 | 2026-09-18 | 2026-10-12 | 2026-10-13 | 2-Cónica y dividida | 28 | 101 |  | 41.4 | 8011.847 | 430.7 | 548.6 | 53.8 | 130 | 774
24603 - FLORA PPTO C | 574653 | 1431 | INDUS | Concreto | Escalera 2 Piso 15 al 16 Torre 2 | 2026-09-14 | 2026-09-18 | 2026-10-12 | 2026-10-13 | 2-Cónica y dividida | 28 | 100 |  | 34.5 | 7853.982 | 366.8 | 476.2 | 46.7 | 135.4 | 774
24603 - FLORA PPTO C | 574653 | 1431 | INDUS | Concreto | Escalera 2 Piso 15 al 16 Torre 2 | 2026-09-14 | 2026-09-18 | 2026-10-12 | 2026-10-13 | 2-Cónica y dividida | 28 | 101 |  | 34.5 | 8011.847 | 362.4 | 460.9 | 45.2 | 131 | 774
24603 - FLORA PPTO C | 574653 | 1431 | INDUS | Concreto | Escalera 2 Piso 15 al 16 Torre 2 | 2026-09-14 | 2026-09-18 | 2026-10-12 | 2026-10-13 | 2-Cónica y dividida | 28 | 101 |  | 34.5 | 8011.847 | 360.3 | 458.9 | 45 | 130.4 | 774
24603 - FLORA PPTO C | 574651 | 1424 | AUTO | Concreto | Muros Ejes 1 – 4 / A – L y 4 – 5 / A – F Piso 18 Torre 2 | 2026-09-11 | 2026-09-18 | 2026-10-09 | 2026-10-13 | 2-Cónica y dividida | 28 | 101 |  | 41.4 | 8011.847 | 425.8 | 541.5 | 53.1 | 128.3 | 773
24603 - FLORA PPTO C | 574651 | 1424 | AUTO | Concreto | Muros Ejes 1 – 4 / A – L y 4 – 5 / A – F Piso 18 Torre 2 | 2026-09-11 | 2026-09-18 | 2026-10-09 | 2026-10-13 | 2-Cónica y dividida | 28 | 102 |  | 41.4 | 8171.282 | 422.5 | 527.2 | 51.7 | 124.9 | 773
24603 - FLORA PPTO C | 574651 | 1424 | AUTO | Concreto | Muros Ejes 1 – 4 / A – L y 4 – 5 / A – F Piso 18 Torre 2 | 2026-09-11 | 2026-09-18 | 2026-10-09 | 2026-10-13 | 2-Cónica y dividida | 28 | 102 |  | 41.4 | 8171.282 | 420.5 | 525.2 | 51.5 | 124.4 | 773
24603 - FLORA PPTO C | 574651 | 1423 | AUTO | Concreto | Muros Ejes 7 – 9 / A – L Piso 9 Torre 1 | 2026-09-11 | 2026-09-18 | 2026-10-09 | 2026-10-13 | 2-Cónica y dividida | 28 | 101 |  | 48.3 | 8011.847 | 545.9 | 694.4 | 68.1 | 141 | 773
24603 - FLORA PPTO C | 574651 | 1423 | AUTO | Concreto | Muros Ejes 7 – 9 / A – L Piso 9 Torre 1 | 2026-09-11 | 2026-09-18 | 2026-10-09 | 2026-10-13 | 2-Cónica y dividida | 28 | 101 |  | 48.3 | 8011.847 | 542.5 | 690.4 | 67.7 | 140.2 | 773
24603 - FLORA PPTO C | 574651 | 1423 | AUTO | Concreto | Muros Ejes 7 – 9 / A – L Piso 9 Torre 1 | 2026-09-11 | 2026-09-18 | 2026-10-09 | 2026-10-13 | 2-Cónica y dividida | 28 | 100 |  | 48.3 | 7853.982 | 540.5 | 701.6 | 68.8 | 142.4 | 773
24603 - FLORA PPTO C | 574651 | 1422 | INDUS | Concreto | Placa Ejes 7 – 9 / A – L Piso 10 Torre 2 | 2026-09-11 | 2026-09-18 | 2026-10-09 | 2026-10-13 | 5-Fractura extremos | 28 | 101 |  | 34.5 | 8011.847 | 430.5 | 547.6 | 53.7 | 155.7 | 773
24603 - FLORA PPTO C | 574651 | 1422 | INDUS | Concreto | Placa Ejes 7 – 9 / A – L Piso 10 Torre 2 | 2026-09-11 | 2026-09-18 | 2026-10-09 | 2026-10-13 | 5-Fractura extremos | 28 | 100 |  | 34.5 | 7853.982 | 428.8 | 556.8 | 54.6 | 158.3 | 773
24603 - FLORA PPTO C | 574651 | 1422 | INDUS | Concreto | Placa Ejes 7 – 9 / A – L Piso 10 Torre 2 | 2026-09-11 | 2026-09-18 | 2026-10-09 | 2026-10-13 | 5-Fractura extremos | 28 | 101 |  | 34.5 | 8011.847 | 426.2 | 542.5 | 53.2 | 154.2 | 773
24603 - FLORA PPTO C | 574651 | 1421 | INDUS | Concreto | Placa Ejes 12 – 15 / F – L Piso 9 Torre 1 | 2026-09-11 | 2026-09-18 | 2026-10-09 | 2026-10-13 | 2-Cónica y dividida | 28 | 101 |  | 41.4 | 8011.847 | 451.5 | 575.1 | 56.4 | 136.2 | 773
24603 - FLORA PPTO C | 574651 | 1421 | INDUS | Concreto | Placa Ejes 12 – 15 / F – L Piso 9 Torre 1 | 2026-09-11 | 2026-09-18 | 2026-10-09 | 2026-10-13 | 2-Cónica y dividida | 28 | 102 |  | 41.4 | 8171.282 | 449.5 | 560.8 | 55 | 132.9 | 773
24603 - FLORA PPTO C | 574651 | 1421 | INDUS | Concreto | Placa Ejes 12 – 15 / F – L Piso 9 Torre 1 | 2026-09-11 | 2026-09-18 | 2026-10-09 | 2026-10-13 | 2-Cónica y dividida | 28 | 101 |  | 41.4 | 8011.847 | 447.5 | 570 | 55.9 | 135 | 773
24603 - FLORA PPTO C | 574651 | 1420 | AUTO | Concreto | Columnas 2do Piso Salón Comunal | 2026-09-11 | 2026-09-18 | 2026-10-09 | 2026-10-13 | 2-Cónica y dividida | 28 | 100 |  | 34.5 | 7853.982 | 397.5 | 516 | 50.6 | 146.7 | 773
24603 - FLORA PPTO C | 574651 | 1420 | AUTO | Concreto | Columnas 2do Piso Salón Comunal | 2026-09-11 | 2026-09-18 | 2026-10-09 | 2026-10-13 | 2-Cónica y dividida | 28 | 101 |  | 34.5 | 8011.847 | 395.5 | 503.7 | 49.4 | 143.2 | 773
24603 - FLORA PPTO C | 574651 | 1420 | AUTO | Concreto | Columnas 2do Piso Salón Comunal | 2026-09-11 | 2026-09-18 | 2026-10-09 | 2026-10-13 | 2-Cónica y dividida | 28 | 102 |  | 34.5 | 8171.282 | 393.2 | 490.5 | 48.1 | 139.4 | 773
24603 - FLORA PPTO C | 574651 | 1419 | PTICO | Concreto | Estampado Plataforma 2 | 2026-09-11 | 2026-09-18 | 2026-10-09 | 2026-10-13 | 2-Cónica y dividida | 28 | 101 |  | 20.7 | 8011.847 | 207.5 | 264.1 | 25.9 | 125.1 | 773
24603 - FLORA PPTO C | 574651 | 1419 | PTICO | Concreto | Estampado Plataforma 2 | 2026-09-11 | 2026-09-18 | 2026-10-09 | 2026-10-13 | 2-Cónica y dividida | 28 | 100 |  | 20.7 | 7853.982 | 205.5 | 267.2 | 26.2 | 126.6 | 773
24603 - FLORA PPTO C | 574651 | 1419 | PTICO | Concreto | Estampado Plataforma 2 | 2026-09-11 | 2026-09-18 | 2026-10-09 | 2026-10-13 | 2-Cónica y dividida | 28 | 101 |  | 20.7 | 8011.847 | 202.2 | 257 | 25.2 | 121.7 | 773
24603 - FLORA PPTO C | 574652 | 1430 | Auto | Concreto | Muros ejes 12 - 15 / A - L y 11 - 12 / G - L, piso 19 torre 2 | 2026-09-12 | 2026-09-18 | 2026-10-10 | 2026-10-13 | 2-Cónica y dividida | 28 | 102 |  | 34.5 | 8171.282 | 329.8 | 412 | 40.4 | 117.1 | 773
24603 - FLORA PPTO C | 574652 | 1430 | Auto | Concreto | Muros ejes 12 - 15 / A - L y 11 - 12 / G - L, piso 19 torre 2 | 2026-09-12 | 2026-09-18 | 2026-10-10 | 2026-10-13 | 2-Cónica y dividida | 28 | 101 |  | 34.5 | 8011.847 | 327.2 | 416 | 40.8 | 118.3 | 773
24603 - FLORA PPTO C | 574652 | 1430 | Auto | Concreto | Muros ejes 12 - 15 / A - L y 11 - 12 / G - L, piso 19 torre 2 | 2026-09-12 | 2026-09-18 | 2026-10-10 | 2026-10-13 | 2-Cónica y dividida | 28 | 100 |  | 34.5 | 7853.982 | 325.5 | 422.2 | 41.4 | 120 | 773
24603 - FLORA PPTO C | 574652 | 1429 | Auto | Concreto | Muros ejes 9 - 15 / A - F, piso 9 torre 1 | 2026-09-12 | 2026-09-18 | 2026-10-10 | 2026-10-13 | 2-Cónica y dividida | 28 | 102 |  | 48.3 | 8171.282 | 579.5 | 723 | 70.9 | 146.8 | 773
24603 - FLORA PPTO C | 574652 | 1429 | Auto | Concreto | Muros ejes 9 - 15 / A - F, piso 9 torre 1 | 2026-09-12 | 2026-09-18 | 2026-10-10 | 2026-10-13 | 2-Cónica y dividida | 28 | 101 |  | 48.3 | 8011.847 | 577.5 | 735.2 | 72.1 | 149.3 | 773
24603 - FLORA PPTO C | 574652 | 1429 | Auto | Concreto | Muros ejes 9 - 15 / A - F, piso 9 torre 1 | 2026-09-12 | 2026-09-18 | 2026-10-10 | 2026-10-13 | 2-Cónica y dividida | 28 | 100 |  | 48.3 | 7853.982 | 575.5 | 747.5 | 73.3 | 151.8 | 773
24603 - FLORA PPTO C | 574652 | 1428 | Indus | Concreto | Placa ejes 4 - 7 / A - L, piso 19 torre 2 | 2026-09-12 | 2026-09-18 | 2026-10-10 | 2026-10-13 | 2-Cónica y dividida | 28 | 102 |  | 34.5 | 8171.282 | 388.5 | 484.4 | 47.5 | 137.7 | 773
24603 - FLORA PPTO C | 574652 | 1428 | Indus | Concreto | Placa ejes 4 - 7 / A - L, piso 19 torre 2 | 2026-09-12 | 2026-09-18 | 2026-10-10 | 2026-10-13 | 2-Cónica y dividida | 28 | 101 |  | 34.5 | 8011.847 | 386.5 | 491.5 | 48.2 | 139.7 | 773
24603 - FLORA PPTO C | 574652 | 1428 | Indus | Concreto | Placa ejes 4 - 7 / A - L, piso 19 torre 2 | 2026-09-12 | 2026-09-18 | 2026-10-10 | 2026-10-13 | 2-Cónica y dividida | 28 | 100 |  | 34.5 | 7853.982 | 384.5 | 499.7 | 49 | 142 | 773
24603 - FLORA PPTO C | 574652 | 1427 | Indus | Concreto | Placa ejes 1 - 6 / A - G, piso 10 torre 1 | 2026-09-12 | 2026-09-18 | 2026-10-10 | 2026-10-13 | 5-Fractura extremos | 28 | 102 |  | 41.4 | 8171.282 | 455.8 | 569 | 55.8 | 134.8 | 773
24603 - FLORA PPTO C | 574652 | 1427 | Indus | Concreto | Placa ejes 1 - 6 / A - G, piso 10 torre 1 | 2026-09-12 | 2026-09-18 | 2026-10-10 | 2026-10-13 | 5-Fractura extremos | 28 | 101 |  | 41.4 | 8011.847 | 453.5 | 577.2 | 56.6 | 136.7 | 773
24603 - FLORA PPTO C | 574652 | 1427 | Indus | Concreto | Placa ejes 1 - 6 / A - G, piso 10 torre 1 | 2026-09-12 | 2026-09-18 | 2026-10-10 | 2026-10-13 | 5-Fractura extremos | 28 | 100 |  | 41.4 | 7853.982 | 451.5 | 586.3 | 57.5 | 138.9 | 773
24603 - FLORA PPTO C | 574652 | 1426 | Indus | Concreto | Escalera 2, piso 3 al 4 torre 1 | 2026-09-12 | 2026-09-18 | 2026-10-10 | 2026-10-13 | 2-Cónica y dividida | 28 | 102 |  | 41.4 | 8171.282 | 355.5 | 443.6 | 43.5 | 105.1 | 773
24603 - FLORA PPTO C | 574652 | 1426 | Indus | Concreto | Escalera 2, piso 3 al 4 torre 1 | 2026-09-12 | 2026-09-18 | 2026-10-10 | 2026-10-13 | 2-Cónica y dividida | 28 | 101 |  | 41.4 | 8011.847 | 357.2 | 454.8 | 44.6 | 107.7 | 773
24603 - FLORA PPTO C | 574652 | 1426 | Indus | Concreto | Escalera 2, piso 3 al 4 torre 1 | 2026-09-12 | 2026-09-18 | 2026-10-10 | 2026-10-13 | 2-Cónica y dividida | 28 | 100 |  | 41.4 | 7853.982 | 353.2 | 458.9 | 45 | 108.7 | 773
24603 - FLORA PPTO C | 574652 | 1425 | Pltico | Concreto | Estampado plataforma 1 | 2026-09-12 | 2026-09-18 | 2026-10-10 | 2026-10-13 | 2-Cónica y dividida | 28 | 102 |  | 20.7 | 8171.282 | 195.5 | 243.7 | 23.9 | 115.5 | 773
24603 - FLORA PPTO C | 574652 | 1425 | Pltico | Concreto | Estampado plataforma 1 | 2026-09-12 | 2026-09-18 | 2026-10-10 | 2026-10-13 | 2-Cónica y dividida | 28 | 101 |  | 20.7 | 8011.847 | 192.2 | 244.7 | 24 | 115.9 | 773
24603 - FLORA PPTO C | 574652 | 1425 | Pltico | Concreto | Estampado plataforma 1 | 2026-09-12 | 2026-09-18 | 2026-10-10 | 2026-10-13 | 2-Cónica y dividida | 28 | 100 |  | 20.7 | 7853.982 | 190.5 | 247.8 | 24.3 | 117.4 | 773
24603 - FLORA PPTO C | 581917 | 1501 | Autocompactado | Concreto | Muros ejes 9-15 / A-F, piso 12, torre 1 | 2026-10-01 | 2026-10-08 | 2026-10-15 | 2026-10-16 | 3-Columnar | 14 | 102 |  | 42 | 8171.282 | 340.6 | 425.2 | 41.7 | 99.3 | 782
24603 - FLORA PPTO C | 581917 | 1501 | Autocompactado | Concreto | Muros ejes 9-15 / A-F, piso 12, torre 1 | 2026-10-01 | 2026-10-08 | 2026-10-08 | 2026-10-08 | 4-Transversal | 7 | 102 |  | 42 | 8171.282 | 233.3 | 291.6 | 28.6 | 68.1 | 770
24603 - FLORA PPTO C | 581917 | 1500 | Industrializado | Concreto | Placa ejes 7-9 / A-L, piso 22, torre 2 | 2026-10-01 | 2026-10-08 | 2026-10-15 | 2026-10-16 | 3-Columnar | 14 | 102 |  | 28 | 8171.282 | 236.5 | 294.7 | 28.9 | 103.2 | 782
24603 - FLORA PPTO C | 581917 | 1500 | Industrializado | Concreto | Placa ejes 7-9 / A-L, piso 22, torre 2 | 2026-10-01 | 2026-10-08 | 2026-10-08 | 2026-10-08 | 4-Transversal | 7 | 102 |  | 28 | 8171.282 | 171.8 | 214.1 | 21 | 75 | 770
24603 - FLORA PPTO C | 581917 | 1499 | Industrializado | Concreto | Placa ejes 1-6 / G-L, piso 13, torre 1 | 2026-10-01 | 2026-10-08 | 2026-10-15 | 2026-10-16 | 3-Columnar | 14 | 102 |  | 35 | 8171.282 | 370.5 | 461.9 | 45.3 | 129.4 | 782
24603 - FLORA PPTO C | 581917 | 1499 | Industrializado | Concreto | Placa ejes 1-6 / G-L, piso 13, torre 1 | 2026-10-01 | 2026-10-08 | 2026-10-08 | 2026-10-08 | 3-Columnar | 7 | 102 |  | 35 | 8171.282 | 269.9 | 336.5 | 33 | 94.3 | 770
24603 - FLORA PPTO C | 581916 | 1498 | Autocompactado | Concreto | Muros ejes 4-7 / A-L, piso 21, torre 2 | 2026-09-30 | 2026-10-07 | 2026-10-14 | 2026-10-15 | 3-Columnar | 14 | 102 |  | 35 | 8171.282 | 301.1 | 375.3 | 36.8 | 105.1 | 780
24603 - FLORA PPTO C | 581916 | 1498 | Autocompactado | Concreto | Muros ejes 4-7 / A-L, piso 21, torre 2 | 2026-09-30 | 2026-10-07 | 2026-10-07 | 2026-10-08 | 3-Columnar | 7 | 102 |  | 35 | 8171.282 | 230.3 | 287.6 | 28.2 | 80.6 | 770
24603 - FLORA PPTO C | 581916 | 1497 | Autocompactado | Concreto | Muros ejes 7-9 / A-L, piso 12, torre 1 | 2026-09-30 | 2026-10-07 | 2026-10-14 | 2026-10-15 | 3-Columnar | 14 | 101 |  | 42 | 8011.847 | 386.2 | 491.5 | 48.2 | 114.8 | 780
24603 - FLORA PPTO C | 581916 | 1497 | Autocompactado | Concreto | Muros ejes 7-9 / A-L, piso 12, torre 1 | 2026-09-30 | 2026-10-07 | 2026-10-07 | 2026-10-08 | 3-Columnar | 7 | 102 |  | 42 | 8171.282 | 360.1 | 449.7 | 44.1 | 105 | 770
24603 - FLORA PPTO C | 581916 | 1496 | Industrializado | Concreto | Placa ejes 9-12 / A-L, piso 22, torre 2 | 2026-09-30 | 2026-10-07 | 2026-10-14 | 2026-10-15 | 3-Columnar | 14 | 101 |  | 28 | 8011.847 | 270.5 | 344.7 | 33.8 | 120.7 | 780
24603 - FLORA PPTO C | 581916 | 1496 | Industrializado | Concreto | Placa ejes 9-12 / A-L, piso 22, torre 2 | 2026-09-30 | 2026-10-07 | 2026-10-07 | 2026-10-08 | 3-Columnar | 7 | 102 |  | 28 | 8171.282 | 235.5 | 293.7 | 28.8 | 102.9 | 770
24603 - FLORA PPTO C | 581916 | 1495 | Industrializado | Concreto | Placa ejes 12-15 / G-L, piso 12, torre 1, escalera 5 al 6, torre 1 | 2026-09-30 | 2026-10-07 | 2026-10-14 | 2026-10-15 | 3-Columnar | 14 | 102 |  | 35 | 8171.282 | 328.7 | 409.9 | 40.2 | 114.9 | 780
24603 - FLORA PPTO C | 581916 | 1495 | Industrializado | Concreto | Placa ejes 12-15 / G-L, piso 12, torre 1, escalera 5 al 6, torre 1 | 2026-09-30 | 2026-10-07 | 2026-10-07 | 2026-10-08 | 3-Columnar | 7 | 102 |  | 35 | 8171.282 | 310.9 | 387.5 | 38 | 108.6 | 770
24603 - FLORA PPTO C | 581915 | 1494 | Industrializado | Concreto | Placa ejes 12-15 / A-F y 10-12 / G-L, piso 12, torre 1 | 2026-09-29 | 2026-10-06 | 2026-10-13 | 2026-10-15 | 3-Columnar | 14 | 102 |  | 35 | 8171.282 | 370.5 | 461.9 | 45.3 | 129.4 | 780
24603 - FLORA PPTO C | 581915 | 1494 | Industrializado | Concreto | Placa ejes 12-15 / A-F y 10-12 / G-L, piso 12, torre 1 | 2026-09-29 | 2026-10-06 | 2026-10-06 | 2026-10-08 | 3-Columnar | 7 | 102 |  | 35 | 8171.282 | 260.3 | 325.3 | 31.9 | 91.1 | 769
24603 - FLORA PPTO C | 581915 | 1493 | Autocompactado | Concreto | Muros ejes 1-6 / A-G, piso 12, torre 1 | 2026-09-29 | 2026-10-06 | 2026-10-13 | 2026-10-15 | 3-Columnar | 14 | 102 |  | 42 | 8171.282 | 390.6 | 487.4 | 47.8 | 113.8 | 780
24603 - FLORA PPTO C | 581915 | 1493 | Autocompactado | Concreto | Muros ejes 1-6 / A-G, piso 12, torre 1 | 2026-09-29 | 2026-10-06 | 2026-10-06 | 2026-10-08 | 3-Columnar | 7 | 102 |  | 42 | 8171.282 | 360.5 | 449.7 | 44.1 | 105 | 769
24603 - FLORA PPTO C | 581915 | 1492 | Autocompactado | Concreto | Muros ejes 7-9 / A-L, piso 21, torre 2 | 2026-09-29 | 2026-10-06 | 2026-10-13 | 2026-10-15 | 3-Columnar | 14 | 102 |  | 35 | 8171.282 | 352.7 | 440.5 | 43.2 | 123.4 | 780
24603 - FLORA PPTO C | 581915 | 1492 | Autocompactado | Concreto | Muros ejes 7-9 / A-L, piso 21, torre 2 | 2026-09-29 | 2026-10-06 | 2026-10-06 | 2026-10-08 | 3-Columnar | 7 | 102 |  | 35 | 8171.282 | 330.7 | 413 | 40.5 | 115.7 | 769
24603 - FLORA PPTO C | 581914 | 1491 | Industrializado | Concreto | Placa ejes 12-15 / A-Fy 10-12 / G-L, piso 12, torre 1 | 2026-09-29 | 2026-10-06 | 2026-10-13 | 2026-10-15 | 3-Columnar | 14 | 102 |  | 35 | 8171.282 | 360.6 | 449.7 | 44.1 | 126 | 780
24603 - FLORA PPTO C | 581914 | 1491 | Industrializado | Concreto | Placa ejes 12-15 / A-Fy 10-12 / G-L, piso 12, torre 1 | 2026-09-29 | 2026-10-06 | 2026-10-06 | 2026-10-08 | 3-Columnar | 7 | 102 |  | 35 | 8171.282 | 332.6 | 415 | 40.7 | 116.3 | 769
24603 - FLORA PPTO C | 581914 | 1490 | Plástico | Concreto | Placa piso 1, ejes 4-5 / B-D y 5-8' / A-E, plataforma 2 | 2026-09-29 | 2026-10-06 | 2026-10-13 | 2026-10-15 | 3-Columnar | 14 | 102 |  | 21 | 8171.282 | 196.4 | 244.7 | 24 | 114.3 | 780
24603 - FLORA PPTO C | 581914 | 1490 | Plástico | Concreto | Placa piso 1, ejes 4-5 / B-D y 5-8' / A-E, plataforma 2 | 2026-09-29 | 2026-10-06 | 2026-10-06 | 2026-10-08 | 3-Columnar | 7 | 102 |  | 21 | 8171.282 | 180.6 | 225.4 | 22.1 | 105.2 | 769
24603 - FLORA PPTO C | 581914 | 1489 | Plástico | Concreto | Placa piso 1, ejes 4-5 / B-D y 5-8' / A-E, plataforma 2 | 2026-09-29 | 2026-10-06 | 2026-10-13 | 2026-10-15 | 3-Columnar | 14 | 102 |  | 21 | 8171.282 | 191.9 | 239.6 | 23.5 | 111.9 | 780
24603 - FLORA PPTO C | 581914 | 1489 | Plástico | Concreto | Placa piso 1, ejes 4-5 / B-D y 5-8' / A-E, plataforma 2 | 2026-09-29 | 2026-10-06 | 2026-10-06 | 2026-10-08 | 3-Columnar | 7 | 102 |  | 21 | 8171.282 | 180.1 | 224.3 | 22 | 104.8 | 769
24603 - FLORA PPTO C | 581913 | 1488 | Industrializado | Concreto | Placa ejes 8-12 / A-F y 8-10 / G-L, piso 12, torre 1 | 2026-09-28 | 2026-10-05 | 2026-10-12 | 2026-10-15 | 3-Columnar | 14 | 102 |  | 35 | 8171.282 | 370.1 | 461.9 | 45.3 | 129.4 | 780
24603 - FLORA PPTO C | 581913 | 1488 | Industrializado | Concreto | Placa ejes 8-12 / A-F y 8-10 / G-L, piso 12, torre 1 | 2026-09-28 | 2026-10-05 | 2026-10-05 | 2026-10-08 | 3-Columnar | 7 | 102 |  | 35 | 8171.282 | 349 | 435.4 | 42.7 | 122 | 769
24603 - FLORA PPTO C | 581913 | 1487 | Autocompactado | Concreto | Muros ejes 9-11 / A-L y 11-12 / A-F, piso 21, torre 2 | 2026-09-28 | 2026-10-05 | 2026-10-12 | 2026-10-15 | 3-Columnar | 14 | 101 |  | 35 | 8011.847 | 330.6 | 421.1 | 41.3 | 118 | 780
24603 - FLORA PPTO C | 581913 | 1487 | Autocompactado | Concreto | Muros ejes 9-11 / A-L y 11-12 / A-F, piso 21, torre 2 | 2026-09-28 | 2026-10-05 | 2026-10-05 | 2026-10-08 | 3-Columnar | 7 | 102 |  | 35 | 8171.282 | 295.9 | 369.1 | 36.2 | 103.4 | 769
24603 - FLORA PPTO C | 581913 | 1486 | Autocompactado | Concreto | Muros y columnas piso 3, salón comunal | 2026-09-28 | 2026-10-05 | 2026-10-12 | 2026-10-15 | 3-Columnar | 14 | 101 |  | 35 | 8011.847 | 330.4 | 420.1 | 41.2 | 117.7 | 780
24603 - FLORA PPTO C | 581913 | 1486 | Autocompactado | Concreto | Muros y columnas piso 3, salón comunal | 2026-09-28 | 2026-10-05 | 2026-10-05 | 2026-10-08 | 3-Columnar | 7 | 102 |  | 35 | 8171.282 | 292 | 364 | 35.7 | 102 | 769
24603 - FLORA PPTO C | 581913 | 1485 | Plástico | Concreto | Escalera semisótano, piso 1, plataforma 1 | 2026-09-28 | 2026-10-05 | 2026-10-12 | 2026-10-15 | 3-Columnar | 14 | 102 |  | 21 | 8171.282 | 212.6 | 265.1 | 26 | 123.8 | 780
24603 - FLORA PPTO C | 581913 | 1485 | Plástico | Concreto | Escalera semisótano, piso 1, plataforma 1 | 2026-09-28 | 2026-10-05 | 2026-10-05 | 2026-10-08 | 3-Columnar | 7 | 102 |  | 21 | 8171.282 | 171.9 | 214.1 | 21 | 100 | 769
24603 - FLORA PPTO C | 576040 | 1418 | Indus | Concreto | Placa ejes 8 - 14 / F - L y 12 - 15 / A - E, piso 9, torre 1 | 2026-09-10 | 2026-09-18 | 2026-10-08 | 2026-10-08 | 5-Fractura extremos | 28 | 102 |  | 41.4 | 8171.282 | 468.5 | 584.3 | 57.3 | 138.4 | 772
24603 - FLORA PPTO C | 576040 | 1418 | Indus | Concreto | Placa ejes 8 - 14 / F - L y 12 - 15 / A - E, piso 9, torre 1 | 2026-09-10 | 2026-09-18 | 2026-10-08 | 2026-10-08 | 5-Fractura extremos | 28 | 101 |  | 41.4 | 8011.847 | 466.5 | 593.5 | 58.2 | 140.6 | 772
24603 - FLORA PPTO C | 576040 | 1418 | Indus | Concreto | Placa ejes 8 - 14 / F - L y 12 - 15 / A - E, piso 9, torre 1 | 2026-09-10 | 2026-09-18 | 2026-10-08 | 2026-10-08 | 5-Fractura extremos | 28 | 100 |  | 41.4 | 7853.982 | 464.5 | 602.7 | 59.1 | 142.8 | 772
24603 - FLORA PPTO C | 576040 | 1417 | Auto | Concreto | Muros ejes 4 - 7 / A - L, piso 18 T2 | 2026-09-10 | 2026-09-18 | 2026-10-08 | 2026-10-08 | 2-Cónica y dividida | 28 | 102 |  | 41.4 | 8171.282 | 425.5 | 531.3 | 52.1 | 125.8 | 772
24603 - FLORA PPTO C | 576040 | 1417 | Auto | Concreto | Muros ejes 4 - 7 / A - L, piso 18 T2 | 2026-09-10 | 2026-09-18 | 2026-10-08 | 2026-10-08 | 2-Cónica y dividida | 28 | 101 |  | 41.4 | 8011.847 | 422.5 | 537.4 | 52.7 | 127.3 | 772
24603 - FLORA PPTO C | 576040 | 1417 | Auto | Concreto | Muros ejes 4 - 7 / A - L, piso 18 T2 | 2026-09-10 | 2026-09-18 | 2026-10-08 | 2026-10-08 | 2-Cónica y dividida | 28 | 100 |  | 41.4 | 7853.982 | 420.5 | 545.6 | 53.5 | 129.2 | 772
24603 - FLORA PPTO C | 576040 | 1416 | Auto | Concreto | Muros y columnas plataforma 2 | 2026-09-10 | 2026-09-18 | 2026-10-08 | 2026-10-08 | 2-Cónica y dividida | 28 | 102 |  | 20.7 | 8171.282 | 211.2 | 263.1 | 25.8 | 124.6 | 772
24603 - FLORA PPTO C | 576040 | 1416 | Auto | Concreto | Muros y columnas plataforma 2 | 2026-09-10 | 2026-09-18 | 2026-10-08 | 2026-10-08 | 2-Cónica y dividida | 28 | 101 |  | 20.7 | 8011.847 | 209.5 | 266.1 | 26.1 | 126.1 | 772
24603 - FLORA PPTO C | 576040 | 1416 | Auto | Concreto | Muros y columnas plataforma 2 | 2026-09-10 | 2026-09-18 | 2026-10-08 | 2026-10-08 | 2-Cónica y dividida | 28 | 100 |  | 20.7 | 7853.982 | 207.5 | 269.2 | 26.4 | 127.5 | 772
24603 - FLORA PPTO C | 576040 | 1415 | Auto | Concreto | Muros ejes 9 - 15 - G - L, piso 8 torre 1 | 2026-09-10 | 2026-09-18 | 2026-10-08 | 2026-10-08 | 5-Fractura extremos | 28 | 102 |  | 48.3 | 8171.282 | 527.5 | 658.7 | 64.6 | 133.7 | 772
24603 - FLORA PPTO C | 576040 | 1415 | Auto | Concreto | Muros ejes 9 - 15 - G - L, piso 8 torre 1 | 2026-09-10 | 2026-09-18 | 2026-10-08 | 2026-10-08 | 5-Fractura extremos | 28 | 101 |  | 48.3 | 8011.847 | 525.5 | 668.9 | 65.6 | 135.8 | 772
24603 - FLORA PPTO C | 576040 | 1415 | Auto | Concreto | Muros ejes 9 - 15 - G - L, piso 8 torre 1 | 2026-09-10 | 2026-09-18 | 2026-10-08 | 2026-10-08 | 5-Fractura extremos | 28 | 100 |  | 48.3 | 7853.982 | 523.5 | 680.2 | 66.7 | 138.1 | 772
24603 - FLORA PPTO C | 576040 | 1414 | Indus | Concreto | Placa ejes 9 - 12 / A - L, piso 19 torre 2 | 2026-09-10 | 2026-09-18 | 2026-10-08 | 2026-10-08 | 2-Cónica y dividida | 28 | 102 |  | 34.5 | 8171.282 | 372.5 | 465 | 45.6 | 132.2 | 772
24603 - FLORA PPTO C | 576040 | 1414 | Indus | Concreto | Placa ejes 9 - 12 / A - L, piso 19 torre 2 | 2026-09-10 | 2026-09-18 | 2026-10-08 | 2026-10-08 | 2-Cónica y dividida | 28 | 101 |  | 34.5 | 8011.847 | 370.5 | 471.1 | 46.2 | 133.9 | 772
24603 - FLORA PPTO C | 576040 | 1414 | Indus | Concreto | Placa ejes 9 - 12 / A - L, piso 19 torre 2 | 2026-09-10 | 2026-09-18 | 2026-10-08 | 2026-10-08 | 2-Cónica y dividida | 28 | 100 |  | 34.5 | 7853.982 | 368.2 | 478.2 | 46.9 | 135.9 | 772
24603 - FLORA PPTO C | 576040 | 1413 | Indus | Concreto | Escalera 2, piso 14 al 15 torre 2 | 2026-09-10 | 2026-09-18 | 2026-10-08 | 2026-10-08 | 5-Fractura extremos | 28 | 102 |  | 34.5 | 8171.282 | 379.4 | 473.2 | 46.4 | 134.5 | 772
24603 - FLORA PPTO C | 576040 | 1413 | Indus | Concreto | Escalera 2, piso 14 al 15 torre 2 | 2026-09-10 | 2026-09-18 | 2026-10-08 | 2026-10-08 | 5-Fractura extremos | 28 | 101 |  | 34.5 | 8011.847 | 380.7 | 484.4 | 47.5 | 137.7 | 772
24603 - FLORA PPTO C | 576040 | 1413 | Indus | Concreto | Escalera 2, piso 14 al 15 torre 2 | 2026-09-10 | 2026-09-18 | 2026-10-08 | 2026-10-08 | 5-Fractura extremos | 28 | 100 |  | 34.5 | 7853.982 | 375.3 | 487.4 | 47.8 | 138.6 | 772
24603 - FLORA PPTO C | 576040 | 1412 | Ptico | Concreto | Estampado plataforma 1 | 2026-09-10 | 2026-09-18 | 2026-10-08 | 2026-10-08 | 2-Cónica y dividida | 28 | 102 |  | 20.7 | 8171.282 | 213.2 | 266.1 | 26.1 | 126.1 | 772
24603 - FLORA PPTO C | 576040 | 1412 | Ptico | Concreto | Estampado plataforma 1 | 2026-09-10 | 2026-09-18 | 2026-10-08 | 2026-10-08 | 2-Cónica y dividida | 28 | 101 |  | 20.7 | 8011.847 | 211.5 | 269.2 | 26.4 | 127.5 | 772
24603 - FLORA PPTO C | 576040 | 1412 | Ptico | Concreto | Estampado plataforma 1 | 2026-09-10 | 2026-09-18 | 2026-10-08 | 2026-10-08 | 2-Cónica y dividida | 28 | 100 |  | 20.7 | 7853.982 | 209.5 | 272.3 | 26.7 | 129 | 772
24603 - FLORA PPTO C | 576038 | 1411 | Auto | Concreto | Muros ejes 1 - 6 / G - L piso 9 torre 1 | 2026-09-09 | 2026-09-11 | 2026-10-07 | 2026-10-08 | 2-Cónica y dividida | 28 | 102 |  | 48.3 | 8171.282 | 529.2 | 660.8 | 64.8 | 134.2 | 772
24603 - FLORA PPTO C | 576038 | 1411 | Auto | Concreto | Muros ejes 1 - 6 / G - L piso 9 torre 1 | 2026-09-09 | 2026-09-11 | 2026-10-07 | 2026-10-08 | 2-Cónica y dividida | 28 | 101 |  | 48.3 | 8011.847 | 537.8 | 684.2 | 67.1 | 138.9 | 772
24603 - FLORA PPTO C | 576038 | 1411 | Auto | Concreto | Muros ejes 1 - 6 / G - L piso 9 torre 1 | 2026-09-09 | 2026-09-11 | 2026-10-07 | 2026-10-08 | 2-Cónica y dividida | 28 | 100 |  | 48.3 | 7853.982 | 529.5 | 687.3 | 67.4 | 139.5 | 772
24603 - FLORA PPTO C | 576038 | 1410 | Indus | Concreto | Placa ejes 12 - 15 / A - L piso 19 torre 2 | 2026-09-09 | 2026-09-11 | 2026-10-07 | 2026-10-08 | 2-Cónica y dividida | 28 | 102 |  | 34.5 | 8171.282 | 423.2 | 528.2 | 51.8 | 150.1 | 772
24603 - FLORA PPTO C | 576038 | 1410 | Indus | Concreto | Placa ejes 12 - 15 / A - L piso 19 torre 2 | 2026-09-09 | 2026-09-11 | 2026-10-07 | 2026-10-08 | 2-Cónica y dividida | 28 | 101 |  | 34.5 | 8011.847 | 421.2 | 536.4 | 52.6 | 152.5 | 772
24603 - FLORA PPTO C | 576038 | 1410 | Indus | Concreto | Placa ejes 12 - 15 / A - L piso 19 torre 2 | 2026-09-09 | 2026-09-11 | 2026-10-07 | 2026-10-08 | 2-Cónica y dividida | 28 | 100 |  | 34.5 | 7853.982 | 419.5 | 544.5 | 53.4 | 154.8 | 772
24603 - FLORA PPTO C | 576038 | 1409 | Auto | Concreto | Muros ejes 7 - 9 / A - l, piso 18 torrre 2 | 2026-09-09 | 2026-09-11 | 2026-10-07 | 2026-10-08 | 2-Cónica y dividida | 28 | 102 |  | 41.4 | 8171.282 | 505.5 | 631.2 | 61.9 | 149.5 | 772
24603 - FLORA PPTO C | 576038 | 1409 | Auto | Concreto | Muros ejes 7 - 9 / A - l, piso 18 torrre 2 | 2026-09-09 | 2026-09-11 | 2026-10-07 | 2026-10-08 | 2-Cónica y dividida | 28 | 101 |  | 41.4 | 8011.847 | 503.5 | 640.4 | 62.8 | 151.7 | 772
24603 - FLORA PPTO C | 576038 | 1409 | Auto | Concreto | Muros ejes 7 - 9 / A - l, piso 18 torrre 2 | 2026-09-09 | 2026-09-11 | 2026-10-07 | 2026-10-08 | 2-Cónica y dividida | 28 | 100 |  | 41.4 | 7853.982 | 501.5 | 651.6 | 63.9 | 154.3 | 772
24603 - FLORA PPTO C | 576038 | 1408 | Indus | Concreto | Placa ejes 8 - 12 / A - F, piso 8 torre 1 | 2026-09-09 | 2026-09-11 | 2026-10-07 | 2026-10-08 | 5-Fractura extremos | 28 | 102 |  | 41.4 | 8171.282 | 432.8 | 540.5 | 53 | 128 | 772
24603 - FLORA PPTO C | 576038 | 1408 | Indus | Concreto | Placa ejes 8 - 12 / A - F, piso 8 torre 1 | 2026-09-09 | 2026-09-11 | 2026-10-07 | 2026-10-08 | 5-Fractura extremos | 28 | 101 |  | 41.4 | 8011.847 | 435.9 | 554.7 | 54.4 | 131.4 | 772
24603 - FLORA PPTO C | 576038 | 1408 | Indus | Concreto | Placa ejes 8 - 12 / A - F, piso 8 torre 1 | 2026-09-09 | 2026-09-11 | 2026-10-07 | 2026-10-08 | 5-Fractura extremos | 28 | 100 |  | 41.4 | 7853.982 | 427.1 | 554.7 | 54.4 | 131.4 | 772
24603 - FLORA PPTO C | 576038 | 1407 | Indus | Concreto | Escalera 1 piso 4 al 5 torre 1 | 2026-09-09 | 2026-09-11 | 2026-10-07 | 2026-10-08 | 2-Cónica y dividida | 28 | 102 |  | 41.4 | 8171.282 | 425.8 | 531.3 | 52.1 | 125.8 | 772
24603 - FLORA PPTO C | 576038 | 1407 | Indus | Concreto | Escalera 1 piso 4 al 5 torre 1 | 2026-09-09 | 2026-09-11 | 2026-10-07 | 2026-10-08 | 2-Cónica y dividida | 28 | 101 |  | 41.4 | 8011.847 | 422.8 | 538.4 | 52.8 | 127.5 | 772
24603 - FLORA PPTO C | 576038 | 1407 | Indus | Concreto | Escalera 1 piso 4 al 5 torre 1 | 2026-09-09 | 2026-09-11 | 2026-10-07 | 2026-10-08 | 2-Cónica y dividida | 28 | 100 |  | 41.4 | 7853.982 | 420.5 | 545.6 | 53.5 | 129.2 | 772
24603 - FLORA PPTO C | 576038 | 1406 | Ptico | Concreto | Estampado plataforma 1 | 2026-09-09 | 2026-09-11 | 2026-10-07 | 2026-10-08 | 2-Cónica y dividida | 28 | 102 |  | 20.7 | 8171.282 | 228.1 | 284.5 | 27.9 | 134.8 | 772
24603 - FLORA PPTO C | 576038 | 1406 | Ptico | Concreto | Estampado plataforma 1 | 2026-09-09 | 2026-09-11 | 2026-10-07 | 2026-10-08 | 2-Cónica y dividida | 28 | 101 |  | 20.7 | 8011.847 | 223.5 | 284.5 | 27.9 | 134.8 | 772
24603 - FLORA PPTO C | 576038 | 1406 | Ptico | Concreto | Estampado plataforma 1 | 2026-09-09 | 2026-09-11 | 2026-10-07 | 2026-10-08 | 2-Cónica y dividida | 28 | 100 |  | 20.7 | 7853.982 | 221.5 | 287.6 | 28.2 | 136.2 | 772
24603 - FLORA PPTO C | 581599 | M144 | No especificado | Grouting | Grouting piso 2 torre 1 | 2026-09-30 | 2026-10-02 | 2026-10-14 | 2026-10-15 | 2-Cónica y dividida | 14 | 76 |  | 10 | 4536.46 | 70.6 | 159.1 | 15.6 | 156 | 777
24603 - FLORA PPTO C | 581599 | M144 | No especificado | Grouting | Grouting piso 2 torre 1 | 2026-09-30 | 2026-10-02 | 2026-10-07 | 2026-10-07 | 2-Cónica y dividida | 7 | 76 |  | 10 | 4536.46 | 60.9 | 136.6 | 13.4 | 134 | 768
24603 - FLORA PPTO C | 581599 | G144 | No especificado | Grouting | Grouting piso 2 torre 1 | 2026-09-30 | 2026-10-02 | 2026-10-14 | 2026-10-15 | 2-Cónica y dividida | 14 | 102 |  | 10 | 8171.282 | 125.3 | 156 | 15.3 | 153 | 777
24603 - FLORA PPTO C | 581599 | G144 | No especificado | Grouting | Grouting piso 2 torre 1 | 2026-09-30 | 2026-10-02 | 2026-10-07 | 2026-10-07 | 2-Cónica y dividida | 7 | 101 |  | 10 | 8011.847 | 98.7 | 125.4 | 12.3 | 123 | 768
24603 - FLORA PPTO C | 581599 | M143 | No especificado | Mortero | Mortero piso 2 torre 1 | 2026-09-30 | 2026-10-02 | 2026-10-14 | 2026-10-15 | 2-Cónica y dividida | 14 | 76 |  | 10 | 4536.46 | 70.5 | 158.1 | 15.5 | 155 | 777
24603 - FLORA PPTO C | 581599 | M143 | No especificado | Mortero | Mortero piso 2 torre 1 | 2026-09-30 | 2026-10-02 | 2026-10-07 | 2026-10-07 | 2-Cónica y dividida | 7 | 75 |  | 10 | 4417.865 | 63.5 | 146.8 | 14.4 | 144 | 768
24603 - FLORA PPTO C | 581599 | G143 | No especificado | Grouting | Grouting piso 2 torre 1 | 2026-09-30 | 2026-10-02 | 2026-10-14 | 2026-10-15 | 2-Cónica y dividida | 14 | 101 |  | 10 | 8011.847 | 119.8 | 153 | 15 | 150 | 777
24603 - FLORA PPTO C | 581599 | G143 | No especificado | Grouting | Grouting piso 2 torre 1 | 2026-09-30 | 2026-10-02 | 2026-10-07 | 2026-10-07 | 2-Cónica y dividida | 7 | 100 |  | 10 | 7853.982 | 95.7 | 124.4 | 12.2 | 122 | 768
24603 - FLORA PPTO C | 576037 | 1405 | Indus | Concreto | Placa ejes 1 - 4 / A - L piso 18 torre 2 | 2026-09-08 | 2026-09-11 | 2026-10-06 | 2026-10-07 | 5-Fractura extremos | 28 | 101 |  | 34.5 | 8011.847 | 425.5 | 541.5 | 53.1 | 153.9 | 768
24603 - FLORA PPTO C | 576037 | 1405 | Indus | Concreto | Placa ejes 1 - 4 / A - L piso 18 torre 2 | 2026-09-08 | 2026-09-11 | 2026-10-06 | 2026-10-07 | 5-Fractura extremos | 28 | 100 |  | 34.5 | 7853.982 | 422.5 | 548.6 | 53.8 | 155.9 | 768
24603 - FLORA PPTO C | 576037 | 1405 | Indus | Concreto | Placa ejes 1 - 4 / A - L piso 18 torre 2 | 2026-09-08 | 2026-09-11 | 2026-10-06 | 2026-10-07 | 5-Fractura extremos | 28 | 101 |  | 34.5 | 8011.847 | 420.5 | 535.4 | 52.5 | 152.2 | 768
24603 - FLORA PPTO C | 576037 | 1404 | Indus | Concreto | Placa ejes 6 - 8 /A - L piso 9 torre 1 | 2026-09-08 | 2026-09-11 | 2026-10-06 | 2026-10-07 | 2-Cónica y dividida | 28 | 100 |  | 41.4 | 7853.982 | 427.5 | 554.7 | 54.4 | 131.4 | 768
24603 - FLORA PPTO C | 576037 | 1404 | Indus | Concreto | Placa ejes 6 - 8 /A - L piso 9 torre 1 | 2026-09-08 | 2026-09-11 | 2026-10-06 | 2026-10-07 | 2-Cónica y dividida | 28 | 102 |  | 41.4 | 8171.282 | 425.5 | 531.3 | 52.1 | 125.8 | 768
24603 - FLORA PPTO C | 576037 | 1404 | Indus | Concreto | Placa ejes 6 - 8 /A - L piso 9 torre 1 | 2026-09-08 | 2026-09-11 | 2026-10-06 | 2026-10-07 | 2-Cónica y dividida | 28 | 100 |  | 41.4 | 7853.982 | 423.6 | 549.6 | 53.9 | 130.2 | 768
24603 - FLORA PPTO C | 576037 | 1403 | Auto | Concreto | Muros ejes 9 -15 / G - L piso 8 torre 1 | 2026-09-08 | 2026-09-11 | 2026-10-06 | 2026-10-07 | 5-Fractura extremos | 28 | 101 |  | 48.3 | 8011.847 | 595.4 | 757.7 | 74.3 | 153.8 | 768
24603 - FLORA PPTO C | 576037 | 1403 | Auto | Concreto | Muros ejes 9 -15 / G - L piso 8 torre 1 | 2026-09-08 | 2026-09-11 | 2026-10-06 | 2026-10-07 | 5-Fractura extremos | 28 | 100 |  | 48.3 | 7853.982 | 593.5 | 770.9 | 75.6 | 156.5 | 768
24603 - FLORA PPTO C | 576037 | 1403 | Auto | Concreto | Muros ejes 9 -15 / G - L piso 8 torre 1 | 2026-09-08 | 2026-09-11 | 2026-10-06 | 2026-10-07 | 5-Fractura extremos | 28 | 102 |  | 48.3 | 8171.282 | 591.2 | 738.3 | 72.4 | 149.9 | 768
24603 - FLORA PPTO C | 576037 | 1402 | Auto | Concreto | Muros ejes 11 - 12 / A - F y 9 - 11 / A - L piso 18 torre 2 | 2026-09-08 | 2026-09-11 | 2026-10-06 | 2026-10-07 | 2-Cónica y dividida | 28 | 100 |  | 41.4 | 7853.982 | 457.3 | 593.5 | 58.2 | 140.6 | 768
24603 - FLORA PPTO C | 576037 | 1402 | Auto | Concreto | Muros ejes 11 - 12 / A - F y 9 - 11 / A - L piso 18 torre 2 | 2026-09-08 | 2026-09-11 | 2026-10-06 | 2026-10-07 | 2-Cónica y dividida | 28 | 101 |  | 41.4 | 8011.847 | 461.4 | 587.4 | 57.6 | 139.1 | 768
24603 - FLORA PPTO C | 576037 | 1402 | Auto | Concreto | Muros ejes 11 - 12 / A - F y 9 - 11 / A - L piso 18 torre 2 | 2026-09-08 | 2026-09-11 | 2026-10-06 | 2026-10-07 | 2-Cónica y dividida | 28 | 101 |  | 41.4 | 8011.847 | 459.5 | 585.3 | 57.4 | 138.6 | 768
24603 - FLORA PPTO C | 576037 | 1401 | Indus | Concreto | Escalera 1 piso 9 al 10 torre 2 | 2026-09-08 | 2026-09-11 | 2026-10-06 | 2026-10-07 | 2-Cónica y dividida | 28 | 100 |  | 41.4 | 7853.982 | 415.5 | 539.4 | 52.9 | 127.8 | 768
24603 - FLORA PPTO C | 576037 | 1401 | Indus | Concreto | Escalera 1 piso 9 al 10 torre 2 | 2026-09-08 | 2026-09-11 | 2026-10-06 | 2026-10-07 | 2-Cónica y dividida | 28 | 102 |  | 41.4 | 8171.282 | 412.2 | 513.9 | 50.4 | 121.7 | 768
24603 - FLORA PPTO C | 576037 | 1401 | Indus | Concreto | Escalera 1 piso 9 al 10 torre 2 | 2026-09-08 | 2026-09-11 | 2026-10-06 | 2026-10-07 | 2-Cónica y dividida | 28 | 100 |  | 41.4 | 7853.982 | 420.5 | 545.6 | 53.5 | 129.2 | 768
24603 - FLORA PPTO C | 576037 | 1400 | Ptico | Concreto | Rampa sótano | 2026-09-08 | 2026-09-11 | 2026-10-06 | 2026-10-07 | 2-Cónica y dividida | 28 | 101 |  | 20.7 | 8011.847 | 237.5 | 301.8 | 29.6 | 143 | 768
24603 - FLORA PPTO C | 576037 | 1400 | Ptico | Concreto | Rampa sótano | 2026-09-08 | 2026-09-11 | 2026-10-06 | 2026-10-07 | 2-Cónica y dividida | 28 | 100 |  | 20.7 | 7853.982 | 235.5 | 305.9 | 30 | 144.9 | 768
24603 - FLORA PPTO C | 576037 | 1400 | Ptico | Concreto | Rampa sótano | 2026-09-08 | 2026-09-11 | 2026-10-06 | 2026-10-07 | 2-Cónica y dividida | 28 | 101 |  | 20.7 | 8011.847 | 232.5 | 295.7 | 29 | 140.1 | 768
24603 - FLORA PPTO C | 574670 | 1484 | Autocompactado | Concreto | Muros ejes 1-6 / G-L, piso 12, torre 1 | 2026-09-26 | 2026-10-03 | 2026-10-10 | 2026-10-15 | 3-Columnar | 14 | 102 |  | 42 | 8171.282 | 404 | 503.7 | 49.4 | 117.6 | 779
24603 - FLORA PPTO C | 574670 | 1484 | Autocompactado | Concreto | Muros ejes 1-6 / G-L, piso 12, torre 1 | 2026-09-26 | 2026-10-03 | 2026-10-03 | 2026-10-05 | 3-Columnar | 7 | 102 |  | 42 | 8171.282 | 380.6 | 475.2 | 46.6 | 111 | 765
24603 - FLORA PPTO C | 574670 | 1483 | Industrializado | Concreto | Placa ejes 1-4 / A-L, piso 20, torre 2 | 2026-09-26 | 2026-10-03 | 2026-10-10 | 2026-10-15 | 3-Columnar | 14 | 102 |  | 28 | 8171.282 | 321.9 | 401.8 | 39.4 | 140.7 | 779
24603 - FLORA PPTO C | 574670 | 1483 | Industrializado | Concreto | Placa ejes 1-4 / A-L, piso 20, torre 2 | 2026-09-26 | 2026-10-03 | 2026-10-03 | 2026-10-05 | 3-Columnar | 7 | 102 |  | 28 | 8171.282 | 293.9 | 367.1 | 36 | 128.6 | 765
24603 - FLORA PPTO C | 574670 | 1482 | Autocompactado | Concreto | Muros ejes 12-15 / A-L y 11-12 / G-L, piso 21, torre 2 | 2026-09-26 | 2026-10-03 | 2026-10-10 | 2026-10-15 | 3-Columnar | 14 | 102 |  | 35 | 8171.282 | 393.8 | 491.5 | 48.2 | 137.7 | 779
24603 - FLORA PPTO C | 574670 | 1482 | Autocompactado | Concreto | Muros ejes 12-15 / A-L y 11-12 / G-L, piso 21, torre 2 | 2026-09-26 | 2026-10-03 | 2026-10-03 | 2026-10-05 | 3-Columnar | 7 | 102 |  | 35 | 8171.282 | 340.6 | 425.2 | 41.7 | 119.1 | 765
24603 - FLORA PPTO C | 574670 | 1481 | Industrializado | Concreto | Placa ejes 6-8 / A-L, piso 12, torre 1 | 2026-09-26 | 2026-10-03 | 2026-10-10 | 2026-10-15 | 3-Columnar | 14 | 102 |  | 35 | 8171.282 | 385.1 | 480.3 | 47.1 | 134.6 | 779
24603 - FLORA PPTO C | 574670 | 1481 | Industrializado | Concreto | Placa ejes 6-8 / A-L, piso 12, torre 1 | 2026-09-26 | 2026-10-03 | 2026-10-03 | 2026-10-05 | 3-Columnar | 7 | 102 |  | 35 | 8171.282 | 340.6 | 425.2 | 41.7 | 119.1 | 765
24603 - FLORA PPTO C | 574669 | 1480 | Industrializado | Concreto | Placa ejes 4-7 / A-L, piso 21, torre 2 | 2026-09-25 | 2026-10-02 | 2026-10-09 | 2026-10-15 | 3-Columnar | 14 | 102 |  | 28 | 8171.282 | 340.9 | 425.2 | 41.7 | 148.9 | 779
24603 - FLORA PPTO C | 574669 | 1480 | Industrializado | Concreto | Placa ejes 4-7 / A-L, piso 21, torre 2 | 2026-09-25 | 2026-10-02 | 2026-10-02 | 2026-10-05 | 3-Columnar | 7 | 102 |  | 28 | 8171.282 | 284.4 | 354.9 | 34.8 | 124.3 | 765
24603 - FLORA PPTO C | 574669 | 1479 | Autocompactado | Concreto | Muros ejes 9-12 / G-L, piso 11, torre 1 | 2026-09-25 | 2026-10-02 | 2026-10-09 | 2026-10-15 | 3-Columnar | 14 | 102 |  | 42 | 8171.282 | 421 | 525.2 | 51.5 | 122.6 | 779
24603 - FLORA PPTO C | 574669 | 1479 | Autocompactado | Concreto | Muros ejes 9-12 / G-L, piso 11, torre 1 | 2026-09-25 | 2026-10-02 | 2026-10-02 | 2026-10-05 | 3-Columnar | 7 | 102 |  | 42 | 8171.282 | 391 | 488.4 | 47.9 | 114 | 765
24603 - FLORA PPTO C | 574669 | 1478 | Industrializado | Concreto | Placa ejes 1-6 / A-F, piso 12, torre 1 | 2026-09-25 | 2026-10-02 | 2026-10-09 | 2026-10-15 | 3-Columnar | 14 | 102 |  | 35 | 8171.282 | 370.5 | 461.9 | 45.3 | 129.4 | 779
24603 - FLORA PPTO C | 574669 | 1478 | Industrializado | Concreto | Placa ejes 1-6 / A-F, piso 12, torre 1 | 2026-09-25 | 2026-10-02 | 2026-10-02 | 2026-10-05 | 3-Columnar | 7 | 102 |  | 35 | 8171.282 | 340.6 | 425.2 | 41.7 | 119.1 | 765
24603 - FLORA PPTO C | 574669 | 1477 | Autocompactado | Concreto | Columnas piso 3, salón comunal | 2026-09-25 | 2026-10-02 | 2026-10-09 | 2026-10-15 | 3-Columnar | 14 | 102 |  | 35 | 8171.282 | 390.1 | 486.4 | 47.7 | 136.3 | 779
24603 - FLORA PPTO C | 574669 | 1477 | Autocompactado | Concreto | Columnas piso 3, salón comunal | 2026-09-25 | 2026-10-02 | 2026-10-02 | 2026-10-05 | 3-Columnar | 7 | 102 |  | 35 | 8171.282 | 327.4 | 408.9 | 40.1 | 114.6 | 765
24603 - FLORA PPTO C | 576036 | 1399 | Auto | Concreto | Muros ejes 9 - 15 / A - F, piso 8 torre 1 | 2026-09-07 | 2026-09-11 | 2026-10-05 | 2026-10-07 | 2-Cónica y dividida | 28 | 102 |  | 48.3 | 8171.282 | 540.5 | 674 | 66.1 | 136.9 | 768
24603 - FLORA PPTO C | 576036 | 1399 | Auto | Concreto | Muros ejes 9 - 15 / A - F, piso 8 torre 1 | 2026-09-07 | 2026-09-11 | 2026-10-05 | 2026-10-07 | 2-Cónica y dividida | 28 | 101 |  | 48.3 | 8011.847 | 538.9 | 686.3 | 67.3 | 139.3 | 768
24603 - FLORA PPTO C | 576036 | 1399 | Auto | Concreto | Muros ejes 9 - 15 / A - F, piso 8 torre 1 | 2026-09-07 | 2026-09-11 | 2026-10-05 | 2026-10-07 | 2-Cónica y dividida | 28 | 100 |  | 48.3 | 7853.982 | 535.2 | 694.4 | 68.1 | 141 | 768
24603 - FLORA PPTO C | 576036 | 1397 | Indus | Concreto | Placa ejes 4 - 7 / A - L, piso torre 2 | 2026-09-07 | 2026-09-11 | 2026-10-05 | 2026-10-07 | 5-Fractura extremos | 28 | 102 |  | 34.5 | 8171.282 | 402 | 501.7 | 49.2 | 142.6 | 768
24603 - FLORA PPTO C | 576036 | 1397 | Indus | Concreto | Placa ejes 4 - 7 / A - L, piso torre 2 | 2026-09-07 | 2026-09-11 | 2026-10-05 | 2026-10-07 | 5-Fractura extremos | 28 | 101 |  | 34.5 | 8011.847 | 404.9 | 515 | 50.5 | 146.4 | 768
24603 - FLORA PPTO C | 576036 | 1397 | Indus | Concreto | Placa ejes 4 - 7 / A - L, piso torre 2 | 2026-09-07 | 2026-09-11 | 2026-10-05 | 2026-10-07 | 5-Fractura extremos | 28 | 100 |  | 34.5 | 7853.982 | 401.3 | 521.1 | 51.1 | 148.1 | 768
24603 - FLORA PPTO C | 576036 | 1396 | Indus | Concreto | Placa ejes 1 - 6 / A - G piso 9, torre 1 | 2026-09-07 | 2026-09-11 | 2026-10-05 | 2026-10-07 | 2-Cónica y dividida | 28 | 102 |  | 41.4 | 8171.282 | 432.4 | 539.4 | 52.9 | 127.8 | 768
24603 - FLORA PPTO C | 576036 | 1396 | Indus | Concreto | Placa ejes 1 - 6 / A - G piso 9, torre 1 | 2026-09-07 | 2026-09-11 | 2026-10-05 | 2026-10-07 | 2-Cónica y dividida | 28 | 101 |  | 41.4 | 8011.847 | 430.3 | 547.6 | 53.7 | 129.7 | 768
24603 - FLORA PPTO C | 576036 | 1396 | Indus | Concreto | Placa ejes 1 - 6 / A - G piso 9, torre 1 | 2026-09-07 | 2026-09-11 | 2026-10-05 | 2026-10-07 | 2-Cónica y dividida | 28 | 100 |  | 41.4 | 7853.982 | 427.6 | 554.7 | 54.4 | 131.4 | 768
24603 - FLORA PPTO C | 576036 | 1395 | Ptico | Concreto | Estampado PTA forma 1 | 2026-09-07 | 2026-09-11 | 2026-10-05 | 2026-10-07 | 2-Cónica y dividida | 28 | 102 |  | 20.7 | 8171.282 | 191.8 | 239.6 | 23.5 | 113.5 | 768
24603 - FLORA PPTO C | 576036 | 1395 | Ptico | Concreto | Estampado PTA forma 1 | 2026-09-07 | 2026-09-11 | 2026-10-05 | 2026-10-07 | 2-Cónica y dividida | 28 | 101 |  | 20.7 | 8011.847 | 190.3 | 242.7 | 23.8 | 115 | 768
24603 - FLORA PPTO C | 576036 | 1395 | Ptico | Concreto | Estampado PTA forma 1 | 2026-09-07 | 2026-09-11 | 2026-10-05 | 2026-10-07 | 2-Cónica y dividida | 28 | 100 |  | 20.7 | 7853.982 | 182.6 | 236.6 | 23.2 | 112.1 | 768
24603 - FLORA PPTO C | 574668 | 1476 | Autocompactado | Concreto | Muros ejes 1-4 / A-L y 4-5 / A-F, piso 20, torre 2 | 2026-09-24 | 2026-10-01 | 2026-10-08 | 2026-10-08 | 3-Columnar | 14 | 101 |  | 35 | 8011.847 | 285.8 | 364 | 35.7 | 102 | 770
24603 - FLORA PPTO C | 574668 | 1476 | Autocompactado | Concreto | Muros ejes 1-4 / A-L y 4-5 / A-F, piso 20, torre 2 | 2026-09-24 | 2026-10-01 | 2026-10-01 | 2026-10-05 | 3-Columnar | 7 | 102 |  | 35 | 8171.282 | 260.4 | 325.3 | 31.9 | 91.1 | 764
24603 - FLORA PPTO C | 574668 | 1475 | Autocompactado | Concreto | Muros ejes 9-15 / A-F, piso 11, torre 1 | 2026-09-24 | 2026-10-01 | 2026-10-08 | 2026-10-08 | 3-Columnar | 14 | 102 |  | 42 | 8171.282 | 420.7 | 525.2 | 51.5 | 122.6 | 770
24603 - FLORA PPTO C | 574668 | 1475 | Autocompactado | Concreto | Muros ejes 9-15 / A-F, piso 11, torre 1 | 2026-09-24 | 2026-10-01 | 2026-10-01 | 2026-10-05 | 3-Columnar | 7 | 102 |  | 42 | 8171.282 | 390.4 | 487.4 | 47.8 | 113.8 | 764
24603 - FLORA PPTO C | 574668 | 1474 | Industrializado | Concreto | Placa ejes 7-9 / A-L, piso 21, torre 2 | 2026-09-24 | 2026-10-01 | 2026-10-08 | 2026-10-08 | 3-Columnar | 14 | 102 |  | 28 | 8171.282 | 310.1 | 386.5 | 37.9 | 135.4 | 770
24603 - FLORA PPTO C | 574668 | 1474 | Industrializado | Concreto | Placa ejes 7-9 / A-L, piso 21, torre 2 | 2026-09-24 | 2026-10-01 | 2026-10-01 | 2026-10-05 | 3-Columnar | 7 | 102 |  | 28 | 8171.282 | 290.9 | 363 | 35.6 | 127.1 | 764
24603 - FLORA PPTO C | 574668 | 1473 | Industrializado | Concreto | Placa ejes 1-6 / G-L, piso 12, torre 1 | 2026-09-24 | 2026-10-01 | 2026-10-08 | 2026-10-08 | 3-Columnar | 14 | 101 |  | 35 | 8011.847 | 350.6 | 446.6 | 43.8 | 125.1 | 770
24603 - FLORA PPTO C | 574668 | 1473 | Industrializado | Concreto | Placa ejes 1-6 / G-L, piso 12, torre 1 | 2026-09-24 | 2026-10-01 | 2026-10-01 | 2026-10-05 | 3-Columnar | 7 | 102 |  | 35 | 8171.282 | 332.6 | 415 | 40.7 | 116.3 | 764
24603 - FLORA PPTO C | 574667 | 1472 | Autocompactado | Concreto | Muros ejes 7-7 / A-L, piso 20, torre 2 | 2026-09-23 | 2026-09-30 | 2026-10-07 | 2026-10-08 | 3-Columnar | 14 | 102 |  | 35 | 8171.282 | 400.7 | 499.7 | 49 | 140 | 770
24603 - FLORA PPTO C | 574667 | 1472 | Autocompactado | Concreto | Muros ejes 7-7 / A-L, piso 20, torre 2 | 2026-09-23 | 2026-09-30 | 2026-09-30 | 2026-10-05 | 3-Columnar | 7 | 102 |  | 35 | 8171.282 | 350.4 | 437.5 | 42.9 | 122.6 | 764
24603 - FLORA PPTO C | 574667 | 1471 | Autocompactado | Concreto | Muros ejes 7-9 / A-L, piso 11, torre 1 | 2026-09-23 | 2026-09-30 | 2026-10-07 | 2026-10-08 | 3-Columnar | 14 | 102 |  | 42 | 8171.282 | 365.7 | 456.8 | 44.8 | 106.7 | 770
24603 - FLORA PPTO C | 574667 | 1471 | Autocompactado | Concreto | Muros ejes 7-9 / A-L, piso 11, torre 1 | 2026-09-23 | 2026-09-30 | 2026-09-30 | 2026-10-05 | 3-Columnar | 7 | 102 |  | 42 | 8171.282 | 325.2 | 405.8 | 39.8 | 94.8 | 764
24603 - FLORA PPTO C | 574667 | 1470 | Industrializado | Concreto | Placa ejes 9-12 / A-L, piso 21, torre 2 | 2026-09-23 | 2026-09-30 | 2026-10-07 | 2026-10-08 | 3-Columnar | 14 | 101 |  | 28 | 8011.847 | 300.6 | 382.4 | 37.5 | 133.9 | 770
24603 - FLORA PPTO C | 574667 | 1470 | Industrializado | Concreto | Placa ejes 9-12 / A-L, piso 21, torre 2 | 2026-09-23 | 2026-09-30 | 2026-09-30 | 2026-10-05 | 3-Columnar | 7 | 102 |  | 28 | 8171.282 | 280.1 | 349.8 | 34.3 | 122.5 | 764
24603 - FLORA PPTO C | 574667 | 1469 | Industrializado | Concreto | Placa ejes 12-15 / F-L, piso 11, torre 1 y escalera 1, piso 6 al 7, torre 1 | 2026-09-23 | 2026-09-30 | 2026-10-07 | 2026-10-08 | 3-Columnar | 14 | 101 |  | 35 | 8011.847 | 368.2 | 469.1 | 46 | 131.4 | 770
24603 - FLORA PPTO C | 574667 | 1469 | Industrializado | Concreto | Placa ejes 12-15 / F-L, piso 11, torre 1 y escalera 1, piso 6 al 7, torre 1 | 2026-09-23 | 2026-09-30 | 2026-09-30 | 2026-10-05 | 3-Columnar | 7 | 102 |  | 35 | 8171.282 | 354.2 | 441.5 | 43.3 | 123.7 | 764
24603 - FLORA PPTO C | 581598 | M142 | No especificado | Mortero | Mortero piso 15 torre 2 | 2026-09-26 | 2026-10-02 | 2026-10-10 | 2026-10-13 | 2-Cónica y dividida | 14 | 75 |  | 10 | 4417.865 | 73.6 | 170.3 | 16.7 | 167 | 773
24603 - FLORA PPTO C | 581598 | M142 | No especificado | Mortero | Mortero piso 15 torre 2 | 2026-09-26 | 2026-10-02 | 2026-10-03 | 2026-10-05 | 2-Cónica y dividida | 7 | 75 |  | 10 | 4417.865 | 62.3 | 143.8 | 14.1 | 141 | 767
24603 - FLORA PPTO C | 581598 | G142 | No especificado | Grouting | Grouting piso 15 torre 2 | 2026-09-26 | 2026-10-02 | 2026-10-10 | 2026-10-13 | 2-Cónica y dividida | 14 | 100 |  | 10 | 7853.982 | 107.5 | 139.7 | 13.7 | 137 | 773
24603 - FLORA PPTO C | 581598 | G142 | No especificado | Grouting | Grouting piso 15 torre 2 | 2026-09-26 | 2026-10-02 | 2026-10-03 | 2026-10-05 | 2-Cónica y dividida | 7 | 100 |  | 10 | 7853.982 | 92.4 | 120.3 | 11.8 | 118 | 767
24603 - FLORA PPTO C | 581598 | M141 | No especificado | Mortero | Mortero piso 15 torre 2 | 2026-09-26 | 2026-10-02 | 2026-10-10 | 2026-10-13 | 2-Cónica y dividida | 14 | 75 |  | 10 | 4417.865 | 69.2 | 160.1 | 15.7 | 157 | 773
24603 - FLORA PPTO C | 581598 | M141 | No especificado | Mortero | Mortero piso 15 torre 2 | 2026-09-26 | 2026-10-02 | 2026-10-03 | 2026-10-05 | 2-Cónica y dividida | 7 | 75 |  | 10 | 4417.865 | 58.9 | 135.6 | 13.3 | 133 | 767
24603 - FLORA PPTO C | 581598 | G141 | No especificado | Grouting | Grouting piso 15 torre 2 | 2026-09-26 | 2026-10-02 | 2026-10-10 | 2026-10-13 | 2-Cónica y dividida | 14 | 100 |  | 10 | 7853.982 | 102.5 | 133.6 | 13.1 | 131 | 773
24603 - FLORA PPTO C | 581598 | G141 | No especificado | Grouting | Grouting piso 15 torre 2 | 2026-09-26 | 2026-10-02 | 2026-10-03 | 2026-10-05 | 2-Cónica y dividida | 7 | 100 |  | 10 | 7853.982 | 89.5 | 116.2 | 11.4 | 114 | 767
24603 - FLORA PPTO C | 576034 | 1391 | INDUS | Concreto | Placa ejes 1 - 6 / G - L, piso 9 , torre 1 | 2026-09-05 | 2026-09-11 | 2026-10-03 | 2026-10-05 | 2-Cónica y dividida | 28 | 100 |  | 41.4 | 7853.982 | 429.5 | 557.8 | 54.7 | 132.1 | 767
24603 - FLORA PPTO C | 576034 | 1391 | INDUS | Concreto | Placa ejes 1 - 6 / G - L, piso 9 , torre 1 | 2026-09-05 | 2026-09-11 | 2026-10-03 | 2026-10-05 | 2-Cónica y dividida | 28 | 102 |  | 41.4 | 8171.282 | 427.9 | 534.3 | 52.4 | 126.6 | 767
24603 - FLORA PPTO C | 576034 | 1391 | INDUS | Concreto | Placa ejes 1 - 6 / G - L, piso 9 , torre 1 | 2026-09-05 | 2026-09-11 | 2026-10-03 | 2026-10-05 | 2-Cónica y dividida | 28 | 100 |  | 41.4 | 7853.982 | 425.5 | 552.7 | 54.2 | 130.9 | 767
24603 - FLORA PPTO C | 576034 | 1390 | PTICO | Concreto | Cimentación semisótano , ejes 6´ 8 / A - D, PTA forma 2 | 2026-09-05 | 2026-09-11 | 2026-10-03 | 2026-10-05 | 2-Cónica y dividida | 28 | 102 |  | 20.7 | 8171.282 | 290.5 | 363 | 35.6 | 172 | 767
24603 - FLORA PPTO C | 576034 | 1390 | PTICO | Concreto | Cimentación semisótano , ejes 6´ 8 / A - D, PTA forma 2 | 2026-09-05 | 2026-09-11 | 2026-10-03 | 2026-10-05 | 2-Cónica y dividida | 28 | 100 |  | 20.7 | 7853.982 | 288.8 | 375.3 | 36.8 | 177.8 | 767
24603 - FLORA PPTO C | 576034 | 1390 | PTICO | Concreto | Cimentación semisótano , ejes 6´ 8 / A - D, PTA forma 2 | 2026-09-05 | 2026-09-11 | 2026-10-03 | 2026-10-05 | 2-Cónica y dividida | 28 | 102 |  | 20.7 | 8171.282 | 286.8 | 357.9 | 35.1 | 169.6 | 767
24603 - FLORA PPTO C | 576034 | 1388 | AUTO | Concreto | Columnas y muro semisótano ejes 6' / A - D, PTA forma 2 | 2026-09-05 | 2026-09-11 | 2026-10-03 | 2026-10-05 | 2-Cónica y dividida | 28 | 100 |  | 20.7 | 7853.982 | 244.2 | 317.1 | 31.1 | 150.2 | 767
24603 - FLORA PPTO C | 576034 | 1388 | AUTO | Concreto | Columnas y muro semisótano ejes 6' / A - D, PTA forma 2 | 2026-09-05 | 2026-09-11 | 2026-10-03 | 2026-10-05 | 2-Cónica y dividida | 28 | 102 |  | 20.7 | 8171.282 | 243.5 | 303.9 | 29.8 | 144 | 767
24603 - FLORA PPTO C | 576034 | 1388 | AUTO | Concreto | Columnas y muro semisótano ejes 6' / A - D, PTA forma 2 | 2026-09-05 | 2026-09-11 | 2026-10-03 | 2026-10-05 | 2-Cónica y dividida | 28 | 100 |  | 20.7 | 7853.982 | 241.5 | 313.1 | 30.7 | 148.3 | 767
24603 - FLORA PPTO C | 581597 | M-140 | No especificado | Mortero | Mortero piso 1 torre 1 | 2026-09-25 | 2026-10-02 | 2026-10-09 | 2026-10-13 | 2-Cónica y dividida | 14 | 75 |  | 10 | 4417.865 | 65.9 | 151.9 | 14.9 | 149 | 773
24603 - FLORA PPTO C | 581597 | M-140 | No especificado | Mortero | Mortero piso 1 torre 1 | 2026-09-25 | 2026-10-02 | 2026-10-02 | 2026-10-05 | 2-Cónica y dividida | 7 | 75 |  | 10 | 4417.865 | 55.6 | 128.5 | 12.6 | 126 | 767
24603 - FLORA PPTO C | 581597 | G-140 | No especificado | Grouting | Grouting piso 1 torre 1 | 2026-09-25 | 2026-10-02 | 2026-10-09 | 2026-10-13 | 2-Cónica y dividida | 14 | 101 |  | 10 | 8011.847 | 112.2 | 142.8 | 14 | 140 | 773
24603 - FLORA PPTO C | 581597 | G-140 | No especificado | Grouting | Grouting piso 1 torre 1 | 2026-09-25 | 2026-10-02 | 2026-10-02 | 2026-10-05 | 2-Cónica y dividida | 7 | 101 |  | 10 | 8011.847 | 89.5 | 114.2 | 11.2 | 112 | 767
24603 - FLORA PPTO C | 581597 | M-139 | No especificado | Mortero | Mortero piso 1 torre 1 | 2026-09-25 | 2026-10-02 | 2026-10-09 | 2026-10-13 | 2-Cónica y dividida | 14 | 76 |  | 10 | 4536.46 | 62.3 | 139.7 | 13.7 | 137 | 773
24603 - FLORA PPTO C | 581597 | M-139 | No especificado | Mortero | Mortero piso 1 torre 1 | 2026-09-25 | 2026-10-02 | 2026-10-02 | 2026-10-05 | 2-Cónica y dividida | 7 | 76 |  | 10 | 4536.46 | 54.8 | 123.4 | 12.1 | 121 | 767
24603 - FLORA PPTO C | 581597 | G-139 | No especificado | Grouting | Grouting piso 1 torre 1 | 2026-09-25 | 2026-10-02 | 2026-10-09 | 2026-10-13 | 2-Cónica y dividida | 14 | 100 |  | 10 | 7853.982 | 119.5 | 155 | 15.2 | 152 | 773
24603 - FLORA PPTO C | 581597 | G-139 | No especificado | Grouting | Grouting piso 1 torre 1 | 2026-09-25 | 2026-10-02 | 2026-10-02 | 2026-10-05 | 2-Cónica y dividida | 7 | 100 |  | 10 | 7853.982 | 94.6 | 122.4 | 12 | 120 | 767
24603 - FLORA PPTO C | 576035 | 1394 | Auto | Concreto | Muros ejes 7 - 9 / A - L piso 8 torre 1 | 2026-09-05 | 2026-09-11 | 2026-10-03 | 2026-10-05 | 2-Cónica y dividida | 28 | 102 |  | 48.3 | 8171.282 | 520.5 | 649.6 | 63.7 | 131.9 | 767
24603 - FLORA PPTO C | 576035 | 1394 | Auto | Concreto | Muros ejes 7 - 9 / A - L piso 8 torre 1 | 2026-09-05 | 2026-09-11 | 2026-10-03 | 2026-10-05 | 2-Cónica y dividida | 28 | 101 |  | 48.3 | 8011.847 | 518.8 | 660.8 | 64.8 | 134.2 | 767
24603 - FLORA PPTO C | 576035 | 1394 | Auto | Concreto | Muros ejes 7 - 9 / A - L piso 8 torre 1 | 2026-09-05 | 2026-09-11 | 2026-10-03 | 2026-10-05 | 2-Cónica y dividida | 28 | 100 |  | 48.3 | 7853.982 | 516.2 | 670 | 65.7 | 136 | 767
24603 - FLORA PPTO C | 576035 | 1393 | Auto | Concreto | Muros ejes 4 - 5 / A - F, y 1 - 4 / A - L piso 17 torre 2 | 2026-09-05 | 2026-09-11 | 2026-10-03 | 2026-10-05 | 2-Cónica y dividida | 28 | 102 |  | 41.4 | 8171.282 | 409.8 | 511.9 | 50.2 | 121.3 | 767
24603 - FLORA PPTO C | 576035 | 1393 | Auto | Concreto | Muros ejes 4 - 5 / A - F, y 1 - 4 / A - L piso 17 torre 2 | 2026-09-05 | 2026-09-11 | 2026-10-03 | 2026-10-05 | 2-Cónica y dividida | 28 | 101 |  | 41.4 | 8011.847 | 407.5 | 519 | 50.9 | 122.9 | 767
24603 - FLORA PPTO C | 576035 | 1393 | Auto | Concreto | Muros ejes 4 - 5 / A - F, y 1 - 4 / A - L piso 17 torre 2 | 2026-09-05 | 2026-09-11 | 2026-10-03 | 2026-10-05 | 2-Cónica y dividida | 28 | 100 |  | 41.4 | 7853.982 | 405.5 | 526.2 | 51.6 | 124.6 | 767
24603 - FLORA PPTO C | 576035 | 1392 | Indus | Concreto | Placa ejes 7 - 9 / A - L piso 18 torre 2 | 2026-09-05 | 2026-09-11 | 2026-10-03 | 2026-10-05 | 2-Cónica y dividida | 28 | 102 |  | 34.5 | 8171.282 | 397.1 | 495.6 | 48.6 | 140.9 | 767
24603 - FLORA PPTO C | 576035 | 1392 | Indus | Concreto | Placa ejes 7 - 9 / A - L piso 18 torre 2 | 2026-09-05 | 2026-09-11 | 2026-10-03 | 2026-10-05 | 2-Cónica y dividida | 28 | 101 |  | 34.5 | 8011.847 | 395.5 | 503.7 | 49.4 | 143.2 | 767
24603 - FLORA PPTO C | 576035 | 1392 | Indus | Concreto | Placa ejes 7 - 9 / A - L piso 18 torre 2 | 2026-09-05 | 2026-09-11 | 2026-10-03 | 2026-10-05 | 2-Cónica y dividida | 28 | 100 |  | 34.5 | 7853.982 | 393.5 | 510.9 | 50.1 | 145.2 | 767
24603 - FLORA PPTO C | 576033 | 1387 | INDUS | Concreto | Placa piso 2 , Salón comunal | 2026-09-04 | 2026-09-11 | 2026-10-02 | 2026-10-05 | 2-Cónica y dividida | 28 | 102 |  | 27.6 | 8171.282 | 332.4 | 415 | 40.7 | 147.5 | 767
24603 - FLORA PPTO C | 576033 | 1387 | INDUS | Concreto | Placa piso 2 , Salón comunal | 2026-09-04 | 2026-09-11 | 2026-10-02 | 2026-10-05 | 2-Cónica y dividida | 28 | 100 |  | 27.6 | 7853.982 | 330.4 | 429.3 | 42.1 | 152.5 | 767
24603 - FLORA PPTO C | 576033 | 1387 | INDUS | Concreto | Placa piso 2 , Salón comunal | 2026-09-04 | 2026-09-11 | 2026-10-02 | 2026-10-05 | 2-Cónica y dividida | 28 | 102 |  | 27.6 | 8171.282 | 326.6 | 407.9 | 40 | 144.9 | 767
24603 - FLORA PPTO C | 576033 | 1386 | AUTO | Concreto | Muros ejes 1 - 6 / A - F piso 8 , torre 1 | 2026-09-04 | 2026-09-11 | 2026-10-02 | 2026-10-05 | 2-Cónica y dividida | 28 | 100 |  | 48.3 | 7853.982 | 467.4 | 606.7 | 59.5 | 123.2 | 767
24603 - FLORA PPTO C | 576033 | 1386 | AUTO | Concreto | Muros ejes 1 - 6 / A - F piso 8 , torre 1 | 2026-09-04 | 2026-09-11 | 2026-10-02 | 2026-10-05 | 2-Cónica y dividida | 28 | 102 |  | 48.3 | 8171.282 | 465.8 | 581.2 | 57 | 118 | 767
24603 - FLORA PPTO C | 576033 | 1386 | AUTO | Concreto | Muros ejes 1 - 6 / A - F piso 8 , torre 1 | 2026-09-04 | 2026-09-11 | 2026-10-02 | 2026-10-05 | 2-Cónica y dividida | 28 | 100 |  | 48.3 | 7853.982 | 462.5 | 600.6 | 58.9 | 121.9 | 767
24603 - FLORA PPTO C | 576033 | 1385 | AUTO | Concreto | Muros ejes 4 - 7 / A - L , piso 17 , torre 2 | 2026-09-04 | 2026-09-11 | 2026-10-02 | 2026-10-05 | 2-Cónica y dividida | 28 | 102 |  | 41.4 | 8171.282 | 443.8 | 553.7 | 54.3 | 131.2 | 767
24603 - FLORA PPTO C | 576033 | 1385 | AUTO | Concreto | Muros ejes 4 - 7 / A - L , piso 17 , torre 2 | 2026-09-04 | 2026-09-11 | 2026-10-02 | 2026-10-05 | 2-Cónica y dividida | 28 | 100 |  | 41.4 | 7853.982 | 446 | 579.2 | 56.8 | 137.2 | 767
24603 - FLORA PPTO C | 576033 | 1385 | AUTO | Concreto | Muros ejes 4 - 7 / A - L , piso 17 , torre 2 | 2026-09-04 | 2026-09-11 | 2026-10-02 | 2026-10-05 | 2-Cónica y dividida | 28 | 102 |  | 41.4 | 8171.282 | 440.5 | 549.6 | 53.9 | 130.2 | 767
24603 - FLORA PPTO C | 576033 | 1384 | INDUS | Concreto | Placa ejes 9 - 12 / A - L , piso 18, torre 2 | 2026-09-04 | 2026-09-11 | 2026-10-02 | 2026-10-05 | 2-Cónica y dividida | 28 | 100 |  | 34.5 | 7853.982 | 416.9 | 541.5 | 53.1 | 153.9 | 767
24603 - FLORA PPTO C | 576033 | 1384 | INDUS | Concreto | Placa ejes 9 - 12 / A - L , piso 18, torre 2 | 2026-09-04 | 2026-09-11 | 2026-10-02 | 2026-10-05 | 2-Cónica y dividida | 28 | 102 |  | 34.5 | 8171.282 | 420.4 | 524.1 | 51.4 | 149 | 767
24603 - FLORA PPTO C | 576033 | 1384 | INDUS | Concreto | Placa ejes 9 - 12 / A - L , piso 18, torre 2 | 2026-09-04 | 2026-09-11 | 2026-10-02 | 2026-10-05 | 2-Cónica y dividida | 28 | 100 |  | 34.5 | 7853.982 | 414.6 | 538.4 | 52.8 | 153 | 767
24603 - FLORA PPTO C | 576032 | 1383 | Indus | Concreto | Escalera 2 piso 13 al 14 torre 2 | 2026-09-04 | 2026-09-11 | 2026-10-02 | 2026-10-05 | 5-Fractura extremos | 28 | 102 |  | 41.4 | 8171.282 | 442.4 | 551.7 | 54.1 | 130.7 | 767
24603 - FLORA PPTO C | 576032 | 1383 | Indus | Concreto | Escalera 2 piso 13 al 14 torre 2 | 2026-09-04 | 2026-09-11 | 2026-10-02 | 2026-10-05 | 5-Fractura extremos | 28 | 101 |  | 41.4 | 8011.847 | 440 | 559.8 | 54.9 | 132.6 | 767
24603 - FLORA PPTO C | 576032 | 1383 | Indus | Concreto | Escalera 2 piso 13 al 14 torre 2 | 2026-09-04 | 2026-09-11 | 2026-10-02 | 2026-10-05 | 5-Fractura extremos | 28 | 100 |  | 41.4 | 7853.982 | 437.9 | 569 | 55.8 | 134.8 | 767
24603 - FLORA PPTO C | 576032 | 1382 | Indus | Concreto | Escalera 1, piso 2 al 3 torre 1 | 2026-09-04 | 2026-09-11 | 2026-10-02 | 2026-10-05 | 2-Cónica y dividida | 28 | 102 |  | 41.4 | 8171.282 | 428 | 534.3 | 52.4 | 126.6 | 767
24603 - FLORA PPTO C | 576032 | 1382 | Indus | Concreto | Escalera 1, piso 2 al 3 torre 1 | 2026-09-04 | 2026-09-11 | 2026-10-02 | 2026-10-05 | 2-Cónica y dividida | 28 | 101 |  | 41.4 | 8011.847 | 426.3 | 542.5 | 53.2 | 128.5 | 767
24603 - FLORA PPTO C | 576032 | 1382 | Indus | Concreto | Escalera 1, piso 2 al 3 torre 1 | 2026-09-04 | 2026-09-11 | 2026-10-02 | 2026-10-05 | 2-Cónica y dividida | 28 | 100 |  | 41.4 | 7853.982 | 424.9 | 551.7 | 54.1 | 130.7 | 767
24603 - FLORA PPTO C | 576032 | 1381 | Indus | Concreto | Placa piso 2 salón comunal | 2026-09-04 | 2026-09-11 | 2026-10-02 | 2026-10-05 | 2-Cónica y dividida | 28 | 102 |  | 27.6 | 8171.282 | 351.5 | 438.5 | 43 | 155.8 | 767
24603 - FLORA PPTO C | 576032 | 1381 | Indus | Concreto | Placa piso 2 salón comunal | 2026-09-04 | 2026-09-11 | 2026-10-02 | 2026-10-05 | 2-Cónica y dividida | 28 | 101 |  | 27.6 | 8011.847 | 359.5 | 457.9 | 44.9 | 162.7 | 767
24603 - FLORA PPTO C | 576032 | 1381 | Indus | Concreto | Placa piso 2 salón comunal | 2026-09-04 | 2026-09-11 | 2026-10-02 | 2026-10-05 | 2-Cónica y dividida | 28 | 100 |  | 27.6 | 7853.982 | 357.5 | 464 | 45.5 | 164.9 | 767
24603 - FLORA PPTO C | 576032 | 1380 | Auto | Concreto | Nodos columnas salón comunal C piso 2 | 2026-09-04 | 2026-09-11 | 2026-10-02 | 2026-10-05 | 2-Cónica y dividida | 28 | 102 |  | 34.5 | 8171.282 | 383.5 | 478.2 | 46.9 | 135.9 | 767
24603 - FLORA PPTO C | 576032 | 1380 | Auto | Concreto | Nodos columnas salón comunal C piso 2 | 2026-09-04 | 2026-09-11 | 2026-10-02 | 2026-10-05 | 2-Cónica y dividida | 28 | 101 |  | 34.5 | 8011.847 | 381.5 | 485.4 | 47.6 | 138 | 767
24603 - FLORA PPTO C | 576032 | 1380 | Auto | Concreto | Nodos columnas salón comunal C piso 2 | 2026-09-04 | 2026-09-11 | 2026-10-02 | 2026-10-05 | 2-Cónica y dividida | 28 | 100 |  | 34.5 | 7853.982 | 377.8 | 490.5 | 48.1 | 139.4 | 767
24603 - FLORA PPTO C | 574666 | 1468 | Industrializado | Concreto | Placa ejes 1-6 / A-G, piso 11, torre 1 | 2026-09-22 | 2026-09-29 | 2026-10-06 | 2026-10-08 | 3-Columnar | 14 | 102 |  | 35 | 8171.282 | 378.8 | 473.2 | 46.4 | 132.6 | 769
24603 - FLORA PPTO C | 574666 | 1468 | Industrializado | Concreto | Placa ejes 1-6 / A-G, piso 11, torre 1 | 2026-09-22 | 2026-09-29 | 2026-09-29 | 2026-10-01 | 3-Columnar | 7 | 102 |  | 35 | 8171.282 | 300.5 | 375.3 | 36.8 | 105.1 | 762
24603 - FLORA PPTO C | 574666 | 1467 | Industrializado | Concreto | Placa ejes 12-15 / A-L, piso 21, torre 2 | 2026-09-22 | 2026-09-29 | 2026-10-06 | 2026-10-08 | 3-Columnar | 14 | 102 |  | 28 | 8171.282 | 322.7 | 402.8 | 39.5 | 141.1 | 769
24603 - FLORA PPTO C | 574666 | 1467 | Industrializado | Concreto | Placa ejes 12-15 / A-L, piso 21, torre 2 | 2026-09-22 | 2026-09-29 | 2026-09-29 | 2026-10-01 | 3-Columnar | 7 | 102 |  | 28 | 8171.282 | 270.4 | 337.5 | 33.1 | 118.2 | 762
24603 - FLORA PPTO C | 574666 | 1466 | Autocompactado | Concreto | Muros ejes 1-6 / A-G, piso 11, torre 1 | 2026-09-22 | 2026-09-29 | 2026-10-06 | 2026-10-08 | 3-Columnar | 14 | 101 |  | 42 | 8011.847 | 340.6 | 433.4 | 42.5 | 101.2 | 769
24603 - FLORA PPTO C | 574666 | 1466 | Autocompactado | Concreto | Muros ejes 1-6 / A-G, piso 11, torre 1 | 2026-09-22 | 2026-09-29 | 2026-09-29 | 2026-10-01 | 4-Transversal | 7 | 102 |  | 42 | 8171.282 | 270.7 | 337.5 | 33.1 | 78.8 | 762
24603 - FLORA PPTO C | 574666 | 1465 | Autocompactado | Concreto | Muros ejes 7-9 / A-L, piso 20, torre 2 | 2026-09-22 | 2026-09-29 | 2026-10-06 | 2026-10-08 | 3-Columnar | 14 | 102 |  | 35 | 8171.282 | 364.7 | 454.8 | 44.6 | 127.4 | 769
24603 - FLORA PPTO C | 574666 | 1465 | Autocompactado | Concreto | Muros ejes 7-9 / A-L, piso 20, torre 2 | 2026-09-22 | 2026-09-29 | 2026-09-29 | 2026-10-01 | 3-Columnar | 7 | 102 |  | 35 | 8171.282 | 320.3 | 399.7 | 39.2 | 112 | 762
24603 - FLORA PPTO C | 574666 | 1464 | Industrializado | Concreto | Escalera 2, piso 16 al 17, torre 2 | 2026-09-22 | 2026-09-29 | 2026-10-06 | 2026-10-08 | 3-Columnar | 14 | 101 |  | 35 | 8011.847 | 341.7 | 434.4 | 42.6 | 121.7 | 769
24603 - FLORA PPTO C | 574666 | 1464 | Industrializado | Concreto | Escalera 2, piso 16 al 17, torre 2 | 2026-09-22 | 2026-09-29 | 2026-09-29 | 2026-10-01 | 3-Columnar | 7 | 102 |  | 35 | 8171.282 | 310.4 | 387.5 | 38 | 108.6 | 762
24603 - FLORA PPTO C | 575350 | 1379 | Indus | Concreto | Placa ejes 12 - 15 / A - L, piso 18 torre 2 | 2026-09-03 | 2026-09-04 | 2026-10-01 | 2026-10-05 | 2-Cónica y dividida | 28 | 102 |  | 34.5 | 8171.282 | 346.5 | 432.4 | 42.4 | 122.9 | 766
24603 - FLORA PPTO C | 575350 | 1379 | Indus | Concreto | Placa ejes 12 - 15 / A - L, piso 18 torre 2 | 2026-09-03 | 2026-09-04 | 2026-10-01 | 2026-10-05 | 2-Cónica y dividida | 28 | 101 |  | 34.5 | 8011.847 | 344.8 | 438.5 | 43 | 124.6 | 766
24603 - FLORA PPTO C | 575350 | 1379 | Indus | Concreto | Placa ejes 12 - 15 / A - L, piso 18 torre 2 | 2026-09-03 | 2026-09-04 | 2026-10-01 | 2026-10-05 | 2-Cónica y dividida | 28 | 100 |  | 34.5 | 7853.982 | 351.8 | 456.8 | 44.8 | 129.9 | 766
24603 - FLORA PPTO C | 575350 | 1378 | Indus | Concreto | Placa ejes 12 - 15 / A - L, piso 8 torre1 | 2026-09-03 | 2026-09-04 | 2026-10-01 | 2026-10-05 | 2-Cónica y dividida | 28 | 102 |  | 41.4 | 8171.282 | 427.2 | 533.3 | 52.3 | 126.3 | 766
24603 - FLORA PPTO C | 575350 | 1378 | Indus | Concreto | Placa ejes 12 - 15 / A - L, piso 8 torre1 | 2026-09-03 | 2026-09-04 | 2026-10-01 | 2026-10-05 | 2-Cónica y dividida | 28 | 101 |  | 41.4 | 8011.847 | 425.5 | 541.5 | 53.1 | 128.3 | 766
24603 - FLORA PPTO C | 575350 | 1378 | Indus | Concreto | Placa ejes 12 - 15 / A - L, piso 8 torre1 | 2026-09-03 | 2026-09-04 | 2026-10-01 | 2026-10-05 | 2-Cónica y dividida | 28 | 100 |  | 41.4 | 7853.982 | 422.5 | 548.6 | 53.8 | 130 | 766
24603 - FLORA PPTO C | 575350 | 1377 | Auto | Concreto | Muros ejes 7 - 9 / A - L piso 17, torre 2 | 2026-09-03 | 2026-09-04 | 2026-10-01 | 2026-10-05 | 2-Cónica y dividida | 28 | 102 |  | 41.4 | 8171.282 | 405.5 | 505.8 | 49.6 | 119.8 | 766
24603 - FLORA PPTO C | 575350 | 1377 | Auto | Concreto | Muros ejes 7 - 9 / A - L piso 17, torre 2 | 2026-09-03 | 2026-09-04 | 2026-10-01 | 2026-10-05 | 2-Cónica y dividida | 28 | 101 |  | 41.4 | 8011.847 | 403.5 | 513.9 | 50.4 | 121.7 | 766
24603 - FLORA PPTO C | 575350 | 1377 | Auto | Concreto | Muros ejes 7 - 9 / A - L piso 17, torre 2 | 2026-09-03 | 2026-09-04 | 2026-10-01 | 2026-10-05 | 2-Cónica y dividida | 28 | 100 |  | 41.4 | 7853.982 | 401.5 | 521.1 | 51.1 | 123.4 | 766
24603 - FLORA PPTO C | 575350 | 1376 | Auto | Concreto | Muros ejes 1 - 6 / G - L piso 8 torre 1 | 2026-09-03 | 2026-09-04 | 2026-10-01 | 2026-10-05 | 2-Cónica y dividida | 28 | 102 |  | 48.3 | 8171.282 | 438.5 | 547.6 | 53.7 | 111.2 | 766
24603 - FLORA PPTO C | 575350 | 1376 | Auto | Concreto | Muros ejes 1 - 6 / G - L piso 8 torre 1 | 2026-09-03 | 2026-09-04 | 2026-10-01 | 2026-10-05 | 2-Cónica y dividida | 28 | 101 |  | 48.3 | 8011.847 | 436.5 | 555.7 | 54.5 | 112.8 | 766
24603 - FLORA PPTO C | 575350 | 1376 | Auto | Concreto | Muros ejes 1 - 6 / G - L piso 8 torre 1 | 2026-09-03 | 2026-09-04 | 2026-10-01 | 2026-10-05 | 2-Cónica y dividida | 28 | 100 |  | 48.3 | 7853.982 | 434.8 | 564.9 | 55.4 | 114.7 | 766
24603 - FLORA PPTO C | 575350 | 1375 | Ptico | Concreto | Estampado placa ventilación | 2026-09-03 | 2026-09-04 | 2026-10-01 | 2026-10-05 | 2-Cónica y dividida | 28 | 102 |  | 20.7 | 8171.282 | 220.8 | 275.3 | 27 | 130.4 | 766
24603 - FLORA PPTO C | 575350 | 1375 | Ptico | Concreto | Estampado placa ventilación | 2026-09-03 | 2026-09-04 | 2026-10-01 | 2026-10-05 | 2-Cónica y dividida | 28 | 101 |  | 20.7 | 8011.847 | 218.5 | 278.4 | 27.3 | 131.9 | 766
24603 - FLORA PPTO C | 575350 | 1375 | Ptico | Concreto | Estampado placa ventilación | 2026-09-03 | 2026-09-04 | 2026-10-01 | 2026-10-05 | 2-Cónica y dividida | 28 | 100 |  | 20.7 | 7853.982 | 216.5 | 281.4 | 27.6 | 133.3 | 766
24603 - FLORA PPTO C | 574665 | 1463 | Plástico | Concreto | Antepechos piso 1, comercio 2 | 2026-09-22 | 2026-09-29 | 2026-10-06 | 2026-10-08 | 3-Columnar | 14 | 101 |  | 21 | 8011.847 | 205.2 | 261 | 25.6 | 121.9 | 769
24603 - FLORA PPTO C | 574665 | 1463 | Plástico | Concreto | Antepechos piso 1, comercio 2 | 2026-09-22 | 2026-09-29 | 2026-09-29 | 2026-10-01 | 3-Columnar | 7 | 102 |  | 21 | 8171.282 | 180.5 | 225.4 | 22.1 | 105.2 | 762
24603 - FLORA PPTO C | 574665 | 1462 | Industrializado | Concreto | Placa piso 3, salón comunal | 2026-09-22 | 2026-09-29 | 2026-10-06 | 2026-10-08 | 3-Columnar | 14 | 102 |  | 28 | 8171.282 | 319.5 | 398.7 | 39.1 | 139.6 | 769
24603 - FLORA PPTO C | 574665 | 1462 | Industrializado | Concreto | Placa piso 3, salón comunal | 2026-09-22 | 2026-09-29 | 2026-09-29 | 2026-10-01 | 3-Columnar | 7 | 102 |  | 28 | 8171.282 | 242.6 | 302.9 | 29.7 | 106.1 | 762
24603 - FLORA PPTO C | 574665 | 1461 | Autocompactado | Concreto | Placa piso 3, salón comunal | 2026-09-22 | 2026-09-29 | 2026-10-06 | 2026-10-08 | 3-Columnar | 14 | 102 |  | 35 | 8171.282 | 360.2 | 449.7 | 44.1 | 126 | 769
24603 - FLORA PPTO C | 574665 | 1461 | Autocompactado | Concreto | Placa piso 3, salón comunal | 2026-09-22 | 2026-09-29 | 2026-09-29 | 2026-10-01 | 3-Columnar | 7 | 102 |  | 35 | 8171.282 | 310.5 | 387.5 | 38 | 108.6 | 762
24603 - FLORA PPTO C | 574664 | 1460 | Autocompactado | Concreto | Muros ejes 9-11 / A-L y 11-12 / A-F, piso 20, torre 2 | 2026-09-21 | 2026-09-28 | 2026-10-05 | 2026-10-08 | 3-Columnar | 14 | 101 |  | 35 | 8011.847 | 370.5 | 471.1 | 46.2 | 132 | 771
24603 - FLORA PPTO C | 574664 | 1460 | Autocompactado | Concreto | Muros ejes 9-11 / A-L y 11-12 / A-F, piso 20, torre 2 | 2026-09-21 | 2026-09-28 | 2026-10-28 | 2026-10-01 | 3-Columnar | 7 | 102 |  | 35 | 8171.282 | 351.6 | 438.5 | 43 | 122.9 | 762
24603 - FLORA PPTO C | 574664 | 1459 | Autocompactado | Concreto | Muros ejes 1-6 / G-L, piso 11, torre 1 | 2026-09-21 | 2026-09-28 | 2026-10-05 | 2026-10-08 | 3-Columnar | 14 | 102 |  | 42 | 8171.282 | 385.6 | 481.3 | 47.2 | 112.4 | 771
24603 - FLORA PPTO C | 574664 | 1459 | Autocompactado | Concreto | Muros ejes 1-6 / G-L, piso 11, torre 1 | 2026-09-21 | 2026-09-28 | 2026-10-28 | 2026-10-01 | 3-Columnar | 7 | 102 |  | 42 | 8171.282 | 351 | 438.5 | 43 | 102.4 | 762
24603 - FLORA PPTO C | 574664 | 1458 | Industrializado | Concreto | Placa ejes 8-15 / A-F, piso 11, torre 1 | 2026-09-21 | 2026-09-28 | 2026-10-05 | 2026-10-08 | 3-Columnar | 14 | 102 |  | 35 | 8171.282 | 380.6 | 475.2 | 46.6 | 133.1 | 771
24603 - FLORA PPTO C | 574664 | 1458 | Industrializado | Concreto | Placa ejes 8-15 / A-F, piso 11, torre 1 | 2026-09-21 | 2026-09-28 | 2026-10-28 | 2026-10-01 | 3-Columnar | 7 | 102 |  | 35 | 8171.282 | 340.8 | 425.2 | 41.7 | 119.1 | 762
24603 - FLORA PPTO C | 574664 | 1457 | Industrializado | Concreto | Placa ejes 1-4 / A-L, piso 20, torre 2 | 2026-09-21 | 2026-09-28 | 2026-10-05 | 2026-10-08 | 3-Columnar | 14 | 102 |  | 28 | 8171.282 | 320.1 | 399.7 | 39.2 | 140 | 771
24603 - FLORA PPTO C | 574664 | 1457 | Industrializado | Concreto | Placa ejes 1-4 / A-L, piso 20, torre 2 | 2026-09-21 | 2026-09-28 | 2026-10-28 | 2026-10-01 | 3-Columnar | 7 | 102 |  | 28 | 8171.282 | 240.6 | 299.8 | 29.4 | 105 | 762
24603 - FLORA PPTO C | 575349 | 1374 | Auto | Concreto | Muros ejes 11 - 12 / A - F y 9 - 11 / A - L, piso 17 torre 2 | 2026-09-02 | 2026-09-04 | 2026-09-30 | 2026-10-05 | 2-Cónica y dividida | 28 | 102 |  | 41.4 | 8171.282 | 393.5 | 491.5 | 48.2 | 116.4 | 766
24603 - FLORA PPTO C | 575349 | 1374 | Auto | Concreto | Muros ejes 11 - 12 / A - F y 9 - 11 / A - L, piso 17 torre 2 | 2026-09-02 | 2026-09-04 | 2026-09-30 | 2026-10-05 | 2-Cónica y dividida | 28 | 101 |  | 41.4 | 8011.847 | 391.5 | 498.6 | 48.9 | 118.1 | 766
24603 - FLORA PPTO C | 575349 | 1374 | Auto | Concreto | Muros ejes 11 - 12 / A - F y 9 - 11 / A - L, piso 17 torre 2 | 2026-09-02 | 2026-09-04 | 2026-09-30 | 2026-10-05 | 2-Cónica y dividida | 28 | 100 |  | 41.4 | 7853.982 | 389.8 | 505.8 | 49.6 | 119.8 | 766
24603 - FLORA PPTO C | 575349 | 1373 | Auto | Concreto | Columnas 5 comunal primer piso | 2026-09-02 | 2026-09-04 | 2026-09-30 | 2026-10-05 | 2-Cónica y dividida | 28 | 102 |  | 34.5 | 8171.282 | 352.5 | 439.5 | 43.1 | 124.9 | 766
24603 - FLORA PPTO C | 575349 | 1373 | Auto | Concreto | Columnas 5 comunal primer piso | 2026-09-02 | 2026-09-04 | 2026-09-30 | 2026-10-05 | 2-Cónica y dividida | 28 | 101 |  | 34.5 | 8011.847 | 350.5 | 445.6 | 43.7 | 126.7 | 766
24603 - FLORA PPTO C | 575349 | 1373 | Auto | Concreto | Columnas 5 comunal primer piso | 2026-09-02 | 2026-09-04 | 2026-09-30 | 2026-10-05 | 2-Cónica y dividida | 28 | 100 |  | 34.5 | 7853.982 | 348.2 | 451.7 | 44.3 | 128.4 | 766
24603 - FLORA PPTO C | 575349 | 1372 | Indus | Concreto | Placa ejes 8 - 12 / A - G piso 8, T1 | 2026-09-02 | 2026-09-04 | 2026-09-30 | 2026-10-05 | 5-Fractura extremos | 28 | 102 |  | 41.4 | 8171.282 | 445.5 | 555.7 | 54.5 | 131.6 | 766
24603 - FLORA PPTO C | 575349 | 1372 | Indus | Concreto | Placa ejes 8 - 12 / A - G piso 8, T1 | 2026-09-02 | 2026-09-04 | 2026-09-30 | 2026-10-05 | 5-Fractura extremos | 28 | 101 |  | 41.4 | 8011.847 | 443.5 | 564.9 | 55.4 | 133.8 | 766
24603 - FLORA PPTO C | 575349 | 1372 | Indus | Concreto | Placa ejes 8 - 12 / A - G piso 8, T1 | 2026-09-02 | 2026-09-04 | 2026-09-30 | 2026-10-05 | 5-Fractura extremos | 28 | 100 |  | 41.4 | 7853.982 | 441.2 | 573.1 | 56.2 | 135.7 | 766
24603 - FLORA PPTO C | 575349 | 1371 | Indus | Concreto | Placa ejes 1 - 4 / A - L piso 17, torre 2 | 2026-09-02 | 2026-09-04 | 2026-09-30 | 2026-10-05 | 2-Cónica y dividida | 28 | 102 |  | 34.5 | 8171.282 | 365.5 | 455.8 | 44.7 | 129.6 | 766
24603 - FLORA PPTO C | 575349 | 1371 | Indus | Concreto | Placa ejes 1 - 4 / A - L piso 17, torre 2 | 2026-09-02 | 2026-09-04 | 2026-09-30 | 2026-10-05 | 2-Cónica y dividida | 28 | 101 |  | 34.5 | 8011.847 | 363.5 | 463 | 45.4 | 131.6 | 766
24603 - FLORA PPTO C | 575349 | 1371 | Indus | Concreto | Placa ejes 1 - 4 / A - L piso 17, torre 2 | 2026-09-02 | 2026-09-04 | 2026-09-30 | 2026-10-05 | 2-Cónica y dividida | 28 | 100 |  | 34.5 | 7853.982 | 361.5 | 469.1 | 46 | 133.3 | 766
24603 - FLORA PPTO C | 575347 | 1366 | Indus | Concreto | Placa ejes 6 - 8 / A - L, piso 8 torre 1 | 2026-08-31 | 2026-09-04 | 2026-09-28 | 2026-10-02 | 2-Cónica y dividida | 28 | 102 |  | 41.4 | 8171.282 | 417.6 | 521.1 | 51.1 | 123.4 | 763
24603 - FLORA PPTO C | 575347 | 1366 | Indus | Concreto | Placa ejes 6 - 8 / A - L, piso 8 torre 1 | 2026-08-31 | 2026-09-04 | 2026-09-28 | 2026-10-02 | 2-Cónica y dividida | 28 | 101 |  | 41.4 | 8011.847 | 422.9 | 538.4 | 52.8 | 127.5 | 763
24603 - FLORA PPTO C | 575347 | 1366 | Indus | Concreto | Placa ejes 6 - 8 / A - L, piso 8 torre 1 | 2026-08-31 | 2026-09-04 | 2026-09-28 | 2026-10-02 | 2-Cónica y dividida | 28 | 100 |  | 41.4 | 7853.982 | 420.3 | 545.6 | 53.5 | 129.2 | 763
24603 - FLORA PPTO C | 575347 | 1365 | Indus | Concreto | Placa ejes 4 - 7 / A - L, piso 17 torre 2 | 2026-08-31 | 2026-09-04 | 2026-09-28 | 2026-10-02 | 2-Cónica y dividida | 28 | 102 |  | 34.5 | 8171.282 | 413.4 | 516 | 50.6 | 146.7 | 763
24603 - FLORA PPTO C | 575347 | 1365 | Indus | Concreto | Placa ejes 4 - 7 / A - L, piso 17 torre 2 | 2026-08-31 | 2026-09-04 | 2026-09-28 | 2026-10-02 | 2-Cónica y dividida | 28 | 101 |  | 34.5 | 8011.847 | 420.3 | 535.4 | 52.5 | 152.2 | 763
24603 - FLORA PPTO C | 575347 | 1365 | Indus | Concreto | Placa ejes 4 - 7 / A - L, piso 17 torre 2 | 2026-08-31 | 2026-09-04 | 2026-09-28 | 2026-10-02 | 2-Cónica y dividida | 28 | 100 |  | 34.5 | 7853.982 | 418.4 | 543.5 | 53.3 | 154.5 | 763
24603 - FLORA PPTO C | 575347 | 1364 | Auto | Concreto | Muros ejes 9 -- 12 / A - F, piso 7 torre 1 | 2026-08-31 | 2026-09-04 | 2026-09-28 | 2026-10-02 | 2-Cónica y dividida | 28 | 102 |  | 48.3 | 8171.282 | 494.8 | 618 | 60.6 | 125.5 | 763
24603 - FLORA PPTO C | 575347 | 1364 | Auto | Concreto | Muros ejes 9 -- 12 / A - F, piso 7 torre 1 | 2026-08-31 | 2026-09-04 | 2026-09-28 | 2026-10-02 | 2-Cónica y dividida | 28 | 101 |  | 48.3 | 8011.847 | 490.3 | 624.1 | 61.2 | 126.7 | 763
24603 - FLORA PPTO C | 575347 | 1364 | Auto | Concreto | Muros ejes 9 -- 12 / A - F, piso 7 torre 1 | 2026-08-31 | 2026-09-04 | 2026-09-28 | 2026-10-02 | 2-Cónica y dividida | 28 | 100 |  | 48.3 | 7853.982 | 497.6 | 646.5 | 63.4 | 131.3 | 763
24603 - FLORA PPTO C | 575347 | 1363 | Indus | Concreto | Escalera 1 piso 7 al 8 torre 2 | 2026-08-31 | 2026-09-04 | 2026-09-28 | 2026-10-02 | 2-Cónica y dividida | 28 | 102 |  | 41.4 | 8171.282 | 457.2 | 571 | 56 | 135.3 | 763
24603 - FLORA PPTO C | 575347 | 1363 | Indus | Concreto | Escalera 1 piso 7 al 8 torre 2 | 2026-08-31 | 2026-09-04 | 2026-09-28 | 2026-10-02 | 2-Cónica y dividida | 28 | 101 |  | 41.4 | 8011.847 | 462.3 | 588.4 | 57.7 | 139.4 | 763
24603 - FLORA PPTO C | 575347 | 1363 | Indus | Concreto | Escalera 1 piso 7 al 8 torre 2 | 2026-08-31 | 2026-09-04 | 2026-09-28 | 2026-10-02 | 2-Cónica y dividida | 28 | 100 |  | 41.4 | 7853.982 | 458.6 | 595.5 | 58.4 | 141.1 | 763
24603 - FLORA PPTO C | 575347 | 1362 | Ptico | Concreto | Estampado PTA forma | 2026-08-31 | 2026-09-04 | 2026-09-28 | 2026-10-02 | 2-Cónica y dividida | 28 | 102 |  | 20.7 | 8171.282 | 205.7 | 257 | 25.2 | 121.7 | 763
24603 - FLORA PPTO C | 575347 | 1362 | Ptico | Concreto | Estampado PTA forma | 2026-08-31 | 2026-09-04 | 2026-09-28 | 2026-10-02 | 2-Cónica y dividida | 28 | 101 |  | 20.7 | 8011.847 | 200.3 | 254.9 | 25 | 120.8 | 763
24603 - FLORA PPTO C | 575347 | 1362 | Ptico | Concreto | Estampado PTA forma | 2026-08-31 | 2026-09-04 | 2026-09-28 | 2026-10-02 | 2-Cónica y dividida | 28 | 100 |  | 20.7 | 7853.982 | 207.8 | 270.2 | 26.5 | 128 | 763
24603 - FLORA PPTO C | 575348 | 1370 | No especificado | Concreto | Muros ejes 12 - 15 / G - L piso 7 torre 1 | 2026-09-01 | 2026-09-04 | 2026-09-29 | 2026-10-02 | 2-Cónica y dividida | 28 | 100 |  | 48.3 | 7853.982 | 445.2 | 578.2 | 56.7 | 117.4 | 763
24603 - FLORA PPTO C | 575348 | 1370 | No especificado | Concreto | Muros ejes 12 - 15 / G - L piso 7 torre 1 | 2026-09-01 | 2026-09-04 | 2026-09-29 | 2026-10-02 | 2-Cónica y dividida | 28 | 101 |  | 48.3 | 8011.847 | 443.2 | 563.9 | 55.3 | 114.5 | 763
24603 - FLORA PPTO C | 575348 | 1370 | No especificado | Concreto | Muros ejes 12 - 15 / G - L piso 7 torre 1 | 2026-09-01 | 2026-09-04 | 2026-09-29 | 2026-10-02 | 2-Cónica y dividida | 28 | 102 |  | 48.3 | 8171.282 | 441.5 | 550.6 | 54 | 111.8 | 763
24603 - FLORA PPTO C | 575348 | 1369 | No especificado | Concreto | Muros ejes 12 - 15 / A - L piso 17, torre 2 | 2026-09-01 | 2026-09-04 | 2026-09-29 | 2026-10-02 | 2-Cónica y dividida | 28 | 101 |  | 41.4 | 8011.847 | 429.5 | 546.6 | 53.6 | 129.5 | 763
24603 - FLORA PPTO C | 575348 | 1369 | No especificado | Concreto | Muros ejes 12 - 15 / A - L piso 17, torre 2 | 2026-09-01 | 2026-09-04 | 2026-09-29 | 2026-10-02 | 2-Cónica y dividida | 28 | 102 |  | 41.4 | 8171.282 | 427.8 | 534.3 | 52.4 | 126.6 | 763
24603 - FLORA PPTO C | 575348 | 1369 | No especificado | Concreto | Muros ejes 12 - 15 / A - L piso 17, torre 2 | 2026-09-01 | 2026-09-04 | 2026-09-29 | 2026-10-02 | 2-Cónica y dividida | 28 | 102 |  | 41.4 | 8171.282 | 425.8 | 531.3 | 52.1 | 125.8 | 763
24603 - FLORA PPTO C | 575348 | 1368 | No especificado | Concreto | Placa ejes 8 / 12 / G - L, piso 8 torre 1 | 2026-09-01 | 2026-09-04 | 2026-09-29 | 2026-10-02 | 2-Cónica y dividida | 28 | 101 |  | 41.4 | 8011.847 | 382.6 | 487.4 | 47.8 | 115.5 | 763
24603 - FLORA PPTO C | 575348 | 1368 | No especificado | Concreto | Placa ejes 8 / 12 / G - L, piso 8 torre 1 | 2026-09-01 | 2026-09-04 | 2026-09-29 | 2026-10-02 | 2-Cónica y dividida | 28 | 100 |  | 41.4 | 7853.982 | 380.3 | 493.5 | 48.4 | 116.9 | 763
24603 - FLORA PPTO C | 575348 | 1368 | No especificado | Concreto | Placa ejes 8 / 12 / G - L, piso 8 torre 1 | 2026-09-01 | 2026-09-04 | 2026-09-29 | 2026-10-02 | 2-Cónica y dividida | 28 | 100 |  | 41.4 | 7853.982 | 376.6 | 489.5 | 48 | 115.9 | 763
24603 - FLORA PPTO C | 575348 | 1367 | No especificado | Concreto | Escalera 1, piso 3 al 4 torre 1 | 2026-09-01 | 2026-09-04 | 2026-09-29 | 2026-10-02 | 2-Cónica y dividida | 28 | 100 |  | 41.4 | 7853.982 | 405.5 | 526.2 | 51.6 | 124.6 | 763
24603 - FLORA PPTO C | 575348 | 1367 | No especificado | Concreto | Escalera 1, piso 3 al 4 torre 1 | 2026-09-01 | 2026-09-04 | 2026-09-29 | 2026-10-02 | 2-Cónica y dividida | 28 | 101 |  | 41.4 | 8011.847 | 403.5 | 513.9 | 50.4 | 121.7 | 763
24603 - FLORA PPTO C | 575348 | 1367 | No especificado | Concreto | Escalera 1, piso 3 al 4 torre 1 | 2026-09-01 | 2026-09-04 | 2026-09-29 | 2026-10-02 | 2-Cónica y dividida | 28 | 102 |  | 41.4 | 8171.282 | 401.5 | 500.7 | 49.1 | 118.6 | 763
24603 - FLORA PPTO C | 576039 | 1265 | Auto | Concreto | Muros fozo ascensores y columnas ejes 4 - 5 / F, salón comunal | 2026-08-04 | 2026-09-11 | 2026-09-29 | 2026-10-02 | 2-Cónica y dividida | 56 | 100 |  | 34.5 | 7853.982 | 317.8 | 413 | 40.5 | 117.4 | 763
24603 - FLORA PPTO C | 576039 | 1265 | Auto | Concreto | Muros fozo ascensores y columnas ejes 4 - 5 / F, salón comunal | 2026-08-04 | 2026-09-11 | 2026-09-29 | 2026-10-02 | 2-Cónica y dividida | 56 | 101 |  | 34.5 | 8011.847 | 315.5 | 401.8 | 39.4 | 114.2 | 763
24603 - FLORA PPTO C | 576039 | 1265 | Auto | Concreto | Muros fozo ascensores y columnas ejes 4 - 5 / F, salón comunal | 2026-08-04 | 2026-09-11 | 2026-09-29 | 2026-10-02 | 2-Cónica y dividida | 56 | 100 |  | 34.5 | 7853.982 | 313.5 | 406.9 | 39.9 | 115.7 | 763
24603 - FLORA PPTO C | 581596 | M138 | No especificado | Mortero | Mortero piso 4 torre 2 | 2026-09-22 | 2026-09-25 | 2026-10-20 | 2026-10-22 | 2-Cónica y dividida | 28 | 75 |  | 10 | 4417.865 | 68.4 | 158.1 | 15.5 | 155 | 788
24603 - FLORA PPTO C | 581596 | M138 | No especificado | Mortero | Mortero piso 4 torre 2 | 2026-09-22 | 2026-09-25 | 2026-10-20 | 2026-10-22 | 2-Cónica y dividida | 28 | 76 |  | 10 | 4536.46 | 67.3 | 150.9 | 14.8 | 148 | 788
24603 - FLORA PPTO C | 581596 | M138 | No especificado | Mortero | Mortero piso 4 torre 2 | 2026-09-22 | 2026-09-25 | 2026-10-20 | 2026-10-22 | 2-Cónica y dividida | 28 | 75 |  | 10 | 4417.865 | 66.2 | 153 | 15 | 150 | 788
24603 - FLORA PPTO C | 581596 | M138 | No especificado | Mortero | Mortero piso 4 torre 2 | 2026-09-22 | 2026-09-25 | 2026-10-06 | 2026-10-07 | 2-Cónica y dividida | 14 | 76 |  | 10 | 4536.46 | 56.1 | 126.4 | 12.4 | 124 | 768
24603 - FLORA PPTO C | 581596 | M138 | No especificado | Mortero | Mortero piso 4 torre 2 | 2026-09-22 | 2026-09-25 | 2026-09-29 | 2026-10-02 | 2-Cónica y dividida | 7 | 75 |  | 10 | 4417.865 | 40.1 | 92.8 | 9.1 | 91 | 763
24603 - FLORA PPTO C | 581596 | G138 | No especificado | Grouting | Grouting piso 14 torre 2 | 2026-09-22 | 2026-09-25 | 2026-10-20 | 2026-10-22 | 2-Cónica y dividida | 28 | 101 |  | 10 | 8011.847 | 138.2 | 175.4 | 17.2 | 172 | 788
24603 - FLORA PPTO C | 581596 | G138 | No especificado | Grouting | Grouting piso 14 torre 2 | 2026-09-22 | 2026-09-25 | 2026-10-20 | 2026-10-22 | 2-Cónica y dividida | 28 | 102 |  | 10 | 8171.282 | 146.5 | 182.5 | 17.9 | 179 | 788
24603 - FLORA PPTO C | 581596 | G138 | No especificado | Grouting | Grouting piso 14 torre 2 | 2026-09-22 | 2026-09-25 | 2026-10-20 | 2026-10-22 | 2-Cónica y dividida | 28 | 102 |  | 10 | 8171.282 | 144.8 | 180.5 | 17.7 | 177 | 788
24603 - FLORA PPTO C | 581596 | G138 | No especificado | Grouting | Grouting piso 14 torre 2 | 2026-09-22 | 2026-09-25 | 2026-10-06 | 2026-10-07 | 2-Cónica y dividida | 14 | 101 |  | 10 | 8011.847 | 106.6 | 135.6 | 13.3 | 133 | 768
24603 - FLORA PPTO C | 581596 | G138 | No especificado | Grouting | Grouting piso 14 torre 2 | 2026-09-22 | 2026-09-25 | 2026-09-29 | 2026-10-02 | 2-Cónica y dividida | 7 | 100 |  | 10 | 7853.982 | 85.6 | 111.1 | 10.9 | 109 | 763
24603 - FLORA PPTO C | 581596 | M137 | No especificado | Mortero | Mortero piso 14 torre 2 | 2026-09-22 | 2026-09-25 | 2026-10-20 | 2026-10-22 | 2-Cónica y dividida | 28 | 75 |  | 10 | 4417.865 | 72.9 | 168.3 | 16.5 | 165 | 788
24603 - FLORA PPTO C | 581596 | M137 | No especificado | Mortero | Mortero piso 14 torre 2 | 2026-09-22 | 2026-09-25 | 2026-10-20 | 2026-10-22 | 2-Cónica y dividida | 28 | 76 |  | 10 | 4536.46 | 71.7 | 161.1 | 15.8 | 158 | 788
24603 - FLORA PPTO C | 581596 | M137 | No especificado | Mortero | Mortero piso 14 torre 2 | 2026-09-22 | 2026-09-25 | 2026-10-20 | 2026-10-22 | 2-Cónica y dividida | 28 | 75 |  | 10 | 4417.865 | 70.3 | 162.1 | 15.9 | 159 | 788
24603 - FLORA PPTO C | 581596 | M137 | No especificado | Mortero | Mortero piso 14 torre 2 | 2026-09-22 | 2026-09-25 | 2026-10-06 | 2026-10-07 | 2-Cónica y dividida | 14 | 76 |  | 10 | 4536.46 | 58.4 | 131.5 | 12.9 | 129 | 768
24603 - FLORA PPTO C | 581596 | M137 | No especificado | Mortero | Mortero piso 14 torre 2 | 2026-09-22 | 2026-09-25 | 2026-09-29 | 2026-10-02 | 2-Cónica y dividida | 7 | 75 |  | 10 | 4417.865 | 50.9 | 117.3 | 11.5 | 115 | 763
24603 - FLORA PPTO C | 581596 | G137 | No especificado | Grouting | Grouting piso 14 torre 2 | 2026-09-22 | 2026-09-25 | 2026-10-20 | 2026-10-22 | 2-Cónica y dividida | 28 | 101 |  | 10 | 8011.847 | 145.8 | 185.6 | 18.2 | 182 | 788
24603 - FLORA PPTO C | 581596 | G137 | No especificado | Grouting | Grouting piso 14 torre 2 | 2026-09-22 | 2026-09-25 | 2026-10-20 | 2026-10-22 | 2-Cónica y dividida | 28 | 100 |  | 10 | 7853.982 | 143.5 | 186.6 | 18.3 | 183 | 788
24603 - FLORA PPTO C | 581596 | G137 | No especificado | Grouting | Grouting piso 14 torre 2 | 2026-09-22 | 2026-09-25 | 2026-10-20 | 2026-10-22 | 2-Cónica y dividida | 28 | 102 |  | 10 | 8171.282 | 151.5 | 188.6 | 18.5 | 185 | 788
24603 - FLORA PPTO C | 581596 | G137 | No especificado | Grouting | Grouting piso 14 torre 2 | 2026-09-22 | 2026-09-25 | 2026-10-06 | 2026-10-07 | 2-Cónica y dividida | 14 | 101 |  | 10 | 8011.847 | 125.6 | 160.1 | 15.7 | 157 | 768
24603 - FLORA PPTO C | 581596 | G137 | No especificado | Grouting | Grouting piso 14 torre 2 | 2026-09-22 | 2026-09-25 | 2026-09-29 | 2026-10-02 | 2-Cónica y dividida | 7 | 100 |  | 10 | 7853.982 | 96.7 | 125.4 | 12.3 | 123 | 763
24603 - FLORA PPTO C | 574663 | 1456 | Autocompactado | Concreto | Muros ejes 9-15 / G-L, piso 10, torre 1 | 2026-09-19 | 2026-09-26 | 2026-10-03 | 2026-10-05 | 3-Columnar | 14 | 102 |  | 42 | 8171.282 | 390.2 | 487.4 | 47.8 | 113.8 | 765
24603 - FLORA PPTO C | 574663 | 1456 | Autocompactado | Concreto | Muros ejes 9-15 / G-L, piso 10, torre 1 | 2026-09-19 | 2026-09-26 | 2026-09-26 | 2026-09-28 | 3-Columnar | 7 | 102 |  | 42 | 8171.282 | 353.3 | 440.5 | 43.2 | 102.9 | 760
24603 - FLORA PPTO C | 574663 | 1455 | Industrializado | Concreto | Placa ejes 6-8 / A-L, piso 11, torre 1 | 2026-09-19 | 2026-09-26 | 2026-10-03 | 2026-10-05 | 3-Columnar | 14 | 102 |  | 35 | 8171.282 | 412.9 | 515 | 50.5 | 144.3 | 765
24603 - FLORA PPTO C | 574663 | 1455 | Industrializado | Concreto | Placa ejes 6-8 / A-L, piso 11, torre 1 | 2026-09-19 | 2026-09-26 | 2026-09-26 | 2026-09-28 | 3-Columnar | 7 | 102 |  | 35 | 8171.282 | 305.2 | 381.4 | 37.4 | 106.9 | 760
24603 - FLORA PPTO C | 574663 | 1454 | Autocompactado | Concreto | Muros ejes 12-15 / A-L y 11-12 / G-L, piso 20, torre 2 | 2026-09-19 | 2026-09-26 | 2026-10-03 | 2026-10-05 | 3-Columnar | 14 | 102 |  | 35 | 8171.282 | 370.8 | 463 | 45.4 | 129.7 | 765
24603 - FLORA PPTO C | 574663 | 1454 | Autocompactado | Concreto | Muros ejes 12-15 / A-L y 11-12 / G-L, piso 20, torre 2 | 2026-09-19 | 2026-09-26 | 2026-09-26 | 2026-09-28 | 3-Columnar | 7 | 102 |  | 35 | 8171.282 | 307.7 | 384.4 | 37.7 | 107.7 | 760
24603 - FLORA PPTO C | 574662 | 1453 | Industrializado | Concreto | Placa ejes 4-7 / A-L, piso 20, torre 2 | 2026-09-18 | 2026-09-25 | 2026-10-02 | 2026-10-05 | 3-Columnar | 14 | 102 |  | 28 | 8171.282 | 300.3 | 375.3 | 36.8 | 131.4 | 765
24603 - FLORA PPTO C | 574662 | 1453 | Industrializado | Concreto | Placa ejes 4-7 / A-L, piso 20, torre 2 | 2026-09-18 | 2026-09-25 | 2026-09-25 | 2026-09-28 | 3-Columnar | 7 | 102 |  | 28 | 8171.282 | 277.2 | 345.7 | 33.9 | 121.1 | 760
24603 - FLORA PPTO C | 574662 | 1452 | Autocompactado | Concreto | Muros ejes 7-9 / A-L, piso 10, torre 1 | 2026-09-18 | 2026-09-25 | 2026-10-02 | 2026-10-05 | 3-Columnar | 14 | 102 |  | 42 | 8171.282 | 392.3 | 489.5 | 48 | 114.3 | 765
24603 - FLORA PPTO C | 574662 | 1452 | Autocompactado | Concreto | Muros ejes 7-9 / A-L, piso 10, torre 1 | 2026-09-18 | 2026-09-25 | 2026-09-25 | 2026-09-28 | 3-Columnar | 7 | 102 |  | 42 | 8171.282 | 372 | 464 | 45.5 | 108.3 | 760
24603 - FLORA PPTO C | 574662 | 1451 | Industrializado | Concreto | Placa ejes 1-6 / A-G, piso 11, torre 1 | 2026-09-18 | 2026-09-25 | 2026-10-02 | 2026-10-05 | 3-Columnar | 14 | 102 |  | 35 | 8171.282 | 370.8 | 463 | 45.4 | 129.7 | 765
24603 - FLORA PPTO C | 574662 | 1451 | Industrializado | Concreto | Placa ejes 1-6 / A-G, piso 11, torre 1 | 2026-09-18 | 2026-09-25 | 2026-09-25 | 2026-09-28 | 3-Columnar | 7 | 101 |  | 35 | 8011.847 | 311.7 | 396.7 | 38.9 | 111.1 | 760
24603 - FLORA PPTO C | 574662 | 1450 | Industrializado | Concreto | Escalera 1, piso 11 al 12, torre 2 | 2026-09-18 | 2026-09-25 | 2026-10-02 | 2026-10-05 | 3-Columnar | 14 | 102 |  | 35 | 8171.282 | 370.8 | 463 | 45.4 | 129.7 | 765
24603 - FLORA PPTO C | 574662 | 1450 | Industrializado | Concreto | Escalera 1, piso 11 al 12, torre 2 | 2026-09-18 | 2026-09-25 | 2026-09-25 | 2026-09-28 | 3-Columnar | 7 | 102 |  | 35 | 8171.282 | 310.6 | 387.5 | 38 | 108.6 | 760
24603 - FLORA PPTO C | 574661 | 1449 | Autocompactado | Concreto | Muros ejes 7-9 / A-L, piso 10, torre 1 | 2026-09-17 | 2026-09-24 | 2026-10-01 | 2026-10-05 | 3-Columnar | 14 | 102 |  | 42 | 8171.282 | 490.9 | 612.9 | 60.1 | 143.1 | 764
24603 - FLORA PPTO C | 574661 | 1449 | Autocompactado | Concreto | Muros ejes 7-9 / A-L, piso 10, torre 1 | 2026-09-17 | 2026-09-24 | 2026-09-24 | 2026-09-28 | 3-Columnar | 7 | 102 |  | 42 | 8171.282 | 391.4 | 488.4 | 47.9 | 114 | 759
24603 - FLORA PPTO C | 574661 | 1448 | Autocompactado | Concreto | Muros ejes 1-4 / A-L y 4-5 / A-F, piso 19, torre 2 | 2026-09-17 | 2026-09-24 | 2026-10-01 | 2026-10-05 | 3-Columnar | 14 | 102 |  | 35 | 8171.282 | 400.7 | 499.7 | 49 | 140 | 764
24603 - FLORA PPTO C | 574661 | 1448 | Autocompactado | Concreto | Muros ejes 1-4 / A-L y 4-5 / A-F, piso 19, torre 2 | 2026-09-17 | 2026-09-24 | 2026-09-24 | 2026-09-28 | 3-Columnar | 7 | 102 |  | 35 | 8171.282 | 310.6 | 387.5 | 38 | 108.6 | 759
24603 - FLORA PPTO C | 574661 | 1447 | Industrializado | Concreto | Placa ejes 7-9, piso 20, torre 2 | 2026-09-17 | 2026-09-24 | 2026-10-01 | 2026-10-05 | 3-Columnar | 14 | 102 |  | 28 | 8171.282 | 300.3 | 375.3 | 36.8 | 131.4 | 764
24603 - FLORA PPTO C | 574661 | 1447 | Industrializado | Concreto | Placa ejes 7-9, piso 20, torre 2 | 2026-09-17 | 2026-09-24 | 2026-09-24 | 2026-09-28 | 3-Columnar | 7 | 102 |  | 28 | 8171.282 | 280.4 | 349.8 | 34.3 | 122.5 | 759
24603 - FLORA PPTO C | 574661 | 1446 | Industrializado | Concreto | Placa ejes 1-6 / G-L, piso 11, torre 1 | 2026-09-17 | 2026-09-24 | 2026-10-01 | 2026-10-05 | 3-Columnar | 14 | 102 |  | 35 | 8171.282 | 346.8 | 432.4 | 42.4 | 121.1 | 764
24603 - FLORA PPTO C | 574661 | 1446 | Industrializado | Concreto | Placa ejes 1-6 / G-L, piso 11, torre 1 | 2026-09-17 | 2026-09-24 | 2026-09-24 | 2026-09-28 | 3-Columnar | 7 | 102 |  | 35 | 8171.282 | 284.1 | 354.9 | 34.8 | 99.4 | 759
24603 - FLORA PPTO C | 581410 | 1445 | Industrializado | Concreto | Placa ejes 8-15 / F-L, piso 10, torre 1 | 2026-09-16 | 2026-09-23 | 2026-09-30 | 2026-10-05 | 3-Columnar | 14 | 102 |  | 42 | 8171.282 | 467.4 | 583.3 | 57.2 | 136.2 | 764
24603 - FLORA PPTO C | 581410 | 1445 | Industrializado | Concreto | Placa ejes 8-15 / F-L, piso 10, torre 1 | 2026-09-16 | 2026-09-23 | 2026-09-23 | 2026-09-28 | 3-Columnar | 7 | 102 |  | 42 | 8171.282 | 345.9 | 431.3 | 42.3 | 100.7 | 759
24603 - FLORA PPTO C | 581410 | 1444 | Autocompactado | Concreto | Muros ejes 4-7 / A-L, piso 19, torre 2 | 2026-09-16 | 2026-09-23 | 2026-09-30 | 2026-10-05 | 3-Columnar | 14 | 102 |  | 35 | 8171.282 | 343.1 | 428.3 | 42 | 120 | 764
24603 - FLORA PPTO C | 581410 | 1444 | Autocompactado | Concreto | Muros ejes 4-7 / A-L, piso 19, torre 2 | 2026-09-16 | 2026-09-23 | 2026-09-23 | 2026-09-28 | 3-Columnar | 7 | 102 |  | 35 | 8171.282 | 309.5 | 386.5 | 37.9 | 108.3 | 759
24603 - FLORA PPTO C | 581410 | 1443 | Autocompactado | Concreto | Muros ejes 1-6 / A-G, piso 10, torre 1 | 2026-09-16 | 2026-09-23 | 2026-09-30 | 2026-10-05 | 3-Columnar | 14 | 102 |  | 42 | 8171.282 | 421.2 | 525.2 | 51.5 | 122.6 | 764
24603 - FLORA PPTO C | 581410 | 1443 | Autocompactado | Concreto | Muros ejes 1-6 / A-G, piso 10, torre 1 | 2026-09-16 | 2026-09-23 | 2026-09-23 | 2026-09-28 | 3-Columnar | 7 | 102 |  | 42 | 8171.282 | 335.4 | 418.1 | 41 | 97.6 | 759
24603 - FLORA PPTO C | 581409 | 1442 | Industrializado | Concreto | Placa ejes 9-12 / A-L, piso 20, torre 2 | 2026-09-16 | 2026-09-23 | 2026-09-30 | 2026-10-05 | 3-Columnar | 14 | 102 |  | 28 | 8171.282 | 342.1 | 427.3 | 41.9 | 149.6 | 764
24603 - FLORA PPTO C | 581409 | 1442 | Industrializado | Concreto | Placa ejes 9-12 / A-L, piso 20, torre 2 | 2026-09-16 | 2026-09-23 | 2026-09-23 | 2026-09-28 | 3-Columnar | 7 | 102 |  | 28 | 8171.282 | 218.6 | 273.3 | 26.8 | 95.7 | 759
24603 - FLORA PPTO C | 581409 | 1441 | Industrializado | Concreto | Escalera 1, piso 6 al 7, torre 1 | 2026-09-16 | 2026-09-23 | 2026-09-30 | 2026-10-05 | 3-Columnar | 14 | 102 |  | 42 | 8171.282 | 423.1 | 528.2 | 51.8 | 123.3 | 764
24603 - FLORA PPTO C | 581409 | 1441 | Industrializado | Concreto | Escalera 1, piso 6 al 7, torre 1 | 2026-09-16 | 2026-09-23 | 2026-09-23 | 2026-09-28 | 3-Columnar | 7 | 102 |  | 42 | 8171.282 | 322.8 | 402.8 | 39.5 | 94 | 759
24603 - FLORA PPTO C | 581409 | 1440 | Industrializado | Concreto | Escalera 2, piso 15 al 16, torre 2 | 2026-09-16 | 2026-09-23 | 2026-09-30 | 2026-10-05 | 3-Columnar | 14 | 102 |  | 35 | 8171.282 | 360.9 | 450.7 | 44.2 | 126.3 | 764
24603 - FLORA PPTO C | 581409 | 1440 | Industrializado | Concreto | Escalera 2, piso 15 al 16, torre 2 | 2026-09-16 | 2026-09-23 | 2026-09-23 | 2026-09-28 | 3-Columnar | 7 | 102 |  | 35 | 8171.282 | 278.1 | 346.7 | 34 | 97.1 | 759
24603 - FLORA PPTO C | 581408 | 1439 | Autocompactado | Concreto | Muros ejes 1-6 / G-L, piso 10, torre 1 | 2026-09-15 | 2026-09-22 | 2026-09-29 | 2026-10-01 | 3-Columnar | 14 | 102 |  | 42 | 8171.282 | 361.6 | 451.7 | 44.3 | 105.5 | 762
24603 - FLORA PPTO C | 581408 | 1439 | Autocompactado | Concreto | Muros ejes 1-6 / G-L, piso 10, torre 1 | 2026-09-15 | 2026-09-22 | 2026-09-22 | 2026-09-28 | 3-Columnar | 7 | 102 |  | 42 | 8171.282 | 345.6 | 431.3 | 42.3 | 100.7 | 758
24603 - FLORA PPTO C | 581408 | 1438 | Industrializado | Concreto | Placa ejes 12-15 / A-L, piso 20, torre 2 | 2026-09-15 | 2026-09-22 | 2026-09-29 | 2026-10-01 | 3-Columnar | 14 | 102 |  | 28 | 8171.282 | 300.2 | 374.2 | 36.7 | 131.1 | 762
24603 - FLORA PPTO C | 581408 | 1438 | Industrializado | Concreto | Placa ejes 12-15 / A-L, piso 20, torre 2 | 2026-09-15 | 2026-09-22 | 2026-09-22 | 2026-09-28 | 3-Columnar | 7 | 102 |  | 28 | 8171.282 | 230.2 | 287.6 | 28.2 | 100.7 | 758
24603 - FLORA PPTO C | 581408 | 1437 | Autocompactado | Concreto | Muros ejes 7-9 / A-L, piso 19, torre 2 | 2026-09-15 | 2026-09-22 | 2026-09-29 | 2026-10-01 | 3-Columnar | 14 | 102 |  | 35 | 8171.282 | 322.4 | 402.8 | 39.5 | 112.9 | 762
24603 - FLORA PPTO C | 581408 | 1437 | Autocompactado | Concreto | Muros ejes 7-9 / A-L, piso 19, torre 2 | 2026-09-15 | 2026-09-22 | 2026-09-22 | 2026-09-28 | 3-Columnar | 7 | 102 |  | 35 | 8171.282 | 310.3 | 387.5 | 38 | 108.6 | 758
24603 - FLORA PPTO C | 581408 | 1436 | Industrializado | Concreto | Placa ejes 8-15 / A-F, piso 10, torre 1 | 2026-09-15 | 2026-09-22 | 2026-09-29 | 2026-10-01 | 3-Columnar | 14 | 102 |  | 42 | 8171.282 | 372.1 | 464 | 45.5 | 108.3 | 762
24603 - FLORA PPTO C | 581408 | 1436 | Industrializado | Concreto | Placa ejes 8-15 / A-F, piso 10, torre 1 | 2026-09-15 | 2026-09-22 | 2026-09-22 | 2026-09-28 | 3-Columnar | 7 | 102 |  | 42 | 8171.282 | 320.7 | 399.7 | 39.2 | 93.3 | 758
24603 - FLORA PPTO C | 581407 | 1435 | Autocompactado | Concreto | Muros ejes 9-15 / G-L, piso 8, torre 1 | 2026-09-14 | 2026-09-21 | 2026-09-28 | 2026-10-01 | 3-Columnar | 14 | 102 |  | 48 | 8171.282 | 399.1 | 497.6 | 48.8 | 101.7 | 762
24603 - FLORA PPTO C | 581407 | 1435 | Autocompactado | Concreto | Muros ejes 9-15 / G-L, piso 8, torre 1 | 2026-09-14 | 2026-09-21 | 2026-09-21 | 2026-09-28 | 3-Columnar | 7 | 102 |  | 48 | 8171.282 | 312.4 | 389.5 | 38.2 | 79.6 | 758
24603 - FLORA PPTO C | 581407 | 1434 | Autocompactado | Concreto | Muros ejes 9-11 / A-L y 11-12 / A-F, piso 19, torre 2 | 2026-09-14 | 2026-09-21 | 2026-09-28 | 2026-10-01 | 3-Columnar | 14 | 102 |  | 35 | 8171.282 | 400.7 | 499.7 | 49 | 140 | 762
24603 - FLORA PPTO C | 581407 | 1434 | Autocompactado | Concreto | Muros ejes 9-11 / A-L y 11-12 / A-F, piso 19, torre 2 | 2026-09-14 | 2026-09-21 | 2026-09-21 | 2026-09-28 | 3-Columnar | 7 | 102 |  | 35 | 8171.282 | 290.2 | 362 | 35.5 | 101.4 | 758
24603 - FLORA PPTO C | 581407 | 1433 | Industrializado | Concreto | Placa ejes 1-4 / A-L, piso 19, torre 2 | 2026-09-14 | 2026-09-21 | 2026-09-28 | 2026-10-01 | 3-Columnar | 14 | 102 |  | 35 | 8171.282 | 300.6 | 375.3 | 36.8 | 105.1 | 762
24603 - FLORA PPTO C | 581407 | 1433 | Industrializado | Concreto | Placa ejes 1-4 / A-L, piso 19, torre 2 | 2026-09-14 | 2026-09-21 | 2026-09-21 | 2026-09-28 | 3-Columnar | 7 | 102 |  | 35 | 8171.282 | 260.3 | 325.3 | 31.9 | 91.1 | 758
24603 - FLORA PPTO C | 581407 | 1432 | Industrializado | Concreto | Placa ejes 6-8 / A-L, piso 10, torre 1 | 2026-09-14 | 2026-09-21 | 2026-09-28 | 2026-10-01 | 3-Columnar | 14 | 102 |  | 42 | 8171.282 | 343 | 428.3 | 42 | 100 | 762
24603 - FLORA PPTO C | 581407 | 1432 | Industrializado | Concreto | Placa ejes 6-8 / A-L, piso 10, torre 1 | 2026-09-14 | 2026-09-21 | 2026-09-21 | 2026-09-28 | 4-Transversal | 7 | 102 |  | 42 | 8171.282 | 240.5 | 299.8 | 29.4 | 70 | 758
24603 - FLORA PPTO C | 581407 | 1431 | Industrializado | Concreto | Escalera 2, piso 15 al 16, torre 2 | 2026-09-14 | 2026-09-21 | 2026-09-28 | 2026-10-01 | 3-Columnar | 14 | 102 |  | 35 | 8171.282 | 300.7 | 375.3 | 36.8 | 105.1 | 762
24603 - FLORA PPTO C | 581407 | 1431 | Industrializado | Concreto | Escalera 2, piso 15 al 16, torre 2 | 2026-09-14 | 2026-09-21 | 2026-09-21 | 2026-09-28 | 3-Columnar | 7 | 102 |  | 35 | 8171.282 | 247.1 | 308 | 30.2 | 86.3 | 758
24603 - FLORA PPTO C | 581595 | M136 | No Especificado | Mortero | Mortero Piso 13 Torre 2 | 2026-09-17 | 2026-09-25 | 2026-10-15 | 2026-10-15 | 2-Cónica y dividida | 28 | 76 |  | 10 | 4536.46 | 81.4 | 182.5 | 17.9 | 179 | 778
24603 - FLORA PPTO C | 581595 | M136 | No Especificado | Mortero | Mortero Piso 13 Torre 2 | 2026-09-17 | 2026-09-25 | 2026-10-15 | 2026-10-15 | 2-Cónica y dividida | 28 | 75 |  | 10 | 4417.865 | 80.6 | 185.6 | 18.2 | 182 | 778
24603 - FLORA PPTO C | 581595 | M136 | No Especificado | Mortero | Mortero Piso 13 Torre 2 | 2026-09-17 | 2026-09-25 | 2026-10-15 | 2026-10-15 | 2-Cónica y dividida | 28 | 76 |  | 10 | 4536.46 | 79.1 | 177.4 | 17.4 | 174 | 778
24603 - FLORA PPTO C | 581595 | M136 | No Especificado | Mortero | Mortero Piso 13 Torre 2 | 2026-09-17 | 2026-09-25 | 2026-10-01 | 2026-10-05 | 2-Cónica y dividida | 14 | 75 |  | 10 | 4417.865 | 67.6 | 156 | 15.3 | 153 | 766
24603 - FLORA PPTO C | 581595 | M136 | No Especificado | Mortero | Mortero Piso 13 Torre 2 | 2026-09-17 | 2026-09-25 | 2026-09-25 | 2026-09-28 | 2-Cónica y dividida | 8 | 76 |  | 10 | 4536.46 | 55.4 | 124.4 | 12.2 | 122 | 761
24603 - FLORA PPTO C | 581595 | G136 | No Especificado | Grouting | Grouting Piso 13 Torre 2 | 2026-09-17 | 2026-09-25 | 2026-10-15 | 2026-10-15 | 2-Cónica y dividida | 28 | 100 |  | 10 | 7853.982 | 162.4 | 211.1 | 20.7 | 207 | 778
24603 - FLORA PPTO C | 581595 | G136 | No Especificado | Grouting | Grouting Piso 13 Torre 2 | 2026-09-17 | 2026-09-25 | 2026-10-15 | 2026-10-15 | 2-Cónica y dividida | 28 | 102 |  | 10 | 8171.282 | 158.4 | 197.8 | 19.4 | 194 | 778
24603 - FLORA PPTO C | 581595 | G136 | No Especificado | Grouting | Grouting Piso 13 Torre 2 | 2026-09-17 | 2026-09-25 | 2026-10-15 | 2026-10-15 | 2-Cónica y dividida | 28 | 101 |  | 10 | 8011.847 | 160.3 | 203.9 | 20 | 200 | 778
24603 - FLORA PPTO C | 581595 | G136 | No Especificado | Grouting | Grouting Piso 13 Torre 2 | 2026-09-17 | 2026-09-25 | 2026-10-01 | 2026-10-05 | 2-Cónica y dividida | 14 | 101 |  | 10 | 8011.847 | 134.2 | 171.3 | 16.8 | 168 | 766
24603 - FLORA PPTO C | 581595 | G136 | No Especificado | Grouting | Grouting Piso 13 Torre 2 | 2026-09-17 | 2026-09-25 | 2026-09-25 | 2026-09-28 | 2-Cónica y dividida | 8 | 102 |  | 10 | 8171.282 | 121.8 | 151.9 | 14.9 | 149 | 761
24603 - FLORA PPTO C | 581595 | M135 | No Especificado | Mortero | Mortero Piso 13 Torre 2 | 2026-09-17 | 2026-09-25 | 2026-10-15 | 2026-10-15 | 2-Cónica y dividida | 28 | 75 |  | 10 | 4417.865 | 87.6 | 201.9 | 19.8 | 198 | 778
24603 - FLORA PPTO C | 581595 | M135 | No Especificado | Mortero | Mortero Piso 13 Torre 2 | 2026-09-17 | 2026-09-25 | 2026-10-15 | 2026-10-15 | 2-Cónica y dividida | 28 | 76 |  | 10 | 4536.46 | 86.1 | 193.7 | 19 | 190 | 778
24603 - FLORA PPTO C | 581595 | M135 | No Especificado | Mortero | Mortero Piso 13 Torre 2 | 2026-09-17 | 2026-09-25 | 2026-10-15 | 2026-10-15 | 2-Cónica y dividida | 28 | 76 |  | 10 | 4536.46 | 85.6 | 192.7 | 18.9 | 189 | 778
24603 - FLORA PPTO C | 581595 | M135 | No Especificado | Mortero | Mortero Piso 13 Torre 2 | 2026-09-17 | 2026-09-25 | 2026-10-01 | 2026-10-05 | 2-Cónica y dividida | 14 | 75 |  | 10 | 4417.865 | 68.9 | 159.1 | 15.6 | 156 | 766
24603 - FLORA PPTO C | 581595 | M135 | No Especificado | Mortero | Mortero Piso 13 Torre 2 | 2026-09-17 | 2026-09-25 | 2026-09-25 | 2026-09-28 | 2-Cónica y dividida | 8 | 76 |  | 10 | 4536.46 | 58.3 | 131.5 | 12.9 | 129 | 761
24603 - FLORA PPTO C | 581595 | G135 | No Especificado | Grouting | Grouting Piso 13 Torre 2 | 2026-09-17 | 2026-09-25 | 2026-10-15 | 2026-10-15 | 2-Cónica y dividida | 28 | 102 |  | 10 | 8171.282 | 152.3 | 189.7 | 18.6 | 186 | 778
24603 - FLORA PPTO C | 581595 | G135 | No Especificado | Grouting | Grouting Piso 13 Torre 2 | 2026-09-17 | 2026-09-25 | 2026-10-15 | 2026-10-15 | 2-Cónica y dividida | 28 | 101 |  | 10 | 8011.847 | 150.3 | 191.7 | 18.8 | 188 | 778
24603 - FLORA PPTO C | 581595 | G135 | No Especificado | Grouting | Grouting Piso 13 Torre 2 | 2026-09-17 | 2026-09-25 | 2026-10-15 | 2026-10-15 | 2-Cónica y dividida | 28 | 101 |  | 10 | 8011.847 | 154.6 | 196.8 | 19.3 | 193 | 778
24603 - FLORA PPTO C | 581595 | G135 | No Especificado | Grouting | Grouting Piso 13 Torre 2 | 2026-09-17 | 2026-09-25 | 2026-10-01 | 2026-10-05 | 2-Cónica y dividida | 14 | 100 |  | 10 | 7853.982 | 129.6 | 168.3 | 16.5 | 165 | 766
24603 - FLORA PPTO C | 581595 | G135 | No Especificado | Grouting | Grouting Piso 13 Torre 2 | 2026-09-17 | 2026-09-25 | 2026-09-25 | 2026-09-28 | 2-Cónica y dividida | 8 | 101 |  | 10 | 8011.847 | 105.2 | 133.6 | 13.1 | 131 | 761
24603 - FLORA PPTO C | 581406 | 1430 | Autocompactado | Concreto | Muros ejes 12-15 / G-L, piso 19, torre 2 | 2026-09-12 | 2026-09-19 | 2026-09-26 | 2026-09-28 | 3-Columnar | 14 | 102 |  | 35 | 8171.282 | 302.8 | 378.3 | 37.1 | 106 | 760
24603 - FLORA PPTO C | 581406 | 1430 | Autocompactado | Concreto | Muros ejes 12-15 / G-L, piso 19, torre 2 | 2026-09-12 | 2026-09-19 | 2026-09-19 | 2026-09-28 | 3-Columnar | 7 | 102 |  | 35 | 8171.282 | 240.4 | 299.8 | 29.4 | 84 | 757
24603 - FLORA PPTO C | 581406 | 1429 | Autocompactado | Concreto | Muros ejes 9-15 / A-F, piso 9, torre 1 | 2026-09-12 | 2026-09-19 | 2026-09-26 | 2026-09-28 | 3-Columnar | 14 | 102 |  | 48 | 8171.282 | 450.8 | 562.9 | 55.2 | 115 | 760
24603 - FLORA PPTO C | 581406 | 1429 | Autocompactado | Concreto | Muros ejes 9-15 / A-F, piso 9, torre 1 | 2026-09-12 | 2026-09-19 | 2026-09-19 | 2026-09-28 | 3-Columnar | 7 | 102 |  | 48 | 8171.282 | 365.5 | 455.8 | 44.7 | 93.1 | 757
24603 - FLORA PPTO C | 581406 | 1428 | Industrializado | Concreto | Placa ejes 4-7 / A-L, piso 18, torre 2 | 2026-09-12 | 2026-09-19 | 2026-09-26 | 2026-09-28 | 3-Columnar | 14 | 102 |  | 35 | 8171.282 | 362.6 | 452.8 | 44.4 | 126.9 | 760
24603 - FLORA PPTO C | 581406 | 1428 | Industrializado | Concreto | Placa ejes 4-7 / A-L, piso 18, torre 2 | 2026-09-12 | 2026-09-19 | 2026-09-19 | 2026-09-28 | 3-Columnar | 7 | 102 |  | 35 | 8171.282 | 284.7 | 354.9 | 34.8 | 99.4 | 757
24603 - FLORA PPTO C | 581405 | 1427 | Industrializado | Concreto | Placa ejes 1-6 / A-G, piso 10, torre 1 | 2026-09-12 | 2026-09-19 | 2026-09-26 | 2026-09-28 | 3-Columnar | 14 | 102 |  | 42 | 8171.282 | 363.4 | 453.8 | 44.5 | 106 | 760
24603 - FLORA PPTO C | 581405 | 1427 | Industrializado | Concreto | Placa ejes 1-6 / A-G, piso 10, torre 1 | 2026-09-12 | 2026-09-19 | 2026-09-19 | 2026-09-28 | 3-Columnar | 7 | 102 |  | 42 | 8171.282 | 320.7 | 399.7 | 39.2 | 93.3 | 757
24603 - FLORA PPTO C | 581405 | 1426 | Industrializado | Concreto | Escalera 2, piso 3 al 4, torre 1 | 2026-09-12 | 2026-09-19 | 2026-09-26 | 2026-09-28 | 3-Columnar | 14 | 101 |  | 42 | 8011.847 | 283.1 | 360 | 35.3 | 84 | 760
24603 - FLORA PPTO C | 581405 | 1426 | Industrializado | Concreto | Escalera 2, piso 3 al 4, torre 1 | 2026-09-12 | 2026-09-19 | 2026-09-19 | 2026-09-28 | 3-Columnar | 7 | 102 |  | 42 | 8171.282 | 260.6 | 325.3 | 31.9 | 76 | 757
24603 - FLORA PPTO C | 581405 | 1425 | Plástico | Concreto | Estampado plataforma 1 | 2026-09-12 | 2026-09-19 | 2026-09-26 | 2026-09-28 | 3-Columnar | 14 | 102 |  | 21 | 8171.282 | 177.7 | 221.3 | 21.7 | 103.3 | 760
24603 - FLORA PPTO C | 581405 | 1425 | Plástico | Concreto | Estampado plataforma 1 | 2026-09-12 | 2026-09-19 | 2026-09-19 | 2026-09-28 | 3-Columnar | 7 | 102 |  | 21 | 8171.282 | 140.4 | 175.4 | 17.2 | 81.9 | 757
24603 - FLORA PPTO C | 575346 | 1361 | AUTO | Concreto | Muros ejes 9 - 12 / G - L , piso 7 torre 1 | 2026-08-29 | 2026-09-04 | 2026-09-26 | 2026-09-28 | 2-Cónica y dividida | 28 | 100 |  | 48.3 | 7853.982 | 530.5 | 688.3 | 67.5 | 139.8 | 761
24603 - FLORA PPTO C | 575346 | 1361 | AUTO | Concreto | Muros ejes 9 - 12 / G - L , piso 7 torre 1 | 2026-08-29 | 2026-09-04 | 2026-09-26 | 2026-09-28 | 2-Cónica y dividida | 28 | 102 |  | 48.3 | 8171.282 | 528.2 | 658.7 | 64.6 | 133.7 | 761
24603 - FLORA PPTO C | 575346 | 1361 | AUTO | Concreto | Muros ejes 9 - 12 / G - L , piso 7 torre 1 | 2026-08-29 | 2026-09-04 | 2026-09-26 | 2026-09-28 | 2-Cónica y dividida | 28 | 100 |  | 48.3 | 7853.982 | 526.5 | 683.2 | 67 | 138.7 | 761
24603 - FLORA PPTO C | 575346 | 1360 | AUTO | Concreto | Muros ejes 1 - 4 / A - L piso 16 , torre 2 | 2026-08-29 | 2026-09-04 | 2026-09-26 | 2026-09-28 | 2-Cónica y dividida | 28 | 102 |  | 41.4 | 8171.282 | 451.2 | 562.9 | 55.2 | 133.3 | 761
24603 - FLORA PPTO C | 575346 | 1360 | AUTO | Concreto | Muros ejes 1 - 4 / A - L piso 16 , torre 2 | 2026-08-29 | 2026-09-04 | 2026-09-26 | 2026-09-28 | 2-Cónica y dividida | 28 | 100 |  | 41.4 | 7853.982 | 449.6 | 583.3 | 57.2 | 138.2 | 761
24603 - FLORA PPTO C | 575346 | 1360 | AUTO | Concreto | Muros ejes 1 - 4 / A - L piso 16 , torre 2 | 2026-08-29 | 2026-09-04 | 2026-09-26 | 2026-09-28 | 2-Cónica y dividida | 28 | 102 |  | 41.4 | 8171.282 | 447.2 | 557.8 | 54.7 | 132.1 | 761
24603 - FLORA PPTO C | 575346 | 1359 | INDUS | Concreto | Placa ejes 7 - 9 / A - L piso 17, torre 2 | 2026-08-29 | 2026-09-04 | 2026-09-26 | 2026-09-28 | 2-Cónica y dividida | 28 | 100 |  | 34.5 | 7853.982 | 457.5 | 594.5 | 58.3 | 169 | 761
24603 - FLORA PPTO C | 575346 | 1359 | INDUS | Concreto | Placa ejes 7 - 9 / A - L piso 17, torre 2 | 2026-08-29 | 2026-09-04 | 2026-09-26 | 2026-09-28 | 2-Cónica y dividida | 28 | 102 |  | 34.5 | 8171.282 | 455.5 | 568 | 55.7 | 161.4 | 761
24603 - FLORA PPTO C | 575346 | 1359 | INDUS | Concreto | Placa ejes 7 - 9 / A - L piso 17, torre 2 | 2026-08-29 | 2026-09-04 | 2026-09-26 | 2026-09-28 | 2-Cónica y dividida | 28 | 100 |  | 34.5 | 7853.982 | 452.5 | 587.4 | 57.6 | 167 | 761
24603 - FLORA PPTO C | 575346 | 1358 | INDUS | Concreto | Placa ejes 1 - 6 / A - 2 , piso 8 , torre 1 | 2026-08-29 | 2026-09-04 | 2026-09-26 | 2026-09-28 | 5-Fractura extremos | 28 | 102 |  | 41.4 | 8171.282 | 501.2 | 625.1 | 61.3 | 148.1 | 761
24603 - FLORA PPTO C | 575346 | 1358 | INDUS | Concreto | Placa ejes 1 - 6 / A - 2 , piso 8 , torre 1 | 2026-08-29 | 2026-09-04 | 2026-09-26 | 2026-09-28 | 5-Fractura extremos | 28 | 100 |  | 41.4 | 7853.982 | 509.8 | 661.8 | 64.9 | 156.8 | 761
24603 - FLORA PPTO C | 575346 | 1358 | INDUS | Concreto | Placa ejes 1 - 6 / A - 2 , piso 8 , torre 1 | 2026-08-29 | 2026-09-04 | 2026-09-26 | 2026-09-28 | 5-Fractura extremos | 28 | 102 |  | 41.4 | 8171.282 | 507.5 | 633.2 | 62.1 | 150 | 761
24603 - FLORA PPTO C | 575346 | 1357 | AUTO | Concreto | Muros contención ejes 4 / B - D y columnas ejes 5 / B - C , sótano PTA forma 2 | 2026-08-29 | 2026-09-04 | 2026-09-26 | 2026-09-28 | 2-Cónica y dividida | 28 | 100 |  | 20.7 | 7853.982 | 255.3 | 331.4 | 32.5 | 157 | 761
24603 - FLORA PPTO C | 575346 | 1357 | AUTO | Concreto | Muros contención ejes 4 / B - D y columnas ejes 5 / B - C , sótano PTA forma 2 | 2026-08-29 | 2026-09-04 | 2026-09-26 | 2026-09-28 | 2-Cónica y dividida | 28 | 102 |  | 20.7 | 8171.282 | 253.2 | 316.1 | 31 | 149.8 | 761
24603 - FLORA PPTO C | 575346 | 1357 | AUTO | Concreto | Muros contención ejes 4 / B - D y columnas ejes 5 / B - C , sótano PTA forma 2 | 2026-08-29 | 2026-09-04 | 2026-09-26 | 2026-09-28 | 2-Cónica y dividida | 28 | 100 |  | 20.7 | 7853.982 | 251.3 | 326.3 | 32 | 154.6 | 761
24603 - FLORA PPTO C | 575345 | 1356 | Auto | Concreto | Muros ejes 1-4/A-L piso 16, torre 2 | 2026-08-28 | 2026-09-04 | 2026-09-25 | 2026-09-28 | 2-Cónica y dividida | 28 | 101 |  | 41.4 | 8011.847 | 423.5 | 539.4 | 52.9 | 127.8 | 761
24603 - FLORA PPTO C | 575345 | 1356 | Auto | Concreto | Muros ejes 1-4/A-L piso 16, torre 2 | 2026-08-28 | 2026-09-04 | 2026-09-25 | 2026-09-28 | 2-Cónica y dividida | 28 | 101 |  | 41.4 | 8011.847 | 421.5 | 536.4 | 52.6 | 127.1 | 761
24603 - FLORA PPTO C | 575345 | 1356 | Auto | Concreto | Muros ejes 1-4/A-L piso 16, torre 2 | 2026-08-28 | 2026-09-04 | 2026-09-25 | 2026-09-28 | 2-Cónica y dividida | 28 | 101 |  | 41.4 | 8011.847 | 419.8 | 534.3 | 52.4 | 126.6 | 761
24603 - FLORA PPTO C | 575345 | 1355 | Auto | Concreto | Muros ejes 7-9/A-L piso 7 T1 | 2026-08-28 | 2026-09-04 | 2026-09-25 | 2026-09-28 | 2-Cónica y dividida | 28 | 100 |  | 48.3 | 7853.982 | 435.8 | 565.9 | 55.5 | 114.9 | 761
24603 - FLORA PPTO C | 575345 | 1355 | Auto | Concreto | Muros ejes 7-9/A-L piso 7 T1 | 2026-08-28 | 2026-09-04 | 2026-09-25 | 2026-09-28 | 2-Cónica y dividida | 28 | 101 |  | 48.3 | 8011.847 | 432.5 | 550.6 | 54 | 111.8 | 761
24603 - FLORA PPTO C | 575345 | 1355 | Auto | Concreto | Muros ejes 7-9/A-L piso 7 T1 | 2026-08-28 | 2026-09-04 | 2026-09-25 | 2026-09-28 | 2-Cónica y dividida | 28 | 101 |  | 48.3 | 8011.847 | 430.5 | 547.6 | 53.7 | 111.2 | 761
24603 - FLORA PPTO C | 575345 | 1354 | Indus | Concreto | Placa ejes 1-6/G-L, piso 8, torre 1 | 2026-08-28 | 2026-09-04 | 2026-09-25 | 2026-09-28 | 5-Fractura extremos | 28 | 101 |  | 41.4 | 8011.847 | 437.5 | 556.8 | 54.6 | 131.9 | 761
24603 - FLORA PPTO C | 575345 | 1354 | Indus | Concreto | Placa ejes 1-6/G-L, piso 8, torre 1 | 2026-08-28 | 2026-09-04 | 2026-09-25 | 2026-09-28 | 5-Fractura extremos | 28 | 101 |  | 41.4 | 8011.847 | 435.5 | 554.7 | 54.4 | 131.4 | 761
24603 - FLORA PPTO C | 575345 | 1354 | Indus | Concreto | Placa ejes 1-6/G-L, piso 8, torre 1 | 2026-08-28 | 2026-09-04 | 2026-09-25 | 2026-09-28 | 5-Fractura extremos | 28 | 101 |  | 41.4 | 8011.847 | 432.8 | 550.6 | 54 | 130.4 | 761
24603 - FLORA PPTO C | 575345 | 1353 | Indus | Concreto | Placa ejes 9-12/A-L, piso 17, torre 2 | 2026-08-28 | 2026-09-04 | 2026-09-25 | 2026-09-28 | 2-Cónica y dividida | 28 | 101 |  | 34.5 | 8011.847 | 378.5 | 481.3 | 47.2 | 136.8 | 761
24603 - FLORA PPTO C | 575345 | 1353 | Indus | Concreto | Placa ejes 9-12/A-L, piso 17, torre 2 | 2026-08-28 | 2026-09-04 | 2026-09-25 | 2026-09-28 | 2-Cónica y dividida | 28 | 101 |  | 34.5 | 8011.847 | 376.5 | 479.3 | 47 | 136.2 | 761
24603 - FLORA PPTO C | 575345 | 1353 | Indus | Concreto | Placa ejes 9-12/A-L, piso 17, torre 2 | 2026-08-28 | 2026-09-04 | 2026-09-25 | 2026-09-28 | 2-Cónica y dividida | 28 | 100 |  | 34.5 | 7853.982 | 374.5 | 486.4 | 47.7 | 138.3 | 761
24603 - FLORA PPTO C | 575345 | 1352 | Indus | Concreto | Escalera 2, piso 12 al piso 13, torre 2 | 2026-08-28 | 2026-09-04 | 2026-09-25 | 2026-09-28 | 5-Fractura extremos | 28 | 101 |  | 34.5 | 8011.847 | 435.5 | 554.7 | 54.4 | 157.7 | 761
24603 - FLORA PPTO C | 575345 | 1352 | Indus | Concreto | Escalera 2, piso 12 al piso 13, torre 2 | 2026-08-28 | 2026-09-04 | 2026-09-25 | 2026-09-28 | 5-Fractura extremos | 28 | 101 |  | 34.5 | 8011.847 | 433.5 | 551.7 | 54.1 | 156.8 | 761
24603 - FLORA PPTO C | 575345 | 1352 | Indus | Concreto | Escalera 2, piso 12 al piso 13, torre 2 | 2026-08-28 | 2026-09-04 | 2026-09-25 | 2026-09-28 | 5-Fractura extremos | 28 | 100 |  | 34.5 | 7853.982 | 431.5 | 559.8 | 54.9 | 159.1 | 761
24603 - FLORA PPTO C | 575345 | 1351 | Ptico | Concreto | Muro contención ejes 4/B-D y columnas ejes 5-B-C, sótano PTA forma 2 | 2026-08-28 | 2026-09-04 | 2026-09-25 | 2026-09-28 | 2-Cónica y dividida | 28 | 101 |  | 20.7 | 8011.847 | 219.2 | 279.4 | 27.4 | 132.4 | 761
24603 - FLORA PPTO C | 575345 | 1351 | Ptico | Concreto | Muro contención ejes 4/B-D y columnas ejes 5-B-C, sótano PTA forma 2 | 2026-08-28 | 2026-09-04 | 2026-09-25 | 2026-09-28 | 2-Cónica y dividida | 28 | 101 |  | 20.7 | 8011.847 | 217.5 | 276.3 | 27.1 | 130.9 | 761
24603 - FLORA PPTO C | 575345 | 1351 | Ptico | Concreto | Muro contención ejes 4/B-D y columnas ejes 5-B-C, sótano PTA forma 2 | 2026-08-28 | 2026-09-04 | 2026-09-25 | 2026-09-28 | 2-Cónica y dividida | 28 | 101 |  | 20.7 | 8011.847 | 215.5 | 274.3 | 26.9 | 130 | 761
24603 - FLORA PPTO C | 575344 | 1350 | Auto | Concreto | Muros ejes 7-9/A-L, piso 16, torre 2 | 2026-08-27 | 2026-08-28 | 2026-09-24 | 2026-09-28 | 2-Cónica y dividida | 28 | 101 |  | 41.4 | 8011.847 | 375.5 | 478.2 | 46.9 | 113.3 | 761
24603 - FLORA PPTO C | 575344 | 1350 | Auto | Concreto | Muros ejes 7-9/A-L, piso 16, torre 2 | 2026-08-27 | 2026-08-28 | 2026-09-24 | 2026-09-28 | 2-Cónica y dividida | 28 | 101 |  | 41.4 | 8011.847 | 372.5 | 474.2 | 46.5 | 112.3 | 761
24603 - FLORA PPTO C | 575344 | 1350 | Auto | Concreto | Muros ejes 7-9/A-L, piso 16, torre 2 | 2026-08-27 | 2026-08-28 | 2026-09-24 | 2026-09-28 | 2-Cónica y dividida | 28 | 101 |  | 41.4 | 8011.847 | 370.5 | 471.1 | 46.2 | 111.6 | 761
24603 - FLORA PPTO C | 575344 | 1349 | Auto | Concreto | Muros ejes 1-6/G-L, piso 7, torre 1 | 2026-08-27 | 2026-08-28 | 2026-09-24 | 2026-09-28 | 2-Cónica y dividida | 28 | 100 |  | 48.3 | 7853.982 | 433.5 | 562.9 | 55.2 | 114.3 | 761
24603 - FLORA PPTO C | 575344 | 1349 | Auto | Concreto | Muros ejes 1-6/G-L, piso 7, torre 1 | 2026-08-27 | 2026-08-28 | 2026-09-24 | 2026-09-28 | 2-Cónica y dividida | 28 | 101 |  | 48.3 | 8011.847 | 431.5 | 549.6 | 53.9 | 111.6 | 761
24603 - FLORA PPTO C | 575344 | 1349 | Auto | Concreto | Muros ejes 1-6/G-L, piso 7, torre 1 | 2026-08-27 | 2026-08-28 | 2026-09-24 | 2026-09-28 | 2-Cónica y dividida | 28 | 101 |  | 48.3 | 8011.847 | 429.5 | 546.6 | 53.6 | 111 | 761
24603 - FLORA PPTO C | 575344 | 1348 | Indus | Concreto | Placa ejes 12-15/A-L, piso 17, torre 2 | 2026-08-27 | 2026-08-28 | 2026-09-24 | 2026-09-28 | 2-Cónica y dividida | 28 | 101 |  | 34.5 | 8011.847 | 397.5 | 505.8 | 49.6 | 143.8 | 761
24603 - FLORA PPTO C | 575344 | 1348 | Indus | Concreto | Placa ejes 12-15/A-L, piso 17, torre 2 | 2026-08-27 | 2026-08-28 | 2026-09-24 | 2026-09-28 | 2-Cónica y dividida | 28 | 101 |  | 34.5 | 8011.847 | 395.5 | 503.7 | 49.4 | 143.2 | 761
24603 - FLORA PPTO C | 575344 | 1348 | Indus | Concreto | Placa ejes 12-15/A-L, piso 17, torre 2 | 2026-08-27 | 2026-08-28 | 2026-09-24 | 2026-09-28 | 2-Cónica y dividida | 28 | 101 |  | 34.5 | 8011.847 | 392.5 | 499.7 | 49 | 142 | 761
24603 - FLORA PPTO C | 575344 | 1347 | Indus | Concreto | Placa ejes 12-15/A-L, piso 7, torre 1 | 2026-08-27 | 2026-08-28 | 2026-09-24 | 2026-09-28 | 2-Cónica y dividida | 28 | 100 |  | 41.4 | 7853.982 | 428.8 | 556.8 | 54.6 | 131.9 | 761
24603 - FLORA PPTO C | 575344 | 1347 | Indus | Concreto | Placa ejes 12-15/A-L, piso 7, torre 1 | 2026-08-27 | 2026-08-28 | 2026-09-24 | 2026-09-28 | 2-Cónica y dividida | 28 | 101 |  | 41.4 | 8011.847 | 426.8 | 543.5 | 53.3 | 128.7 | 761
24603 - FLORA PPTO C | 575344 | 1347 | Indus | Concreto | Placa ejes 12-15/A-L, piso 7, torre 1 | 2026-08-27 | 2026-08-28 | 2026-09-24 | 2026-09-28 | 2-Cónica y dividida | 28 | 101 |  | 41.4 | 8011.847 | 414.8 | 528.2 | 51.8 | 125.1 | 761
24603 - FLORA PPTO C | 575343 | 1346 | Auto | Concreto | Muros ejes 9 - 11 / A - L y 11 - 12 / A - F, piso 16, torre 2 | 2026-08-26 | 2026-08-28 | 2026-09-23 | 2026-09-24 | 2-Cónica y dividida | 28 | 102 |  | 41.4 | 8171.282 | 428.5 | 534.3 | 52.4 | 126.6 | 756
24603 - FLORA PPTO C | 575343 | 1346 | Auto | Concreto | Muros ejes 9 - 11 / A - L y 11 - 12 / A - F, piso 16, torre 2 | 2026-08-26 | 2026-08-28 | 2026-09-23 | 2026-09-24 | 2-Cónica y dividida | 28 | 101 |  | 41.4 | 8011.847 | 426.8 | 543.5 | 53.3 | 128.7 | 756
24603 - FLORA PPTO C | 575343 | 1346 | Auto | Concreto | Muros ejes 9 - 11 / A - L y 11 - 12 / A - F, piso 16, torre 2 | 2026-08-26 | 2026-08-28 | 2026-09-23 | 2026-09-24 | 2-Cónica y dividida | 28 | 100 |  | 41.4 | 7853.982 | 424.5 | 550.6 | 54 | 130.4 | 756
24603 - FLORA PPTO C | 575343 | 1345 | Indus | Concreto | Placa ejes 1 - 4 / A - L piso 16 torre 2 | 2026-08-26 | 2026-08-28 | 2026-09-23 | 2026-09-24 | 5-Fractura extremos | 28 | 102 |  | 34.5 | 8171.282 | 408.5 | 509.9 | 50 | 144.9 | 756
24603 - FLORA PPTO C | 575343 | 1345 | Indus | Concreto | Placa ejes 1 - 4 / A - L piso 16 torre 2 | 2026-08-26 | 2026-08-28 | 2026-09-23 | 2026-09-24 | 5-Fractura extremos | 28 | 101 |  | 34.5 | 8011.847 | 406.8 | 518 | 50.8 | 147.2 | 756
24603 - FLORA PPTO C | 575343 | 1345 | Indus | Concreto | Placa ejes 1 - 4 / A - L piso 16 torre 2 | 2026-08-26 | 2026-08-28 | 2026-09-23 | 2026-09-24 | 5-Fractura extremos | 28 | 100 |  | 34.5 | 7853.982 | 404.5 | 525.2 | 51.5 | 149.3 | 756
24603 - FLORA PPTO C | 575343 | 1344 | Auto | Concreto | Muros ejes 1 - 6 / G - L piso 7 torre 1 | 2026-08-26 | 2026-08-28 | 2026-09-23 | 2026-09-24 | 2-Cónica y dividida | 28 | 102 |  | 48.3 | 8171.282 | 442.5 | 552.7 | 54.2 | 112.2 | 756
24603 - FLORA PPTO C | 575343 | 1344 | Auto | Concreto | Muros ejes 1 - 6 / G - L piso 7 torre 1 | 2026-08-26 | 2026-08-28 | 2026-09-23 | 2026-09-24 | 2-Cónica y dividida | 28 | 101 |  | 48.3 | 8011.847 | 440.8 | 560.8 | 55 | 113.9 | 756
24603 - FLORA PPTO C | 575343 | 1344 | Auto | Concreto | Muros ejes 1 - 6 / G - L piso 7 torre 1 | 2026-08-26 | 2026-08-28 | 2026-09-23 | 2026-09-24 | 2-Cónica y dividida | 28 | 100 |  | 48.3 | 7853.982 | 438.5 | 569 | 55.8 | 115.5 | 756
24603 - FLORA PPTO C | 575343 | 1343 | Indus | Concreto | Escalera 1, piso 6 al 7 torre 2 | 2026-08-26 | 2026-08-28 | 2026-09-23 | 2026-09-24 | 2-Cónica y dividida | 28 | 102 |  | 41.4 | 8171.282 | 437.8 | 546.6 | 53.6 | 129.5 | 756
24603 - FLORA PPTO C | 575343 | 1343 | Indus | Concreto | Escalera 1, piso 6 al 7 torre 2 | 2026-08-26 | 2026-08-28 | 2026-09-23 | 2026-09-24 | 2-Cónica y dividida | 28 | 101 |  | 41.4 | 8011.847 | 435.9 | 554.7 | 54.4 | 131.4 | 756
24603 - FLORA PPTO C | 575343 | 1343 | Indus | Concreto | Escalera 1, piso 6 al 7 torre 2 | 2026-08-26 | 2026-08-28 | 2026-09-23 | 2026-09-24 | 2-Cónica y dividida | 28 | 100 |  | 41.4 | 7853.982 | 433.5 | 562.9 | 55.2 | 133.3 | 756
24603 - FLORA PPTO C | 575343 | 1342 | Indus | Concreto | Placa ejes 8 - 12 / A - F piso 7 torre 1 | 2026-08-26 | 2026-08-28 | 2026-09-23 | 2026-09-24 | 2-Cónica y dividida | 28 | 102 |  | 41.4 | 8171.282 | 438.2 | 546.6 | 53.6 | 129.5 | 756
24603 - FLORA PPTO C | 575343 | 1342 | Indus | Concreto | Placa ejes 8 - 12 / A - F piso 7 torre 1 | 2026-08-26 | 2026-08-28 | 2026-09-23 | 2026-09-24 | 2-Cónica y dividida | 28 | 101 |  | 41.4 | 8011.847 | 436.5 | 555.7 | 54.5 | 131.6 | 756
24603 - FLORA PPTO C | 575343 | 1342 | Indus | Concreto | Placa ejes 8 - 12 / A - F piso 7 torre 1 | 2026-08-26 | 2026-08-28 | 2026-09-23 | 2026-09-24 | 2-Cónica y dividida | 28 | 100 |  | 41.4 | 7853.982 | 434.5 | 563.9 | 55.3 | 133.6 | 756
24603 - FLORA PPTO C | 581404 | 1424 | Autocompactado | Concreto | Muros ejes 1-4 / A-L y 4-5 / A-F, piso 18, torre 2 | 2026-09-11 | 2026-09-18 | 2026-09-25 | 2026-09-28 | 3-Columnar | 14 | 102 |  | 42 | 8171.282 | 378.8 | 473.2 | 46.4 | 110.5 | 760
24603 - FLORA PPTO C | 581404 | 1424 | Autocompactado | Concreto | Muros ejes 1-4 / A-L y 4-5 / A-F, piso 18, torre 2 | 2026-09-11 | 2026-09-18 | 2026-09-18 | 2026-09-22 | 3-Columnar | 7 | 102 |  | 42 | 8171.282 | 271.7 | 339.6 | 33.3 | 79.3 | 754
24603 - FLORA PPTO C | 581404 | 1423 | Autocompactado | Concreto | Muros ejes 7-9 / A-L, piso 9, torre 1 | 2026-09-11 | 2026-09-18 | 2026-09-25 | 2026-09-28 | 3-Columnar | 14 | 102 |  | 48 | 8171.282 | 485.7 | 605.7 | 59.4 | 123.8 | 760
24603 - FLORA PPTO C | 581404 | 1423 | Autocompactado | Concreto | Muros ejes 7-9 / A-L, piso 9, torre 1 | 2026-09-11 | 2026-09-18 | 2026-09-18 | 2026-09-22 | 3-Columnar | 7 | 102 |  | 48 | 8171.282 | 372.6 | 465 | 45.6 | 95 | 754
24603 - FLORA PPTO C | 581404 | 1422 | Industrializado | Concreto | Placa ejes 7-9 / A-L, piso 10, torre 2 | 2026-09-11 | 2026-09-18 | 2026-09-25 | 2026-09-28 | 3-Columnar | 14 | 102 |  | 35 | 8171.282 | 374.4 | 467 | 45.8 | 130.9 | 760
24603 - FLORA PPTO C | 581404 | 1422 | Industrializado | Concreto | Placa ejes 7-9 / A-L, piso 10, torre 2 | 2026-09-11 | 2026-09-18 | 2026-09-18 | 2026-09-22 | 3-Columnar | 7 | 102 |  | 35 | 8171.282 | 290 | 362 | 35.5 | 101.4 | 754
24603 - FLORA PPTO C | 575130 | 1421 | Industrializado | Concreto | Placa ejes 12-15 / F-L, piso 9, torre 1 | 2026-09-11 | 2026-09-18 | 2026-09-25 | 2026-09-28 | 3-Columnar | 14 | 102 |  | 42 | 8171.282 | 405.2 | 505.8 | 49.6 | 118.1 | 760
24603 - FLORA PPTO C | 575130 | 1421 | Industrializado | Concreto | Placa ejes 12-15 / F-L, piso 9, torre 1 | 2026-09-11 | 2026-09-18 | 2026-09-18 | 2026-09-22 | 3-Columnar | 7 | 102 |  | 42 | 8171.282 | 342.5 | 427.3 | 41.9 | 99.8 | 754
24603 - FLORA PPTO C | 575130 | 1420 | Autocompactado | Concreto | Columnas segundo piso, salón comunal | 2026-09-11 | 2026-09-18 | 2026-09-25 | 2026-09-28 | 3-Columnar | 14 | 102 |  | 35 | 8171.282 | 336.7 | 420.1 | 41.2 | 117.7 | 760
24603 - FLORA PPTO C | 575130 | 1420 | Autocompactado | Concreto | Columnas segundo piso, salón comunal | 2026-09-11 | 2026-09-18 | 2026-09-18 | 2026-09-22 | 4-Transversal | 7 | 102 |  | 35 | 8171.282 | 222.3 | 277.4 | 27.2 | 77.7 | 754
24603 - FLORA PPTO C | 575130 | 1419 | Plástico | Concreto | Estampado plataforma 1 | 2026-09-11 | 2026-09-18 | 2026-09-25 | 2026-09-28 | 3-Columnar | 14 | 101 |  | 21 | 8011.847 | 170.2 | 216.2 | 21.2 | 101 | 760
24603 - FLORA PPTO C | 575130 | 1419 | Plástico | Concreto | Estampado plataforma 1 | 2026-09-11 | 2026-09-18 | 2026-09-18 | 2026-09-22 | 4-Transversal | 7 | 102 |  | 21 | 8171.282 | 133.1 | 166.2 | 16.3 | 77.6 | 754
24603 - FLORA PPTO C | 575129 | 1418 | Industrializado | Concreto | Placa ejes 8-12 / F-L y 12-15 / A-E, piso 9, torre 1 | 2026-09-10 | 2026-09-17 | 2026-09-24 | 2026-09-28 | 3-Columnar | 14 | 101 |  | 42 | 8011.847 | 381.1 | 485.4 | 47.6 | 113.3 | 759
24603 - FLORA PPTO C | 575129 | 1418 | Industrializado | Concreto | Placa ejes 8-12 / F-L y 12-15 / A-E, piso 9, torre 1 | 2026-09-10 | 2026-09-17 | 2026-09-17 | 2026-09-22 | 3-Columnar | 7 | 102 |  | 42 | 8171.282 | 350.9 | 437.5 | 42.9 | 102.1 | 753
24603 - FLORA PPTO C | 575129 | 1417 | Autocompactado | Concreto | Muros ejes 4-7 / A-L, piso 18, torre 2 | 2026-09-10 | 2026-09-17 | 2026-09-24 | 2026-09-28 | 3-Columnar | 14 | 101 |  | 42 | 8011.847 | 376.3 | 479.3 | 47 | 111.9 | 759
24603 - FLORA PPTO C | 575129 | 1417 | Autocompactado | Concreto | Muros ejes 4-7 / A-L, piso 18, torre 2 | 2026-09-10 | 2026-09-17 | 2026-09-17 | 2026-09-22 | 3-Columnar | 7 | 102 |  | 42 | 8171.282 | 360.3 | 449.7 | 44.1 | 105 | 753
24603 - FLORA PPTO C | 575129 | 1416 | Autocompactado | Concreto | Muros y columnas plataforma 2 | 2026-09-10 | 2026-09-17 | 2026-09-24 | 2026-09-28 | 3-Columnar | 14 | 102 |  | 21 | 8171.282 | 180.8 | 225.4 | 22.1 | 105.2 | 759
24603 - FLORA PPTO C | 575129 | 1416 | Autocompactado | Concreto | Muros y columnas plataforma 2 | 2026-09-10 | 2026-09-17 | 2026-09-17 | 2026-09-22 | 3-Columnar | 7 | 102 |  | 21 | 8171.282 | 166.9 | 208 | 20.4 | 97.1 | 753
24603 - FLORA PPTO C | 575128 | 1415 | Autompactado | Concreto | Muros ejes 1-6 / A-F, piso 9, torre 1 | 2026-09-10 | 2026-09-17 | 2026-09-24 | 2026-09-28 | 3-Columnar | 14 | 102 |  | 48 | 8171.282 | 474.9 | 592.5 | 58.1 | 121 | 759
24603 - FLORA PPTO C | 575128 | 1415 | Autompactado | Concreto | Muros ejes 1-6 / A-F, piso 9, torre 1 | 2026-09-10 | 2026-09-17 | 2026-09-17 | 2026-09-22 | 3-Columnar | 7 | 102 |  | 48 | 8171.282 | 340.4 | 425.2 | 41.7 | 86.9 | 753
24603 - FLORA PPTO C | 575128 | 1414 | Industrializado | Concreto | Placa ejes 9-12 / A-L, piso 19, T2 | 2026-09-10 | 2026-09-17 | 2026-09-24 | 2026-09-28 | 3-Columnar | 14 | 102 |  | 35 | 8171.282 | 323.2 | 403.8 | 39.6 | 113.1 | 759
24603 - FLORA PPTO C | 575128 | 1414 | Industrializado | Concreto | Placa ejes 9-12 / A-L, piso 19, T2 | 2026-09-10 | 2026-09-17 | 2026-09-17 | 2026-09-22 | 3-Columnar | 7 | 102 |  | 35 | 8171.282 | 290.8 | 363 | 35.6 | 101.7 | 753
24603 - FLORA PPTO C | 575128 | 1413 | Industrializado | Concreto | Escalera 2, piso 14 al 15, torre 2 | 2026-09-10 | 2026-09-17 | 2026-09-24 | 2026-09-28 | 3-Columnar | 14 | 102 |  | 35 | 8171.282 | 350.3 | 437.5 | 42.9 | 122.6 | 759
24603 - FLORA PPTO C | 575128 | 1413 | Industrializado | Concreto | Escalera 2, piso 14 al 15, torre 2 | 2026-09-10 | 2026-09-17 | 2026-09-17 | 2026-09-22 | 3-Columnar | 7 | 102 |  | 35 | 8171.282 | 280.1 | 349.8 | 34.3 | 98 | 753
24603 - FLORA PPTO C | 575128 | 1412 | Plástico | Concreto | Estampado plataforma 1 | 2026-09-10 | 2026-09-17 | 2026-09-24 | 2026-09-28 | 3-Columnar | 14 | 101 |  | 21 | 8011.847 | 180.8 | 230.5 | 22.6 | 107.6 | 759
24603 - FLORA PPTO C | 575128 | 1412 | Plástico | Concreto | Estampado plataforma 1 | 2026-09-10 | 2026-09-17 | 2026-09-17 | 2026-09-22 | 3-Columnar | 7 | 102 |  | 21 | 8171.282 | 170.4 | 213.1 | 20.9 | 99.5 | 753
24603 - FLORA PPTO C | 575127 | 1411 | Autocompactado | Concreto | Muros ejes 1-6 / G-L, piso 9, torre 1 | 2026-09-09 | 2026-09-16 | 2026-09-23 | 2026-09-28 | 3-Columnar | 14 | 102 |  | 48 | 8171.282 | 410.6 | 511.9 | 50.2 | 104.6 | 759
24603 - FLORA PPTO C | 575127 | 1411 | Autocompactado | Concreto | Muros ejes 1-6 / G-L, piso 9, torre 1 | 2026-09-09 | 2026-09-16 | 2026-09-16 | 2026-09-22 | 3-Columnar | 7 | 102 |  | 48 | 8171.282 | 368 | 458.9 | 45 | 93.8 | 753
24603 - FLORA PPTO C | 575127 | 1410 | Industrializado | Concreto | Placa ejes 12-15 / A-L, piso 19, torre 2 | 2026-09-09 | 2026-09-16 | 2026-09-23 | 2026-09-28 | 3-Columnar | 14 | 102 |  | 35 | 8171.282 | 372.3 | 465 | 45.6 | 130.3 | 759
24603 - FLORA PPTO C | 575127 | 1410 | Industrializado | Concreto | Placa ejes 12-15 / A-L, piso 19, torre 2 | 2026-09-09 | 2026-09-16 | 2026-09-16 | 2026-09-22 | 3-Columnar | 7 | 102 |  | 35 | 8171.282 | 340 | 424.2 | 41.6 | 118.9 | 753
24603 - FLORA PPTO C | 575127 | 1409 | Autocompactado | Concreto | Muros ejes 7-9 / A-L, piso 18, torre 2 | 2026-09-09 | 2026-09-16 | 2026-09-23 | 2026-09-28 | 3-Columnar | 14 | 102 |  | 42 | 8171.282 | 421.7 | 526.2 | 51.6 | 122.9 | 759
24603 - FLORA PPTO C | 575127 | 1409 | Autocompactado | Concreto | Muros ejes 7-9 / A-L, piso 18, torre 2 | 2026-09-09 | 2026-09-16 | 2026-09-16 | 2026-09-22 | 3-Columnar | 7 | 102 |  | 42 | 8171.282 | 359.2 | 448.7 | 44 | 104.8 | 753
24603 - FLORA PPTO C | 575127 | 1408 | Industrializado | Concreto | Placa ejes 8-12 / A-F y piso 8, torre 1 | 2026-09-09 | 2026-09-16 | 2026-09-23 | 2026-09-28 | 3-Columnar | 14 | 101 |  | 42 | 8011.847 | 370.2 | 471.1 | 46.2 | 110 | 759
24603 - FLORA PPTO C | 575127 | 1408 | Industrializado | Concreto | Placa ejes 8-12 / A-F y piso 8, torre 1 | 2026-09-09 | 2026-09-16 | 2026-09-16 | 2026-09-22 | 3-Columnar | 7 | 102 |  | 42 | 8171.282 | 335.4 | 418.1 | 41 | 97.6 | 753
24603 - FLORA PPTO C | 575127 | 1407 | Industrializado | Concreto | Escalera 1, piso 4 al 5, torre 1 | 2026-09-09 | 2026-09-16 | 2026-09-23 | 2026-09-28 | 3-Columnar | 14 | 101 |  | 42 | 8011.847 | 345.5 | 439.5 | 43.1 | 102.6 | 759
24603 - FLORA PPTO C | 575127 | 1407 | Industrializado | Concreto | Escalera 1, piso 4 al 5, torre 1 | 2026-09-09 | 2026-09-16 | 2026-09-16 | 2026-09-22 | 3-Columnar | 7 | 102 |  | 42 | 8171.282 | 312.1 | 389.5 | 38.2 | 91 | 753
24603 - FLORA PPTO C | 575127 | 1406 | Plástico | Concreto | Estampado plataforma 1 | 2026-09-09 | 2026-09-16 | 2026-09-23 | 2026-09-28 | 3-Columnar | 14 | 102 |  | 21 | 8171.282 | 190.9 | 238.6 | 23.4 | 111.4 | 759
24603 - FLORA PPTO C | 575127 | 1406 | Plástico | Concreto | Estampado plataforma 1 | 2026-09-09 | 2026-09-16 | 2026-09-16 | 2026-09-22 | 3-Columnar | 7 | 102 |  | 21 | 8171.282 | 151.6 | 189.7 | 18.6 | 88.6 | 753
24603 - FLORA PPTO C | 581594 | M-134 | No especificado | Concreto | Mortero piso 12 torre 2 | 2026-09-15 | 2026-09-18 | 2026-10-13 | 2026-10-15 | 2-Cónica y dividida | 28 | 75 |  | 10 | 4417.865 | 88.9 | 205 | 20.1 | 201 | 776
24603 - FLORA PPTO C | 581594 | M-134 | No especificado | Concreto | Mortero piso 12 torre 2 | 2026-09-15 | 2026-09-18 | 2026-10-13 | 2026-10-15 | 2-Cónica y dividida | 28 | 75 |  | 10 | 4417.865 | 87.3 | 201.9 | 19.8 | 198 | 776
24603 - FLORA PPTO C | 581594 | M-134 | No especificado | Concreto | Mortero piso 12 torre 2 | 2026-09-15 | 2026-09-18 | 2026-10-13 | 2026-10-15 | 2-Cónica y dividida | 28 | 75 |  | 10 | 4417.865 | 86.4 | 199.9 | 19.6 | 196 | 776
24603 - FLORA PPTO C | 581594 | M-134 | No especificado | Concreto | Mortero piso 12 torre 2 | 2026-09-15 | 2026-09-18 | 2026-09-29 | 2026-10-02 | 2-Cónica y dividida | 14 | 75 |  | 10 | 4417.865 | 78.5 | 181.5 | 17.8 | 178 | 763
24603 - FLORA PPTO C | 581594 | M-134 | No especificado | Concreto | Mortero piso 12 torre 2 | 2026-09-15 | 2026-09-18 | 2026-09-22 | 2026-09-24 | 2-Cónica y dividida | 7 | 75 |  | 10 | 4417.865 | 70.9 | 163.2 | 16 | 160 | 756
24603 - FLORA PPTO C | 581594 | G-134 | No especificado | Concreto | Grouting piso 12 torre 2 | 2026-09-15 | 2026-09-18 | 2026-10-13 | 2026-10-15 | 2-Cónica y dividida | 28 | 100 |  | 10 | 7853.982 | 163.5 | 212.1 | 20.8 | 208 | 776
24603 - FLORA PPTO C | 581594 | G-134 | No especificado | Concreto | Grouting piso 12 torre 2 | 2026-09-15 | 2026-09-18 | 2026-10-13 | 2026-10-15 | 2-Cónica y dividida | 28 | 100 |  | 10 | 7853.982 | 161.5 | 210.1 | 20.6 | 206 | 776
24603 - FLORA PPTO C | 581594 | G-134 | No especificado | Concreto | Grouting piso 12 torre 2 | 2026-09-15 | 2026-09-18 | 2026-10-13 | 2026-10-15 | 2-Cónica y dividida | 28 | 100 |  | 10 | 7853.982 | 159.5 | 207 | 20.3 | 203 | 776
24603 - FLORA PPTO C | 581594 | G-134 | No especificado | Concreto | Grouting piso 12 torre 2 | 2026-09-15 | 2026-09-18 | 2026-09-29 | 2026-10-02 | 2-Cónica y dividida | 14 | 100 |  | 10 | 7853.982 | 138.5 | 179.5 | 17.6 | 176 | 763
24603 - FLORA PPTO C | 581594 | G-134 | No especificado | Concreto | Grouting piso 12 torre 2 | 2026-09-15 | 2026-09-18 | 2026-09-22 | 2026-09-24 | 2-Cónica y dividida | 7 | 100 |  | 10 | 7853.982 | 128.9 | 167.2 | 16.4 | 164 | 756
24603 - FLORA PPTO C | 581594 | M-133 | No especificado | Concreto | Mortero piso 12 torre 2 | 2026-09-15 | 2026-09-18 | 2026-10-13 | 2026-10-15 | 2-Cónica y dividida | 28 | 75 |  | 10 | 4417.865 | 78.9 | 182.5 | 17.9 | 179 | 776
24603 - FLORA PPTO C | 581594 | M-133 | No especificado | Concreto | Mortero piso 12 torre 2 | 2026-09-15 | 2026-09-18 | 2026-10-13 | 2026-10-15 | 2-Cónica y dividida | 28 | 75 |  | 10 | 4417.865 | 77.6 | 179.5 | 17.6 | 176 | 776
24603 - FLORA PPTO C | 581594 | M-133 | No especificado | Concreto | Mortero piso 12 torre 2 | 2026-09-15 | 2026-09-18 | 2026-10-13 | 2026-10-15 | 2-Cónica y dividida | 28 | 75 |  | 10 | 4417.865 | 76.4 | 176.4 | 17.3 | 173 | 776
24603 - FLORA PPTO C | 581594 | M-133 | No especificado | Concreto | Mortero piso 12 torre 2 | 2026-09-15 | 2026-09-18 | 2026-09-29 | 2026-10-02 | 2-Cónica y dividida | 14 | 75 |  | 10 | 4417.865 | 69.5 | 160.1 | 15.7 | 157 | 763
24603 - FLORA PPTO C | 581594 | M-133 | No especificado | Concreto | Mortero piso 12 torre 2 | 2026-09-15 | 2026-09-18 | 2026-09-22 | 2026-09-24 | 2-Cónica y dividida | 7 | 75 |  | 10 | 4417.865 | 65.4 | 150.9 | 14.8 | 148 | 756
24603 - FLORA PPTO C | 581594 | G-133 | No especificado | Concreto | Grouting piso 12 torre 2 | 2026-09-15 | 2026-09-18 | 2026-10-13 | 2026-10-15 | 2-Cónica y dividida | 28 | 100 |  | 10 | 7853.982 | 155.5 | 201.9 | 19.8 | 198 | 776
24603 - FLORA PPTO C | 581594 | G-133 | No especificado | Concreto | Grouting piso 12 torre 2 | 2026-09-15 | 2026-09-18 | 2026-10-13 | 2026-10-15 | 2-Cónica y dividida | 28 | 100 |  | 10 | 7853.982 | 152.5 | 197.8 | 19.4 | 194 | 776
24603 - FLORA PPTO C | 581594 | G-133 | No especificado | Concreto | Grouting piso 12 torre 2 | 2026-09-15 | 2026-09-18 | 2026-10-13 | 2026-10-15 | 2-Cónica y dividida | 28 | 100 |  | 10 | 7853.982 | 150.8 | 195.8 | 19.2 | 109.7 | 776
24603 - FLORA PPTO C | 581594 | G-133 | No especificado | Concreto | Grouting piso 12 torre 2 | 2026-09-15 | 2026-09-18 | 2026-09-29 | 2026-10-02 | 2-Cónica y dividida | 14 | 100 |  | 10 | 7853.982 | 127.5 | 165.2 | 16.2 | 162 | 763
24603 - FLORA PPTO C | 581594 | G-133 | No especificado | Concreto | Grouting piso 12 torre 2 | 2026-09-15 | 2026-09-18 | 2026-09-22 | 2026-09-24 | 2-Cónica y dividida | 7 | 100 |  | 10 | 7853.982 | 113.9 | 147.9 | 14.5 | 145 | 756
24603 - FLORA PPTO C | 575342 | 1341 | Auto | Concreto | Muros ejes 12-15/A-L, piso 16, torrre 2 | 2026-08-25 | 2026-08-28 | 2026-09-22 | 2026-09-24 | 2-Cónica y dividida | 28 | 100 |  | 41.4 | 7853.982 | 418.5 | 543.5 | 53.3 | 128.7 | 756
24603 - FLORA PPTO C | 575342 | 1341 | Auto | Concreto | Muros ejes 12-15/A-L, piso 16, torrre 2 | 2026-08-25 | 2026-08-28 | 2026-09-22 | 2026-09-24 | 2-Cónica y dividida | 28 | 101 |  | 41.4 | 8011.847 | 416.8 | 530.3 | 52 | 125.6 | 756
24603 - FLORA PPTO C | 575342 | 1341 | Auto | Concreto | Muros ejes 12-15/A-L, piso 16, torrre 2 | 2026-08-25 | 2026-08-28 | 2026-09-22 | 2026-09-24 | 2-Cónica y dividida | 28 | 101 |  | 41.4 | 8011.847 | 411.5 | 524.1 | 51.4 | 124.2 | 756
24603 - FLORA PPTO C | 575342 | 1340 | Indus | Concreto | Placa ejes 4-7/A-L, piso 16, torre 2 | 2026-08-25 | 2026-08-28 | 2026-09-22 | 2026-09-24 | 2-Cónica y dividida | 28 | 100 |  | 34.5 | 7853.982 | 417.5 | 542.5 | 53.2 | 154.2 | 756
24603 - FLORA PPTO C | 575342 | 1340 | Indus | Concreto | Placa ejes 4-7/A-L, piso 16, torre 2 | 2026-08-25 | 2026-08-28 | 2026-09-22 | 2026-09-24 | 2-Cónica y dividida | 28 | 101 |  | 34.5 | 8011.847 | 415.5 | 529.2 | 51.9 | 150.4 | 756
24603 - FLORA PPTO C | 575342 | 1340 | Indus | Concreto | Placa ejes 4-7/A-L, piso 16, torre 2 | 2026-08-25 | 2026-08-28 | 2026-09-22 | 2026-09-24 | 2-Cónica y dividida | 28 | 101 |  | 34.5 | 8011.847 | 413.5 | 526.2 | 51.6 | 149.6 | 756
24603 - FLORA PPTO C | 575342 | 1339 | Indus | Concreto | Placa ejes 8-12/G-L, piso 7, torre 1 | 2026-08-25 | 2026-08-28 | 2026-09-22 | 2026-09-24 | 2-Cónica y dividida | 28 | 101 |  | 41.4 | 8011.847 | 473.5 | 602.7 | 59.1 | 142.8 | 756
24603 - FLORA PPTO C | 575342 | 1339 | Indus | Concreto | Placa ejes 8-12/G-L, piso 7, torre 1 | 2026-08-25 | 2026-08-28 | 2026-09-22 | 2026-09-24 | 2-Cónica y dividida | 28 | 101 |  | 41.4 | 8011.847 | 471.5 | 600.6 | 58.9 | 142.3 | 756
24603 - FLORA PPTO C | 575342 | 1339 | Indus | Concreto | Placa ejes 8-12/G-L, piso 7, torre 1 | 2026-08-25 | 2026-08-28 | 2026-09-22 | 2026-09-24 | 2-Cónica y dividida | 28 | 100 |  | 41.4 | 7853.982 | 469.5 | 609.8 | 59.8 | 144.4 | 756
24603 - FLORA PPTO C | 575342 | 1338 | Ptico | Concreto | Base pozo | 2026-08-25 | 2026-08-28 | 2026-09-22 | 2026-09-24 | 2-Cónica y dividida | 28 | 101 |  | 27.6 | 8011.847 | 251.5 | 320.2 | 31.4 | 113.8 | 756
24603 - FLORA PPTO C | 575342 | 1338 | Ptico | Concreto | Base pozo | 2026-08-25 | 2026-08-28 | 2026-09-22 | 2026-09-24 | 2-Cónica y dividida | 28 | 101 |  | 27.6 | 8011.847 | 249.8 | 318.2 | 31.2 | 113 | 756
24603 - FLORA PPTO C | 575342 | 1338 | Ptico | Concreto | Base pozo | 2026-08-25 | 2026-08-28 | 2026-09-22 | 2026-09-24 | 2-Cónica y dividida | 28 | 101 |  | 27.6 | 8011.847 | 247.8 | 315.1 | 30.9 | 112 | 756
24603 - FLORA PPTO C | 574290 | 1331 | Autocompactante | Concreto | Muros ejes 9 - 12 / A - L Piso 6 Torre 1 | 2026-08-22 | 2026-08-28 | 2026-09-19 | 2026-09-24 | 5-Fractura extremos | 28 | 102 |  | 48.3 | 8171.282 | 509.5 | 636.3 | 62.4 | 129.2 | 755
24603 - FLORA PPTO C | 574290 | 1331 | Autocompactante | Concreto | Muros ejes 9 - 12 / A - L Piso 6 Torre 1 | 2026-08-22 | 2026-08-28 | 2026-09-19 | 2026-09-24 | 5-Fractura extremos | 28 | 101 |  | 48.3 | 8011.847 | 507.5 | 645.5 | 63.3 | 131.1 | 755
24603 - FLORA PPTO C | 574290 | 1331 | Autocompactante | Concreto | Muros ejes 9 - 12 / A - L Piso 6 Torre 1 | 2026-08-22 | 2026-08-28 | 2026-09-19 | 2026-09-24 | 5-Fractura extremos | 28 | 100 |  | 48.3 | 7853.982 | 505.8 | 656.7 | 64.4 | 133.3 | 755
24603 - FLORA PPTO C | 574290 | 1330 | Autocompactante | Concreto | Muros ejes 1 -7 / A - F | 2026-08-22 | 2026-08-28 | 2026-09-19 | 2026-09-24 | 5-Fractura extremos | 28 | 102 |  | 41.4 | 8171.282 | 420.5 | 525.2 | 51.5 | 124.4 | 755
24603 - FLORA PPTO C | 574290 | 1330 | Autocompactante | Concreto | Muros ejes 1 -7 / A - F | 2026-08-22 | 2026-08-28 | 2026-09-19 | 2026-09-24 | 5-Fractura extremos | 28 | 101 |  | 41.4 | 8011.847 | 418.5 | 532.3 | 52.2 | 126.1 | 755
24603 - FLORA PPTO C | 574290 | 1330 | Autocompactante | Concreto | Muros ejes 1 -7 / A - F | 2026-08-22 | 2026-08-28 | 2026-09-19 | 2026-09-24 | 5-Fractura extremos | 28 | 100 |  | 41.4 | 7853.982 | 416.5 | 540.5 | 53 | 128 | 755
24603 - FLORA PPTO C | 574290 | 1329 | Industrializado | Concreto | Placa ejes 1 - 6 / A - F Piso 7 Torre 1 | 2026-08-22 | 2026-08-28 | 2026-09-19 | 2026-09-24 | 2-Cónica y dividida | 28 | 102 |  | 41.4 | 8171.282 | 387.8 | 484.4 | 47.5 | 114.7 | 755
24603 - FLORA PPTO C | 574290 | 1329 | Industrializado | Concreto | Placa ejes 1 - 6 / A - F Piso 7 Torre 1 | 2026-08-22 | 2026-08-28 | 2026-09-19 | 2026-09-24 | 2-Cónica y dividida | 28 | 101 |  | 41.4 | 8011.847 | 385.8 | 491.5 | 48.2 | 116.4 | 755
24603 - FLORA PPTO C | 574290 | 1329 | Industrializado | Concreto | Placa ejes 1 - 6 / A - F Piso 7 Torre 1 | 2026-08-22 | 2026-08-28 | 2026-09-19 | 2026-09-24 | 2-Cónica y dividida | 28 | 100 |  | 41.4 | 7853.982 | 383.5 | 497.6 | 48.8 | 117.9 | 755
24603 - FLORA PPTO C | 574290 | 1328 | Industrializado | Concreto | Placa ejes 9 - 12 / A - L Piso 16 Torre 2 | 2026-08-22 | 2026-08-28 | 2026-09-19 | 2026-09-24 | 2-Cónica y dividida | 28 | 102 |  | 34.5 | 8171.282 | 348.5 | 434.4 | 42.6 | 123.5 | 755
24603 - FLORA PPTO C | 574290 | 1328 | Industrializado | Concreto | Placa ejes 9 - 12 / A - L Piso 16 Torre 2 | 2026-08-22 | 2026-08-28 | 2026-09-19 | 2026-09-24 | 2-Cónica y dividida | 28 | 101 |  | 34.5 | 8011.847 | 346.9 | 441.5 | 43.3 | 125.5 | 755
24603 - FLORA PPTO C | 574290 | 1328 | Industrializado | Concreto | Placa ejes 9 - 12 / A - L Piso 16 Torre 2 | 2026-08-22 | 2026-08-28 | 2026-09-19 | 2026-09-24 | 2-Cónica y dividida | 28 | 100 |  | 34.5 | 7853.982 | 344.5 | 447.7 | 43.9 | 127.2 | 755
24603 - FLORA PPTO C | 581592 | M-130 | No especificado | Mortero | Mortero piso 10 torre 2 | 2026-09-12 | 2026-09-18 | 2026-10-10 | 2026-10-13 | 2-Cónica y dividida | 28 | 75 |  | 10 | 4417.865 | 80.7 | 186.6 | 18.3 | 183 | 773
24603 - FLORA PPTO C | 581592 | M-130 | No especificado | Mortero | Mortero piso 10 torre 2 | 2026-09-12 | 2026-09-18 | 2026-10-10 | 2026-10-13 | 2-Cónica y dividida | 28 | 76 |  | 10 | 4536.46 | 79.4 | 178.5 | 17.5 | 175 | 773
24603 - FLORA PPTO C | 581592 | M-130 | No especificado | Mortero | Mortero piso 10 torre 2 | 2026-09-12 | 2026-09-18 | 2026-10-10 | 2026-10-13 | 2-Cónica y dividida | 28 | 75 |  | 10 | 4417.865 | 78.6 | 181.5 | 17.8 | 178 | 773
24603 - FLORA PPTO C | 581592 | M-130 | No especificado | Mortero | Mortero piso 10 torre 2 | 2026-09-12 | 2026-09-18 | 2026-09-26 | 2026-09-28 | 2-Cónica y dividida | 14 | 76 |  | 10 | 4536.46 | 71.5 | 161.1 | 15.8 | 158 | 761
24603 - FLORA PPTO C | 581592 | M-130 | No especificado | Mortero | Mortero piso 10 torre 2 | 2026-09-12 | 2026-09-18 | 2026-09-19 | 2026-09-24 | 2-Cónica y dividida | 7 | 75 |  | 10 | 4417.865 | 62.6 | 144.8 | 14.2 | 142 | 755
24603 - FLORA PPTO C | 581592 | G-130 | No especificado | Grouting | Grouting piso 10, torre 2 | 2026-09-12 | 2026-09-18 | 2026-10-10 | 2026-10-13 | 2-Cónica y dividida | 28 | 101 |  | 10 | 8011.847 | 142.5 | 181.5 | 17.8 | 178 | 773
24603 - FLORA PPTO C | 581592 | G-130 | No especificado | Grouting | Grouting piso 10, torre 2 | 2026-09-12 | 2026-09-18 | 2026-10-10 | 2026-10-13 | 2-Cónica y dividida | 28 | 100 |  | 10 | 7853.982 | 140.8 | 182.5 | 17.9 | 179 | 773
24603 - FLORA PPTO C | 581592 | G-130 | No especificado | Grouting | Grouting piso 10, torre 2 | 2026-09-12 | 2026-09-18 | 2026-10-10 | 2026-10-13 | 2-Cónica y dividida | 28 | 102 |  | 10 | 8171.282 | 138.8 | 173.4 | 17 | 170 | 773
24603 - FLORA PPTO C | 581592 | G-130 | No especificado | Grouting | Grouting piso 10, torre 2 | 2026-09-12 | 2026-09-18 | 2026-09-26 | 2026-09-28 | 2-Cónica y dividida | 14 | 101 |  | 10 | 8011.847 | 127.8 | 163.2 | 16 | 160 | 761
24603 - FLORA PPTO C | 581592 | G-130 | No especificado | Grouting | Grouting piso 10, torre 2 | 2026-09-12 | 2026-09-18 | 2026-09-19 | 2026-09-24 | 2-Cónica y dividida | 7 | 100 |  | 10 | 7853.982 | 97.7 | 126.4 | 12.4 | 124 | 755
24603 - FLORA PPTO C | 581592 | M-129 | No especificado | Mortero | Mortero piso 10 torre 2 | 2026-09-12 | 2026-09-18 | 2026-10-10 | 2026-10-13 | 2-Cónica y dividida | 28 | 75 |  | 10 | 4417.865 | 76.8 | 177.4 | 17.4 | 174 | 773
24603 - FLORA PPTO C | 581592 | M-129 | No especificado | Mortero | Mortero piso 10 torre 2 | 2026-09-12 | 2026-09-18 | 2026-10-10 | 2026-10-13 | 2-Cónica y dividida | 28 | 76 |  | 10 | 4536.46 | 79.6 | 178.5 | 17.5 | 175 | 773
24603 - FLORA PPTO C | 581592 | M-129 | No especificado | Mortero | Mortero piso 10 torre 2 | 2026-09-12 | 2026-09-18 | 2026-10-10 | 2026-10-13 | 2-Cónica y dividida | 28 | 75 |  | 10 | 4417.865 | 78.1 | 180.5 | 17.7 | 177 | 773
24603 - FLORA PPTO C | 581592 | M-129 | No especificado | Mortero | Mortero piso 10 torre 2 | 2026-09-12 | 2026-09-18 | 2026-09-26 | 2026-09-28 | 2-Cónica y dividida | 14 | 76 |  | 10 | 4536.46 | 64.5 | 144.8 | 14.2 | 142 | 761
24603 - FLORA PPTO C | 581592 | M-129 | No especificado | Mortero | Mortero piso 10 torre 2 | 2026-09-12 | 2026-09-18 | 2026-09-19 | 2026-09-24 | 2-Cónica y dividida | 7 | 75 |  | 10 | 4417.865 | 55.1 | 127.5 | 12.5 | 125 | 755
24603 - FLORA PPTO C | 581592 | G-129 | No especificado | Grouting | Grouting piso 10, torre 2 | 2026-09-12 | 2026-09-18 | 2026-10-10 | 2026-10-13 | 2-Cónica y dividida | 28 | 101 |  | 10 | 8011.847 | 134.5 | 171.3 | 16.8 | 168 | 773
24603 - FLORA PPTO C | 581592 | G-129 | No especificado | Grouting | Grouting piso 10, torre 2 | 2026-09-12 | 2026-09-18 | 2026-10-10 | 2026-10-13 | 2-Cónica y dividida | 28 | 100 |  | 10 | 7853.982 | 137.5 | 178.5 | 17.5 | 175 | 773
24603 - FLORA PPTO C | 581592 | G-129 | No especificado | Grouting | Grouting piso 10, torre 2 | 2026-09-12 | 2026-09-18 | 2026-10-10 | 2026-10-13 | 2-Cónica y dividida | 28 | 101 |  | 10 | 8011.847 | 136.5 | 173.4 | 17 | 170 | 773
24603 - FLORA PPTO C | 581592 | G-129 | No especificado | Grouting | Grouting piso 10, torre 2 | 2026-09-12 | 2026-09-18 | 2026-09-26 | 2026-09-28 | 2-Cónica y dividida | 14 | 101 |  | 10 | 8011.847 | 123.5 | 157 | 15.4 | 154 | 761
24603 - FLORA PPTO C | 581592 | G-129 | No especificado | Grouting | Grouting piso 10, torre 2 | 2026-09-12 | 2026-09-18 | 2026-09-19 | 2026-09-24 | 2-Cónica y dividida | 7 | 100 |  | 10 | 7853.982 | 103.6 | 134.6 | 13.2 | 132 | 755
24603 - FLORA PPTO C | 581593 | M132 | No especificado | Mortero | Mortero piso 11 torre 2 | 2026-09-14 | 2026-09-18 | 2026-10-12 | 2026-10-13 | 2-Cónica y dividida | 28 | 75 |  | 10 | 4417.865 | 78.1 | 180.5 | 17.7 | 177 | 774
24603 - FLORA PPTO C | 581593 | M132 | No especificado | Mortero | Mortero piso 11 torre 2 | 2026-09-14 | 2026-09-18 | 2026-10-12 | 2026-10-13 | 2-Cónica y dividida | 28 | 76 |  | 10 | 4536.46 | 77.5 | 174.4 | 17.1 | 171 | 774
24603 - FLORA PPTO C | 581593 | M132 | No especificado | Mortero | Mortero piso 11 torre 2 | 2026-09-14 | 2026-09-18 | 2026-10-12 | 2026-10-13 | 2-Cónica y dividida | 28 | 75 |  | 10 | 4417.865 | 76.2 | 175.4 | 17.2 | 172 | 774
24603 - FLORA PPTO C | 581593 | M132 | No especificado | Mortero | Mortero piso 11 torre 2 | 2026-09-14 | 2026-09-18 | 2026-09-28 | 2026-10-02 | 2-Cónica y dividida | 14 | 76 |  | 10 | 4536.46 | 70.5 | 158.1 | 15.5 | 155 | 763
24603 - FLORA PPTO C | 581593 | M132 | No especificado | Mortero | Mortero piso 11 torre 2 | 2026-09-14 | 2026-09-18 | 2026-09-21 | 2026-09-24 | 2-Cónica y dividida | 7 | 75 |  | 10 | 4417.865 | 58.4 | 134.6 | 13.2 | 132 | 755
24603 - FLORA PPTO C | 581593 | G132 | No especificado | Grouting | Grouting piso 11 torre 2 | 2026-09-14 | 2026-09-18 | 2026-10-12 | 2026-10-13 | 2-Cónica y dividida | 28 | 100 |  | 10 | 7853.982 | 136.8 | 177.4 | 17.4 | 174 | 774
24603 - FLORA PPTO C | 581593 | G132 | No especificado | Grouting | Grouting piso 11 torre 2 | 2026-09-14 | 2026-09-18 | 2026-10-12 | 2026-10-13 | 2-Cónica y dividida | 28 | 102 |  | 10 | 8171.282 | 137.7 | 172.3 | 16.9 | 169 | 774
24603 - FLORA PPTO C | 581593 | G132 | No especificado | Grouting | Grouting piso 11 torre 2 | 2026-09-14 | 2026-09-18 | 2026-10-12 | 2026-10-13 | 2-Cónica y dividida | 28 | 100 |  | 10 | 7853.982 | 135.6 | 176.4 | 17.3 | 173 | 774
24603 - FLORA PPTO C | 581593 | G132 | No especificado | Grouting | Grouting piso 11 torre 2 | 2026-09-14 | 2026-09-18 | 2026-09-28 | 2026-10-02 | 2-Cónica y dividida | 14 | 102 |  | 10 | 8171.282 | 127.5 | 159.1 | 15.6 | 156 | 763
24603 - FLORA PPTO C | 581593 | G132 | No especificado | Grouting | Grouting piso 11 torre 2 | 2026-09-14 | 2026-09-18 | 2026-09-21 | 2026-09-24 | 2-Cónica y dividida | 7 | 100 |  | 10 | 7853.982 | 111.8 | 144.8 | 14.2 | 142 | 755
24603 - FLORA PPTO C | 581593 | M131 | No especificado | Mortero | Mortero piso 11 torre 2 | 2026-09-14 | 2026-09-18 | 2026-10-12 | 2026-10-13 | 2-Cónica y dividida | 28 | 75 |  | 10 | 4417.865 | 70.8 | 163.2 | 16 | 160 | 774
24603 - FLORA PPTO C | 581593 | M131 | No especificado | Mortero | Mortero piso 11 torre 2 | 2026-09-14 | 2026-09-18 | 2026-10-12 | 2026-10-13 | 2-Cónica y dividida | 28 | 76 |  | 10 | 4536.46 | 69.1 | 155 | 15.2 | 152 | 774
24603 - FLORA PPTO C | 581593 | M131 | No especificado | Mortero | Mortero piso 11 torre 2 | 2026-09-14 | 2026-09-18 | 2026-10-12 | 2026-10-13 | 2-Cónica y dividida | 28 | 75 |  | 10 | 4417.865 | 68.2 | 157 | 15.4 | 154 | 774
24603 - FLORA PPTO C | 581593 | M131 | No especificado | Mortero | Mortero piso 11 torre 2 | 2026-09-14 | 2026-09-18 | 2026-09-28 | 2026-10-02 | 2-Cónica y dividida | 14 | 76 |  | 10 | 4536.46 | 62.2 | 139.7 | 13.7 | 137 | 763
24603 - FLORA PPTO C | 581593 | M131 | No especificado | Mortero | Mortero piso 11 torre 2 | 2026-09-14 | 2026-09-18 | 2026-09-21 | 2026-09-24 | 2-Cónica y dividida | 7 | 75 |  | 10 | 4417.865 | 51.3 | 118.3 | 11.6 | 116 | 755
24603 - FLORA PPTO C | 581593 | G131 | No especificado | Grouting | Grouting piso 11 torre 2 | 2026-09-14 | 2026-09-18 | 2026-10-12 | 2026-10-13 | 2-Cónica y dividida | 28 | 100 |  | 10 | 7853.982 | 138.9 | 180.5 | 17.7 | 177 | 774
24603 - FLORA PPTO C | 581593 | G131 | No especificado | Grouting | Grouting piso 11 torre 2 | 2026-09-14 | 2026-09-18 | 2026-10-12 | 2026-10-13 | 2-Cónica y dividida | 28 | 102 |  | 10 | 8171.282 | 140.2 | 175.4 | 17.2 | 172 | 774
24603 - FLORA PPTO C | 581593 | G131 | No especificado | Grouting | Grouting piso 11 torre 2 | 2026-09-14 | 2026-09-18 | 2026-10-12 | 2026-10-13 | 2-Cónica y dividida | 28 | 100 |  | 10 | 7853.982 | 137.8 | 178.5 | 17.5 | 175 | 774
24603 - FLORA PPTO C | 581593 | G131 | No especificado | Grouting | Grouting piso 11 torre 2 | 2026-09-14 | 2026-09-18 | 2026-09-28 | 2026-10-02 | 2-Cónica y dividida | 14 | 102 |  | 10 | 8171.282 | 132.6 | 165.2 | 16.2 | 162 | 763
24603 - FLORA PPTO C | 581593 | G131 | No especificado | Grouting | Grouting piso 11 torre 2 | 2026-09-14 | 2026-09-18 | 2026-09-21 | 2026-09-24 | 2-Cónica y dividida | 7 | 100 |  | 10 | 7853.982 | 117.5 | 153 | 15 | 150 | 755
24603 - FLORA PPTO C | 575126 | 1405 | Industrializado | Concreto | Placa ejes 1-4 / A-L, piso 18, torre 2 | 2026-09-08 | 2026-09-15 | 2026-09-22 | 2026-09-28 | 3-Columnar | 14 | 102 |  | 35 | 8171.282 | 366.1 | 456.8 | 44.8 | 128 | 758
24603 - FLORA PPTO C | 575126 | 1405 | Industrializado | Concreto | Placa ejes 1-4 / A-L, piso 18, torre 2 | 2026-09-08 | 2026-09-15 | 2026-09-15 | 2026-09-18 | 3-Columnar | 7 | 102 |  | 35 | 8171.282 | 314.4 | 392.6 | 38.5 | 110 | 751
24603 - FLORA PPTO C | 575126 | 1404 | Industrializado | Concreto | Placa ejes 6-8 / A-L, piso 9, torre 1 | 2026-09-08 | 2026-09-15 | 2026-09-22 | 2026-09-28 | 3-Columnar | 14 | 102 |  | 42 | 8171.282 | 350.6 | 437.5 | 42.9 | 102.1 | 758
24603 - FLORA PPTO C | 575126 | 1404 | Industrializado | Concreto | Placa ejes 6-8 / A-L, piso 9, torre 1 | 2026-09-08 | 2026-09-15 | 2026-09-15 | 2026-09-18 | 3-Columnar | 7 | 102 |  | 42 | 8171.282 | 301 | 375.3 | 36.8 | 87.6 | 751
24603 - FLORA PPTO C | 575126 | 1403 | Autocompactado | Concreto | Muros ejes 9-15 / G-L, piso 8, torre 1 | 2026-09-08 | 2026-09-15 | 2026-09-22 | 2026-09-28 | 3-Columnar | 14 | 102 |  | 48 | 8171.282 | 480.3 | 599.6 | 58.8 | 122.5 | 758
24603 - FLORA PPTO C | 575126 | 1403 | Autocompactado | Concreto | Muros ejes 9-15 / G-L, piso 8, torre 1 | 2026-09-08 | 2026-09-15 | 2026-09-15 | 2026-09-18 | 3-Columnar | 7 | 102 |  | 48 | 8171.282 | 350.9 | 437.5 | 42.9 | 89.4 | 751
24603 - FLORA PPTO C | 575126 | 1402 | Autocompactado | Concreto | Muros ejes 11-12 / A-F y 9-11 / A-L, piso 18, T2 | 2026-09-08 | 2026-09-15 | 2026-09-22 | 2026-09-28 | 3-Columnar | 14 | 102 |  | 42 | 8171.282 | 400.7 | 499.7 | 49 | 116.7 | 758
24603 - FLORA PPTO C | 575126 | 1402 | Autocompactado | Concreto | Muros ejes 11-12 / A-F y 9-11 / A-L, piso 18, T2 | 2026-09-08 | 2026-09-15 | 2026-09-15 | 2026-09-18 | 3-Columnar | 7 | 102 |  | 42 | 8171.282 | 320.6 | 399.7 | 39.2 | 93.3 | 751
24603 - FLORA PPTO C | 575126 | 1401 | Industrializado | Concreto | Escalera 1, piso 9 al 10, torre 2 | 2026-09-08 | 2026-09-15 | 2026-09-22 | 2026-09-28 | 3-Columnar | 14 | 102 |  | 42 | 8171.282 | 345.4 | 431.3 | 42.3 | 100.7 | 758
24603 - FLORA PPTO C | 575126 | 1401 | Industrializado | Concreto | Escalera 1, piso 9 al 10, torre 2 | 2026-09-08 | 2026-09-15 | 2026-09-15 | 2026-09-18 | 3-Columnar | 7 | 102 |  | 42 | 8171.282 | 293.2 | 366.1 | 35.9 | 85.5 | 751
24603 - FLORA PPTO C | 575126 | 1400 | Plástico | Concreto | Rampa sótano | 2026-09-08 | 2026-09-15 | 2026-09-22 | 2026-09-28 | 3-Columnar | 14 | 102 |  | 21 | 8171.282 | 200.1 | 249.8 | 24.5 | 116.7 | 758
24603 - FLORA PPTO C | 575126 | 1400 | Plástico | Concreto | Rampa sótano | 2026-09-08 | 2026-09-15 | 2026-09-15 | 2026-09-18 | 3-Columnar | 7 | 102 |  | 21 | 8171.282 | 157.2 | 195.8 | 19.2 | 91.4 | 751
24603 - FLORA PPTO C | 575341 | 1337 | Auto | Concreto | Placa ejes 7 - 9 / A - L piso 16, torre 2 | 2026-08-24 | 2026-08-28 | 2026-09-21 | 2026-09-24 | 5-Fractura extremos | 28 | 100 |  | 41.4 | 7853.982 | 462.8 | 600.6 | 58.9 | 142.3 | 755
24603 - FLORA PPTO C | 575341 | 1337 | Auto | Concreto | Placa ejes 7 - 9 / A - L piso 16, torre 2 | 2026-08-24 | 2026-08-28 | 2026-09-21 | 2026-09-24 | 5-Fractura extremos | 28 | 100 |  | 41.4 | 7853.982 | 460.3 | 597.6 | 58.6 | 141.5 | 755
24603 - FLORA PPTO C | 575341 | 1337 | Auto | Concreto | Placa ejes 7 - 9 / A - L piso 16, torre 2 | 2026-08-24 | 2026-08-28 | 2026-09-21 | 2026-09-24 | 5-Fractura extremos | 28 | 102 |  | 41.4 | 8171.282 | 454.6 | 567 | 55.6 | 134.3 | 755
24603 - FLORA PPTO C | 575341 | 1336 | Auto | Concreto | Muros ejes 12 - 15 / A - L piso 6 torre 1 | 2026-08-24 | 2026-08-28 | 2026-09-21 | 2026-09-24 | 2-Cónica y dividida | 28 | 101 |  | 48.3 | 8011.847 | 453.9 | 578.2 | 56.7 | 117.4 | 755
24603 - FLORA PPTO C | 575341 | 1336 | Auto | Concreto | Muros ejes 12 - 15 / A - L piso 6 torre 1 | 2026-08-24 | 2026-08-28 | 2026-09-21 | 2026-09-24 | 2-Cónica y dividida | 28 | 102 |  | 48.3 | 8171.282 | 450.2 | 561.9 | 55.1 | 114.1 | 755
24603 - FLORA PPTO C | 575341 | 1336 | Auto | Concreto | Muros ejes 12 - 15 / A - L piso 6 torre 1 | 2026-08-24 | 2026-08-28 | 2026-09-21 | 2026-09-24 | 2-Cónica y dividida | 28 | 100 |  | 48.3 | 7853.982 | 448.6 | 582.3 | 57.1 | 118.2 | 755
24603 - FLORA PPTO C | 575341 | 1335 | Auto | Concreto | Muros ejes 1 - 4 / G - L piso 15 torre 2 | 2026-08-24 | 2026-08-28 | 2026-09-21 | 2026-09-24 | 2-Cónica y dividida | 28 | 101 |  | 41.4 | 8011.847 | 433 | 550.6 | 54 | 130.4 | 755
24603 - FLORA PPTO C | 575341 | 1335 | Auto | Concreto | Muros ejes 1 - 4 / G - L piso 15 torre 2 | 2026-08-24 | 2026-08-28 | 2026-09-21 | 2026-09-24 | 2-Cónica y dividida | 28 | 102 |  | 41.4 | 8171.282 | 430.2 | 536.4 | 52.6 | 127.1 | 755
24603 - FLORA PPTO C | 575341 | 1335 | Auto | Concreto | Muros ejes 1 - 4 / G - L piso 15 torre 2 | 2026-08-24 | 2026-08-28 | 2026-09-21 | 2026-09-24 | 2-Cónica y dividida | 28 | 100 |  | 41.4 | 7853.982 | 427.5 | 554.7 | 54.4 | 131.4 | 755
24603 - FLORA PPTO C | 575341 | 1334 | Indus | Concreto | Placa ejes 6 - 8 / A - L, piso 7 torre 1 | 2026-08-24 | 2026-08-28 | 2026-09-21 | 2026-09-24 | 2-Cónica y dividida | 28 | 101 |  | 41.4 | 8011.847 | 365 | 465 | 45.6 | 110.1 | 755
24603 - FLORA PPTO C | 575341 | 1334 | Indus | Concreto | Placa ejes 6 - 8 / A - L, piso 7 torre 1 | 2026-08-24 | 2026-08-28 | 2026-09-21 | 2026-09-24 | 2-Cónica y dividida | 28 | 101 |  | 41.4 | 8011.847 | 363.9 | 463 | 45.4 | 109.7 | 755
24603 - FLORA PPTO C | 575341 | 1334 | Indus | Concreto | Placa ejes 6 - 8 / A - L, piso 7 torre 1 | 2026-08-24 | 2026-08-28 | 2026-09-21 | 2026-09-24 | 2-Cónica y dividida | 28 | 101 |  | 41.4 | 8011.847 | 360.2 | 458.9 | 45 | 108.7 | 755
24603 - FLORA PPTO C | 575341 | 1333 | Auto | Concreto | Plataforma piso 1 columnas 5 comunal | 2026-08-24 | 2026-08-28 | 2026-09-21 | 2026-09-24 | 5-Fractura extremos | 28 | 102 |  | 34.5 | 8171.282 | 438.4 | 547.6 | 53.7 | 155.7 | 755
24603 - FLORA PPTO C | 575341 | 1333 | Auto | Concreto | Plataforma piso 1 columnas 5 comunal | 2026-08-24 | 2026-08-28 | 2026-09-21 | 2026-09-24 | 5-Fractura extremos | 28 | 101 |  | 34.5 | 8011.847 | 440.3 | 560.8 | 55 | 159.4 | 755
24603 - FLORA PPTO C | 575341 | 1333 | Auto | Concreto | Plataforma piso 1 columnas 5 comunal | 2026-08-24 | 2026-08-28 | 2026-09-21 | 2026-09-24 | 5-Fractura extremos | 28 | 102 |  | 34.5 | 8171.282 | 442.7 | 552.7 | 54.2 | 157.1 | 755
24603 - FLORA PPTO C | 575341 | 1332 | Indus | Concreto | Escalera 2 piso 11 al 12 torre 2 | 2026-08-24 | 2026-08-28 | 2026-09-21 | 2026-09-24 | 5-Fractura extremos | 28 | 100 |  | 34.5 | 7853.982 | 382.8 | 496.6 | 48.7 | 141.2 | 755
24603 - FLORA PPTO C | 575341 | 1332 | Indus | Concreto | Escalera 2 piso 11 al 12 torre 2 | 2026-08-24 | 2026-08-28 | 2026-09-21 | 2026-09-24 | 5-Fractura extremos | 28 | 102 |  | 34.5 | 8171.282 | 380.5 | 475.2 | 46.6 | 135.1 | 755
24603 - FLORA PPTO C | 575341 | 1332 | Indus | Concreto | Escalera 2 piso 11 al 12 torre 2 | 2026-08-24 | 2026-08-28 | 2026-09-21 | 2026-09-24 | 5-Fractura extremos | 28 | 101 |  | 34.5 | 8011.847 | 382.6 | 487.4 | 47.8 | 138.6 | 755
24603 - FLORA PPTO C | 574289 | 1327 | Auto | Concreto | Muros ejes 9-12/G-2, pisos 6, torre 1 | 2026-08-21 | 2026-08-28 | 2026-09-18 | 2026-09-21 | 2-Cónica y dividida | 28 | 101 |  | 48.3 | 8011.847 | 490.5 | 624.1 | 61.2 | 126.7 | 752
24603 - FLORA PPTO C | 574289 | 1327 | Auto | Concreto | Muros ejes 9-12/G-2, pisos 6, torre 1 | 2026-08-21 | 2026-08-28 | 2026-09-18 | 2026-09-21 | 2-Cónica y dividida | 28 | 101 |  | 48.3 | 8011.847 | 488.5 | 622 | 61 | 126.3 | 752
24603 - FLORA PPTO C | 574289 | 1327 | Auto | Concreto | Muros ejes 9-12/G-2, pisos 6, torre 1 | 2026-08-21 | 2026-08-28 | 2026-09-18 | 2026-09-21 | 2-Cónica y dividida | 28 | 102 |  | 48.3 | 8171.282 | 486.5 | 606.7 | 59.5 | 123.2 | 752
24603 - FLORA PPTO C | 574289 | 1326 | Auto | Concreto | Muros ejes 4-9/G-2, piso 15, torre 2 | 2026-08-21 | 2026-08-28 | 2026-09-18 | 2026-09-21 | 2-Cónica y dividida | 28 | 100 |  | 41.4 | 7853.982 | 399.5 | 519 | 50.9 | 122.9 | 752
24603 - FLORA PPTO C | 574289 | 1326 | Auto | Concreto | Muros ejes 4-9/G-2, piso 15, torre 2 | 2026-08-21 | 2026-08-28 | 2026-09-18 | 2026-09-21 | 2-Cónica y dividida | 28 | 101 |  | 41.4 | 8011.847 | 397.5 | 505.8 | 49.6 | 119.8 | 752
24603 - FLORA PPTO C | 574289 | 1326 | Auto | Concreto | Muros ejes 4-9/G-2, piso 15, torre 2 | 2026-08-21 | 2026-08-28 | 2026-09-18 | 2026-09-21 | 2-Cónica y dividida | 28 | 101 |  | 41.4 | 8011.847 | 395.8 | 503.7 | 49.4 | 119.3 | 752
24603 - FLORA PPTO C | 574289 | 1325 | Indus | Concreto | Placa ejes 1-6/G-2, piso 7 torre 1 | 2026-08-21 | 2026-08-28 | 2026-09-18 | 2026-09-21 | 2-Cónica y dividida | 28 | 101 |  | 41.4 | 8011.847 | 389.5 | 495.6 | 48.6 | 117.4 | 752
24603 - FLORA PPTO C | 574289 | 1325 | Indus | Concreto | Placa ejes 1-6/G-2, piso 7 torre 1 | 2026-08-21 | 2026-08-28 | 2026-09-18 | 2026-09-21 | 2-Cónica y dividida | 28 | 102 |  | 41.4 | 8171.282 | 387.8 | 484.4 | 47.5 | 114.7 | 752
24603 - FLORA PPTO C | 574289 | 1325 | Indus | Concreto | Placa ejes 1-6/G-2, piso 7 torre 1 | 2026-08-21 | 2026-08-28 | 2026-09-18 | 2026-09-21 | 2-Cónica y dividida | 28 | 100 |  | 41.4 | 7853.982 | 385.5 | 500.7 | 49.1 | 118.6 | 752
24603 - FLORA PPTO C | 574289 | 1324 | Ptico | Concreto | Bases pozo urbanismo | 2026-08-21 | 2026-08-28 | 2026-09-18 | 2026-09-21 | 2-Cónica y dividida | 28 | 101 |  | 27.6 | 8011.847 | 259.6 | 330.4 | 32.4 | 117.4 | 752
24603 - FLORA PPTO C | 574289 | 1324 | Ptico | Concreto | Bases pozo urbanismo | 2026-08-21 | 2026-08-28 | 2026-09-18 | 2026-09-21 | 2-Cónica y dividida | 28 | 101 |  | 27.6 | 8011.847 | 257.5 | 327.3 | 32.1 | 116.3 | 752
24603 - FLORA PPTO C | 574289 | 1324 | Ptico | Concreto | Bases pozo urbanismo | 2026-08-21 | 2026-08-28 | 2026-09-18 | 2026-09-21 | 2-Cónica y dividida | 28 | 102 |  | 27.6 | 8171.282 | 255.8 | 319.2 | 31.3 | 113.4 | 752
24603 - FLORA PPTO C | 574289 | 1323 | Indus | Concreto | Escalera 1, piso 5 al 6 torre 2 | 2026-08-21 | 2026-08-28 | 2026-09-18 | 2026-09-21 | 2-Cónica y dividida | 28 | 101 |  | 41.4 | 8011.847 | 367.8 | 468.1 | 45.9 | 110.9 | 752
24603 - FLORA PPTO C | 574289 | 1323 | Indus | Concreto | Escalera 1, piso 5 al 6 torre 2 | 2026-08-21 | 2026-08-28 | 2026-09-18 | 2026-09-21 | 2-Cónica y dividida | 28 | 100 |  | 41.4 | 7853.982 | 395.5 | 513.9 | 50.4 | 121.7 | 752
24603 - FLORA PPTO C | 574289 | 1323 | Indus | Concreto | Escalera 1, piso 5 al 6 torre 2 | 2026-08-21 | 2026-08-28 | 2026-09-18 | 2026-09-21 | 2-Cónica y dividida | 28 | 101 |  | 41.4 | 8011.847 | 393.6 | 500.7 | 49.1 | 118.6 | 752
24603 - FLORA PPTO C | 574288 | 1322 | Industrializado | Concreto | Placa ejes 12 - 15 / A - L Piso 16 Torre 2 | 2026-08-20 | 2026-08-21 | 2026-09-17 | 2026-09-17 | 2-Cónica y dividida | 28 | 102 |  | 34.5 | 8171.282 | 308.2 | 384.4 | 37.7 | 109.3 | 750
24603 - FLORA PPTO C | 574288 | 1322 | Industrializado | Concreto | Placa ejes 12 - 15 / A - L Piso 16 Torre 2 | 2026-08-20 | 2026-08-21 | 2026-09-17 | 2026-09-17 | 2-Cónica y dividida | 28 | 101 |  | 34.5 | 8011.847 | 306.5 | 390.6 | 38.3 | 111 | 750
24603 - FLORA PPTO C | 574288 | 1322 | Industrializado | Concreto | Placa ejes 12 - 15 / A - L Piso 16 Torre 2 | 2026-08-20 | 2026-08-21 | 2026-09-17 | 2026-09-17 | 2-Cónica y dividida | 28 | 100 |  | 34.5 | 7853.982 | 304.5 | 395.7 | 38.8 | 112.5 | 750
24603 - FLORA PPTO C | 574288 | 1321 | Autocompactante | Concreto | Muros ejes 7 - 9 / A - L Piso 6 T1 | 2026-08-20 | 2026-08-21 | 2026-09-17 | 2026-09-17 | 2-Cónica y dividida | 28 | 102 |  | 48.3 | 8171.282 | 429.5 | 536.4 | 52.6 | 108.9 | 750
24603 - FLORA PPTO C | 574288 | 1321 | Autocompactante | Concreto | Muros ejes 7 - 9 / A - L Piso 6 T1 | 2026-08-20 | 2026-08-21 | 2026-09-17 | 2026-09-17 | 2-Cónica y dividida | 28 | 101 |  | 48.3 | 8011.847 | 427.5 | 544.5 | 53.4 | 110.6 | 750
24603 - FLORA PPTO C | 574288 | 1321 | Autocompactante | Concreto | Muros ejes 7 - 9 / A - L Piso 6 T1 | 2026-08-20 | 2026-08-21 | 2026-09-17 | 2026-09-17 | 2-Cónica y dividida | 28 | 100 |  | 48.3 | 7853.982 | 425.8 | 552.7 | 54.2 | 112.2 | 750
24603 - FLORA PPTO C | 574288 | 1320 | Autocompactante | Concreto | Muros ejes 7 - 11 / A - L Piso 6 T2 | 2026-08-20 | 2026-08-21 | 2026-09-17 | 2026-09-17 | 2-Cónica y dividida | 28 | 102 |  | 41.4 | 8171.282 | 387.5 | 483.3 | 47.4 | 114.5 | 750
24603 - FLORA PPTO C | 574288 | 1320 | Autocompactante | Concreto | Muros ejes 7 - 11 / A - L Piso 6 T2 | 2026-08-20 | 2026-08-21 | 2026-09-17 | 2026-09-17 | 2-Cónica y dividida | 28 | 101 |  | 41.4 | 8011.847 | 385.8 | 491.5 | 48.2 | 116.4 | 750
24603 - FLORA PPTO C | 574288 | 1320 | Autocompactante | Concreto | Muros ejes 7 - 11 / A - L Piso 6 T2 | 2026-08-20 | 2026-08-21 | 2026-09-17 | 2026-09-17 | 2-Cónica y dividida | 28 | 100 |  | 41.4 | 7853.982 | 383.6 | 497.6 | 48.8 | 117.9 | 750
24603 - FLORA PPTO C | 574288 | 1319 | Industrializado | Concreto | Placa ejes 12 - 15 / A - L Piso 6 T1 | 2026-08-20 | 2026-08-21 | 2026-09-17 | 2026-09-17 | 2-Cónica y dividida | 28 | 102 |  | 41.4 | 8171.282 | 412.5 | 515 | 50.5 | 122 | 750
24603 - FLORA PPTO C | 574288 | 1319 | Industrializado | Concreto | Placa ejes 12 - 15 / A - L Piso 6 T1 | 2026-08-20 | 2026-08-21 | 2026-09-17 | 2026-09-17 | 2-Cónica y dividida | 28 | 101 |  | 41.4 | 8011.847 | 410.5 | 522.1 | 51.2 | 123.7 | 750
24603 - FLORA PPTO C | 574288 | 1319 | Industrializado | Concreto | Placa ejes 12 - 15 / A - L Piso 6 T1 | 2026-08-20 | 2026-08-21 | 2026-09-17 | 2026-09-17 | 2-Cónica y dividida | 28 | 100 |  | 41.4 | 7853.982 | 408.5 | 530.3 | 52 | 125.6 | 750
24603 - FLORA PPTO C | 574288 | 1318 | Autocompactante | Concreto | Muro contención rampa acceso | 2026-08-20 | 2026-08-21 | 2026-09-17 | 2026-09-17 | 2-Cónica y dividida | 28 | 102 |  | 27.6 | 8171.282 | 287.5 | 358.9 | 35.2 | 127.5 | 750
24603 - FLORA PPTO C | 574288 | 1318 | Autocompactante | Concreto | Muro contención rampa acceso | 2026-08-20 | 2026-08-21 | 2026-09-17 | 2026-09-17 | 2-Cónica y dividida | 28 | 101 |  | 27.6 | 8011.847 | 285.8 | 364 | 35.7 | 129.3 | 750
24603 - FLORA PPTO C | 574288 | 1318 | Autocompactante | Concreto | Muro contención rampa acceso | 2026-08-20 | 2026-08-21 | 2026-09-17 | 2026-09-17 | 2-Cónica y dividida | 28 | 100 |  | 27.6 | 7853.982 | 283.5 | 368.1 | 36.1 | 130.8 | 750
24603 - FLORA PPTO C | 574287 | 1317 | Autocompactante | Concreto | Muros ejes 1 - 6 / A - F Piso 6 Torre 1 | 2026-08-19 | 2026-09-21 | 2026-09-16 | 2026-09-17 | 2-Cónica y dividida | 28 | 102 |  | 48.3 | 8171.282 | 440.7 | 549.6 | 53.9 | 111.6 | 750
24603 - FLORA PPTO C | 574287 | 1317 | Autocompactante | Concreto | Muros ejes 1 - 6 / A - F Piso 6 Torre 1 | 2026-08-19 | 2026-09-21 | 2026-09-16 | 2026-09-17 | 2-Cónica y dividida | 28 | 101 |  | 48.3 | 8011.847 | 438.9 | 558.8 | 54.8 | 113.5 | 750
24603 - FLORA PPTO C | 574287 | 1317 | Autocompactante | Concreto | Muros ejes 1 - 6 / A - F Piso 6 Torre 1 | 2026-08-19 | 2026-09-21 | 2026-09-16 | 2026-09-17 | 2-Cónica y dividida | 28 | 100 |  | 48.3 | 7853.982 | 435.6 | 565.9 | 55.5 | 114.9 | 750
24603 - FLORA PPTO C | 574287 | 1316 | Industrializado | Concreto | Placa ejes 1 - 4 / A - L Piso 15 T2 | 2026-08-19 | 2026-09-21 | 2026-09-16 | 2026-09-17 | 5-Fractura extremos | 28 | 102 |  | 34.5 | 8171.282 | 380.6 | 475.2 | 46.6 | 135.1 | 750
24603 - FLORA PPTO C | 574287 | 1316 | Industrializado | Concreto | Placa ejes 1 - 4 / A - L Piso 15 T2 | 2026-08-19 | 2026-09-21 | 2026-09-16 | 2026-09-17 | 5-Fractura extremos | 28 | 101 |  | 34.5 | 8011.847 | 372.3 | 474.2 | 46.5 | 134.8 | 750
24603 - FLORA PPTO C | 574287 | 1316 | Industrializado | Concreto | Placa ejes 1 - 4 / A - L Piso 15 T2 | 2026-08-19 | 2026-09-21 | 2026-09-16 | 2026-09-17 | 5-Fractura extremos | 28 | 100 |  | 34.5 | 7853.982 | 375.6 | 487.4 | 47.8 | 138.6 | 750
24603 - FLORA PPTO C | 574287 | 1315 | Autocompactante | Concreto | Muros ejes 9 - 12 / G - L Piso 15 Torre 2 | 2026-08-19 | 2026-09-21 | 2026-09-16 | 2026-09-17 | 2-Cónica y dividida | 28 | 102 |  | 41.4 | 8171.282 | 410.9 | 512.9 | 50.3 | 121.5 | 750
24603 - FLORA PPTO C | 574287 | 1315 | Autocompactante | Concreto | Muros ejes 9 - 12 / G - L Piso 15 Torre 2 | 2026-08-19 | 2026-09-21 | 2026-09-16 | 2026-09-17 | 2-Cónica y dividida | 28 | 101 |  | 41.4 | 8011.847 | 418 | 532.3 | 52.2 | 126.1 | 750
24603 - FLORA PPTO C | 574287 | 1315 | Autocompactante | Concreto | Muros ejes 9 - 12 / G - L Piso 15 Torre 2 | 2026-08-19 | 2026-09-21 | 2026-09-16 | 2026-09-17 | 2-Cónica y dividida | 28 | 100 |  | 41.4 | 7853.982 | 414.6 | 538.4 | 52.8 | 127.5 | 750
24603 - FLORA PPTO C | 574287 | 1314 | Industrializado | Concreto | Placa ejes 10 - 12 / A - L Piso 6 Torre 1 | 2026-08-19 | 2026-09-21 | 2026-09-16 | 2026-09-17 | 2-Cónica y dividida | 28 | 102 |  | 41.4 | 8171.282 | 422.8 | 527.2 | 51.7 | 124.9 | 750
24603 - FLORA PPTO C | 574287 | 1314 | Industrializado | Concreto | Placa ejes 10 - 12 / A - L Piso 6 Torre 1 | 2026-08-19 | 2026-09-21 | 2026-09-16 | 2026-09-17 | 2-Cónica y dividida | 28 | 101 |  | 41.4 | 8011.847 | 420.3 | 535.4 | 52.5 | 126.8 | 750
24603 - FLORA PPTO C | 574287 | 1314 | Industrializado | Concreto | Placa ejes 10 - 12 / A - L Piso 6 Torre 1 | 2026-08-19 | 2026-09-21 | 2026-09-16 | 2026-09-17 | 2-Cónica y dividida | 28 | 100 |  | 41.4 | 7853.982 | 418.6 | 543.5 | 53.3 | 128.7 | 750
24603 - FLORA PPTO C | 574287 | 1313 | Industrializado | Concreto | Escalera 2 piso 10 al 11 Torre 2 | 2026-08-19 | 2026-09-21 | 2026-09-16 | 2026-09-17 | 2-Cónica y dividida | 28 | 102 |  | 34.5 | 8171.282 | 312.7 | 390.6 | 38.3 | 111 | 750
24603 - FLORA PPTO C | 574287 | 1313 | Industrializado | Concreto | Escalera 2 piso 10 al 11 Torre 2 | 2026-08-19 | 2026-09-21 | 2026-09-16 | 2026-09-17 | 2-Cónica y dividida | 28 | 101 |  | 34.5 | 8011.847 | 320.8 | 407.9 | 40 | 115.9 | 750
24603 - FLORA PPTO C | 574287 | 1313 | Industrializado | Concreto | Escalera 2 piso 10 al 11 Torre 2 | 2026-08-19 | 2026-09-21 | 2026-09-16 | 2026-09-17 | 2-Cónica y dividida | 28 | 100 |  | 34.5 | 7853.982 | 316.6 | 410.9 | 40.3 | 116.8 | 750
24603 - FLORA PPTO C | 575125 | 1399 | Autocompactado | Concreto | Muros ejes 9-15 / A-F, piso 8, torre 1 | 2026-09-07 | 2026-09-14 | 2026-09-21 | 2026-09-28 | 3-Columnar | 14 | 102 |  | 48 | 8171.282 | 470.8 | 587.4 | 57.6 | 120 | 758
24603 - FLORA PPTO C | 575125 | 1399 | Autocompactado | Concreto | Muros ejes 9-15 / A-F, piso 8, torre 1 | 2026-09-07 | 2026-09-14 | 2026-09-14 | 2026-09-16 | 3-Columnar | 7 | 102 |  | 48 | 8171.282 | 380.8 | 475.2 | 46.6 | 97.1 | 748
24603 - FLORA PPTO C | 575125 | 1398 | Autocompactado | Concreto | Muros ejes 12-15 / A-L, piso 18, torre 2 | 2026-09-07 | 2026-09-14 | 2026-09-21 | 2026-09-28 | 3-Columnar | 14 | 102 |  | 42 | 8171.282 | 420.6 | 525.2 | 51.5 | 122.6 | 758
24603 - FLORA PPTO C | 575125 | 1398 | Autocompactado | Concreto | Muros ejes 12-15 / A-L, piso 18, torre 2 | 2026-09-07 | 2026-09-14 | 2026-09-14 | 2026-09-16 | 3-Columnar | 7 | 102 |  | 42 | 8171.282 | 371.6 | 464 | 45.5 | 108.3 | 748
24603 - FLORA PPTO C | 575125 | 1397 | Industrializado | Concreto | Placa ejes 4-7 / A-L, piso 18, torre 2 | 2026-09-07 | 2026-09-14 | 2026-09-21 | 2026-09-28 | 3-Columnar | 14 | 102 |  | 35 | 8171.282 | 340.6 | 425.2 | 41.7 | 119.1 | 758
24603 - FLORA PPTO C | 575125 | 1397 | Industrializado | Concreto | Placa ejes 4-7 / A-L, piso 18, torre 2 | 2026-09-07 | 2026-09-14 | 2026-09-14 | 2026-09-16 | 3-Columnar | 7 | 102 |  | 35 | 8171.282 | 283.6 | 353.8 | 34.7 | 99.1 | 748
24603 - FLORA PPTO C | 575125 | 1396 | Industrializado | Concreto | Placa ejes 1-6 / A-G, piso 9, torre 1 | 2026-09-07 | 2026-09-14 | 2026-09-21 | 2026-09-28 | 3-Columnar | 14 | 102 |  | 42 | 8171.282 | 358.3 | 446.6 | 43.8 | 104.3 | 758
24603 - FLORA PPTO C | 575125 | 1396 | Industrializado | Concreto | Placa ejes 1-6 / A-G, piso 9, torre 1 | 2026-09-07 | 2026-09-14 | 2026-09-14 | 2026-09-16 | 3-Columnar | 7 | 102 |  | 42 | 8171.282 | 318.1 | 396.7 | 38.9 | 92.6 | 748
24603 - FLORA PPTO C | 575125 | 1395 | Plástico | Concreto | Estampado plataforma 1 | 2026-09-07 | 2026-09-14 | 2026-09-21 | 2026-09-28 | 3-Columnar | 14 | 102 |  | 21 | 8171.282 | 170.2 | 212.1 | 20.8 | 99 | 758
24603 - FLORA PPTO C | 575125 | 1395 | Plástico | Concreto | Estampado plataforma 1 | 2026-09-07 | 2026-09-14 | 2026-09-14 | 2026-09-16 | 3-Columnar | 7 | 102 |  | 21 | 8171.282 | 139.2 | 173.4 | 17 | 81 | 748
24603 - FLORA PPTO C | 574286 | 1312 | Autocompactante | Concreto | Muros ejes 1 - 6 / G - L, Piso 6 Torre 1 | 2026-08-18 | 2026-08-21 | 2026-09-15 | 2026-09-16 | 2-Cónica y dividida | 28 | 102 |  | 48.3 | 8171.282 | 452.9 | 564.9 | 55.4 | 114.7 | 749
24603 - FLORA PPTO C | 574286 | 1312 | Autocompactante | Concreto | Muros ejes 1 - 6 / G - L, Piso 6 Torre 1 | 2026-08-18 | 2026-08-21 | 2026-09-15 | 2026-09-16 | 2-Cónica y dividida | 28 | 101 |  | 48.3 | 8011.847 | 445 | 565.9 | 55.5 | 114.9 | 749
24603 - FLORA PPTO C | 574286 | 1312 | Autocompactante | Concreto | Muros ejes 1 - 6 / G - L, Piso 6 Torre 1 | 2026-08-18 | 2026-08-21 | 2026-09-15 | 2026-09-16 | 2-Cónica y dividida | 28 | 100 |  | 48.3 | 7853.982 | 447.6 | 581.2 | 57 | 118 | 749
24603 - FLORA PPTO C | 574286 | 1311 | Industrializado | Concreto | Placa ejes 4 - 7 / A - L, Piso 15 Torre 2 | 2026-08-18 | 2026-08-21 | 2026-09-15 | 2026-09-16 | 2-Cónica y dividida | 28 | 102 |  | 34.5 | 8171.282 | 370.9 | 463 | 45.4 | 131.6 | 749
24603 - FLORA PPTO C | 574286 | 1311 | Industrializado | Concreto | Placa ejes 4 - 7 / A - L, Piso 15 Torre 2 | 2026-08-18 | 2026-08-21 | 2026-09-15 | 2026-09-16 | 2-Cónica y dividida | 28 | 101 |  | 34.5 | 8011.847 | 362 | 460.9 | 45.2 | 131 | 749
24603 - FLORA PPTO C | 574286 | 1311 | Industrializado | Concreto | Placa ejes 4 - 7 / A - L, Piso 15 Torre 2 | 2026-08-18 | 2026-08-21 | 2026-09-15 | 2026-09-16 | 2-Cónica y dividida | 28 | 100 |  | 34.5 | 7853.982 | 365.6 | 474.2 | 46.5 | 134.8 | 749
24603 - FLORA PPTO C | 574286 | 1310 | Autocompactante | Concreto | Muros ejes 12 - 15 / A - L y 11 - 12 / G - L, Piso 15 T2 | 2026-08-18 | 2026-08-21 | 2026-09-15 | 2026-09-16 | 2-Cónica y dividida | 28 | 102 |  | 41.4 | 8171.282 | 394 | 491.5 | 48.2 | 116.4 | 749
24603 - FLORA PPTO C | 574286 | 1310 | Autocompactante | Concreto | Muros ejes 12 - 15 / A - L y 11 - 12 / G - L, Piso 15 T2 | 2026-08-18 | 2026-08-21 | 2026-09-15 | 2026-09-16 | 2-Cónica y dividida | 28 | 101 |  | 41.4 | 8011.847 | 390.4 | 496.6 | 48.7 | 117.6 | 749
24603 - FLORA PPTO C | 574286 | 1310 | Autocompactante | Concreto | Muros ejes 12 - 15 / A - L y 11 - 12 / G - L, Piso 15 T2 | 2026-08-18 | 2026-08-21 | 2026-09-15 | 2026-09-16 | 2-Cónica y dividida | 28 | 100 |  | 41.4 | 7853.982 | 398.6 | 518 | 50.8 | 122.7 | 749
24603 - FLORA PPTO C | 574286 | 1309 | Industrializado | Concreto | Placa ejes 8 - 11 / A - L Piso 6 Torre 1 | 2026-08-18 | 2026-08-21 | 2026-09-15 | 2026-09-16 | 2-Cónica y dividida | 28 | 102 |  | 41.4 | 8171.282 | 412.9 | 515 | 50.5 | 122 | 749
24603 - FLORA PPTO C | 574286 | 1309 | Industrializado | Concreto | Placa ejes 8 - 11 / A - L Piso 6 Torre 1 | 2026-08-18 | 2026-08-21 | 2026-09-15 | 2026-09-16 | 2-Cónica y dividida | 28 | 101 |  | 41.4 | 8011.847 | 416.3 | 530.3 | 52 | 125.6 | 749
24603 - FLORA PPTO C | 574286 | 1309 | Industrializado | Concreto | Placa ejes 8 - 11 / A - L Piso 6 Torre 1 | 2026-08-18 | 2026-08-21 | 2026-09-15 | 2026-09-16 | 2-Cónica y dividida | 28 | 100 |  | 41.4 | 7853.982 | 419.3 | 544.5 | 53.4 | 129 | 749
24603 - FLORA PPTO C | 574286 | 1308 | Plástico | Concreto | Placa piso 1, salón comunal | 2026-08-18 | 2026-08-21 | 2026-09-15 | 2026-09-16 | 2-Cónica y dividida | 28 | 102 |  | 27.6 | 8171.282 | 287.3 | 358.9 | 35.2 | 127.5 | 749
24603 - FLORA PPTO C | 574286 | 1308 | Plástico | Concreto | Placa piso 1, salón comunal | 2026-08-18 | 2026-08-21 | 2026-09-15 | 2026-09-16 | 2-Cónica y dividida | 28 | 101 |  | 27.6 | 8011.847 | 280 | 355.9 | 34.9 | 126.4 | 749
24603 - FLORA PPTO C | 574286 | 1308 | Plástico | Concreto | Placa piso 1, salón comunal | 2026-08-18 | 2026-08-21 | 2026-09-15 | 2026-09-16 | 2-Cónica y dividida | 28 | 100 |  | 27.6 | 7853.982 | 282.3 | 366.1 | 35.9 | 130.1 | 749
24603 - FLORA PPTO C | 574286 | 1307 | Plástico | Concreto | Placa piso 1, salón comunal | 2026-08-18 | 2026-08-21 | 2026-09-15 | 2026-09-16 | 2-Cónica y dividida | 28 | 102 |  | 27.6 | 8171.282 | 262.3 | 327.3 | 32.1 | 116.3 | 749
24603 - FLORA PPTO C | 574286 | 1307 | Plástico | Concreto | Placa piso 1, salón comunal | 2026-08-18 | 2026-08-21 | 2026-09-15 | 2026-09-16 | 2-Cónica y dividida | 28 | 101 |  | 27.6 | 8011.847 | 260.4 | 331.4 | 32.5 | 117.8 | 749
24603 - FLORA PPTO C | 574286 | 1307 | Plástico | Concreto | Placa piso 1, salón comunal | 2026-08-18 | 2026-08-21 | 2026-09-15 | 2026-09-16 | 2-Cónica y dividida | 28 | 100 |  | 27.6 | 7853.982 | 267.8 | 347.7 | 34.1 | 123.6 | 749
24603 - FLORA PPTO C | 574286 | 1306 | Autocompactante | Concreto | Placa piso 1, salón comunal | 2026-08-18 | 2026-08-21 | 2026-09-15 | 2026-09-16 | 2-Cónica y dividida | 28 | 102 |  | 34.5 | 8171.282 | 365.9 | 456.8 | 44.8 | 129.9 | 749
24603 - FLORA PPTO C | 574286 | 1306 | Autocompactante | Concreto | Placa piso 1, salón comunal | 2026-08-18 | 2026-08-21 | 2026-09-15 | 2026-09-16 | 2-Cónica y dividida | 28 | 101 |  | 34.5 | 8011.847 | 359.6 | 457.9 | 44.9 | 130.1 | 749
24603 - FLORA PPTO C | 574286 | 1306 | Autocompactante | Concreto | Placa piso 1, salón comunal | 2026-08-18 | 2026-08-21 | 2026-09-15 | 2026-09-16 | 2-Cónica y dividida | 28 | 100 |  | 34.5 | 7853.982 | 362.6 | 471.1 | 46.2 | 133.9 | 749
24603 - FLORA PPTO C | 581591 | M128 | No especificado | Mortero | Mortero piso 9 torre 2 | 2026-09-07 | 2026-09-11 | 2026-10-05 | 2026-10-07 | 2-Cónica y dividida | 28 | 76 |  | 10 | 4536.46 | 87.4 | 196.8 | 19.3 | 193 | 768
24603 - FLORA PPTO C | 581591 | M128 | No especificado | Mortero | Mortero piso 9 torre 2 | 2026-09-07 | 2026-09-11 | 2026-10-05 | 2026-10-07 | 2-Cónica y dividida | 28 | 76 |  | 10 | 4536.46 | 90.2 | 202.9 | 19.9 | 199 | 768
24603 - FLORA PPTO C | 581591 | M128 | No especificado | Mortero | Mortero piso 9 torre 2 | 2026-09-07 | 2026-09-11 | 2026-10-05 | 2026-10-07 | 2-Cónica y dividida | 28 | 76 |  | 10 | 4536.46 | 88.6 | 198.8 | 19.5 | 195 | 768
24603 - FLORA PPTO C | 581591 | M128 | No especificado | Mortero | Mortero piso 9 torre 2 | 2026-09-07 | 2026-09-11 | 2026-09-21 | 2026-09-24 | 2-Cónica y dividida | 14 | 76 |  | 10 | 4536.46 | 68.7 | 154 | 15.1 | 151 | 755
24603 - FLORA PPTO C | 581591 | M128 | No especificado | Mortero | Mortero piso 9 torre 2 | 2026-09-07 | 2026-09-11 | 2026-09-14 | 2026-09-16 | 2-Cónica y dividida | 7 | 75 |  | 10 | 4417.865 | 52.9 | 122.4 | 12 | 120 | 749
24603 - FLORA PPTO C | 581591 | G128 | No especificado | Grouting | Grouting piso 9 torre 2 | 2026-09-07 | 2026-09-11 | 2026-10-05 | 2026-10-07 | 2-Cónica y dividida | 28 | 100 |  | 10 | 7853.982 | 150 | 194.8 | 19.1 | 191 | 768
24603 - FLORA PPTO C | 581591 | G128 | No especificado | Grouting | Grouting piso 9 torre 2 | 2026-09-07 | 2026-09-11 | 2026-10-05 | 2026-10-07 | 2-Cónica y dividida | 28 | 101 |  | 10 | 8011.847 | 147.9 | 188.6 | 18.5 | 185 | 768
24603 - FLORA PPTO C | 581591 | G128 | No especificado | Grouting | Grouting piso 9 torre 2 | 2026-09-07 | 2026-09-11 | 2026-10-05 | 2026-10-07 | 2-Cónica y dividida | 28 | 100 |  | 10 | 7853.982 | 146.1 | 189.7 | 18.6 | 186 | 768
24603 - FLORA PPTO C | 581591 | G128 | No especificado | Grouting | Grouting piso 9 torre 2 | 2026-09-07 | 2026-09-11 | 2026-09-21 | 2026-09-24 | 2-Cónica y dividida | 14 | 101 |  | 10 | 8011.847 | 124.6 | 159.1 | 15.6 | 156 | 755
24603 - FLORA PPTO C | 581591 | G128 | No especificado | Grouting | Grouting piso 9 torre 2 | 2026-09-07 | 2026-09-11 | 2026-09-14 | 2026-09-16 | 2-Cónica y dividida | 7 | 100 |  | 10 | 7853.982 | 107.6 | 139.7 | 13.7 | 137 | 749
24603 - FLORA PPTO C | 581591 | M127 | No especificado | Mortero | Mortero piso 9 torre 2 | 2026-09-07 | 2026-09-11 | 2026-10-05 | 2026-10-07 | 2-Cónica y dividida | 28 | 75 |  | 10 | 4417.865 | 84.4 | 194.8 | 19.1 | 191 | 768
24603 - FLORA PPTO C | 581591 | M127 | No especificado | Mortero | Mortero piso 9 torre 2 | 2026-09-07 | 2026-09-11 | 2026-10-05 | 2026-10-07 | 2-Cónica y dividida | 28 | 76 |  | 10 | 4536.46 | 87.5 | 196.8 | 19.3 | 193 | 768
24603 - FLORA PPTO C | 581591 | M127 | No especificado | Mortero | Mortero piso 9 torre 2 | 2026-09-07 | 2026-09-11 | 2026-10-05 | 2026-10-07 | 2-Cónica y dividida | 28 | 75 |  | 10 | 4417.865 | 86.1 | 198.8 | 19.5 | 195 | 768
24603 - FLORA PPTO C | 581591 | M127 | No especificado | Mortero | Mortero piso 9 torre 2 | 2026-09-07 | 2026-09-11 | 2026-09-21 | 2026-09-24 | 2-Cónica y dividida | 14 | 76 |  | 10 | 4536.46 | 72.5 | 163.2 | 16 | 160 | 755
24603 - FLORA PPTO C | 581591 | M127 | No especificado | Mortero | Mortero piso 9 torre 2 | 2026-09-07 | 2026-09-11 | 2026-09-14 | 2026-09-16 | 2-Cónica y dividida | 7 | 75 |  | 10 | 4417.865 | 62.9 | 144.8 | 14.2 | 142 | 749
24603 - FLORA PPTO C | 581591 | G127 | No especificado | Grouting | Grouting piso 9 torre 2 | 2026-09-07 | 2026-09-11 | 2026-10-05 | 2026-10-07 | 2-Cónica y dividida | 28 | 100 |  | 10 | 7853.982 | 137.1 | 178.5 | 17.5 | 175 | 768
24603 - FLORA PPTO C | 581591 | G127 | No especificado | Grouting | Grouting piso 9 torre 2 | 2026-09-07 | 2026-09-11 | 2026-10-05 | 2026-10-07 | 2-Cónica y dividida | 28 | 101 |  | 10 | 8011.847 | 134 | 170.3 | 16.7 | 167 | 768
24603 - FLORA PPTO C | 581591 | G127 | No especificado | Grouting | Grouting piso 9 torre 2 | 2026-09-07 | 2026-09-11 | 2026-10-05 | 2026-10-07 | 2-Cónica y dividida | 28 | 100 |  | 10 | 7853.982 | 132.5 | 172.3 | 16.9 | 169 | 768
24603 - FLORA PPTO C | 581591 | G127 | No especificado | Grouting | Grouting piso 9 torre 2 | 2026-09-07 | 2026-09-11 | 2026-09-21 | 2026-09-24 | 2-Cónica y dividida | 14 | 101 |  | 10 | 8011.847 | 110.3 | 140.7 | 13.8 | 138 | 755
24603 - FLORA PPTO C | 581591 | G127 | No especificado | Grouting | Grouting piso 9 torre 2 | 2026-09-07 | 2026-09-11 | 2026-09-14 | 2026-09-16 | 2-Cónica y dividida | 7 | 100 |  | 10 | 7853.982 | 93.4 | 121.3 | 11.9 | 119 | 749
24603 - FLORA PPTO C | 575124 | 1394 | Autocompactado | Concreto | Muros ejes 7-9 / A-L, piso 8, torre 1 | 2026-09-05 | 2026-09-12 | 2026-09-19 | 2026-09-28 | 3-Columnar | 14 | 102 |  | 48 | 8171.282 | 438.6 | 547.6 | 53.7 | 111.9 | 757
24603 - FLORA PPTO C | 575124 | 1394 | Autocompactado | Concreto | Muros ejes 7-9 / A-L, piso 8, torre 1 | 2026-09-05 | 2026-09-12 | 2026-09-12 | 2026-09-15 | 3-Columnar | 7 | 102 |  | 48 | 8171.282 | 341 | 425.2 | 41.7 | 86.9 | 746
24603 - FLORA PPTO C | 575124 | 1393 | Autocompactado | Concreto | Muros ejes 4-5 / A-F y 1-4 / A-L, piso 17, torre 2 | 2026-09-05 | 2026-09-12 | 2026-09-19 | 2026-09-28 | 3-Columnar | 14 | 102 |  | 42 | 8171.282 | 362.9 | 452.8 | 44.4 | 105.7 | 757
24603 - FLORA PPTO C | 575124 | 1393 | Autocompactado | Concreto | Muros ejes 4-5 / A-F y 1-4 / A-L, piso 17, torre 2 | 2026-09-05 | 2026-09-12 | 2026-09-12 | 2026-09-15 | 3-Columnar | 7 | 102 |  | 42 | 8171.282 | 321.2 | 400.7 | 39.3 | 93.6 | 746
24603 - FLORA PPTO C | 575124 | 1392 | Industrializado | Concreto | Placa ejes 7-9 / A-L, piso 18, torre 2 | 2026-09-05 | 2026-09-12 | 2026-09-19 | 2026-09-28 | 3-Columnar | 14 | 102 |  | 35 | 8171.282 | 364.6 | 454.8 | 44.6 | 127.4 | 757
24603 - FLORA PPTO C | 575124 | 1392 | Industrializado | Concreto | Placa ejes 7-9 / A-L, piso 18, torre 2 | 2026-09-05 | 2026-09-12 | 2026-09-12 | 2026-09-15 | 3-Columnar | 7 | 102 |  | 35 | 8171.282 | 329.3 | 410.9 | 40.3 | 115.1 | 746
24603 - FLORA PPTO C | 575123 | 1391 | Industrializado | Concreto | Placa ejes 1-6 / G-L, piso 9, torre 1 | 2026-09-05 | 2026-09-12 | 2026-09-19 | 2026-09-28 | 3-Columnar | 14 | 102 |  | 42 | 8171.282 | 376.3 | 470.1 | 46.1 | 109.8 | 757
24603 - FLORA PPTO C | 575123 | 1391 | Industrializado | Concreto | Placa ejes 1-6 / G-L, piso 9, torre 1 | 2026-09-05 | 2026-09-12 | 2026-09-12 | 2026-09-15 | 3-Columnar | 7 | 102 |  | 42 | 8171.282 | 329.6 | 410.9 | 40.3 | 96 | 746
24603 - FLORA PPTO C | 575123 | 1390 | Plástico | Concreto | Cimentación semisótano ejes 6'-8 / A-D, plataforma 2 | 2026-09-05 | 2026-09-12 | 2026-09-19 | 2026-09-28 | 3-Columnar | 14 | 102 |  | 21 | 8171.282 | 250.8 | 313.1 | 30.7 | 146.2 | 757
24603 - FLORA PPTO C | 575123 | 1390 | Plástico | Concreto | Cimentación semisótano ejes 6'-8 / A-D, plataforma 2 | 2026-09-05 | 2026-09-12 | 2026-09-12 | 2026-09-15 | 3-Columnar | 7 | 102 |  | 21 | 8171.282 | 226.6 | 282.5 | 27.7 | 131.9 | 746
24603 - FLORA PPTO C | 575123 | 1389 | Industrializado | Concreto | Escalera 2, piso 13 al 14, torre 2 | 2026-09-05 | 2026-09-12 | 2026-09-19 | 2026-09-28 | 3-Columnar | 14 | 102 |  | 35 | 8171.282 | 323.2 | 403.8 | 39.6 | 113.1 | 757
24603 - FLORA PPTO C | 575123 | 1389 | Industrializado | Concreto | Escalera 2, piso 13 al 14, torre 2 | 2026-09-05 | 2026-09-12 | 2026-09-12 | 2026-09-15 | 3-Columnar | 7 | 102 |  | 35 | 8171.282 | 289.5 | 361 | 35.4 | 101.1 | 746
24603 - FLORA PPTO C | 575123 | 1388 | Autocompactado | Concreto | Columnas y muro semisótano ejes 6' / A-D, plataforma 2 | 2026-09-05 | 2026-09-12 | 2026-09-19 | 2026-09-28 | 3-Columnar | 14 | 102 |  | 21 | 8171.282 | 221.9 | 277.4 | 27.2 | 129.5 | 757
24603 - FLORA PPTO C | 575123 | 1388 | Autocompactado | Concreto | Columnas y muro semisótano ejes 6' / A-D, plataforma 2 | 2026-09-05 | 2026-09-12 | 2026-09-12 | 2026-09-15 | 3-Columnar | 7 | 102 |  | 21 | 8171.282 | 190.3 | 237.6 | 23.3 | 111 | 746
24603 - FLORA PPTO C | 575122 | 1387 | Industrializado | Concreto | Placa piso 2, salón comunal | 2026-09-04 | 2026-09-11 | 2026-09-18 | 2026-09-22 | 3-Columnar | 14 | 102 |  | 28 | 8171.282 | 285.3 | 355.9 | 34.9 | 124.6 | 754
24603 - FLORA PPTO C | 575122 | 1387 | Industrializado | Concreto | Placa piso 2, salón comunal | 2026-09-04 | 2026-09-11 | 2026-09-11 | 2026-09-15 | 3-Columnar | 7 | 102 |  | 28 | 8171.282 | 242.8 | 302.9 | 29.7 | 106.1 | 745
24603 - FLORA PPTO C | 575122 | 1386 | Autocompactado | Concreto | Muros e4jes 1-6 / A-F, piso 8, torre 1 | 2026-09-04 | 2026-09-11 | 2026-09-18 | 2026-09-22 | 3-Columnar | 14 | 102 |  | 48 | 8171.282 | 399.2 | 498.6 | 48.9 | 101.9 | 754
24603 - FLORA PPTO C | 575122 | 1386 | Autocompactado | Concreto | Muros e4jes 1-6 / A-F, piso 8, torre 1 | 2026-09-04 | 2026-09-11 | 2026-09-11 | 2026-09-15 | 3-Columnar | 7 | 102 |  | 48 | 8171.282 | 345.2 | 430.3 | 42.2 | 87.9 | 745
24603 - FLORA PPTO C | 575122 | 1385 | Autocompactado | Concreto | Muros ejes 4-7 / A-L, piso 17, torre 2 | 2026-09-04 | 2026-09-11 | 2026-09-18 | 2026-09-22 | 3-Columnar | 14 | 101 |  | 42 | 8011.847 | 356.8 | 453.8 | 44.5 | 106 | 754
24603 - FLORA PPTO C | 575122 | 1385 | Autocompactado | Concreto | Muros ejes 4-7 / A-L, piso 17, torre 2 | 2026-09-04 | 2026-09-11 | 2026-09-11 | 2026-09-15 | 3-Columnar | 7 | 102 |  | 42 | 8171.282 | 324.4 | 404.8 | 39.7 | 94.5 | 745
24603 - FLORA PPTO C | 575122 | 1384 | Industrializado | Concreto | Placa ejes 9-12 / A-L, piso 18, torre 2 | 2026-09-04 | 2026-09-11 | 2026-09-18 | 2026-09-22 | 3-Columnar | 14 | 102 |  | 35 | 8171.282 | 366.5 | 457.9 | 44.9 | 128.3 | 754
24603 - FLORA PPTO C | 575122 | 1384 | Industrializado | Concreto | Placa ejes 9-12 / A-L, piso 18, torre 2 | 2026-09-04 | 2026-09-11 | 2026-09-11 | 2026-09-15 | 3-Columnar | 7 | 102 |  | 35 | 8171.282 | 320.7 | 399.7 | 39.2 | 112 | 745
24603 - FLORA PPTO C | 575121 | 1383 | Industrializado | Concreto | Placa escalera 2, piso 13 al 14, torre 2 | 2026-09-04 | 2026-09-11 | 2026-09-18 | 2026-09-22 | 3-Columnar | 14 | 102 |  | 42 | 8171.282 | 380.4 | 475.2 | 46.6 | 111 | 754
24603 - FLORA PPTO C | 575121 | 1383 | Industrializado | Concreto | Placa escalera 2, piso 13 al 14, torre 2 | 2026-09-04 | 2026-09-11 | 2026-09-11 | 2026-09-15 | 3-Columnar | 7 | 102 |  | 42 | 8171.282 | 330.4 | 412 | 40.4 | 96.2 | 745
24603 - FLORA PPTO C | 575121 | 1382 | Industrializado | Concreto | Placa escalera 1, piso 2 al 3, torre 1 | 2026-09-04 | 2026-09-11 | 2026-09-18 | 2026-09-22 | 3-Columnar | 14 | 102 |  | 42 | 8171.282 | 368.5 | 459.9 | 45.1 | 107.4 | 754
24603 - FLORA PPTO C | 575121 | 1382 | Industrializado | Concreto | Placa escalera 1, piso 2 al 3, torre 1 | 2026-09-04 | 2026-09-11 | 2026-09-11 | 2026-09-15 | 3-Columnar | 7 | 102 |  | 42 | 8171.282 | 337.4 | 421.1 | 41.3 | 98.3 | 745
24603 - FLORA PPTO C | 575121 | 1381 | Industrializado | Concreto | Placa piso 2, salón comunal | 2026-09-04 | 2026-09-11 | 2026-09-18 | 2026-09-22 | 3-Columnar | 14 | 102 |  | 28 | 8171.282 | 295.1 | 368.1 | 36.1 | 128.9 | 754
24603 - FLORA PPTO C | 575121 | 1381 | Industrializado | Concreto | Placa piso 2, salón comunal | 2026-09-04 | 2026-09-11 | 2026-09-11 | 2026-09-15 | 3-Columnar | 7 | 102 |  | 28 | 8171.282 | 254.8 | 318.2 | 31.2 | 111.4 | 745
24603 - FLORA PPTO C | 575121 | 1380 | Autocompactado | Concreto | Nodos columnas piso 2, salón comunal | 2026-09-04 | 2026-09-11 | 2026-09-18 | 2026-09-22 | 3-Columnar | 14 | 102 |  | 35 | 8171.282 | 330.2 | 412 | 40.4 | 115.4 | 754
24603 - FLORA PPTO C | 575121 | 1380 | Autocompactado | Concreto | Nodos columnas piso 2, salón comunal | 2026-09-04 | 2026-09-11 | 2026-09-11 | 2026-09-15 | 3-Columnar | 7 | 102 |  | 35 | 8171.282 | 302.2 | 377.3 | 37 | 105.7 | 745
24603 - FLORA PPTO C | 574285 | 1305 | Auto | Concreto | Muros ejes 12 - 15 / A - L piso 5 torre 1 | 2026-08-15 | 2026-08-21 | 2026-09-12 | 2026-09-15 | 2-Cónica y dividida | 28 | 101 |  | 48.3 | 8011.847 | 465.5 | 592.5 | 58.1 | 120.3 | 747
24603 - FLORA PPTO C | 574285 | 1305 | Auto | Concreto | Muros ejes 12 - 15 / A - L piso 5 torre 1 | 2026-08-15 | 2026-08-21 | 2026-09-12 | 2026-09-15 | 2-Cónica y dividida | 28 | 100 |  | 48.3 | 7853.982 | 463.5 | 601.6 | 59 | 122.2 | 747
24603 - FLORA PPTO C | 574285 | 1305 | Auto | Concreto | Muros ejes 12 - 15 / A - L piso 5 torre 1 | 2026-08-15 | 2026-08-21 | 2026-09-12 | 2026-09-15 | 2-Cónica y dividida | 28 | 101 |  | 48.3 | 8011.847 | 461.5 | 587.4 | 57.6 | 119.3 | 747
24603 - FLORA PPTO C | 574285 | 1304 | Indus | Concreto | Placa ejes 7 - 9 / A - L piso 15 torre 2 | 2026-08-15 | 2026-08-21 | 2026-09-12 | 2026-09-15 | 5-Fractura extremos | 28 | 100 |  | 34.5 | 7853.982 | 393.3 | 510.9 | 50.1 | 145.2 | 747
24603 - FLORA PPTO C | 574285 | 1304 | Indus | Concreto | Placa ejes 7 - 9 / A - L piso 15 torre 2 | 2026-08-15 | 2026-08-21 | 2026-09-12 | 2026-09-15 | 5-Fractura extremos | 28 | 102 |  | 34.5 | 8171.282 | 391.5 | 488.4 | 47.9 | 138.8 | 747
24603 - FLORA PPTO C | 574285 | 1304 | Indus | Concreto | Placa ejes 7 - 9 / A - L piso 15 torre 2 | 2026-08-15 | 2026-08-21 | 2026-09-12 | 2026-09-15 | 5-Fractura extremos | 28 | 100 |  | 34.5 | 7853.982 | 389.5 | 505.8 | 49.6 | 143.8 | 747
24603 - FLORA PPTO C | 574285 | 1303 | Indus | Concreto | Placa ejes 6 - 8 / G - L, piso 6 torre 1 | 2026-08-15 | 2026-08-21 | 2026-09-12 | 2026-09-15 | 2-Cónica y dividida | 28 | 102 |  | 41.4 | 8171.282 | 430.5 | 537.4 | 52.7 | 127.3 | 747
24603 - FLORA PPTO C | 574285 | 1303 | Indus | Concreto | Placa ejes 6 - 8 / G - L, piso 6 torre 1 | 2026-08-15 | 2026-08-21 | 2026-09-12 | 2026-09-15 | 2-Cónica y dividida | 28 | 101 |  | 41.4 | 8011.847 | 428.5 | 545.6 | 53.5 | 129.2 | 747
24603 - FLORA PPTO C | 574285 | 1303 | Indus | Concreto | Placa ejes 6 - 8 / G - L, piso 6 torre 1 | 2026-08-15 | 2026-08-21 | 2026-09-12 | 2026-09-15 | 2-Cónica y dividida | 28 | 101 |  | 41.4 | 8011.847 | 423.5 | 539.4 | 52.9 | 127.8 | 747
24603 - FLORA PPTO C | 574285 | 1302 | Ptico | Concreto | Cimentación ejes 4 - 6´/ B - D plataforma 2 | 2026-08-15 | 2026-08-21 | 2026-09-12 | 2026-09-15 | 2-Cónica y dividida | 28 | 100 |  | 20.7 | 7853.982 | 210.5 | 273.3 | 26.8 | 129.5 | 747
24603 - FLORA PPTO C | 574285 | 1302 | Ptico | Concreto | Cimentación ejes 4 - 6´/ B - D plataforma 2 | 2026-08-15 | 2026-08-21 | 2026-09-12 | 2026-09-15 | 2-Cónica y dividida | 28 | 102 |  | 20.7 | 8171.282 | 208.8 | 261 | 25.6 | 123.7 | 747
24603 - FLORA PPTO C | 574285 | 1302 | Ptico | Concreto | Cimentación ejes 4 - 6´/ B - D plataforma 2 | 2026-08-15 | 2026-08-21 | 2026-09-12 | 2026-09-15 | 2-Cónica y dividida | 28 | 100 |  | 20.7 | 7853.982 | 216.8 | 281.4 | 27.6 | 133.3 | 747
24603 - FLORA PPTO C | 559620 | 1379 | Industrializado | Concreto | Placa ejes 12-15 / A-L, piso 18, torre 2 | 2026-09-03 | 2026-09-10 | 2026-09-17 | 2026-09-22 | 3-Columnar | 14 | 102 |  | 35 | 8171.282 | 326.9 | 407.9 | 40 | 114.3 | 753
24603 - FLORA PPTO C | 559620 | 1379 | Industrializado | Concreto | Placa ejes 12-15 / A-L, piso 18, torre 2 | 2026-09-03 | 2026-09-10 | 2026-09-10 | 2026-09-11 | 3-Columnar | 7 | 102 |  | 35 | 8171.282 | 240.6 | 299.8 | 29.4 | 84 | 743
24603 - FLORA PPTO C | 559620 | 1378 | Industrializado | Concreto | Placa ejes 12-15 / A-L, piso 8, torre 1 | 2026-09-03 | 2026-09-10 | 2026-09-17 | 2026-09-22 | 3-Columnar | 14 | 102 |  | 42 | 8171.282 | 346.8 | 432.4 | 42.4 | 101 | 753
24603 - FLORA PPTO C | 559620 | 1378 | Industrializado | Concreto | Placa ejes 12-15 / A-L, piso 8, torre 1 | 2026-09-03 | 2026-09-10 | 2026-09-10 | 2026-09-11 | 3-Columnar | 7 | 102 |  | 42 | 8171.282 | 300.3 | 375.3 | 36.8 | 87.6 | 743
24603 - FLORA PPTO C | 559620 | 1377 | Autocompactado | Concreto | Muros ejes 7-9 / A-L, piso 17, torre 2 | 2026-09-03 | 2026-09-10 | 2026-09-17 | 2026-09-22 | 3-Columnar | 14 | 102 |  | 42 | 8171.282 | 360.8 | 450.7 | 44.2 | 105.2 | 753
24603 - FLORA PPTO C | 559620 | 1377 | Autocompactado | Concreto | Muros ejes 7-9 / A-L, piso 17, torre 2 | 2026-09-03 | 2026-09-10 | 2026-09-10 | 2026-09-11 | 4-Transversal | 7 | 102 |  | 42 | 8171.282 | 264.7 | 330.4 | 32.4 | 77.1 | 743
24603 - FLORA PPTO C | 559620 | 1376 | Autocompactado | Concreto | Muros ejes 1-6 / G-L, piso 8, torre 1 | 2026-09-03 | 2026-09-10 | 2026-09-17 | 2026-09-22 | 3-Columnar | 14 | 102 |  | 48 | 8171.282 | 396.6 | 494.6 | 48.5 | 101 | 753
24603 - FLORA PPTO C | 559620 | 1376 | Autocompactado | Concreto | Muros ejes 1-6 / G-L, piso 8, torre 1 | 2026-09-03 | 2026-09-10 | 2026-09-10 | 2026-09-11 | 3-Columnar | 7 | 102 |  | 48 | 8171.282 | 301.8 | 376.3 | 36.9 | 76.9 | 743
24603 - FLORA PPTO C | 559620 | 1375 | Autocompactado | Concreto | Estampado placa ventilación | 2026-09-03 | 2026-09-10 | 2026-09-17 | 2026-09-22 | 3-Columnar | 14 | 102 |  | 21 | 8171.282 | 200.2 | 249.8 | 24.5 | 116.7 | 753
24603 - FLORA PPTO C | 559620 | 1375 | Autocompactado | Concreto | Estampado placa ventilación | 2026-09-03 | 2026-09-10 | 2026-09-10 | 2026-09-11 | 3-Columnar | 7 | 102 |  | 21 | 8171.282 | 165.9 | 207 | 20.3 | 96.7 | 743
24603 - FLORA PPTO C | 574284 | 1301 | AUTO | Concreto | Muros ejes 4 - 5 / A - F y 1 - 4 / A - L piso 14 T2 | 2026-08-14 | 2026-08-21 | 2026-09-11 | 2026-09-11 | 2-Cónica y dividida | 28 | 100 |  | 41.4 | 7853.982 | 421.5 | 547.6 | 53.7 | 129.7 | 742
24603 - FLORA PPTO C | 574284 | 1301 | AUTO | Concreto | Muros ejes 4 - 5 / A - F y 1 - 4 / A - L piso 14 T2 | 2026-08-14 | 2026-08-21 | 2026-09-11 | 2026-09-11 | 2-Cónica y dividida | 28 | 101 |  | 41.4 | 8011.847 | 419.5 | 534.3 | 52.4 | 126.6 | 742
24603 - FLORA PPTO C | 574284 | 1301 | AUTO | Concreto | Muros ejes 4 - 5 / A - F y 1 - 4 / A - L piso 14 T2 | 2026-08-14 | 2026-08-21 | 2026-09-11 | 2026-09-11 | 2-Cónica y dividida | 28 | 100 |  | 41.4 | 7853.982 | 417.8 | 542.5 | 53.2 | 128.5 | 742
24603 - FLORA PPTO C | 574284 | 1300 | AUTO | Concreto | Muros ejes 9 - 12 / G - L piso 5, torre 1 | 2026-08-14 | 2026-08-21 | 2026-09-11 | 2026-09-11 | 2-Cónica y dividida | 28 | 101 |  | 48.3 | 8011.847 | 458.5 | 583.3 | 57.2 | 118.4 | 742
24603 - FLORA PPTO C | 574284 | 1300 | AUTO | Concreto | Muros ejes 9 - 12 / G - L piso 5, torre 1 | 2026-08-14 | 2026-08-21 | 2026-09-11 | 2026-09-11 | 2-Cónica y dividida | 28 | 100 |  | 48.3 | 7853.982 | 466.5 | 605.7 | 59.4 | 123 | 742
24603 - FLORA PPTO C | 574284 | 1300 | AUTO | Concreto | Muros ejes 9 - 12 / G - L piso 5, torre 1 | 2026-08-14 | 2026-08-21 | 2026-09-11 | 2026-09-11 | 2-Cónica y dividida | 28 | 101 |  | 48.3 | 8011.847 | 464.5 | 591.4 | 58 | 120.1 | 742
24603 - FLORA PPTO C | 574284 | 1299 | INDUS | Concreto | Placa ejes 9 - 12 / A - L piso 15, torre 2 | 2026-08-14 | 2026-08-21 | 2026-09-11 | 2026-09-11 | 5-Fractura extremos | 28 | 100 |  | 34.5 | 7853.982 | 417.5 | 542.5 | 53.2 | 154.2 | 742
24603 - FLORA PPTO C | 574284 | 1299 | INDUS | Concreto | Placa ejes 9 - 12 / A - L piso 15, torre 2 | 2026-08-14 | 2026-08-21 | 2026-09-11 | 2026-09-11 | 5-Fractura extremos | 28 | 101 |  | 34.5 | 8011.847 | 415.8 | 529.2 | 51.9 | 150.4 | 742
24603 - FLORA PPTO C | 574284 | 1299 | INDUS | Concreto | Placa ejes 9 - 12 / A - L piso 15, torre 2 | 2026-08-14 | 2026-08-21 | 2026-09-11 | 2026-09-11 | 5-Fractura extremos | 28 | 100 |  | 34.5 | 7853.982 | 413.8 | 537.4 | 52.7 | 152.8 | 742
24603 - FLORA PPTO C | 574284 | 1298 | INDUS | Concreto | Placa ejes 4 - 8 / A - F, piso 6, torre 1 | 2026-08-14 | 2026-08-21 | 2026-09-11 | 2026-09-11 | 2-Cónica y dividida | 28 | 101 |  | 41.4 | 8011.847 | 430.5 | 547.6 | 53.7 | 129.7 | 742
24603 - FLORA PPTO C | 574284 | 1298 | INDUS | Concreto | Placa ejes 4 - 8 / A - F, piso 6, torre 1 | 2026-08-14 | 2026-08-21 | 2026-09-11 | 2026-09-11 | 2-Cónica y dividida | 28 | 100 |  | 41.4 | 7853.982 | 428.8 | 556.8 | 54.6 | 131.9 | 742
24603 - FLORA PPTO C | 574284 | 1298 | INDUS | Concreto | Placa ejes 4 - 8 / A - F, piso 6, torre 1 | 2026-08-14 | 2026-08-21 | 2026-09-11 | 2026-09-11 | 2-Cónica y dividida | 28 | 101 |  | 41.4 | 8011.847 | 426.8 | 543.5 | 53.3 | 128.7 | 742
24603 - FLORA PPTO C | 574284 | 1297 | INDUS | Concreto | Escalera 1 piso 4 al 5 torre 2 | 2026-08-14 | 2026-08-21 | 2026-09-11 | 2026-09-11 | 2-Cónica y dividida | 28 | 100 |  | 41.4 | 7853.982 | 452.5 | 587.4 | 57.6 | 139.1 | 742
24603 - FLORA PPTO C | 574284 | 1297 | INDUS | Concreto | Escalera 1 piso 4 al 5 torre 2 | 2026-08-14 | 2026-08-21 | 2026-09-11 | 2026-09-11 | 2-Cónica y dividida | 28 | 101 |  | 41.4 | 8011.847 | 450.8 | 574.1 | 56.3 | 136 | 742
24603 - FLORA PPTO C | 574284 | 1297 | INDUS | Concreto | Escalera 1 piso 4 al 5 torre 2 | 2026-08-14 | 2026-08-21 | 2026-09-11 | 2026-09-11 | 2-Cónica y dividida | 28 | 100 |  | 41.4 | 7853.982 | 448.8 | 582.3 | 57.1 | 137.9 | 742
24603 - FLORA PPTO C | 574283 | 1296 | AUTO | Concreto | Muros ejes 4 - 5 / G - L y 5 - 7 / A - L , piso 14 , torre 2 | 2026-08-13 | 2026-08-21 | 2026-09-10 | 2026-09-10 | 2-Cónica y dividida | 28 | 101 |  | 41.4 | 8011.847 | 377.5 | 480.3 | 47.1 | 113.8 | 741
24603 - FLORA PPTO C | 574283 | 1296 | AUTO | Concreto | Muros ejes 4 - 5 / G - L y 5 - 7 / A - L , piso 14 , torre 2 | 2026-08-13 | 2026-08-21 | 2026-09-10 | 2026-09-10 | 2-Cónica y dividida | 28 | 100 |  | 41.4 | 7853.982 | 375.5 | 487.4 | 47.8 | 115.5 | 741
24603 - FLORA PPTO C | 574283 | 1296 | AUTO | Concreto | Muros ejes 4 - 5 / G - L y 5 - 7 / A - L , piso 14 , torre 2 | 2026-08-13 | 2026-08-21 | 2026-09-10 | 2026-09-10 | 2-Cónica y dividida | 28 | 101 |  | 41.4 | 8011.847 | 372.5 | 474.2 | 46.5 | 112.3 | 741
24603 - FLORA PPTO C | 574283 | 1295 | AUTO | Concreto | Muros ejes 9 - 12 / A - F , piso 5 , torre 1 | 2026-08-13 | 2026-08-21 | 2026-09-10 | 2026-09-10 | 2-Cónica y dividida | 28 | 100 |  | 48.3 | 7853.982 | 435.5 | 564.9 | 55.4 | 114.7 | 741
24603 - FLORA PPTO C | 574283 | 1295 | AUTO | Concreto | Muros ejes 9 - 12 / A - F , piso 5 , torre 1 | 2026-08-13 | 2026-08-21 | 2026-09-10 | 2026-09-10 | 2-Cónica y dividida | 28 | 101 |  | 48.3 | 8011.847 | 433.6 | 551.7 | 54.1 | 112 | 741
24603 - FLORA PPTO C | 574283 | 1295 | AUTO | Concreto | Muros ejes 9 - 12 / A - F , piso 5 , torre 1 | 2026-08-13 | 2026-08-21 | 2026-09-10 | 2026-09-10 | 2-Cónica y dividida | 28 | 100 |  | 48.3 | 7853.982 | 431.5 | 559.8 | 54.9 | 113.7 | 741
24603 - FLORA PPTO C | 574283 | 1294 | IMDUS | Concreto | Placa ejes 12 - 15 / A - L piso 15 , torre 2 | 2026-08-13 | 2026-08-21 | 2026-09-10 | 2026-09-10 | 5-Fractura extremos | 28 | 101 |  | 34.5 | 8011.847 | 445.5 | 567 | 55.6 | 161.2 | 741
24603 - FLORA PPTO C | 574283 | 1294 | IMDUS | Concreto | Placa ejes 12 - 15 / A - L piso 15 , torre 2 | 2026-08-13 | 2026-08-21 | 2026-09-10 | 2026-09-10 | 5-Fractura extremos | 28 | 100 |  | 34.5 | 7853.982 | 443.5 | 576.1 | 56.5 | 163.8 | 741
24603 - FLORA PPTO C | 574283 | 1294 | IMDUS | Concreto | Placa ejes 12 - 15 / A - L piso 15 , torre 2 | 2026-08-13 | 2026-08-21 | 2026-09-10 | 2026-09-10 | 5-Fractura extremos | 28 | 101 |  | 34.5 | 8011.847 | 441.8 | 561.9 | 55.1 | 159.7 | 741
24603 - FLORA PPTO C | 574283 | 1293 | IMDUS | Concreto | Placa ejes 1 - 4 / A - F piso 6 , torre 1 | 2026-08-13 | 2026-08-21 | 2026-09-10 | 2026-09-10 | 2-Cónica y dividida | 28 | 100 |  | 41.4 | 7853.982 | 393.5 | 510.9 | 50.1 | 121 | 741
24603 - FLORA PPTO C | 574283 | 1293 | IMDUS | Concreto | Placa ejes 1 - 4 / A - F piso 6 , torre 1 | 2026-08-13 | 2026-08-21 | 2026-09-10 | 2026-09-10 | 2-Cónica y dividida | 28 | 101 |  | 41.4 | 8011.847 | 391.5 | 498.6 | 48.9 | 118.1 | 741
24603 - FLORA PPTO C | 574283 | 1293 | IMDUS | Concreto | Placa ejes 1 - 4 / A - F piso 6 , torre 1 | 2026-08-13 | 2026-08-21 | 2026-09-10 | 2026-09-10 | 2-Cónica y dividida | 28 | 100 |  | 41.4 | 7853.982 | 399.5 | 519 | 50.9 | 122.9 | 741
24603 - FLORA PPTO C | 574282 | 1292 | Auto | Concreto | Muros ejes 7 - 9 / A - L piso 5 torre 1 | 2026-08-12 | 2026-08-14 | 2026-09-09 | 2026-09-10 | 2-Cónica y dividida | 28 | 100 |  | 48.3 | 7853.982 | 465.8 | 604.7 | 59.3 | 122.8 | 741
24603 - FLORA PPTO C | 574282 | 1292 | Auto | Concreto | Muros ejes 7 - 9 / A - L piso 5 torre 1 | 2026-08-12 | 2026-08-14 | 2026-09-09 | 2026-09-10 | 2-Cónica y dividida | 28 | 101 |  | 48.3 | 8011.847 | 462.5 | 588.4 | 57.7 | 119.5 | 741
24603 - FLORA PPTO C | 574282 | 1292 | Auto | Concreto | Muros ejes 7 - 9 / A - L piso 5 torre 1 | 2026-08-12 | 2026-08-14 | 2026-09-09 | 2026-09-10 | 2-Cónica y dividida | 28 | 102 |  | 48.3 | 8171.282 | 470.5 | 587.4 | 57.6 | 119.3 | 741
24603 - FLORA PPTO C | 574282 | 1291 | Auto | Concreto | Muros ejes 7 - 9 / A - L piso 14 T2 | 2026-08-12 | 2026-08-14 | 2026-09-09 | 2026-09-10 | 2-Cónica y dividida | 28 | 100 |  | 41.4 | 7853.982 | 387.5 | 502.7 | 49.3 | 119.1 | 741
24603 - FLORA PPTO C | 574282 | 1291 | Auto | Concreto | Muros ejes 7 - 9 / A - L piso 14 T2 | 2026-08-12 | 2026-08-14 | 2026-09-09 | 2026-09-10 | 2-Cónica y dividida | 28 | 101 |  | 41.4 | 8011.847 | 385.5 | 490.5 | 48.1 | 116.2 | 741
24603 - FLORA PPTO C | 574282 | 1291 | Auto | Concreto | Muros ejes 7 - 9 / A - L piso 14 T2 | 2026-08-12 | 2026-08-14 | 2026-09-09 | 2026-09-10 | 2-Cónica y dividida | 28 | 100 |  | 41.4 | 7853.982 | 382.5 | 496.6 | 48.7 | 117.6 | 741
24603 - FLORA PPTO C | 574282 | 1290 | Indus | Concreto | Placa ejes 1 - 4 / A - L piso 14 torre 2 | 2026-08-12 | 2026-08-14 | 2026-09-09 | 2026-09-10 | 5-Fractura extremos | 28 | 101 |  | 34.5 | 8011.847 | 397.4 | 505.8 | 49.6 | 143.8 | 741
24603 - FLORA PPTO C | 574282 | 1290 | Indus | Concreto | Placa ejes 1 - 4 / A - L piso 14 torre 2 | 2026-08-12 | 2026-08-14 | 2026-09-09 | 2026-09-10 | 5-Fractura extremos | 28 | 100 |  | 34.5 | 7853.982 | 395.5 | 513.9 | 50.4 | 146.1 | 741
24603 - FLORA PPTO C | 574282 | 1290 | Indus | Concreto | Placa ejes 1 - 4 / A - L piso 14 torre 2 | 2026-08-12 | 2026-08-14 | 2026-09-09 | 2026-09-10 | 5-Fractura extremos | 28 | 102 |  | 34.5 | 8171.282 | 392.5 | 489.5 | 48 | 139.1 | 741
24603 - FLORA PPTO C | 574282 | 1289 | Indus | Concreto | Placa ejes 1 - 6 / G - L psio 6 T1 | 2026-08-12 | 2026-08-14 | 2026-09-09 | 2026-09-10 | 5-Fractura extremos | 28 | 100 |  | 41.4 | 7853.982 | 427.4 | 554.7 | 54.4 | 131.4 | 741
24603 - FLORA PPTO C | 574282 | 1289 | Indus | Concreto | Placa ejes 1 - 6 / G - L psio 6 T1 | 2026-08-12 | 2026-08-14 | 2026-09-09 | 2026-09-10 | 5-Fractura extremos | 28 | 102 |  | 41.4 | 8171.282 | 425.5 | 531.3 | 52.1 | 125.8 | 741
24603 - FLORA PPTO C | 574282 | 1289 | Indus | Concreto | Placa ejes 1 - 6 / G - L psio 6 T1 | 2026-08-12 | 2026-08-14 | 2026-09-09 | 2026-09-10 | 5-Fractura extremos | 28 | 100 |  | 41.4 | 7853.982 | 423.5 | 549.6 | 53.9 | 130.2 | 741
24603 - FLORA PPTO C | 574282 | 1288 | Indus | Concreto | Escalera 2 piso 9 al 10 torre 2 | 2026-08-12 | 2026-08-14 | 2026-09-09 | 2026-09-10 | 2-Cónica y dividida | 28 | 101 |  | 41.4 | 8011.847 | 413.5 | 526.2 | 51.6 | 124.6 | 741
24603 - FLORA PPTO C | 574282 | 1288 | Indus | Concreto | Escalera 2 piso 9 al 10 torre 2 | 2026-08-12 | 2026-08-14 | 2026-09-09 | 2026-09-10 | 2-Cónica y dividida | 28 | 100 |  | 41.4 | 7853.982 | 411.5 | 534.3 | 52.4 | 126.6 | 741
24603 - FLORA PPTO C | 574282 | 1288 | Indus | Concreto | Escalera 2 piso 9 al 10 torre 2 | 2026-08-12 | 2026-08-14 | 2026-09-09 | 2026-09-10 | 2-Cónica y dividida | 28 | 102 |  | 41.4 | 8171.282 | 409.5 | 510.9 | 50.1 | 121 | 741
24603 - FLORA PPTO C | 567470 | M 126 | No especificado | Mortero | Mortero piso 8 torre 2 | 2026-09-02 | 2026-09-04 | 2026-09-30 | 2026-10-05 | 2-Cónica y dividida | 28 | 75 |  | 10 | 4417.865 | 64.7 | 148.9 | 14.6 | 146 | 766
24603 - FLORA PPTO C | 567470 | M 126 | No especificado | Mortero | Mortero piso 8 torre 2 | 2026-09-02 | 2026-09-04 | 2026-09-30 | 2026-10-05 | 2-Cónica y dividida | 28 | 75 |  | 10 | 4417.865 | 65.9 | 151.9 | 14.9 | 149 | 766
24603 - FLORA PPTO C | 567470 | M 126 | No especificado | Mortero | Mortero piso 8 torre 2 | 2026-09-02 | 2026-09-04 | 2026-09-30 | 2026-10-05 | 2-Cónica y dividida | 28 | 75 |  | 10 | 4417.865 | 63.6 | 146.8 | 14.4 | 144 | 766
24603 - FLORA PPTO C | 567470 | M 126 | No especificado | Mortero | Mortero piso 8 torre 2 | 2026-09-02 | 2026-09-04 | 2026-09-16 | 2026-09-17 | 2-Cónica y dividida | 14 | 75 |  | 10 | 4417.865 | 55.1 | 127.5 | 12.5 | 125 | 750
24603 - FLORA PPTO C | 567470 | M 126 | No especificado | Mortero | Mortero piso 8 torre 2 | 2026-09-02 | 2026-09-04 | 2026-09-09 | 2026-09-10 | 2-Cónica y dividida | 7 | 75 |  | 10 | 4417.865 | 47.9 | 110.1 | 10.8 | 108 | 741
24603 - FLORA PPTO C | 567470 | G 126 | No especificado | Grouting | Grouting piso 8 , torre 2 | 2026-09-02 | 2026-09-04 | 2026-09-30 | 2026-10-05 | 2-Cónica y dividida | 28 | 101 |  | 10 | 8011.847 | 149.5 | 190.7 | 18.7 | 187 | 766
24603 - FLORA PPTO C | 567470 | G 126 | No especificado | Grouting | Grouting piso 8 , torre 2 | 2026-09-02 | 2026-09-04 | 2026-09-30 | 2026-10-05 | 2-Cónica y dividida | 28 | 101 |  | 10 | 8011.847 | 147.8 | 187.6 | 18.4 | 184 | 766
24603 - FLORA PPTO C | 567470 | G 126 | No especificado | Grouting | Grouting piso 8 , torre 2 | 2026-09-02 | 2026-09-04 | 2026-09-30 | 2026-10-05 | 2-Cónica y dividida | 28 | 101 |  | 10 | 8011.847 | 145.5 | 185.6 | 18.2 | 182 | 766
24603 - FLORA PPTO C | 567470 | G 126 | No especificado | Grouting | Grouting piso 8 , torre 2 | 2026-09-02 | 2026-09-04 | 2026-09-16 | 2026-09-17 | 2-Cónica y dividida | 14 | 101 |  | 10 | 8011.847 | 113.6 | 144.8 | 14.2 | 142 | 750
24603 - FLORA PPTO C | 567470 | G 126 | No especificado | Grouting | Grouting piso 8 , torre 2 | 2026-09-02 | 2026-09-04 | 2026-09-09 | 2026-09-10 | 2-Cónica y dividida | 7 | 101 |  | 10 | 8011.847 | 97.6 | 124.4 | 12.2 | 122 | 741
24603 - FLORA PPTO C | 567470 | M 125 | No especificado | Mortero | Mortero piso 8 , torre 2 | 2026-09-02 | 2026-09-04 | 2026-09-30 | 2026-10-05 | 2-Cónica y dividida | 28 | 75 |  | 10 | 4417.865 | 61.3 | 141.7 | 13.9 | 139 | 766
24603 - FLORA PPTO C | 567470 | M 125 | No especificado | Mortero | Mortero piso 8 , torre 2 | 2026-09-02 | 2026-09-04 | 2026-09-30 | 2026-10-05 | 2-Cónica y dividida | 28 | 75 |  | 10 | 4417.865 | 60.1 | 138.7 | 13.6 | 136 | 766
24603 - FLORA PPTO C | 567470 | M 125 | No especificado | Mortero | Mortero piso 8 , torre 2 | 2026-09-02 | 2026-09-04 | 2026-09-30 | 2026-10-05 | 2-Cónica y dividida | 28 | 75 |  | 10 | 4417.865 | 59.4 | 136.6 | 13.4 | 134 | 766
24603 - FLORA PPTO C | 567470 | M 125 | No especificado | Mortero | Mortero piso 8 , torre 2 | 2026-09-02 | 2026-09-04 | 2026-09-16 | 2026-09-17 | 2-Cónica y dividida | 14 | 75 |  | 10 | 4417.865 | 56.2 | 129.5 | 12.7 | 127 | 750
24603 - FLORA PPTO C | 567470 | M 125 | No especificado | Mortero | Mortero piso 8 , torre 2 | 2026-09-02 | 2026-09-04 | 2026-09-09 | 2026-09-10 | 2-Cónica y dividida | 7 | 75 |  | 10 | 4417.865 | 42.8 | 98.9 | 9.7 | 97 | 741
24603 - FLORA PPTO C | 567470 | G 125 | No especificado | Grouting | Grouting piso 8 , torre 2 | 2026-09-02 | 2026-09-04 | 2026-09-30 | 2026-10-05 | 2-Cónica y dividida | 28 | 101 |  | 10 | 8011.847 | 149.5 | 190.7 | 18.7 | 187 | 766
24603 - FLORA PPTO C | 567470 | G 125 | No especificado | Grouting | Grouting piso 8 , torre 2 | 2026-09-02 | 2026-09-04 | 2026-09-30 | 2026-10-05 | 2-Cónica y dividida | 28 | 101 |  | 10 | 8011.847 | 147.8 | 187.6 | 18.4 | 184 | 766
24603 - FLORA PPTO C | 567470 | G 125 | No especificado | Grouting | Grouting piso 8 , torre 2 | 2026-09-02 | 2026-09-04 | 2026-09-30 | 2026-10-05 | 2-Cónica y dividida | 28 | 101 |  | 10 | 8011.847 | 145.8 | 185.6 | 18.2 | 182 | 766
24603 - FLORA PPTO C | 567470 | G 125 | No especificado | Grouting | Grouting piso 8 , torre 2 | 2026-09-02 | 2026-09-04 | 2026-09-16 | 2026-09-17 | 2-Cónica y dividida | 14 | 101 |  | 10 | 8011.847 | 120.3 | 153 | 15 | 150 | 750
24603 - FLORA PPTO C | 567470 | G 125 | No especificado | Grouting | Grouting piso 8 , torre 2 | 2026-09-02 | 2026-09-04 | 2026-09-09 | 2026-09-10 | 2-Cónica y dividida | 7 | 101 |  | 10 | 8011.847 | 107.6 | 136.6 | 13.4 | 134 | 741
24603 - FLORA PPTO C | 559619 | 1374 | Autocompactado | Concreto | Muros ejes 11-12 / A-F y 9-11 / A-L, piso 17, torre 2 | 2026-09-02 | 2026-09-09 | 2026-09-16 | 2026-09-22 | 3-Columnar | 14 | 101 |  | 42 | 8011.847 | 338.8 | 431.3 | 42.3 | 100.7 | 753
24603 - FLORA PPTO C | 559619 | 1374 | Autocompactado | Concreto | Muros ejes 11-12 / A-F y 9-11 / A-L, piso 17, torre 2 | 2026-09-02 | 2026-09-09 | 2026-09-09 | 2026-09-09 | 3-Columnar | 7 | 102 |  | 42 | 8171.282 | 291.5 | 364 | 35.7 | 85 | 740
24603 - FLORA PPTO C | 559619 | 1373 | Autocompactado | Concreto | Columnas salón comunal primer piso | 2026-09-02 | 2026-09-09 | 2026-09-16 | 2026-09-22 | 3-Columnar | 14 | 101 |  | 35 | 8011.847 | 288.8 | 367.1 | 36 | 102.9 | 753
24603 - FLORA PPTO C | 559619 | 1373 | Autocompactado | Concreto | Columnas salón comunal primer piso | 2026-09-02 | 2026-09-09 | 2026-09-09 | 2026-09-09 | 3-Columnar | 7 | 102 |  | 35 | 8171.282 | 280.5 | 349.8 | 34.3 | 98 | 740
24603 - FLORA PPTO C | 559619 | 1372 | Industrializado | Concreto | Placa ejes 8-12 / A-G, piso 8, torre 1 | 2026-09-02 | 2026-09-09 | 2026-09-16 | 2026-09-22 | 3-Columnar | 14 | 101 |  | 42 | 8011.847 | 372.4 | 474.2 | 46.5 | 110.7 | 753
24603 - FLORA PPTO C | 559619 | 1372 | Industrializado | Concreto | Placa ejes 8-12 / A-G, piso 8, torre 1 | 2026-09-02 | 2026-09-09 | 2026-09-09 | 2026-09-09 | 3-Columnar | 7 | 102 |  | 42 | 8171.282 | 356.9 | 445.6 | 43.7 | 104 | 740
24603 - FLORA PPTO C | 559619 | 1371 | Industrializado | Concreto | Placa ejes 1-4 / A-L, piso 17, torre 2 | 2026-09-02 | 2026-09-09 | 2026-09-16 | 2026-09-22 | 3-Columnar | 14 | 101 |  | 35 | 8011.847 | 320.9 | 408.9 | 40.1 | 114.6 | 753
24603 - FLORA PPTO C | 559619 | 1371 | Industrializado | Concreto | Placa ejes 1-4 / A-L, piso 17, torre 2 | 2026-09-02 | 2026-09-09 | 2026-09-09 | 2026-09-09 | 3-Columnar | 7 | 102 |  | 35 | 8171.282 | 305.1 | 380.4 | 37.3 | 106.6 | 740
24603 - FLORA PPTO C | 559618 | 1370 | Autocompactado | Concreto | Muros ejes 12-15 / G-L, piso 7, torre 1 | 2026-09-01 | 2026-09-08 | 2026-09-15 | 2026-09-18 | 3-Columnar | 14 | 102 |  | 48 | 8171.282 | 400.1 | 499.7 | 49 | 102.1 | 751
24603 - FLORA PPTO C | 559618 | 1370 | Autocompactado | Concreto | Muros ejes 12-15 / G-L, piso 7, torre 1 | 2026-09-01 | 2026-09-08 | 2026-09-08 | 2026-09-09 | 3-Columnar | 7 | 102 |  | 48 | 8171.282 | 335.5 | 419.1 | 41.1 | 85.6 | 740
24603 - FLORA PPTO C | 559618 | 1369 | Autocompactado | Concreto | Muros ejes 12-15 / A-L, piso 17, torre 2 | 2026-09-01 | 2026-09-08 | 2026-09-15 | 2026-09-18 | 3-Columnar | 14 | 102 |  | 42 | 8171.282 | 340.4 | 425.2 | 41.7 | 99.3 | 751
24603 - FLORA PPTO C | 559618 | 1369 | Autocompactado | Concreto | Muros ejes 12-15 / A-L, piso 17, torre 2 | 2026-09-01 | 2026-09-08 | 2026-09-08 | 2026-09-09 | 3-Columnar | 7 | 102 |  | 42 | 8171.282 | 294.1 | 367.1 | 36 | 85.7 | 740
24603 - FLORA PPTO C | 559618 | 1368 | Industrializado | Concreto | Placa ejes 8-12 / G-L, piso 8, torre 1 | 2026-09-01 | 2026-09-08 | 2026-09-15 | 2026-09-18 | 3-Columnar | 14 | 102 |  | 42 | 8171.282 | 350.6 | 437.5 | 42.9 | 102.1 | 751
24603 - FLORA PPTO C | 559618 | 1368 | Industrializado | Concreto | Placa ejes 8-12 / G-L, piso 8, torre 1 | 2026-09-01 | 2026-09-08 | 2026-09-08 | 2026-09-09 | 3-Columnar | 7 | 101 |  | 42 | 8011.847 | 282.8 | 360 | 35.3 | 84 | 740
24603 - FLORA PPTO C | 559618 | 1367 | Industrializado | Concreto | Escalera 1, piso 3 al 4, torre 1 | 2026-09-01 | 2026-09-08 | 2026-09-15 | 2026-09-18 | 3-Columnar | 14 | 102 |  | 42 | 8171.282 | 340.8 | 425.2 | 41.7 | 99.3 | 751
24603 - FLORA PPTO C | 559618 | 1367 | Industrializado | Concreto | Escalera 1, piso 3 al 4, torre 1 | 2026-09-01 | 2026-09-08 | 2026-09-08 | 2026-09-09 | 3-Columnar | 7 | 102 |  | 42 | 8171.282 | 240.4 | 299.8 | 29.4 | 70 | 740
24603 - FLORA PPTO C | 559617 | 1366 | Industrializado | Concreto | Placa ejes 6-8 / A-L, piso 8, torre 1 | 2026-08-31 | 2026-09-07 | 2026-09-14 | 2026-09-16 | 3-Columnar | 14 | 102 |  | 42 | 8171.282 | 360.4 | 449.7 | 44.1 | 105 | 748
24603 - FLORA PPTO C | 559617 | 1366 | Industrializado | Concreto | Placa ejes 6-8 / A-L, piso 8, torre 1 | 2026-08-31 | 2026-09-07 | 2026-09-07 | 2026-09-08 | 3-Columnar | 7 | 102 |  | 42 | 8171.282 | 334.7 | 418.1 | 41 | 97.6 | 738
24603 - FLORA PPTO C | 559617 | 1365 | Industrializado | Concreto | Placa ejes 4-7 / A-L, piso 17, torre 2 | 2026-08-31 | 2026-09-07 | 2026-09-14 | 2026-09-16 | 3-Columnar | 14 | 102 |  | 35 | 8171.282 | 340.7 | 425.2 | 41.7 | 119.1 | 748
24603 - FLORA PPTO C | 559617 | 1365 | Industrializado | Concreto | Placa ejes 4-7 / A-L, piso 17, torre 2 | 2026-08-31 | 2026-09-07 | 2026-09-07 | 2026-09-08 | 3-Columnar | 7 | 102 |  | 35 | 8171.282 | 300.8 | 375.3 | 36.8 | 105.1 | 738
24603 - FLORA PPTO C | 559617 | 1364 | Autocompactado | Concreto | Muros ejes 9-12 / A-F, piso 7, torre 1 | 2026-08-31 | 2026-09-07 | 2026-09-14 | 2026-09-16 | 3-Columnar | 14 | 102 |  | 48 | 8171.282 | 407.9 | 508.8 | 49.9 | 104 | 748
24603 - FLORA PPTO C | 559617 | 1364 | Autocompactado | Concreto | Muros ejes 9-12 / A-F, piso 7, torre 1 | 2026-08-31 | 2026-09-07 | 2026-09-07 | 2026-09-08 | 3-Columnar | 7 | 102 |  | 48 | 8171.282 | 380.7 | 475.2 | 46.6 | 97.1 | 738
24603 - FLORA PPTO C | 559617 | 1363 | Industrializado | Concreto | Escalera 1, piso 7 al 8, torre 2 | 2026-08-31 | 2026-09-07 | 2026-09-14 | 2026-09-16 | 3-Columnar | 14 | 102 |  | 42 | 8171.282 | 385.7 | 481.3 | 47.2 | 112.4 | 748
24603 - FLORA PPTO C | 559617 | 1363 | Industrializado | Concreto | Escalera 1, piso 7 al 8, torre 2 | 2026-08-31 | 2026-09-07 | 2026-09-07 | 2026-09-08 | 3-Columnar | 7 | 102 |  | 42 | 8171.282 | 310.5 | 387.5 | 38 | 90.5 | 738
24603 - FLORA PPTO C | 559617 | 1362 | Plástico | Concreto | Estampado plataforma | 2026-08-31 | 2026-09-07 | 2026-09-14 | 2026-09-16 | 3-Columnar | 14 | 102 |  | 21 | 8171.282 | 180.6 | 225.4 | 22.1 | 105.2 | 748
24603 - FLORA PPTO C | 559617 | 1362 | Plástico | Concreto | Estampado plataforma | 2026-08-31 | 2026-09-07 | 2026-09-07 | 2026-09-08 | 3-Columnar | 7 | 102 |  | 21 | 8171.282 | 165.4 | 206 | 20.2 | 96.2 | 738
24603 - FLORA PPTO C | 559590 | 1287 | Auto | Concreto | Muros ejes 1 - 7 / A - F, piso 5, torre 1 | 2026-08-11 | 2026-08-14 | 2026-09-08 | 2026-09-09 | 2-Cónica y dividida | 28 | 100 |  | 48.3 | 7853.982 | 450 | 584.3 | 57.3 | 118.6 | 739
24603 - FLORA PPTO C | 559590 | 1287 | Auto | Concreto | Muros ejes 1 - 7 / A - F, piso 5, torre 1 | 2026-08-11 | 2026-08-14 | 2026-09-08 | 2026-09-09 | 2-Cónica y dividida | 28 | 101 |  | 48.3 | 8011.847 | 448.9 | 571 | 56 | 115.9 | 739
24603 - FLORA PPTO C | 559590 | 1287 | Auto | Concreto | Muros ejes 1 - 7 / A - F, piso 5, torre 1 | 2026-08-11 | 2026-08-14 | 2026-09-08 | 2026-09-09 | 2-Cónica y dividida | 28 | 100 |  | 48.3 | 7853.982 | 443.6 | 576.1 | 56.5 | 117 | 739
24603 - FLORA PPTO C | 559590 | 1286 | Auto | Concreto | Muros ejes 11 - 12 / A - E y 9 - 11 piso 14 T2 | 2026-08-11 | 2026-08-14 | 2026-09-08 | 2026-09-09 | 2-Cónica y dividida | 28 | 101 |  | 41.4 | 8011.847 | 379.4 | 483.3 | 47.4 | 114.5 | 739
24603 - FLORA PPTO C | 559590 | 1286 | Auto | Concreto | Muros ejes 11 - 12 / A - E y 9 - 11 piso 14 T2 | 2026-08-11 | 2026-08-14 | 2026-09-08 | 2026-09-09 | 2-Cónica y dividida | 28 | 100 |  | 41.4 | 7853.982 | 377.4 | 490.5 | 48.1 | 116.2 | 739
24603 - FLORA PPTO C | 559590 | 1286 | Auto | Concreto | Muros ejes 11 - 12 / A - E y 9 - 11 piso 14 T2 | 2026-08-11 | 2026-08-14 | 2026-09-08 | 2026-09-09 | 2-Cónica y dividida | 28 | 101 |  | 41.4 | 8011.847 | 371.4 | 473.2 | 46.4 | 112.1 | 739
24603 - FLORA PPTO C | 559590 | 1285 | Indus | Concreto | Placa ejes 12 - 15 / A - L piso 5, torre 1 | 2026-08-11 | 2026-08-14 | 2026-09-08 | 2026-09-09 | 2-Cónica y dividida | 28 | 100 |  | 41.4 | 7853.982 | 451.5 | 586.3 | 57.5 | 138.9 | 739
24603 - FLORA PPTO C | 559590 | 1285 | Indus | Concreto | Placa ejes 12 - 15 / A - L piso 5, torre 1 | 2026-08-11 | 2026-08-14 | 2026-09-08 | 2026-09-09 | 2-Cónica y dividida | 28 | 101 |  | 41.4 | 8011.847 | 449.5 | 572.1 | 56.1 | 135.5 | 739
24603 - FLORA PPTO C | 559590 | 1285 | Indus | Concreto | Placa ejes 12 - 15 / A - L piso 5, torre 1 | 2026-08-11 | 2026-08-14 | 2026-09-08 | 2026-09-09 | 2-Cónica y dividida | 28 | 100 |  | 41.4 | 7853.982 | 447.5 | 581.2 | 57 | 137.7 | 739
24603 - FLORA PPTO C | 559590 | 1284 | Auto | Concreto | Muros ejes 1 - 7 / G - L piso 5, torre 1 | 2026-08-10 | 2026-08-14 | 2026-09-07 | 2026-09-08 | 2-Cónica y dividida | 28 | 101 |  | 48.3 | 8011.847 | 435.7 | 554.7 | 54.4 | 112.6 | 737
24603 - FLORA PPTO C | 559590 | 1284 | Auto | Concreto | Muros ejes 1 - 7 / G - L piso 5, torre 1 | 2026-08-10 | 2026-08-14 | 2026-09-07 | 2026-09-08 | 2-Cónica y dividida | 28 | 100 |  | 48.3 | 7853.982 | 431.9 | 560.8 | 55 | 113.9 | 737
24603 - FLORA PPTO C | 559590 | 1284 | Auto | Concreto | Muros ejes 1 - 7 / G - L piso 5, torre 1 | 2026-08-10 | 2026-08-14 | 2026-09-07 | 2026-09-08 | 2-Cónica y dividida | 28 | 101 |  | 48.3 | 8011.847 | 428.6 | 545.6 | 53.5 | 110.8 | 737
24603 - FLORA PPTO C | 559590 | 1283 | Ptico | Concreto | Poso eyector 2, platafotma 1 | 2026-08-10 | 2026-08-14 | 2026-09-07 | 2026-09-08 | 2-Cónica y dividida | 28 | 100 |  | 20.7 | 7853.982 | 210.4 | 273.3 | 26.8 | 129.5 | 737
24603 - FLORA PPTO C | 559590 | 1283 | Ptico | Concreto | Poso eyector 2, platafotma 1 | 2026-08-10 | 2026-08-14 | 2026-09-07 | 2026-09-08 | 2-Cónica y dividida | 28 | 101 |  | 20.7 | 8011.847 | 211.6 | 269.2 | 26.4 | 127.5 | 737
24603 - FLORA PPTO C | 559590 | 1283 | Ptico | Concreto | Poso eyector 2, platafotma 1 | 2026-08-10 | 2026-08-14 | 2026-09-07 | 2026-09-08 | 2-Cónica y dividida | 28 | 100 |  | 20.7 | 7853.982 | 217.9 | 282.5 | 27.7 | 133.8 | 737
24603 - FLORA PPTO C | 567469 | M124 | No especificado | Mortero | Mortero piso 7 torre 2 | 2026-08-31 | 2026-09-04 | 2026-09-28 | 2026-10-02 | 2-Cónica y dividida | 28 | 75 |  | 10 | 4417.865 | 109.1 | 251.9 | 24.7 | 247 | 763
24603 - FLORA PPTO C | 567469 | M124 | No especificado | Mortero | Mortero piso 7 torre 2 | 2026-08-31 | 2026-09-04 | 2026-09-28 | 2026-10-02 | 2-Cónica y dividida | 28 | 76 |  | 10 | 4536.46 | 108.9 | 244.7 | 24 | 240 | 763
24603 - FLORA PPTO C | 567469 | M124 | No especificado | Mortero | Mortero piso 7 torre 2 | 2026-08-31 | 2026-09-04 | 2026-09-28 | 2026-10-02 | 2-Cónica y dividida | 28 | 75 |  | 10 | 4417.865 | 110.2 | 253.9 | 24.9 | 249 | 763
24603 - FLORA PPTO C | 567469 | M124 | No especificado | Mortero | Mortero piso 7 torre 2 | 2026-08-31 | 2026-09-04 | 2026-09-14 | 2026-09-16 | 2-Cónica y dividida | 14 | 76 |  | 10 | 4536.46 | 105.6 | 237.6 | 23.3 | 233 | 749
24603 - FLORA PPTO C | 567469 | M124 | No especificado | Mortero | Mortero piso 7 torre 2 | 2026-08-31 | 2026-09-04 | 2026-09-07 | 2026-09-08 | 2-Cónica y dividida | 7 | 75 |  | 10 | 4417.865 | 96.5 | 222.3 | 21.8 | 218 | 737
24603 - FLORA PPTO C | 567469 | G124 | No especificado | Grouting | Grouting piso 7 torre 2 | 2026-08-31 | 2026-09-04 | 2026-09-28 | 2026-10-02 | 2-Cónica y dividida | 28 | 100 |  | 10 | 7853.982 | 160.8 | 209 | 20.5 | 205 | 763
24603 - FLORA PPTO C | 567469 | G124 | No especificado | Grouting | Grouting piso 7 torre 2 | 2026-08-31 | 2026-09-04 | 2026-09-28 | 2026-10-02 | 2-Cónica y dividida | 28 | 101 |  | 10 | 8011.847 | 162.3 | 207 | 20.3 | 203 | 763
24603 - FLORA PPTO C | 567469 | G124 | No especificado | Grouting | Grouting piso 7 torre 2 | 2026-08-31 | 2026-09-04 | 2026-09-28 | 2026-10-02 | 2-Cónica y dividida | 28 | 100 |  | 10 | 7853.982 | 159.3 | 207 | 20.3 | 203 | 763
24603 - FLORA PPTO C | 567469 | G124 | No especificado | Grouting | Grouting piso 7 torre 2 | 2026-08-31 | 2026-09-04 | 2026-09-14 | 2026-09-16 | 2-Cónica y dividida | 14 | 101 |  | 10 | 8011.847 | 152.6 | 193.7 | 19 | 190 | 749
24603 - FLORA PPTO C | 567469 | G124 | No especificado | Grouting | Grouting piso 7 torre 2 | 2026-08-31 | 2026-09-04 | 2026-09-07 | 2026-09-08 | 2-Cónica y dividida | 7 | 100 |  | 10 | 7853.982 | 134.8 | 175.4 | 17.2 | 172 | 737
24603 - FLORA PPTO C | 567469 | M123 | No especificado | Mortero | Mortero piso 7 torre 2 | 2026-08-31 | 2026-09-04 | 2026-09-28 | 2026-10-02 | 2-Cónica y dividida | 28 | 75 |  | 10 | 4417.865 | 119.3 | 275.3 | 27 | 270 | 763
24603 - FLORA PPTO C | 567469 | M123 | No especificado | Mortero | Mortero piso 7 torre 2 | 2026-08-31 | 2026-09-04 | 2026-09-28 | 2026-10-02 | 2-Cónica y dividida | 28 | 76 |  | 10 | 4536.46 | 118.2 | 266.1 | 26.1 | 261 | 763
24603 - FLORA PPTO C | 567469 | M123 | No especificado | Mortero | Mortero piso 7 torre 2 | 2026-08-31 | 2026-09-04 | 2026-09-28 | 2026-10-02 | 2-Cónica y dividida | 28 | 75 |  | 10 | 4417.865 | 117.9 | 272.3 | 26.7 | 267 | 763
24603 - FLORA PPTO C | 567469 | M123 | No especificado | Mortero | Mortero piso 7 torre 2 | 2026-08-31 | 2026-09-04 | 2026-09-14 | 2026-09-16 | 2-Cónica y dividida | 14 | 76 |  | 10 | 4536.46 | 113.9 | 255.9 | 25.1 | 251 | 749
24603 - FLORA PPTO C | 567469 | M123 | No especificado | Mortero | Mortero piso 7 torre 2 | 2026-08-31 | 2026-09-04 | 2026-09-07 | 2026-09-08 | 2-Cónica y dividida | 7 | 75 |  | 10 | 4417.865 | 107.5 | 247.8 | 24.3 | 243 | 737
24603 - FLORA PPTO C | 567469 | G123 | No especificado | Grouting | Grouting piso 7 torre 2 | 2026-08-31 | 2026-09-04 | 2026-09-28 | 2026-10-02 | 2-Cónica y dividida | 28 | 101 |  | 10 | 8011.847 | 137.4 | 174.4 | 17.1 | 171 | 763
24603 - FLORA PPTO C | 567469 | G123 | No especificado | Grouting | Grouting piso 7 torre 2 | 2026-08-31 | 2026-09-04 | 2026-09-28 | 2026-10-02 | 2-Cónica y dividida | 28 | 102 |  | 10 | 8171.282 | 142.3 | 177.4 | 17.4 | 174 | 763
24603 - FLORA PPTO C | 567469 | G123 | No especificado | Grouting | Grouting piso 7 torre 2 | 2026-08-31 | 2026-09-04 | 2026-09-28 | 2026-10-02 | 2-Cónica y dividida | 28 | 100 |  | 10 | 7853.982 | 138.6 | 179.5 | 17.6 | 176 | 763
24603 - FLORA PPTO C | 567469 | G123 | No especificado | Grouting | Grouting piso 7 torre 2 | 2026-08-31 | 2026-09-04 | 2026-09-14 | 2026-09-16 | 2-Cónica y dividida | 14 | 102 |  | 10 | 8171.282 | 129.6 | 162.1 | 15.9 | 159 | 749
24603 - FLORA PPTO C | 567469 | G123 | No especificado | Grouting | Grouting piso 7 torre 2 | 2026-08-31 | 2026-09-04 | 2026-09-07 | 2026-09-08 | 2-Cónica y dividida | 7 | 101 |  | 10 | 8011.847 | 115.8 | 147.9 | 14.5 | 145 | 737
24603 - FLORA PPTO C | 559616 | 1361 | Autocompactado | Concreto | Muros ejes 9-12 / G-L, piso 7, torre 1 | 2026-08-29 | 2026-09-05 | 2026-09-12 | 2026-09-15 | 3-Columnar | 14 | 102 |  | 48 | 8171.282 | 431.6 | 538.4 | 52.8 | 110 | 746
24603 - FLORA PPTO C | 559616 | 1361 | Autocompactado | Concreto | Muros ejes 9-12 / G-L, piso 7, torre 1 | 2026-08-29 | 2026-09-05 | 2026-09-05 | 2026-09-07 | 3-Columnar | 7 | 102 |  | 48 | 8171.282 | 391.8 | 488.4 | 47.9 | 99.8 | 736
24603 - FLORA PPTO C | 559616 | 1360 | Industrializado | Concreto | Muros ejes 1-4 / A-L, piso 16, torre 2 | 2026-08-29 | 2026-09-05 | 2026-09-12 | 2026-09-15 | 3-Columnar | 14 | 102 |  | 42 | 8171.282 | 400.5 | 499.7 | 49 | 116.7 | 746
24603 - FLORA PPTO C | 559616 | 1360 | Industrializado | Concreto | Muros ejes 1-4 / A-L, piso 16, torre 2 | 2026-08-29 | 2026-09-05 | 2026-09-05 | 2026-09-07 | 3-Columnar | 7 | 102 |  | 42 | 8171.282 | 357.6 | 446.6 | 43.8 | 104.3 | 736
24603 - FLORA PPTO C | 559616 | 1359 | Industrializado | Concreto | Placa ejes 7-9 / A-L, piso 17, torre 2 | 2026-08-29 | 2026-09-05 | 2026-09-12 | 2026-09-15 | 3-Columnar | 14 | 102 |  | 35 | 8171.282 | 393.6 | 491.5 | 48.2 | 137.7 | 746
24603 - FLORA PPTO C | 559616 | 1359 | Industrializado | Concreto | Placa ejes 7-9 / A-L, piso 17, torre 2 | 2026-08-29 | 2026-09-05 | 2026-09-05 | 2026-09-07 | 3-Columnar | 7 | 102 |  | 35 | 8171.282 | 290.6 | 363 | 35.6 | 101.7 | 736
24603 - FLORA PPTO C | 559616 | 1358 | Industrializado | Concreto | Placa ejes 1-6 / A-L, piso 8, torre 1 | 2026-08-29 | 2026-09-05 | 2026-09-12 | 2026-09-15 | 3-Columnar | 14 | 102 |  | 42 | 8171.282 | 402.7 | 502.7 | 49.3 | 117.4 | 746
24603 - FLORA PPTO C | 559616 | 1358 | Industrializado | Concreto | Placa ejes 1-6 / A-L, piso 8, torre 1 | 2026-08-29 | 2026-09-05 | 2026-09-05 | 2026-09-07 | 3-Columnar | 7 | 102 |  | 42 | 8171.282 | 370.7 | 463 | 45.4 | 108.1 | 736
24603 - FLORA PPTO C | 559616 | 1357 | Autocompactado | Concreto | Muro de contención ejes 4 / B-D y columnas ejes 5 / D-C, sótano plataforma 2 | 2026-08-29 | 2026-09-05 | 2026-09-12 | 2026-09-15 | 3-Columnar | 14 | 102 |  | 21 | 8171.282 | 210.8 | 263.1 | 25.8 | 122.9 | 746
24603 - FLORA PPTO C | 559616 | 1357 | Autocompactado | Concreto | Muro de contención ejes 4 / B-D y columnas ejes 5 / D-C, sótano plataforma 2 | 2026-08-29 | 2026-09-05 | 2026-09-05 | 2026-09-07 | 3-Columnar | 7 | 102 |  | 21 | 8171.282 | 197.6 | 246.8 | 24.2 | 115.2 | 736
24603 - FLORA PPTO C | 559615 | 1356 | Autocompactado | Concreto | Muros ejes 1-4 / A-L, piso 16, torre 2 | 2026-08-28 | 2026-09-04 | 2026-09-11 | 2026-09-15 | 3-Columnar | 14 | 102 |  | 42 | 8171.282 | 344.8 | 430.3 | 42.2 | 100.5 | 745
24603 - FLORA PPTO C | 559615 | 1356 | Autocompactado | Concreto | Muros ejes 1-4 / A-L, piso 16, torre 2 | 2026-08-28 | 2026-09-04 | 2026-09-04 | 2026-09-07 | 3-Columnar | 7 | 102 |  | 42 | 8171.282 | 301.2 | 376.3 | 36.9 | 87.9 | 735
24603 - FLORA PPTO C | 559615 | 1355 | Autocompactado | Concreto | Placa ejes 7-9 / A-L, piso 7, torre 1 | 2026-08-28 | 2026-09-04 | 2026-09-11 | 2026-09-15 | 3-Columnar | 14 | 102 |  | 48 | 8171.282 | 385.3 | 481.3 | 47.2 | 98.3 | 745
24603 - FLORA PPTO C | 559615 | 1355 | Autocompactado | Concreto | Placa ejes 7-9 / A-L, piso 7, torre 1 | 2026-08-28 | 2026-09-04 | 2026-09-04 | 2026-09-07 | 3-Columnar | 7 | 102 |  | 48 | 8171.282 | 345.5 | 431.3 | 42.3 | 88.1 | 735
24603 - FLORA PPTO C | 559615 | 1354 | Industrializado | Concreto | Placa ejes 1-6 / G-L, piso 8, torre 1 | 2026-08-28 | 2026-09-04 | 2026-09-11 | 2026-09-15 | 3-Columnar | 14 | 102 |  | 42 | 8171.282 | 404.4 | 504.8 | 49.5 | 117.9 | 745
24603 - FLORA PPTO C | 559615 | 1354 | Industrializado | Concreto | Placa ejes 1-6 / G-L, piso 8, torre 1 | 2026-08-28 | 2026-09-04 | 2026-09-04 | 2026-09-07 | 3-Columnar | 7 | 102 |  | 42 | 8171.282 | 316.6 | 394.6 | 38.7 | 92.1 | 735
24603 - FLORA PPTO C | 559615 | 1353 | Industrializado | Concreto | Placa ejes 9-12 / A-L, piso 17, torre 2 | 2026-08-28 | 2026-09-04 | 2026-09-11 | 2026-09-15 | 3-Columnar | 14 | 102 |  | 35 | 8171.282 | 320.2 | 399.7 | 39.2 | 112 | 745
24603 - FLORA PPTO C | 559615 | 1353 | Industrializado | Concreto | Placa ejes 9-12 / A-L, piso 17, torre 2 | 2026-08-28 | 2026-09-04 | 2026-09-04 | 2026-09-07 | 3-Columnar | 7 | 102 |  | 35 | 8171.282 | 264.8 | 330.4 | 32.4 | 92.6 | 735
24603 - FLORA PPTO C | 559615 | 1352 | Industrializado | Concreto | Escalera 2, piso 12 al 13, torre 2 | 2026-08-28 | 2026-09-04 | 2026-09-11 | 2026-09-15 | 3-Columnar | 14 | 102 |  | 35 | 8171.282 | 369.3 | 460.9 | 45.2 | 129.1 | 745
24603 - FLORA PPTO C | 559615 | 1352 | Industrializado | Concreto | Escalera 2, piso 12 al 13, torre 2 | 2026-08-28 | 2026-09-04 | 2026-09-04 | 2026-09-07 | 3-Columnar | 7 | 102 |  | 35 | 8171.282 | 336.7 | 420.1 | 41.2 | 117.7 | 735
24603 - FLORA PPTO C | 559615 | 1351 | Plástico | Concreto | Muro de contención ejea 4 / B-D y columnas ejes 5 / B-C, sótano plataforma 2 | 2026-08-28 | 2026-09-04 | 2026-09-11 | 2026-09-15 | 3-Columnar | 14 | 101 |  | 21 | 8011.847 | 177.8 | 226.4 | 22.2 | 105.7 | 745
24603 - FLORA PPTO C | 559615 | 1351 | Plástico | Concreto | Muro de contención ejea 4 / B-D y columnas ejes 5 / B-C, sótano plataforma 2 | 2026-08-28 | 2026-09-04 | 2026-09-04 | 2026-09-07 | 3-Columnar | 7 | 101 |  | 21 | 8011.847 | 171 | 217.2 | 21.3 | 101.4 | 735
24603 - FLORA PPTO C | 559589 | 1282 | Autocompactante | Concreto | Muros ejes 12 - 15 / A - L piso 14 Torre 2 | 2026-08-08 | 2026-08-14 | 2026-09-05 | 2026-09-08 | 2-Cónica y dividida | 28 | 102 |  | 41.4 | 8171.282 | 367.8 | 458.9 | 45 | 108.7 | 737
24603 - FLORA PPTO C | 559589 | 1282 | Autocompactante | Concreto | Muros ejes 12 - 15 / A - L piso 14 Torre 2 | 2026-08-08 | 2026-08-14 | 2026-09-05 | 2026-09-08 | 2-Cónica y dividida | 28 | 101 |  | 41.4 | 8011.847 | 365.8 | 466 | 45.7 | 110.4 | 737
24603 - FLORA PPTO C | 559589 | 1282 | Autocompactante | Concreto | Muros ejes 12 - 15 / A - L piso 14 Torre 2 | 2026-08-08 | 2026-08-14 | 2026-09-05 | 2026-09-08 | 2-Cónica y dividida | 28 | 100 |  | 41.4 | 7853.982 | 362.8 | 471.1 | 46.2 | 111.6 | 737
24603 - FLORA PPTO C | 559589 | 1281 | Industrializado | Concreto | Placa ejes 4 - 7 / A - L piso 14 Torre 2 | 2026-08-08 | 2026-08-14 | 2026-09-05 | 2026-09-08 | 5-Fractura extremos | 28 | 102 |  | 34.5 | 8171.282 | 407.8 | 508.8 | 49.9 | 144.6 | 737
24603 - FLORA PPTO C | 559589 | 1281 | Industrializado | Concreto | Placa ejes 4 - 7 / A - L piso 14 Torre 2 | 2026-08-08 | 2026-08-14 | 2026-09-05 | 2026-09-08 | 5-Fractura extremos | 28 | 101 |  | 34.5 | 8011.847 | 405.8 | 516 | 50.6 | 146.7 | 737
24603 - FLORA PPTO C | 559589 | 1281 | Industrializado | Concreto | Placa ejes 4 - 7 / A - L piso 14 Torre 2 | 2026-08-08 | 2026-08-14 | 2026-09-05 | 2026-09-08 | 5-Fractura extremos | 28 | 100 |  | 34.5 | 7853.982 | 403.5 | 524.1 | 51.4 | 149 | 737
24603 - FLORA PPTO C | 559589 | 1280 | Industrializado | Concreto | Placa ejes 8 - 12 / G - L piso 5 Torre 1 | 2026-08-08 | 2026-08-14 | 2026-09-05 | 2026-09-08 | 2-Cónica y dividida | 28 | 102 |  | 41.4 | 8171.282 | 389.8 | 486.4 | 47.7 | 115.2 | 737
24603 - FLORA PPTO C | 559589 | 1280 | Industrializado | Concreto | Placa ejes 8 - 12 / G - L piso 5 Torre 1 | 2026-08-08 | 2026-08-14 | 2026-09-05 | 2026-09-08 | 2-Cónica y dividida | 28 | 101 |  | 41.4 | 8011.847 | 387.8 | 493.5 | 48.4 | 116.9 | 737
24603 - FLORA PPTO C | 559589 | 1280 | Industrializado | Concreto | Placa ejes 8 - 12 / G - L piso 5 Torre 1 | 2026-08-08 | 2026-08-14 | 2026-09-05 | 2026-09-08 | 2-Cónica y dividida | 28 | 100 |  | 41.4 | 7853.982 | 385.8 | 500.7 | 49.1 | 118.6 | 737
24603 - FLORA PPTO C | 559589 | 1279 | Industrializado | Concreto | Escalera 1 piso 3 al 4 Torre 2 | 2026-08-08 | 2026-08-14 | 2026-09-05 | 2026-09-08 | 2-Cónica y dividida | 28 | 102 |  | 41.4 | 8171.282 | 375.8 | 469.1 | 46 | 111.1 | 737
24603 - FLORA PPTO C | 559589 | 1279 | Industrializado | Concreto | Escalera 1 piso 3 al 4 Torre 2 | 2026-08-08 | 2026-08-14 | 2026-09-05 | 2026-09-08 | 2-Cónica y dividida | 28 | 101 |  | 41.4 | 8011.847 | 373.8 | 476.2 | 46.7 | 112.8 | 737
24603 - FLORA PPTO C | 559589 | 1279 | Industrializado | Concreto | Escalera 1 piso 3 al 4 Torre 2 | 2026-08-08 | 2026-08-14 | 2026-09-05 | 2026-09-08 | 2-Cónica y dividida | 28 | 100 |  | 41.4 | 7853.982 | 371.8 | 482.3 | 47.3 | 114.3 | 737
24603 - FLORA PPTO C | 559614 | 1350 | Autocompactado | Concreto | Muros ejes 7-9 / A-L, piso 16, torre 2 | 2026-08-27 | 2026-09-03 | 2026-09-10 | 2026-09-11 | 3-Columnar | 14 | 102 |  | 42 | 8171.282 | 320.1 | 399.7 | 39.2 | 93.3 | 743
24603 - FLORA PPTO C | 559614 | 1350 | Autocompactado | Concreto | Muros ejes 7-9 / A-L, piso 16, torre 2 | 2026-08-27 | 2026-09-03 | 2026-09-03 | 2026-09-04 | 3-Columnar | 7 | 102 |  | 42 | 8171.282 | 298.1 | 372.2 | 36.5 | 86.9 | 733
24603 - FLORA PPTO C | 559614 | 1349 | Autocompactado | Concreto | Muros ejes 1-6 / G-L, piso 7, torre 1 | 2026-08-27 | 2026-09-03 | 2026-09-10 | 2026-09-11 | 3-Columnar | 14 | 102 |  | 48 | 8171.282 | 388.9 | 485.4 | 47.6 | 99.2 | 743
24603 - FLORA PPTO C | 559614 | 1349 | Autocompactado | Concreto | Muros ejes 1-6 / G-L, piso 7, torre 1 | 2026-08-27 | 2026-09-03 | 2026-09-03 | 2026-09-04 | 3-Columnar | 7 | 102 |  | 48 | 8171.282 | 337.9 | 422.2 | 41.4 | 86.3 | 733
24603 - FLORA PPTO C | 559614 | 1348 | Industrializado | Concreto | Placa ejes 12-15 / A-L, piso 17, torre 2 | 2026-08-27 | 2026-09-03 | 2026-09-10 | 2026-09-11 | 3-Columnar | 14 | 102 |  | 35 | 8171.282 | 349.7 | 436.4 | 42.8 | 122.3 | 743
24603 - FLORA PPTO C | 559614 | 1348 | Industrializado | Concreto | Placa ejes 12-15 / A-L, piso 17, torre 2 | 2026-08-27 | 2026-09-03 | 2026-09-03 | 2026-09-04 | 3-Columnar | 7 | 102 |  | 35 | 8171.282 | 324.5 | 404.8 | 39.7 | 113.4 | 733
24603 - FLORA PPTO C | 559614 | 1347 | Industrializado | Concreto | Placa ejes 12-15 / A-L, piso 7, torre 1 | 2026-08-27 | 2026-09-03 | 2026-09-10 | 2026-09-11 | 3-Columnar | 14 | 101 |  | 42 | 8011.847 | 372.1 | 473.2 | 46.4 | 110.5 | 743
24603 - FLORA PPTO C | 559614 | 1347 | Industrializado | Concreto | Placa ejes 12-15 / A-L, piso 7, torre 1 | 2026-08-27 | 2026-09-03 | 2026-09-03 | 2026-09-04 | 3-Columnar | 7 | 102 |  | 42 | 8171.282 | 355.1 | 443.6 | 43.5 | 103.6 | 733
24603 - FLORA PPTO C | 559588 | 1278 | Auto | Concreto | Muros ejes 4 - 5 / A - F y 1 - 4 / A - L, piso 13, torre 2 | 2026-08-06 | 2026-08-14 | 2026-09-03 | 2026-09-04 | 2-Cónica y dividida | 28 | 101 |  | 48.3 | 8011.847 | 452.8 | 576.1 | 56.5 | 117 | 734
24603 - FLORA PPTO C | 559588 | 1278 | Auto | Concreto | Muros ejes 4 - 5 / A - F y 1 - 4 / A - L, piso 13, torre 2 | 2026-08-06 | 2026-08-14 | 2026-09-03 | 2026-09-04 | 2-Cónica y dividida | 28 | 102 |  | 48.3 | 8171.282 | 450.5 | 561.9 | 55.1 | 114.1 | 734
24603 - FLORA PPTO C | 559588 | 1278 | Auto | Concreto | Muros ejes 4 - 5 / A - F y 1 - 4 / A - L, piso 13, torre 2 | 2026-08-06 | 2026-08-14 | 2026-09-03 | 2026-09-04 | 2-Cónica y dividida | 28 | 102 |  | 48.3 | 8171.282 | 448.8 | 559.8 | 54.9 | 113.7 | 734
24603 - FLORA PPTO C | 559588 | 1277 | Indus | Concreto | Placa ejes 7 - 9 / A - L piso 14, torre 2 | 2026-08-06 | 2026-08-14 | 2026-09-03 | 2026-09-04 | 5-Fractura extremos | 28 | 101 |  | 34.5 | 8011.847 | 361.5 | 459.9 | 45.1 | 130.7 | 734
24603 - FLORA PPTO C | 559588 | 1277 | Indus | Concreto | Placa ejes 7 - 9 / A - L piso 14, torre 2 | 2026-08-06 | 2026-08-14 | 2026-09-03 | 2026-09-04 | 5-Fractura extremos | 28 | 100 |  | 34.5 | 7853.982 | 359.8 | 467 | 45.8 | 132.8 | 734
24603 - FLORA PPTO C | 559588 | 1277 | Indus | Concreto | Placa ejes 7 - 9 / A - L piso 14, torre 2 | 2026-08-06 | 2026-08-14 | 2026-09-03 | 2026-09-04 | 5-Fractura extremos | 28 | 100 |  | 34.5 | 7853.982 | 357.8 | 465 | 45.6 | 132.2 | 734
24603 - FLORA PPTO C | 559588 | 1276 | Indus | Concreto | Placa ejes 8 - 12 / A - F piso 5, torre 1 | 2026-08-06 | 2026-08-14 | 2026-09-03 | 2026-09-04 | 2-Cónica y dividida | 28 | 102 |  | 41.4 | 8171.282 | 440.5 | 549.6 | 53.9 | 130.2 | 734
24603 - FLORA PPTO C | 559588 | 1276 | Indus | Concreto | Placa ejes 8 - 12 / A - F piso 5, torre 1 | 2026-08-06 | 2026-08-14 | 2026-09-03 | 2026-09-04 | 2-Cónica y dividida | 28 | 101 |  | 41.4 | 8011.847 | 438.5 | 557.8 | 54.7 | 132.1 | 734
24603 - FLORA PPTO C | 559588 | 1276 | Indus | Concreto | Placa ejes 8 - 12 / A - F piso 5, torre 1 | 2026-08-06 | 2026-08-14 | 2026-09-03 | 2026-09-04 | 2-Cónica y dividida | 28 | 101 |  | 41.4 | 8011.847 | 436.8 | 555.7 | 54.5 | 131.6 | 734
24603 - FLORA PPTO C | 559588 | 1275 | Auto | Concreto | Columnas y muro ejes 3 - 4 / G semi sótano salón comunal | 2026-08-06 | 2026-08-14 | 2026-09-03 | 2026-09-04 | 2-Cónica y dividida | 28 | 100 |  | 34.5 | 7853.982 | 327 | 424.2 | 41.6 | 120.6 | 734
24603 - FLORA PPTO C | 559588 | 1275 | Auto | Concreto | Columnas y muro ejes 3 - 4 / G semi sótano salón comunal | 2026-08-06 | 2026-08-14 | 2026-09-03 | 2026-09-04 | 2-Cónica y dividida | 28 | 102 |  | 34.5 | 8171.282 | 325.8 | 406.9 | 39.9 | 115.7 | 734
24603 - FLORA PPTO C | 559588 | 1275 | Auto | Concreto | Columnas y muro ejes 3 - 4 / G semi sótano salón comunal | 2026-08-06 | 2026-08-14 | 2026-09-03 | 2026-09-04 | 2-Cónica y dividida | 28 | 100 |  | 34.5 | 7853.982 | 322.5 | 419.1 | 41.1 | 119.1 | 734
24603 - FLORA PPTO C | 559613 | 1346 | Autocompactado | Concreto | Muros ejes 9-11 / A-L y 11-12 / A-F, piso 16, torre 2 | 2026-08-26 | 2026-09-02 | 2026-09-09 | 2026-09-09 | 3-Columnar | 14 | 102 |  | 42 | 8171.282 | 362.2 | 451.7 | 44.3 | 105.5 | 740
24603 - FLORA PPTO C | 559613 | 1346 | Autocompactado | Concreto | Muros ejes 9-11 / A-L y 11-12 / A-F, piso 16, torre 2 | 2026-08-26 | 2026-09-02 | 2026-09-02 | 2026-09-04 | 3-Columnar | 7 | 102 |  | 42 | 8171.282 | 317.2 | 395.7 | 38.8 | 92.4 | 733
24603 - FLORA PPTO C | 559613 | 1345 | Industrializado | Concreto | Placa ejes 1-4 / A-L, piso 16, torre 2 | 2026-08-26 | 2026-09-02 | 2026-09-09 | 2026-09-09 | 3-Columnar | 14 | 101 |  | 35 | 8011.847 | 352.4 | 448.7 | 44 | 125.7 | 740
24603 - FLORA PPTO C | 559613 | 1345 | Industrializado | Concreto | Placa ejes 1-4 / A-L, piso 16, torre 2 | 2026-08-26 | 2026-09-02 | 2026-09-02 | 2026-09-04 | 3-Columnar | 7 | 101 |  | 35 | 8011.847 | 325.6 | 414 | 40.6 | 116 | 733
24603 - FLORA PPTO C | 559613 | 1344 | Autocompactado | Concreto | Muros ejes 1-6 / G-L, piso 7, torre 1 | 2026-08-26 | 2026-09-02 | 2026-09-09 | 2026-09-09 | 3-Columnar | 14 | 102 |  | 48 | 8171.282 | 385.5 | 481.3 | 47.2 | 98.3 | 740
24603 - FLORA PPTO C | 559613 | 1344 | Autocompactado | Concreto | Muros ejes 1-6 / G-L, piso 7, torre 1 | 2026-08-26 | 2026-09-02 | 2026-09-02 | 2026-09-04 | 3-Columnar | 7 | 102 |  | 48 | 8171.282 | 320.6 | 399.7 | 39.2 | 81.7 | 733
24603 - FLORA PPTO C | 559613 | 1343 | Industrializado | Concreto | Escaleras 1, piso 6 al 7, torre 2 | 2026-08-26 | 2026-09-02 | 2026-09-09 | 2026-09-09 | 3-Columnar | 14 | 102 |  | 42 | 8171.282 | 345 | 430.3 | 42.2 | 100.5 | 740
24603 - FLORA PPTO C | 559613 | 1343 | Industrializado | Concreto | Escaleras 1, piso 6 al 7, torre 2 | 2026-08-26 | 2026-09-02 | 2026-09-02 | 2026-09-04 | 3-Columnar | 7 | 102 |  | 42 | 8171.282 | 317.5 | 396.7 | 38.9 | 92.6 | 733
24603 - FLORA PPTO C | 559613 | 1342 | Industrializado | Concreto | Placa ejes 8-12 / A-F, piso 7, torre 1 | 2026-08-26 | 2026-09-02 | 2026-09-09 | 2026-09-09 | 3-Columnar | 14 | 101 |  | 42 | 8011.847 | 341 | 434.4 | 42.6 | 101.4 | 740
24603 - FLORA PPTO C | 559613 | 1342 | Industrializado | Concreto | Placa ejes 8-12 / A-F, piso 7, torre 1 | 2026-08-26 | 2026-09-02 | 2026-09-02 | 2026-09-04 | 3-Columnar | 7 | 102 |  | 42 | 8171.282 | 318.4 | 397.7 | 39 | 92.9 | 733
24603 - FLORA PPTO C | 559612 | 1341 | Autocompactado | Concreto | Muros ejes 12-15 / A-L, piso 16, torre 2 | 2026-08-25 | 2026-09-01 | 2026-09-08 | 2026-09-09 | 3-Columnar | 14 | 102 |  | 42 | 8171.282 | 340.1 | 424.2 | 41.6 | 99 | 740
24603 - FLORA PPTO C | 559612 | 1341 | Autocompactado | Concreto | Muros ejes 12-15 / A-L, piso 16, torre 2 | 2026-08-25 | 2026-09-01 | 2026-09-01 | 2026-09-04 | 3-Columnar | 7 | 102 |  | 42 | 8171.282 | 288.1 | 360 | 35.3 | 84 | 732
24603 - FLORA PPTO C | 559612 | 1340 | Industrializado | Concreto | Placa ejes 4-7 / A-L, piso 16, T2 | 2026-08-25 | 2026-09-01 | 2026-09-08 | 2026-09-09 | 3-Columnar | 14 | 102 |  | 35 | 8171.282 | 359.7 | 448.7 | 44 | 125.7 | 740
24603 - FLORA PPTO C | 559612 | 1340 | Industrializado | Concreto | Placa ejes 4-7 / A-L, piso 16, T2 | 2026-08-25 | 2026-09-01 | 2026-09-01 | 2026-09-04 | 3-Columnar | 7 | 102 |  | 35 | 8171.282 | 313.2 | 390.6 | 38.3 | 109.4 | 732
24603 - FLORA PPTO C | 559612 | 1339 | Industrializado | Concreto | Placa ejes 8-12 / G-L, piso 7, torre 1 | 2026-08-25 | 2026-09-01 | 2026-09-08 | 2026-09-09 | 3-Columnar | 14 | 102 |  | 42 | 8171.282 | 395.8 | 493.5 | 48.4 | 115.2 | 740
24603 - FLORA PPTO C | 559612 | 1339 | Industrializado | Concreto | Placa ejes 8-12 / G-L, piso 7, torre 1 | 2026-08-25 | 2026-09-01 | 2026-09-01 | 2026-09-04 | 3-Columnar | 7 | 101 |  | 42 | 8011.847 | 320.7 | 407.9 | 40 | 95.2 | 732
24603 - FLORA PPTO C | 559612 | 1338 | Plástico | Concreto | Bases pozo | 2026-08-25 | 2026-09-01 | 2026-09-08 | 2026-09-09 | 3-Columnar | 14 | 101 |  | 28 | 8011.847 | 210.9 | 268.2 | 26.3 | 93.9 | 740
24603 - FLORA PPTO C | 559612 | 1338 | Plástico | Concreto | Bases pozo | 2026-08-25 | 2026-09-01 | 2026-09-01 | 2026-09-04 | 3-Columnar | 7 | 102 |  | 28 | 8171.282 | 192.4 | 239.6 | 23.5 | 83.9 | 732
24603 - FLORA PPTO C | 559611 | 1337 | Industrializado | Concreto | Placa ejes 7-9 / A-L, piso 16, torre 2 | 2026-08-24 | 2026-08-31 | 2026-09-07 | 2026-09-08 | 3-Columnar | 14 | 102 |  | 35 | 8171.282 | 325.1 | 405.8 | 39.8 | 113.7 | 738
24603 - FLORA PPTO C | 559611 | 1337 | Industrializado | Concreto | Placa ejes 7-9 / A-L, piso 16, torre 2 | 2026-08-24 | 2026-08-31 | 2026-08-31 | 2026-09-04 | 3-Columnar | 7 | 102 |  | 35 | 8171.282 | 311.8 | 389.5 | 38.2 | 109.1 | 732
24603 - FLORA PPTO C | 559611 | 1336 | Autocompactado | Concreto | Muros ejes 12-15 / A-L, piso 6, torre 1 | 2026-08-24 | 2026-08-31 | 2026-09-07 | 2026-09-08 | 3-Columnar | 14 | 102 |  | 48 | 8171.282 | 394.1 | 491.5 | 48.2 | 100.4 | 738
24603 - FLORA PPTO C | 559611 | 1336 | Autocompactado | Concreto | Muros ejes 12-15 / A-L, piso 6, torre 1 | 2026-08-24 | 2026-08-31 | 2026-08-31 | 2026-09-04 | 3-Columnar | 7 | 102 |  | 48 | 8171.282 | 341.4 | 426.2 | 41.8 | 87.1 | 732
24603 - FLORA PPTO C | 559611 | 1335 | Autocompactado | Concreto | Muros ejes 1-4 / G-L, piso 15, torre 2 | 2026-08-24 | 2026-08-31 | 2026-09-07 | 2026-09-08 | 3-Columnar | 14 | 102 |  | 42 | 8171.282 | 350.3 | 437.5 | 42.9 | 102.1 | 738
24603 - FLORA PPTO C | 559611 | 1335 | Autocompactado | Concreto | Muros ejes 1-4 / G-L, piso 15, torre 2 | 2026-08-24 | 2026-08-31 | 2026-08-31 | 2026-09-04 | 3-Columnar | 7 | 102 |  | 42 | 8171.282 | 335.3 | 418.1 | 41 | 97.6 | 732
24603 - FLORA PPTO C | 574270 | 1334 | Industrializado | Concreto | Placa eje 6-8 / A-L, piso 7, torre 1 | 2026-08-24 | 2026-08-31 | 2026-09-07 | 2026-09-08 | 3-Columnar | 14 | 101 |  | 42 | 8011.847 | 326.4 | 415 | 40.7 | 96.9 | 738
24603 - FLORA PPTO C | 574270 | 1334 | Industrializado | Concreto | Placa eje 6-8 / A-L, piso 7, torre 1 | 2026-08-24 | 2026-08-31 | 2026-08-31 | 2026-09-04 | 3-Columnar | 7 | 102 |  | 42 | 8171.282 | 245 | 305.9 | 30 | 71.4 | 732
24603 - FLORA PPTO C | 574270 | 1333 | Autocompactado | Concreto | Plataforma, columnas piso 1, salón comunal | 2026-08-24 | 2026-08-31 | 2026-09-07 | 2026-09-08 | 3-Columnar | 14 | 102 |  | 35 | 8171.282 | 373.8 | 466 | 45.7 | 130.6 | 738
24603 - FLORA PPTO C | 574270 | 1333 | Autocompactado | Concreto | Plataforma, columnas piso 1, salón comunal | 2026-08-24 | 2026-08-31 | 2026-08-31 | 2026-09-04 | 3-Columnar | 7 | 102 |  | 35 | 8171.282 | 300.4 | 375.3 | 36.8 | 105.1 | 732
24603 - FLORA PPTO C | 574270 | 1332 | Industrializado | Concreto | Escalera 2, piso 11 al 12, torre 2 | 2026-08-24 | 2026-08-31 | 2026-09-07 | 2026-09-08 | 3-Columnar | 14 | 102 |  | 35 | 8171.282 | 338.3 | 422.2 | 41.4 | 118.3 | 738
24603 - FLORA PPTO C | 574270 | 1332 | Industrializado | Concreto | Escalera 2, piso 11 al 12, torre 2 | 2026-08-24 | 2026-08-31 | 2026-08-31 | 2026-09-04 | 3-Columnar | 7 | 102 |  | 35 | 8171.282 | 284.9 | 355.9 | 34.9 | 99.7 | 732
24603 - FLORA PPTO C | 559587 | 1274 | Indus | Concreto | Placa ejes 9-12/A-L piso 14, torre 2 | 2026-08-05 | 2026-08-14 | 2026-09-02 | 2026-09-04 | 5-Fractura extremos | 28 | 100 |  | 34.5 | 7853.982 | 352.7 | 457.9 | 44.9 | 130.1 | 734
24603 - FLORA PPTO C | 559587 | 1274 | Indus | Concreto | Placa ejes 9-12/A-L piso 14, torre 2 | 2026-08-05 | 2026-08-14 | 2026-09-02 | 2026-09-04 | 5-Fractura extremos | 28 | 101 |  | 34.5 | 8011.847 | 350 | 445.6 | 43.7 | 126.7 | 734
24603 - FLORA PPTO C | 559587 | 1274 | Indus | Concreto | Placa ejes 9-12/A-L piso 14, torre 2 | 2026-08-05 | 2026-08-14 | 2026-09-02 | 2026-09-04 | 5-Fractura extremos | 28 | 101 |  | 34.5 | 8011.847 | 345.6 | 439.5 | 43.1 | 124.9 | 734
24603 - FLORA PPTO C | 559587 | 1273 | Auto | Concreto | Muros ejes 11-12/A-L piso 14, torre 2 | 2026-08-05 | 2026-08-14 | 2026-09-02 | 2026-09-04 | 2-Cónica y dividida | 28 | 101 |  | 48.3 | 8011.847 | 437.9 | 557.8 | 54.7 | 113.3 | 734
24603 - FLORA PPTO C | 559587 | 1273 | Auto | Concreto | Muros ejes 11-12/A-L piso 14, torre 2 | 2026-08-05 | 2026-08-14 | 2026-09-02 | 2026-09-04 | 2-Cónica y dividida | 28 | 100 |  | 48.3 | 7853.982 | 444.7 | 577.2 | 56.6 | 117.2 | 734
24603 - FLORA PPTO C | 559587 | 1273 | Auto | Concreto | Muros ejes 11-12/A-L piso 14, torre 2 | 2026-08-05 | 2026-08-14 | 2026-09-02 | 2026-09-04 | 2-Cónica y dividida | 28 | 101 |  | 48.3 | 8011.847 | 434.9 | 553.7 | 54.3 | 112.4 | 734
24603 - FLORA PPTO C | 559587 | 1272 | Auto | Concreto | Muros ejes 4-5/G-L y 5-7/A-L, piso 13, T2 | 2026-08-05 | 2026-08-14 | 2026-09-02 | 2026-09-04 | 2-Cónica y dividida | 28 | 101 |  | 48.3 | 8011.847 | 435.7 | 554.7 | 54.4 | 112.6 | 734
24603 - FLORA PPTO C | 559587 | 1272 | Auto | Concreto | Muros ejes 4-5/G-L y 5-7/A-L, piso 13, T2 | 2026-08-05 | 2026-08-14 | 2026-09-02 | 2026-09-04 | 2-Cónica y dividida | 28 | 101 |  | 48.3 | 8011.847 | 438.9 | 558.8 | 54.8 | 113.5 | 734
24603 - FLORA PPTO C | 559587 | 1272 | Auto | Concreto | Muros ejes 4-5/G-L y 5-7/A-L, piso 13, T2 | 2026-08-05 | 2026-08-14 | 2026-09-02 | 2026-09-04 | 2-Cónica y dividida | 28 | 101 |  | 48.3 | 8011.847 | 441 | 560.8 | 55 | 113.9 | 734
24603 - FLORA PPTO C | 559587 | 1271 | Indus | Concreto | Placa ejes 6-8/A-2, piso 5, torre 1 | 2026-08-05 | 2026-08-14 | 2026-09-02 | 2026-09-04 | 2-Cónica y dividida | 28 | 100 |  | 41.4 | 7853.982 | 408.7 | 530.3 | 52 | 125.6 | 734
24603 - FLORA PPTO C | 559587 | 1271 | Indus | Concreto | Placa ejes 6-8/A-2, piso 5, torre 1 | 2026-08-05 | 2026-08-14 | 2026-09-02 | 2026-09-04 | 2-Cónica y dividida | 28 | 101 |  | 41.4 | 8011.847 | 405 | 516 | 50.6 | 122.2 | 734
24603 - FLORA PPTO C | 559587 | 1271 | Indus | Concreto | Placa ejes 6-8/A-2, piso 5, torre 1 | 2026-08-05 | 2026-08-14 | 2026-09-02 | 2026-09-04 | 2-Cónica y dividida | 28 | 101 |  | 41.4 | 8011.847 | 400.6 | 509.9 | 50 | 120.8 | 734
24603 - FLORA PPTO C | 559587 | 1270 | Indus | Concreto | Escalera 1, piso 2 al 3, torre 1 | 2026-08-05 | 2026-08-14 | 2026-09-02 | 2026-09-04 | 2-Cónica y dividida | 28 | 100 |  | 41.4 | 7853.982 | 418.9 | 543.5 | 53.3 | 128.7 | 734
24603 - FLORA PPTO C | 559587 | 1270 | Indus | Concreto | Escalera 1, piso 2 al 3, torre 1 | 2026-08-05 | 2026-08-14 | 2026-09-02 | 2026-09-04 | 2-Cónica y dividida | 28 | 101 |  | 41.4 | 8011.847 | 425.4 | 541.5 | 53.1 | 128.3 | 734
24603 - FLORA PPTO C | 559587 | 1270 | Indus | Concreto | Escalera 1, piso 2 al 3, torre 1 | 2026-08-05 | 2026-08-14 | 2026-09-02 | 2026-09-04 | 2-Cónica y dividida | 28 | 101 |  | 41.4 | 8011.847 | 414.6 | 527.2 | 51.7 | 124.9 | 734
24603 - FLORA PPTO C | 574269 | 1331 | Autocompactante | Concreto | Muros ejes 9-12 / A-F, piso 6, torre 1 | 2026-08-22 | 2026-08-29 | 2026-09-05 | 2026-09-07 | 3-Columnar | 14 | 102 |  | 48 | 8171.282 | 410.6 | 511.9 | 50.2 | 104.6 | 736
24603 - FLORA PPTO C | 574269 | 1331 | Autocompactante | Concreto | Muros ejes 9-12 / A-F, piso 6, torre 1 | 2026-08-22 | 2026-08-29 | 2026-08-29 | 2026-09-02 | 3-Columnar | 7 | 102 |  | 48 | 8171.282 | 379.9 | 474.2 | 46.5 | 96.9 | 730
24603 - FLORA PPTO C | 574269 | 1330 | Autocompactante | Concreto | Muros ejes 1-7 / A-F, piso 15, torre 2 | 2026-08-22 | 2026-08-29 | 2026-09-05 | 2026-09-07 | 3-Columnar | 14 | 101 |  | 42 | 8011.847 | 357 | 454.8 | 44.6 | 106.2 | 736
24603 - FLORA PPTO C | 574269 | 1330 | Autocompactante | Concreto | Muros ejes 1-7 / A-F, piso 15, torre 2 | 2026-08-22 | 2026-08-29 | 2026-08-29 | 2026-09-02 | 3-Columnar | 7 | 101 |  | 42 | 8011.847 | 306.9 | 390.6 | 38.3 | 91.2 | 730
24603 - FLORA PPTO C | 574269 | 1329 | Industrializado | Concreto | Placa ejes 1-6 / A-F, piso 7, torre 1 | 2026-08-22 | 2026-08-29 | 2026-09-05 | 2026-09-07 | 3-Columnar | 14 | 101 |  | 42 | 8011.847 | 342.7 | 436.4 | 42.8 | 101.9 | 736
24603 - FLORA PPTO C | 574269 | 1329 | Industrializado | Concreto | Placa ejes 1-6 / A-F, piso 7, torre 1 | 2026-08-22 | 2026-08-29 | 2026-08-29 | 2026-09-02 | 3-Columnar | 7 | 102 |  | 42 | 8171.282 | 299.2 | 373.2 | 36.6 | 87.1 | 730
24603 - FLORA PPTO C | 574269 | 1328 | Industrializado | Concreto | Placa ejes 9-12 / A-L, piso 16, torre 2 | 2026-08-22 | 2026-08-29 | 2026-09-05 | 2026-09-07 | 3-Columnar | 14 | 102 |  | 35 | 8171.282 | 310.7 | 387.5 | 38 | 108.6 | 736
24603 - FLORA PPTO C | 574269 | 1328 | Industrializado | Concreto | Placa ejes 9-12 / A-L, piso 16, torre 2 | 2026-08-22 | 2026-08-29 | 2026-08-29 | 2026-09-02 | 3-Columnar | 7 | 102 |  | 35 | 8171.282 | 279.3 | 348.7 | 34.2 | 97.7 | 730
24603 - FLORA PPTO C | 574268 | 1327 | Autocompactante | Concreto | Muros ejes 9-12 / G-L, piso 6, torre 1 | 2026-08-21 | 2026-08-28 | 2026-09-04 | 2026-09-07 | 3-Columnar | 14 | 102 |  | 48 | 8171.282 | 404.4 | 504.8 | 49.5 | 103.1 | 735
24603 - FLORA PPTO C | 574268 | 1327 | Autocompactante | Concreto | Muros ejes 9-12 / G-L, piso 6, torre 1 | 2026-08-21 | 2026-08-28 | 2026-08-28 | 2026-09-02 | 3-Columnar | 7 | 102 |  | 48 | 8171.282 | 330.3 | 412 | 40.4 | 84.2 | 729
24603 - FLORA PPTO C | 574268 | 1326 | Autocompactante | Concreto | Muros ejes 4-9 / G-L, piso 15, torre 2 | 2026-08-21 | 2026-08-28 | 2026-09-04 | 2026-09-07 | 3-Columnar | 14 | 102 |  | 42 | 8171.282 | 324.5 | 404.8 | 39.7 | 94.5 | 735
24603 - FLORA PPTO C | 574268 | 1326 | Autocompactante | Concreto | Muros ejes 4-9 / G-L, piso 15, torre 2 | 2026-08-21 | 2026-08-28 | 2026-08-28 | 2026-09-02 | 3-Columnar | 7 | 102 |  | 42 | 8171.282 | 277.5 | 346.7 | 34 | 81 | 729
24603 - FLORA PPTO C | 574268 | 1325 | Industrializado | Concreto | Placa ejes 1-6 / G-L, piso 7, torre 1 | 2026-08-21 | 2026-08-28 | 2026-09-04 | 2026-09-07 | 3-Columnar | 14 | 101 |  | 42 | 8011.847 | 320.9 | 408.9 | 40.1 | 95.5 | 735
24603 - FLORA PPTO C | 574268 | 1325 | Industrializado | Concreto | Placa ejes 1-6 / G-L, piso 7, torre 1 | 2026-08-21 | 2026-08-28 | 2026-08-28 | 2026-09-02 | 3-Columnar | 7 | 102 |  | 42 | 8171.282 | 292.9 | 365.1 | 35.8 | 85.2 | 729
24603 - FLORA PPTO C | 574268 | 1324 | Plástico | Concreto | Bases pozos urbanismo | 2026-08-21 | 2026-08-28 | 2026-09-04 | 2026-09-07 | 3-Columnar | 14 | 102 |  | 28 | 8171.282 | 230.1 | 287.6 | 28.2 | 100.7 | 735
24603 - FLORA PPTO C | 574268 | 1324 | Plástico | Concreto | Bases pozos urbanismo | 2026-08-21 | 2026-08-28 | 2026-08-28 | 2026-09-02 | 3-Columnar | 7 | 102 |  | 28 | 8171.282 | 169.1 | 211.1 | 20.7 | 73.9 | 729
24603 - FLORA PPTO C | 574268 | 1323 | Industrializado | Concreto | Escalera 1, piso 5 al 6, torre 2 | 2026-08-21 | 2026-08-28 | 2026-09-04 | 2026-09-07 | 3-Columnar | 14 | 102 |  | 42 | 8171.282 | 340.4 | 425.2 | 41.7 | 99.3 | 735
24603 - FLORA PPTO C | 574268 | 1323 | Industrializado | Concreto | Escalera 1, piso 5 al 6, torre 2 | 2026-08-21 | 2026-08-28 | 2026-08-28 | 2026-09-02 | 3-Columnar | 7 | 102 |  | 42 | 8171.282 | 282.3 | 351.8 | 34.5 | 82.1 | 729
24603 - FLORA PPTO C | 567468 | M122 | No especificado | Mortero | Mortero piso 2 torre 2 | 2026-08-26 | 2026-08-28 | 2026-09-23 | 2026-09-24 | 2-Cónica y dividida | 28 | 76 |  | 10 | 4536.46 | 71.2 | 160.1 | 15.7 | 157 | 756
24603 - FLORA PPTO C | 567468 | M122 | No especificado | Mortero | Mortero piso 2 torre 2 | 2026-08-26 | 2026-08-28 | 2026-09-23 | 2026-09-24 | 2-Cónica y dividida | 28 | 75 |  | 10 | 4417.865 | 70.8 | 163.2 | 16 | 160 | 756
24603 - FLORA PPTO C | 567468 | M122 | No especificado | Mortero | Mortero piso 2 torre 2 | 2026-08-26 | 2026-08-28 | 2026-09-23 | 2026-09-24 | 2-Cónica y dividida | 28 | 76 |  | 10 | 4536.46 | 69.5 | 156 | 15.3 | 153 | 756
24603 - FLORA PPTO C | 567468 | M122 | No especificado | Mortero | Mortero piso 2 torre 2 | 2026-08-26 | 2026-08-28 | 2026-09-09 | 2026-09-10 | 2-Cónica y dividida | 14 | 75 |  | 10 | 4417.865 | 66.1 | 153 | 15 | 150 | 741
24603 - FLORA PPTO C | 567468 | M122 | No especificado | Mortero | Mortero piso 2 torre 2 | 2026-08-26 | 2026-08-28 | 2026-09-02 | 2026-09-04 | 2-Cónica y dividida | 7 | 76 |  | 10 | 4536.46 | 55.2 | 124.4 | 12.2 | 122 | 734
24603 - FLORA PPTO C | 567468 | G122 | No especificado | Grouting | Grouting piso 6 torre 2 | 2026-08-26 | 2026-08-28 | 2026-09-23 | 2026-09-24 | 2-Cónica y dividida | 28 | 102 |  | 10 | 8171.282 | 148.2 | 184.6 | 18.1 | 181 | 756
24603 - FLORA PPTO C | 567468 | G122 | No especificado | Grouting | Grouting piso 6 torre 2 | 2026-08-26 | 2026-08-28 | 2026-09-23 | 2026-09-24 | 2-Cónica y dividida | 28 | 100 |  | 10 | 7853.982 | 146.8 | 190.7 | 18.7 | 187 | 756
24603 - FLORA PPTO C | 567468 | G122 | No especificado | Grouting | Grouting piso 6 torre 2 | 2026-08-26 | 2026-08-28 | 2026-09-23 | 2026-09-24 | 2-Cónica y dividida | 28 | 102 |  | 10 | 8171.282 | 144.5 | 180.5 | 17.7 | 177 | 756
24603 - FLORA PPTO C | 567468 | G122 | No especificado | Grouting | Grouting piso 6 torre 2 | 2026-08-26 | 2026-08-28 | 2026-09-09 | 2026-09-10 | 2-Cónica y dividida | 14 | 101 |  | 10 | 8011.847 | 132.4 | 168.3 | 16.5 | 165 | 741
24603 - FLORA PPTO C | 567468 | G122 | No especificado | Grouting | Grouting piso 6 torre 2 | 2026-08-26 | 2026-08-28 | 2026-09-02 | 2026-09-04 | 2-Cónica y dividida | 7 | 101 |  | 10 | 8011.847 | 113.6 | 144.8 | 14.2 | 142 | 734
24603 - FLORA PPTO C | 567468 | M121 | No especificado | Mortero | Mortero piso 6 torre 2 | 2026-08-26 | 2026-08-28 | 2026-09-23 | 2026-09-24 | 2-Cónica y dividida | 28 | 76 |  | 10 | 4536.46 | 76.1 | 171.3 | 16.8 | 168 | 756
24603 - FLORA PPTO C | 567468 | M121 | No especificado | Mortero | Mortero piso 6 torre 2 | 2026-08-26 | 2026-08-28 | 2026-09-23 | 2026-09-24 | 2-Cónica y dividida | 28 | 75 |  | 10 | 4417.865 | 77.9 | 179.5 | 17.6 | 176 | 756
24603 - FLORA PPTO C | 567468 | M121 | No especificado | Mortero | Mortero piso 6 torre 2 | 2026-08-26 | 2026-08-28 | 2026-09-23 | 2026-09-24 | 2-Cónica y dividida | 28 | 76 |  | 10 | 4536.46 | 75.6 | 170.3 | 16.7 | 167 | 756
24603 - FLORA PPTO C | 567468 | M121 | No especificado | Mortero | Mortero piso 6 torre 2 | 2026-08-26 | 2026-08-28 | 2026-09-09 | 2026-09-10 | 2-Cónica y dividida | 14 | 75 |  | 10 | 4417.865 | 60.5 | 139.7 | 13.7 | 137 | 741
24603 - FLORA PPTO C | 567468 | M121 | No especificado | Mortero | Mortero piso 6 torre 2 | 2026-08-26 | 2026-08-28 | 2026-09-02 | 2026-09-04 | 2-Cónica y dividida | 7 | 76 |  | 10 | 4536.46 | 57.4 | 129.5 | 12.7 | 127 | 734
24603 - FLORA PPTO C | 567468 | G121 | No especificado | Grouting | Grouting piso 6 torre 2 | 2026-08-26 | 2026-08-28 | 2026-09-23 | 2026-09-24 | 2-Cónica y dividida | 28 | 101 |  | 10 | 8011.847 | 150.5 | 191.7 | 18.8 | 188 | 756
24603 - FLORA PPTO C | 567468 | G121 | No especificado | Grouting | Grouting piso 6 torre 2 | 2026-08-26 | 2026-08-28 | 2026-09-23 | 2026-09-24 | 2-Cónica y dividida | 28 | 100 |  | 10 | 7853.982 | 148.5 | 192.7 | 18.9 | 189 | 756
24603 - FLORA PPTO C | 567468 | G121 | No especificado | Grouting | Grouting piso 6 torre 2 | 2026-08-26 | 2026-08-28 | 2026-09-23 | 2026-09-24 | 2-Cónica y dividida | 28 | 102 |  | 10 | 8171.282 | 156.5 | 195.8 | 19.2 | 192 | 756
24603 - FLORA PPTO C | 567468 | G121 | No especificado | Grouting | Grouting piso 6 torre 2 | 2026-08-26 | 2026-08-28 | 2026-09-09 | 2026-09-10 | 2-Cónica y dividida | 14 | 101 |  | 10 | 8011.847 | 124.9 | 159.1 | 15.6 | 156 | 741
24603 - FLORA PPTO C | 567468 | G121 | No especificado | Grouting | Grouting piso 6 torre 2 | 2026-08-26 | 2026-08-28 | 2026-09-02 | 2026-09-04 | 2-Cónica y dividida | 7 | 100 |  | 10 | 7853.982 | 106.6 | 138.7 | 13.6 | 136 | 734
24603 - FLORA PPTO C | 567467 | M 120 | No Especificado | Mortero | Mortero Piso 5, Torre 2 | 2026-08-25 | 2026-08-28 | 2026-09-22 | 2026-09-24 | 2-Cónica y dividida | 28 | 76 |  | 10 | 4536.46 | 70.1 | 158.1 | 15.5 | 155 | 756
24603 - FLORA PPTO C | 567467 | M 120 | No Especificado | Mortero | Mortero Piso 5, Torre 2 | 2026-08-25 | 2026-08-28 | 2026-09-22 | 2026-09-24 | 2-Cónica y dividida | 28 | 75 |  | 10 | 4417.865 | 69.2 | 160.1 | 15.7 | 157 | 756
24603 - FLORA PPTO C | 567467 | M 120 | No Especificado | Mortero | Mortero Piso 5, Torre 2 | 2026-08-25 | 2026-08-28 | 2026-09-22 | 2026-09-24 | 2-Cónica y dividida | 28 | 76 |  | 10 | 4536.46 | 68.7 | 154 | 15.1 | 151 | 756
24603 - FLORA PPTO C | 567467 | M 120 | No Especificado | Mortero | Mortero Piso 5, Torre 2 | 2026-08-25 | 2026-08-28 | 2026-09-08 | 2026-09-09 | 2-Cónica y dividida | 14 | 76 |  | 10 | 4536.46 | 61.8 | 138.7 | 13.6 | 136 | 739
24603 - FLORA PPTO C | 567467 | M 120 | No Especificado | Mortero | Mortero Piso 5, Torre 2 | 2026-08-25 | 2026-08-28 | 2026-09-01 | 2026-09-02 | 2-Cónica y dividida | 7 | 75 |  | 10 | 4417.865 | 52.7 | 121.3 | 11.9 | 119 | 728
24603 - FLORA PPTO C | 567467 | G 120 | No Especificado | Grouting | Grouting Piso 5, Torre 2 | 2026-08-25 | 2026-08-28 | 2026-09-22 | 2026-09-24 | 2-Cónica y dividida | 28 | 100 |  | 10 | 7853.982 | 148.8 | 192.7 | 18.9 | 189 | 756
24603 - FLORA PPTO C | 567467 | G 120 | No Especificado | Grouting | Grouting Piso 5, Torre 2 | 2026-08-25 | 2026-08-28 | 2026-09-22 | 2026-09-24 | 2-Cónica y dividida | 28 | 100 |  | 10 | 7853.982 | 146.9 | 190.7 | 18.7 | 187 | 756
24603 - FLORA PPTO C | 567467 | G 120 | No Especificado | Grouting | Grouting Piso 5, Torre 2 | 2026-08-25 | 2026-08-28 | 2026-09-22 | 2026-09-24 | 2-Cónica y dividida | 28 | 101 |  | 10 | 8011.847 | 140.5 | 178.5 | 17.5 | 175 | 756
24603 - FLORA PPTO C | 567467 | G 120 | No Especificado | Grouting | Grouting Piso 5, Torre 2 | 2026-08-25 | 2026-08-28 | 2026-09-08 | 2026-09-09 | 2-Cónica y dividida | 14 | 101 |  | 10 | 8011.847 | 118.6 | 150.9 | 14.8 | 148 | 739
24603 - FLORA PPTO C | 567467 | G 120 | No Especificado | Grouting | Grouting Piso 5, Torre 2 | 2026-08-25 | 2026-08-28 | 2026-09-01 | 2026-09-02 | 2-Cónica y dividida | 7 | 102 |  | 10 | 8171.282 | 100.4 | 125.4 | 12.3 | 123 | 728
24603 - FLORA PPTO C | 567467 | M 119 | No Especificado | Mortero | Mortero Piso 5, Torre 2 | 2026-08-25 | 2026-08-28 | 2026-09-22 | 2026-09-24 | 2-Cónica y dividida | 28 | 75 |  | 10 | 4417.865 | 76.9 | 177.4 | 17.4 | 174 | 756
24603 - FLORA PPTO C | 567467 | M 119 | No Especificado | Mortero | Mortero Piso 5, Torre 2 | 2026-08-25 | 2026-08-28 | 2026-09-22 | 2026-09-24 | 2-Cónica y dividida | 28 | 76 |  | 10 | 4536.46 | 77.2 | 173.4 | 17 | 170 | 756
24603 - FLORA PPTO C | 567467 | M 119 | No Especificado | Mortero | Mortero Piso 5, Torre 2 | 2026-08-25 | 2026-08-28 | 2026-09-22 | 2026-09-24 | 2-Cónica y dividida | 28 | 76 |  | 10 | 4536.46 | 75.5 | 169.3 | 16.6 | 166 | 756
24603 - FLORA PPTO C | 567467 | M 119 | No Especificado | Mortero | Mortero Piso 5, Torre 2 | 2026-08-25 | 2026-08-28 | 2026-09-08 | 2026-09-09 | 2-Cónica y dividida | 14 | 75 |  | 10 | 4417.865 | 62.6 | 144.8 | 14.2 | 142 | 739
24603 - FLORA PPTO C | 567467 | M 119 | No Especificado | Mortero | Mortero Piso 5, Torre 2 | 2026-08-25 | 2026-08-28 | 2026-09-01 | 2026-09-02 | 2-Cónica y dividida | 7 | 76 |  | 10 | 4536.46 | 56.2 | 126.4 | 12.4 | 124 | 728
24603 - FLORA PPTO C | 567467 | G 119 | No Especificado | Grouting | Grouting Piso 5, Torre 2 | 2026-08-25 | 2026-08-28 | 2026-09-22 | 2026-09-24 | 2-Cónica y dividida | 28 | 101 |  | 10 | 8011.847 | 143.5 | 182.5 | 17.9 | 179 | 756
24603 - FLORA PPTO C | 567467 | G 119 | No Especificado | Grouting | Grouting Piso 5, Torre 2 | 2026-08-25 | 2026-08-28 | 2026-09-22 | 2026-09-24 | 2-Cónica y dividida | 28 | 101 |  | 10 | 8011.847 | 141.2 | 179.5 | 17.6 | 176 | 756
24603 - FLORA PPTO C | 567467 | G 119 | No Especificado | Grouting | Grouting Piso 5, Torre 2 | 2026-08-25 | 2026-08-28 | 2026-09-22 | 2026-09-24 | 2-Cónica y dividida | 28 | 100 |  | 10 | 7853.982 | 139.5 | 181.5 | 17.8 | 178 | 756
24603 - FLORA PPTO C | 567467 | G 119 | No Especificado | Grouting | Grouting Piso 5, Torre 2 | 2026-08-25 | 2026-08-28 | 2026-09-08 | 2026-09-09 | 2-Cónica y dividida | 14 | 101 |  | 10 | 8011.847 | 116.6 | 148.9 | 14.6 | 146 | 739
24603 - FLORA PPTO C | 567467 | G 119 | No Especificado | Grouting | Grouting Piso 5, Torre 2 | 2026-08-25 | 2026-08-28 | 2026-09-01 | 2026-09-02 | 2-Cónica y dividida | 7 | 101 |  | 10 | 8011.847 | 110.6 | 140.7 | 13.8 | 138 | 728
24603 - FLORA PPTO C | 559585 | 1265 | AUTO | Concreto | Muro Foso Ascensor y Columnas Ejes 4 – 5’ / F, Salón Comunal | 2026-08-04 | 2026-08-06 | 2026-09-01 | 2026-09-02 | 2-Cónica y dividida | 28 | 102 | Bajo a los 28 días | 34.5 | 8171.282 | 247.5 | 309 | 30.3 | 87.8 | 728
24603 - FLORA PPTO C | 559585 | 1265 | AUTO | Concreto | Muro Foso Ascensor y Columnas Ejes 4 – 5’ / F, Salón Comunal | 2026-08-04 | 2026-08-06 | 2026-09-01 | 2026-09-02 | 2-Cónica y dividida | 28 | 100 | Bajo a los 28 días | 34.5 | 7853.982 | 248.8 | 323.3 | 31.7 | 91.9 | 728
24603 - FLORA PPTO C | 559585 | 1265 | AUTO | Concreto | Muro Foso Ascensor y Columnas Ejes 4 – 5’ / F, Salón Comunal | 2026-08-04 | 2026-08-06 | 2026-09-01 | 2026-09-02 | 2-Cónica y dividida | 28 | 101 | Bajo a los 28 días | 34.5 | 8011.847 | 249.8 | 318.2 | 31.2 | 90.4 | 728
24603 - FLORA PPTO C | 559585 | 1264 | PTICO | Concreto | Placa Piso 1, Eje 1’ – 4 / G – K Plataforma 1 | 2026-08-04 | 2026-08-06 | 2026-09-01 | 2026-09-02 | 2-Cónica y dividida | 28 | 100 |  | 20.7 | 7853.982 | 173.8 | 225.4 | 22.1 | 106.8 | 728
24603 - FLORA PPTO C | 559585 | 1264 | PTICO | Concreto | Placa Piso 1, Eje 1’ – 4 / G – K Plataforma 1 | 2026-08-04 | 2026-08-06 | 2026-09-01 | 2026-09-02 | 2-Cónica y dividida | 28 | 102 |  | 20.7 | 8171.282 | 171.8 | 214.1 | 21 | 101.4 | 728
24603 - FLORA PPTO C | 559585 | 1264 | PTICO | Concreto | Placa Piso 1, Eje 1’ – 4 / G – K Plataforma 1 | 2026-08-04 | 2026-08-06 | 2026-09-01 | 2026-09-02 | 2-Cónica y dividida | 28 | 100 |  | 20.7 | 7853.982 | 169.8 | 220.3 | 21.6 | 104.3 | 728
24603 - FLORA PPTO C | 559585 | 1263 | AUTO | Concreto | Muros Ejes 8 – 11 / A – L 3, Torre 1 | 2026-08-04 | 2026-08-06 | 2026-09-01 | 2026-09-02 | 2-Cónica y dividida | 28 | 101 |  | 48.3 | 8011.847 | 480.5 | 611.8 | 60 | 124.2 | 728
24603 - FLORA PPTO C | 559585 | 1263 | AUTO | Concreto | Muros Ejes 8 – 11 / A – L 3, Torre 1 | 2026-08-04 | 2026-08-06 | 2026-09-01 | 2026-09-02 | 2-Cónica y dividida | 28 | 100 |  | 48.3 | 7853.982 | 478.5 | 621 | 60.9 | 126.1 | 728
24603 - FLORA PPTO C | 559585 | 1263 | AUTO | Concreto | Muros Ejes 8 – 11 / A – L 3, Torre 1 | 2026-08-04 | 2026-08-06 | 2026-09-01 | 2026-09-02 | 2-Cónica y dividida | 28 | 101 |  | 48.3 | 8011.847 | 476.5 | 606.7 | 59.5 | 123.2 | 728
24603 - FLORA PPTO C | 559585 | 1262 | INDUS | Concreto | Escalera 1, Piso 2 al 3, Torre 1 | 2026-08-04 | 2026-08-06 | 2026-09-01 | 2026-09-02 | 2-Cónica y dividida | 28 | 102 |  | 41.4 | 8171.282 | 415.5 | 518 | 50.8 | 122.7 | 728
24603 - FLORA PPTO C | 559585 | 1262 | INDUS | Concreto | Escalera 1, Piso 2 al 3, Torre 1 | 2026-08-04 | 2026-08-06 | 2026-09-01 | 2026-09-02 | 2-Cónica y dividida | 28 | 101 |  | 41.4 | 8011.847 | 412.5 | 525.2 | 51.5 | 124.4 | 728
24603 - FLORA PPTO C | 559585 | 1262 | INDUS | Concreto | Escalera 1, Piso 2 al 3, Torre 1 | 2026-08-04 | 2026-08-06 | 2026-09-01 | 2026-09-02 | 2-Cónica y dividida | 28 | 100 |  | 41.4 | 7853.982 | 410.8 | 533.3 | 52.3 | 126.3 | 728
24603 - FLORA PPTO C | 559585 | 1261 | PTICO | Concreto | Placa Piso 1, Ejes 1’ – 4 / G – K Plataforma 1 | 2026-08-04 | 2026-08-06 | 2026-09-01 | 2026-09-02 | 2-Cónica y dividida | 28 | 101 |  | 20.7 | 8011.847 | 177.8 | 226.4 | 22.2 | 107.2 | 728
24603 - FLORA PPTO C | 559585 | 1261 | PTICO | Concreto | Placa Piso 1, Ejes 1’ – 4 / G – K Plataforma 1 | 2026-08-04 | 2026-08-06 | 2026-09-01 | 2026-09-02 | 2-Cónica y dividida | 28 | 100 |  | 20.7 | 7853.982 | 175.8 | 228.4 | 22.4 | 108.2 | 728
24603 - FLORA PPTO C | 559585 | 1261 | PTICO | Concreto | Placa Piso 1, Ejes 1’ – 4 / G – K Plataforma 1 | 2026-08-04 | 2026-08-06 | 2026-09-01 | 2026-09-02 | 2-Cónica y dividida | 28 | 101 |  | 20.7 | 8011.847 | 173.5 | 221.3 | 21.7 | 104.8 | 728
24603 - FLORA PPTO C | 559586 | 1269 | INDUS | Concreto | Placa Ejes 12 – 15 / A – L, Piso 14, Torre 2 | 2026-08-04 | 2026-08-06 | 2026-09-01 | 2026-09-02 | 2-Cónica y dividida | 28 | 102 |  | 48.3 | 8171.282 | 333.5 | 416 | 40.8 | 118.3 | 728
24603 - FLORA PPTO C | 559586 | 1269 | INDUS | Concreto | Placa Ejes 12 – 15 / A – L, Piso 14, Torre 2 | 2026-08-04 | 2026-08-06 | 2026-09-01 | 2026-09-02 | 2-Cónica y dividida | 28 | 101 |  | 48.3 | 8011.847 | 331.8 | 422.2 | 41.4 | 120 | 728
24603 - FLORA PPTO C | 559586 | 1269 | INDUS | Concreto | Placa Ejes 12 – 15 / A – L, Piso 14, Torre 2 | 2026-08-04 | 2026-08-06 | 2026-09-01 | 2026-09-02 | 2-Cónica y dividida | 28 | 100 |  | 34.5 | 7853.982 | 329.5 | 428.3 | 42 | 121.7 | 728
24603 - FLORA PPTO C | 559586 | 1268 | AUTO | Concreto | Muros Ejes 7 – 9 / A – L Piso 13, Torre 2 | 2026-08-04 | 2026-08-06 | 2026-09-01 | 2026-09-02 | 2-Cónica y dividida | 28 | 100 |  | 48.3 | 7853.982 | 429.8 | 557.8 | 54.7 | 113.3 | 728
24603 - FLORA PPTO C | 559586 | 1268 | AUTO | Concreto | Muros Ejes 7 – 9 / A – L Piso 13, Torre 2 | 2026-08-04 | 2026-08-06 | 2026-09-01 | 2026-09-02 | 2-Cónica y dividida | 28 | 102 |  | 48.3 | 8171.282 | 427.5 | 533.3 | 52.3 | 108.3 | 728
24603 - FLORA PPTO C | 559586 | 1268 | AUTO | Concreto | Muros Ejes 7 – 9 / A – L Piso 13, Torre 2 | 2026-08-04 | 2026-08-06 | 2026-09-01 | 2026-09-02 | 2-Cónica y dividida | 28 | 101 |  | 48.3 | 8011.847 | 425.8 | 541.5 | 53.1 | 109.9 | 728
24603 - FLORA PPTO C | 559586 | 1267 | PHCO | Concreto | Placas Piso 1, Ejes 1’ – 4 / G – K, PTA Forma 1 | 2026-08-04 | 2026-08-06 | 2026-09-01 | 2026-09-02 | 2-Cónica y dividida | 28 | 100 |  | 20.7 | 7853.982 | 187.8 | 243.7 | 23.9 | 115.5 | 728
24603 - FLORA PPTO C | 559586 | 1267 | PHCO | Concreto | Placas Piso 1, Ejes 1’ – 4 / G – K, PTA Forma 1 | 2026-08-04 | 2026-08-06 | 2026-09-01 | 2026-09-02 | 2-Cónica y dividida | 28 | 101 |  | 20.7 | 8011.847 | 185.4 | 235.6 | 23.1 | 111.6 | 728
24603 - FLORA PPTO C | 559586 | 1267 | PHCO | Concreto | Placas Piso 1, Ejes 1’ – 4 / G – K, PTA Forma 1 | 2026-08-04 | 2026-08-06 | 2026-09-01 | 2026-09-02 | 2-Cónica y dividida | 28 | 100 |  | 20.7 | 7853.982 | 192.8 | 249.8 | 24.5 | 118.4 | 728
24603 - FLORA PPTO C | 559586 | 1266 | INDUS | Concreto | Placas Ejes 1 – 6 / A – L, Piso 5, Torre 1 | 2026-08-04 | 2026-08-06 | 2026-09-01 | 2026-09-02 | 2-Cónica y dividida | 28 | 101 |  | 41.4 | 8011.847 | 440.5 | 560.8 | 55 | 132.9 | 728
24603 - FLORA PPTO C | 559586 | 1266 | INDUS | Concreto | Placas Ejes 1 – 6 / A – L, Piso 5, Torre 1 | 2026-08-04 | 2026-08-06 | 2026-09-01 | 2026-09-02 | 2-Cónica y dividida | 28 | 102 |  | 41.4 | 8171.282 | 438.5 | 547.6 | 53.7 | 129.7 | 728
24603 - FLORA PPTO C | 559586 | 1266 | INDUS | Concreto | Placas Ejes 1 – 6 / A – L, Piso 5, Torre 1 | 2026-08-04 | 2026-08-06 | 2026-09-01 | 2026-09-02 | 2-Cónica y dividida | 28 | 101 |  | 41.4 | 8011.847 | 436.8 | 555.7 | 54.5 | 131.6 | 728
24603 - FLORA PPTO C | 559584 | 1260 | INDUS | Concreto | Placa Ejes 1 – 4 / A – L, Piso 13, Torre 2 | 2026-08-03 | 2026-08-06 | 2026-08-31 | 2026-09-02 | 5-Fractura extremos | 28 | 101 |  | 34.5 | 8011.847 | 420.3 | 535.4 | 52.5 | 152.2 | 728
24603 - FLORA PPTO C | 559584 | 1260 | INDUS | Concreto | Placa Ejes 1 – 4 / A – L, Piso 13, Torre 2 | 2026-08-03 | 2026-08-06 | 2026-08-31 | 2026-09-02 | 5-Fractura extremos | 28 | 102 |  | 34.5 | 8171.282 | 418 | 522.1 | 51.2 | 148.4 | 728
24603 - FLORA PPTO C | 559584 | 1260 | INDUS | Concreto | Placa Ejes 1 – 4 / A – L, Piso 13, Torre 2 | 2026-08-03 | 2026-08-06 | 2026-08-31 | 2026-09-02 | 5-Fractura extremos | 28 | 101 |  | 34.5 | 8011.847 | 425.6 | 541.5 | 53.1 | 153.9 | 728
24603 - FLORA PPTO C | 559584 | 1259 | AUTO | Concreto | Muros Ejes 11 - 12 / A - F y 9 - 11 / A - F, Piso 13, Torre 2 | 2026-08-03 | 2026-08-06 | 2026-08-31 | 2026-09-02 | 2-Cónica y dividida | 28 | 101 |  | 48.3 | 8011.847 | 435.9 | 554.7 | 54.4 | 112.6 | 728
24603 - FLORA PPTO C | 559584 | 1259 | AUTO | Concreto | Muros Ejes 11 - 12 / A - F y 9 - 11 / A - F, Piso 13, Torre 2 | 2026-08-03 | 2026-08-06 | 2026-08-31 | 2026-09-02 | 2-Cónica y dividida | 28 | 100 |  | 48.3 | 7853.982 | 438.4 | 569 | 55.8 | 115.5 | 728
24603 - FLORA PPTO C | 559584 | 1259 | AUTO | Concreto | Muros Ejes 11 - 12 / A - F y 9 - 11 / A - F, Piso 13, Torre 2 | 2026-08-03 | 2026-08-06 | 2026-08-31 | 2026-09-02 | 2-Cónica y dividida | 28 | 102 |  | 48.3 | 8171.282 | 432.6 | 539.4 | 52.9 | 109.5 | 728
24603 - FLORA PPTO C | 559584 | 1258 | INDUS | Concreto | Escalera 2 Piso 8 al 9, Torre 2 | 2026-08-03 | 2026-08-06 | 2026-08-31 | 2026-09-02 | 2-Cónica y dividida | 28 | 101 |  | 34.5 | 8011.847 | 353.3 | 449.7 | 44.1 | 127.8 | 728
24603 - FLORA PPTO C | 559584 | 1258 | INDUS | Concreto | Escalera 2 Piso 8 al 9, Torre 2 | 2026-08-03 | 2026-08-06 | 2026-08-31 | 2026-09-02 | 2-Cónica y dividida | 28 | 101 |  | 34.5 | 8011.847 | 358 | 455.8 | 44.7 | 129.6 | 728
24603 - FLORA PPTO C | 559584 | 1258 | INDUS | Concreto | Escalera 2 Piso 8 al 9, Torre 2 | 2026-08-03 | 2026-08-06 | 2026-08-31 | 2026-09-02 | 2-Cónica y dividida | 28 | 100 |  | 34.5 | 7853.982 | 349.6 | 453.8 | 44.5 | 129 | 728
24603 - FLORA PPTO C | 574267 | 1322 | Industrializado | Concreto | Placa ejes 12-15 / A-L, piso 16, T2 | 2026-08-20 | 2026-08-27 | 2026-09-03 | 2026-09-04 | 3-Columnar | 14 | 102 |  | 35 | 8171.282 | 300.1 | 374.2 | 36.7 | 104.9 | 733
24603 - FLORA PPTO C | 574267 | 1322 | Industrializado | Concreto | Placa ejes 12-15 / A-L, piso 16, T2 | 2026-08-20 | 2026-08-27 | 2026-08-27 | 2026-08-28 | 3-Columnar | 7 | 102 |  | 35 | 8171.282 | 233.9 | 291.6 | 28.6 | 81.7 | 725
24603 - FLORA PPTO C | 574267 | 1321 | Autocompactado | Concreto | Muros ejes 7-9 / A-L, piso 6, torre 1 | 2026-08-20 | 2026-08-27 | 2026-09-03 | 2026-09-04 | 3-Columnar | 14 | 102 |  | 48 | 8171.282 | 385 | 480.3 | 47.1 | 98.1 | 733
24603 - FLORA PPTO C | 574267 | 1321 | Autocompactado | Concreto | Muros ejes 7-9 / A-L, piso 6, torre 1 | 2026-08-20 | 2026-08-27 | 2026-08-27 | 2026-08-28 | 3-Columnar | 7 | 102 |  | 48 | 8171.282 | 349.1 | 435.4 | 42.7 | 89 | 725
24603 - FLORA PPTO C | 574267 | 1320 | Autocompactado | Concreto | Muros ejes 7-9 / A-L, piso 15, T2 | 2026-08-20 | 2026-08-27 | 2026-09-03 | 2026-09-04 | 3-Columnar | 14 | 102 |  | 42 | 8171.282 | 372.4 | 465 | 45.6 | 108.6 | 733
24603 - FLORA PPTO C | 574267 | 1320 | Autocompactado | Concreto | Muros ejes 7-9 / A-L, piso 15, T2 | 2026-08-20 | 2026-08-27 | 2026-08-27 | 2026-08-28 | 3-Columnar | 7 | 101 |  | 42 | 8011.847 | 275 | 349.8 | 34.3 | 81.7 | 725
24603 - FLORA PPTO C | 574267 | 1319 | Industrializado | Concreto | Placa ejes 12-15 / A-L, piso 6, torre 1 | 2026-08-20 | 2026-08-27 | 2026-09-03 | 2026-09-04 | 3-Columnar | 14 | 101 |  | 42 | 8011.847 | 352.5 | 448.7 | 44 | 104.8 | 733
24603 - FLORA PPTO C | 574267 | 1319 | Industrializado | Concreto | Placa ejes 12-15 / A-L, piso 6, torre 1 | 2026-08-20 | 2026-08-27 | 2026-08-27 | 2026-08-28 | 3-Columnar | 7 | 102 |  | 42 | 8171.282 | 324.5 | 404.8 | 39.7 | 94.5 | 725
24603 - FLORA PPTO C | 574267 | 1318 | Autocompactado | Concreto | Muro cimentación rampa acceso | 2026-08-20 | 2026-08-27 | 2026-09-03 | 2026-09-04 | 3-Columnar | 14 | 102 |  | 28 | 8171.282 | 244.1 | 304.9 | 29.9 | 106.8 | 733
24603 - FLORA PPTO C | 574267 | 1318 | Autocompactado | Concreto | Muro cimentación rampa acceso | 2026-08-20 | 2026-08-27 | 2026-08-27 | 2026-08-28 | 3-Columnar | 7 | 101 |  | 28 | 8011.847 | 217 | 276.3 | 27.1 | 96.8 | 725
24603 - FLORA PPTO C | 559583 | 1257 | AUTO | Concreto | Muros ejes 7 - 9 / A - L piso 4 torre 1 | 2026-08-01 | 2026-08-06 | 2026-08-29 | 2026-09-01 | 2-Cónica y dividida | 28 | 102 |  | 48.3 | 8171.282 | 454.9 | 568 | 55.7 | 115.3 | 727
24603 - FLORA PPTO C | 559583 | 1257 | AUTO | Concreto | Muros ejes 7 - 9 / A - L piso 4 torre 1 | 2026-08-01 | 2026-08-06 | 2026-08-29 | 2026-09-01 | 2-Cónica y dividida | 28 | 100 |  | 48.3 | 7853.982 | 458 | 594.5 | 58.3 | 120.7 | 727
24603 - FLORA PPTO C | 559583 | 1257 | AUTO | Concreto | Muros ejes 7 - 9 / A - L piso 4 torre 1 | 2026-08-01 | 2026-08-06 | 2026-08-29 | 2026-09-01 | 2-Cónica y dividida | 28 | 101 |  | 48.3 | 8011.847 | 461.4 | 587.4 | 57.6 | 119.3 | 727
24603 - FLORA PPTO C | 559583 | 1256 | AUTO | Concreto | Muros ejes 11 - 15 / A - L, y 11 - 12 / G - L, piso 13 torre 1 | 2026-08-01 | 2026-08-06 | 2026-08-29 | 2026-09-01 | 2-Cónica y dividida | 28 | 101 |  | 48.3 | 8011.847 | 428.6 | 545.6 | 53.5 | 110.8 | 727
24603 - FLORA PPTO C | 559583 | 1256 | AUTO | Concreto | Muros ejes 11 - 15 / A - L, y 11 - 12 / G - L, piso 13 torre 1 | 2026-08-01 | 2026-08-06 | 2026-08-29 | 2026-09-01 | 2-Cónica y dividida | 28 | 101 |  | 48.3 | 8011.847 | 430 | 547.6 | 53.7 | 111.2 | 727
24603 - FLORA PPTO C | 559583 | 1256 | AUTO | Concreto | Muros ejes 11 - 15 / A - L, y 11 - 12 / G - L, piso 13 torre 1 | 2026-08-01 | 2026-08-06 | 2026-08-29 | 2026-09-01 | 2-Cónica y dividida | 28 | 100 |  | 48.3 | 7853.982 | 422 | 547.6 | 53.7 | 111.2 | 727
24603 - FLORA PPTO C | 559583 | 1255 | INDUS | Concreto | Placa ejes 4 - 7 / A - L, piso 13, torre 2 | 2026-08-01 | 2026-08-06 | 2026-08-29 | 2026-09-01 | 5-Fractura extremos | 28 | 102 |  | 34.5 | 8171.282 | 383.4 | 478.2 | 46.9 | 135.9 | 727
24603 - FLORA PPTO C | 559583 | 1255 | INDUS | Concreto | Placa ejes 4 - 7 / A - L, piso 13, torre 2 | 2026-08-01 | 2026-08-06 | 2026-08-29 | 2026-09-01 | 5-Fractura extremos | 28 | 100 |  | 34.5 | 7853.982 | 380 | 493.5 | 48.4 | 140.3 | 727
24603 - FLORA PPTO C | 559583 | 1255 | INDUS | Concreto | Placa ejes 4 - 7 / A - L, piso 13, torre 2 | 2026-08-01 | 2026-08-06 | 2026-08-29 | 2026-09-01 | 5-Fractura extremos | 28 | 101 |  | 34.5 | 8011.847 | 377.5 | 480.3 | 47.1 | 136.5 | 727
24603 - FLORA PPTO C | 559583 | 1254 | AUTO | Concreto | Muros y columnas semisótano 3 - 5´/ E, salón comunal | 2026-08-01 | 2026-08-06 | 2026-08-29 | 2026-09-01 | 2-Cónica y dividida | 28 | 100 |  | 34.5 | 7853.982 | 360.8 | 468.1 | 45.9 | 133 | 727
24603 - FLORA PPTO C | 559583 | 1254 | AUTO | Concreto | Muros y columnas semisótano 3 - 5´/ E, salón comunal | 2026-08-01 | 2026-08-06 | 2026-08-29 | 2026-09-01 | 2-Cónica y dividida | 28 | 102 |  | 34.5 | 8171.282 | 362 | 451.7 | 44.3 | 128.4 | 727
24603 - FLORA PPTO C | 559583 | 1254 | AUTO | Concreto | Muros y columnas semisótano 3 - 5´/ E, salón comunal | 2026-08-01 | 2026-08-06 | 2026-08-29 | 2026-09-01 | 2-Cónica y dividida | 28 | 101 |  | 34.5 | 8011.847 | 356.6 | 453.8 | 44.5 | 129 | 727
24603 - FLORA PPTO C | 574281 | 1248 | Indus | Concreto | Placa ejes 9-12/A-L Piso 13, T2 | 2026-07-30 | 2026-08-06 | 2026-08-27 | 2026-09-01 | 2-Cónica y dividida | 28 | 100 |  | 34.5 | 7853.982 | 360.4 | 468.1 | 45.9 | 133 | 726
24603 - FLORA PPTO C | 574281 | 1248 | Indus | Concreto | Placa ejes 9-12/A-L Piso 13, T2 | 2026-07-30 | 2026-08-06 | 2026-08-27 | 2026-09-01 | 2-Cónica y dividida | 28 | 102 |  | 34.5 | 8171.282 | 357.1 | 445.6 | 43.7 | 126.7 | 726
24603 - FLORA PPTO C | 574281 | 1248 | Indus | Concreto | Placa ejes 9-12/A-L Piso 13, T2 | 2026-07-30 | 2026-08-06 | 2026-08-27 | 2026-09-01 | 2-Cónica y dividida | 28 | 100 |  | 34.5 | 7853.982 | 352.5 | 457.9 | 44.9 | 130.1 | 726
24603 - FLORA PPTO C | 574281 | 1247 | Auto | Concreto | Muros ejes 1-3/A-F y 4-5/A-F piso 4, Torre 1 | 2026-07-30 | 2026-08-06 | 2026-08-27 | 2026-09-01 | 2-Cónica y dividida | 28 | 101 |  | 48.3 | 8011.847 | 473.7 | 602.7 | 59.1 | 122.4 | 726
24603 - FLORA PPTO C | 574281 | 1247 | Auto | Concreto | Muros ejes 1-3/A-F y 4-5/A-F piso 4, Torre 1 | 2026-07-30 | 2026-08-06 | 2026-08-27 | 2026-09-01 | 2-Cónica y dividida | 28 | 100 |  | 48.3 | 7853.982 | 479.2 | 622 | 61 | 126.3 | 726
24603 - FLORA PPTO C | 574281 | 1247 | Auto | Concreto | Muros ejes 1-3/A-F y 4-5/A-F piso 4, Torre 1 | 2026-07-30 | 2026-08-06 | 2026-08-27 | 2026-09-01 | 2-Cónica y dividida | 28 | 102 |  | 48.3 | 8171.282 | 471.2 | 588.4 | 57.7 | 119.5 | 726
24603 - FLORA PPTO C | 574281 | 1246 | Auto | Concreto | Muros ejes 4-7/G - L, Piso 12, T2 | 2026-07-30 | 2026-08-06 | 2026-08-27 | 2026-09-01 | 2-Cónica y dividida | 28 | 100 |  | 48.3 | 7853.982 | 468.1 | 607.8 | 59.6 | 123.4 | 726
24603 - FLORA PPTO C | 574281 | 1246 | Auto | Concreto | Muros ejes 4-7/G - L, Piso 12, T2 | 2026-07-30 | 2026-08-06 | 2026-08-27 | 2026-09-01 | 2-Cónica y dividida | 28 | 102 |  | 48.3 | 8171.282 | 470.9 | 587.4 | 57.6 | 119.3 | 726
24603 - FLORA PPTO C | 574281 | 1246 | Auto | Concreto | Muros ejes 4-7/G - L, Piso 12, T2 | 2026-07-30 | 2026-08-06 | 2026-08-27 | 2026-09-01 | 2-Cónica y dividida | 28 | 100 |  | 48.3 | 7853.982 | 475.2 | 616.9 | 60.5 | 125.3 | 726
24603 - FLORA PPTO C | 574281 | 1245 | Auto | Concreto | Columnas ejes 4/E-F semi sótano salón comunal | 2026-07-30 | 2026-08-06 | 2026-08-27 | 2026-09-01 | 2-Cónica y dividida | 28 | 101 |  | 34.5 | 8011.847 | 360.1 | 457.9 | 44.9 | 130.1 | 726
24603 - FLORA PPTO C | 574281 | 1245 | Auto | Concreto | Columnas ejes 4/E-F semi sótano salón comunal | 2026-07-30 | 2026-08-06 | 2026-08-27 | 2026-09-01 | 2-Cónica y dividida | 28 | 100 |  | 34.5 | 7853.982 | 362.7 | 471.1 | 46.2 | 133.9 | 726
24603 - FLORA PPTO C | 574281 | 1245 | Auto | Concreto | Columnas ejes 4/E-F semi sótano salón comunal | 2026-07-30 | 2026-08-06 | 2026-08-27 | 2026-09-01 | 2-Cónica y dividida | 28 | 101 |  | 34.5 | 8011.847 | 353.7 | 449.7 | 44.1 | 127.8 | 726
24603 - FLORA PPTO C | 559582 | 1253 | INDUS | Concreto | Placa ejes 10 - 12 / G - L y 12 - 15 / A - L, piso 4 torre 1 | 2026-07-31 | 2026-08-06 | 2026-08-28 | 2026-09-01 | 2-Cónica y dividida | 28 | 100 |  | 41.4 | 7853.982 | 445.9 | 579.2 | 56.8 | 137.2 | 727
24603 - FLORA PPTO C | 559582 | 1253 | INDUS | Concreto | Placa ejes 10 - 12 / G - L y 12 - 15 / A - L, piso 4 torre 1 | 2026-07-31 | 2026-08-06 | 2026-08-28 | 2026-09-01 | 2-Cónica y dividida | 28 | 102 |  | 41.4 | 8171.282 | 442.3 | 551.7 | 54.1 | 130.7 | 727
24603 - FLORA PPTO C | 559582 | 1253 | INDUS | Concreto | Placa ejes 10 - 12 / G - L y 12 - 15 / A - L, piso 4 torre 1 | 2026-07-31 | 2026-08-06 | 2026-08-28 | 2026-09-01 | 2-Cónica y dividida | 28 | 101 |  | 41.4 | 8011.847 | 440.3 | 560.8 | 55 | 132.9 | 727
24603 - FLORA PPTO C | 559582 | 1252 | AUTO | Concreto | Muros ejes 4 - 5 / A - F y 1 - 4 / A - L, piso 12, torre 2 | 2026-07-31 | 2026-08-06 | 2026-08-28 | 2026-09-01 | 2-Cónica y dividida | 28 | 101 |  | 48.3 | 8011.847 | 495.9 | 631.2 | 61.9 | 128.2 | 727
24603 - FLORA PPTO C | 559582 | 1252 | AUTO | Concreto | Muros ejes 4 - 5 / A - F y 1 - 4 / A - L, piso 12, torre 2 | 2026-07-31 | 2026-08-06 | 2026-08-28 | 2026-09-01 | 2-Cónica y dividida | 28 | 100 |  | 48.3 | 7853.982 | 480.3 | 624.1 | 61.2 | 126.7 | 727
24603 - FLORA PPTO C | 559582 | 1252 | AUTO | Concreto | Muros ejes 4 - 5 / A - F y 1 - 4 / A - L, piso 12, torre 2 | 2026-07-31 | 2026-08-06 | 2026-08-28 | 2026-09-01 | 2-Cónica y dividida | 28 | 102 |  | 48.3 | 8171.282 | 487.6 | 608.8 | 59.7 | 123.6 | 727
24603 - FLORA PPTO C | 559582 | 1251 | AUTO | Concreto | Muros ejes 4 - 5 / G - L y 5 - 7 / A - L piso 4, torre 1 | 2026-07-31 | 2026-08-06 | 2026-08-28 | 2026-09-01 | 2-Cónica y dividida | 28 | 100 |  | 48.3 | 7853.982 | 452.3 | 587.4 | 57.6 | 119.3 | 727
24603 - FLORA PPTO C | 559582 | 1251 | AUTO | Concreto | Muros ejes 4 - 5 / G - L y 5 - 7 / A - L piso 4, torre 1 | 2026-07-31 | 2026-08-06 | 2026-08-28 | 2026-09-01 | 2-Cónica y dividida | 28 | 101 |  | 48.3 | 8011.847 | 450 | 573.1 | 56.2 | 116.4 | 727
24603 - FLORA PPTO C | 559582 | 1251 | AUTO | Concreto | Muros ejes 4 - 5 / G - L y 5 - 7 / A - L piso 4, torre 1 | 2026-07-31 | 2026-08-06 | 2026-08-28 | 2026-09-01 | 2-Cónica y dividida | 28 | 100 |  | 48.3 | 7853.982 | 444.4 | 577.2 | 56.6 | 117.2 | 727
24603 - FLORA PPTO C | 559582 | 1250 | INDUS | Concreto | Placa ejes 7 - 9 / A - L, piso 13 torre 2 | 2026-07-31 | 2026-08-06 | 2026-08-28 | 2026-09-01 | 2-Cónica y dividida | 28 | 102 |  | 34.5 | 8171.282 | 358 | 446.6 | 43.8 | 127 | 727
24603 - FLORA PPTO C | 559582 | 1250 | INDUS | Concreto | Placa ejes 7 - 9 / A - L, piso 13 torre 2 | 2026-07-31 | 2026-08-06 | 2026-08-28 | 2026-09-01 | 2-Cónica y dividida | 28 | 100 |  | 34.5 | 7853.982 | 360 | 467 | 45.8 | 132.8 | 727
24603 - FLORA PPTO C | 559582 | 1250 | INDUS | Concreto | Placa ejes 7 - 9 / A - L, piso 13 torre 2 | 2026-07-31 | 2026-08-06 | 2026-08-28 | 2026-09-01 | 2-Cónica y dividida | 28 | 101 |  | 34.5 | 8011.847 | 364.6 | 464 | 45.5 | 131.9 | 727
24603 - FLORA PPTO C | 559582 | 1249 | INDUS | Concreto | Escalera 2 piso 1 al 2, torre 1 | 2026-07-31 | 2026-08-06 | 2026-08-28 | 2026-09-01 | 2-Cónica y dividida | 28 | 100 |  | 41.4 | 7853.982 | 438.9 | 570 | 55.9 | 135 | 727
24603 - FLORA PPTO C | 559582 | 1249 | INDUS | Concreto | Escalera 2 piso 1 al 2, torre 1 | 2026-07-31 | 2026-08-06 | 2026-08-28 | 2026-09-01 | 2-Cónica y dividida | 28 | 101 |  | 41.4 | 8011.847 | 435 | 553.7 | 54.3 | 131.2 | 727
24603 - FLORA PPTO C | 559582 | 1249 | INDUS | Concreto | Escalera 2 piso 1 al 2, torre 1 | 2026-07-31 | 2026-08-06 | 2026-08-28 | 2026-09-01 | 2-Cónica y dividida | 28 | 101 |  | 41.4 | 8011.847 | 430.3 | 547.6 | 53.7 | 129.7 | 727
24603 - FLORA PPTO C | 574266 | 1317 | Autocompactado | Concreto | Muros ejes 1-6 / A-F, piso 6, torre 1 | 2026-08-19 | 2026-08-26 | 2026-09-02 | 2026-09-04 | 3-Columnar | 14 | 102 |  | 48 | 8171.282 | 381.9 | 476.2 | 46.7 | 97.3 | 733
24603 - FLORA PPTO C | 574266 | 1317 | Autocompactado | Concreto | Muros ejes 1-6 / A-F, piso 6, torre 1 | 2026-08-19 | 2026-08-26 | 2026-08-26 | 2026-08-27 | 3-Columnar | 7 | 102 |  | 48 | 8171.282 | 301.1 | 375.3 | 36.8 | 76.7 | 724
24603 - FLORA PPTO C | 574266 | 1316 | Industrializado | Concreto | Placa ejes 1-4 / A-L, piso 15, torre 2 | 2026-08-19 | 2026-08-26 | 2026-09-02 | 2026-09-04 | 3-Columnar | 14 | 101 |  | 35 | 8011.847 | 327.9 | 417.1 | 40.9 | 116.9 | 733
24603 - FLORA PPTO C | 574266 | 1316 | Industrializado | Concreto | Placa ejes 1-4 / A-L, piso 15, torre 2 | 2026-08-19 | 2026-08-26 | 2026-08-26 | 2026-08-27 | 3-Columnar | 7 | 102 |  | 35 | 8171.282 | 296.2 | 369.1 | 36.2 | 103.4 | 724
24603 - FLORA PPTO C | 574266 | 1315 | Autocompactado | Concreto | Muros ejes 9-12 / G-L, piso 15, T2 | 2026-08-19 | 2026-08-26 | 2026-09-02 | 2026-09-04 | 3-Columnar | 14 | 102 |  | 42 | 8171.282 | 360.5 | 449.7 | 44.1 | 105 | 733
24603 - FLORA PPTO C | 574266 | 1315 | Autocompactado | Concreto | Muros ejes 9-12 / G-L, piso 15, T2 | 2026-08-19 | 2026-08-26 | 2026-08-26 | 2026-08-27 | 3-Columnar | 7 | 102 |  | 42 | 8171.282 | 330.1 | 412 | 40.4 | 96.2 | 724
24603 - FLORA PPTO C | 574266 | 1314 | Industrializado | Concreto | Placa ejes 10-12 / A-L, piso 6, torre 1 | 2026-08-19 | 2026-08-26 | 2026-09-02 | 2026-09-04 | 3-Columnar | 14 | 101 |  | 42 | 8011.847 | 310.4 | 394.6 | 38.7 | 92.1 | 733
24603 - FLORA PPTO C | 574266 | 1314 | Industrializado | Concreto | Placa ejes 10-12 / A-L, piso 6, torre 1 | 2026-08-19 | 2026-08-26 | 2026-08-26 | 2026-08-27 | 4-Transversal | 7 | 102 |  | 42 | 8171.282 | 263.4 | 328.3 | 32.2 | 76.7 | 724
24603 - FLORA PPTO C | 574266 | 1313 | Industrializado | Concreto | Escalera 2, piso 10 al 11, torre 2 | 2026-08-19 | 2026-08-26 | 2026-09-02 | 2026-09-04 | 3-Columnar | 14 | 101 |  | 42 | 8011.847 | 300.9 | 383.4 | 37.6 | 89.5 | 733
24603 - FLORA PPTO C | 574266 | 1313 | Industrializado | Concreto | Escalera 2, piso 10 al 11, torre 2 | 2026-08-19 | 2026-08-26 | 2026-08-26 | 2026-08-27 | 4-Transversal | 7 | 102 |  | 42 | 8171.282 | 267.4 | 333.4 | 32.7 | 77.9 | 724
24603 - FLORA PPTO C | 574265 | 1312 | Autocompactado | Concreto | Muros ejes 1-6 / G-L, piso 6, torre 1 | 2026-08-18 | 2026-08-25 | 2026-09-01 | 2026-09-04 | 3-Columnar | 14 | 102 |  | 48 | 8171.282 | 385.2 | 480.3 | 47.1 | 98.1 | 732
24603 - FLORA PPTO C | 574265 | 1312 | Autocompactado | Concreto | Muros ejes 1-6 / G-L, piso 6, torre 1 | 2026-08-18 | 2026-08-25 | 2026-08-25 | 2026-08-27 | 4-Transversal | 7 | 102 |  | 48 | 8171.282 | 288.8 | 360 | 35.3 | 73.5 | 723
24603 - FLORA PPTO C | 574265 | 1311 | Industrializado | Concreto | Placa ejes 4-7 / A-L, piso 15, torre 2 | 2026-08-18 | 2026-08-25 | 2026-09-01 | 2026-09-04 | 3-Columnar | 14 | 102 |  | 35 | 8171.282 | 309.5 | 386.5 | 37.9 | 108.3 | 732
24603 - FLORA PPTO C | 574265 | 1311 | Industrializado | Concreto | Placa ejes 4-7 / A-L, piso 15, torre 2 | 2026-08-18 | 2026-08-25 | 2026-08-25 | 2026-08-27 | 3-Columnar | 7 | 102 |  | 35 | 8171.282 | 293.7 | 366.1 | 35.9 | 102.6 | 723
24603 - FLORA PPTO C | 574265 | 1310 | Autocompactado | Concreto | Muros ejes 12-15 / A-L y 11-12 / G-L, piso 15, torre 2 | 2026-08-18 | 2026-08-25 | 2026-09-01 | 2026-09-04 | 3-Columnar | 14 | 101 |  | 42 | 8011.847 | 340.2 | 433.4 | 42.5 | 101.2 | 732
24603 - FLORA PPTO C | 574265 | 1310 | Autocompactado | Concreto | Muros ejes 12-15 / A-L y 11-12 / G-L, piso 15, torre 2 | 2026-08-18 | 2026-08-25 | 2026-08-25 | 2026-08-27 | 3-Columnar | 7 | 102 |  | 42 | 8171.282 | 317.8 | 396.7 | 38.9 | 92.6 | 723
24603 - FLORA PPTO C | 574265 | 1309 | Industrializado | Concreto | Placa ejes 8-11 / A-L, piso 6, torre 1 | 2026-08-18 | 2026-08-25 | 2026-09-01 | 2026-09-04 | 3-Columnar | 14 | 101 |  | 42 | 8011.847 | 340.2 | 433.4 | 42.5 | 101.2 | 732
24603 - FLORA PPTO C | 574265 | 1309 | Industrializado | Concreto | Placa ejes 8-11 / A-L, piso 6, torre 1 | 2026-08-18 | 2026-08-25 | 2026-08-25 | 2026-08-27 | 3-Columnar | 7 | 102 |  | 42 | 8171.282 | 320.1 | 399.7 | 39.2 | 93.3 | 723
24603 - FLORA PPTO C | 574264 | 1308 | Plástico | Concreto | Placa piso 1, salón comunal | 2026-08-18 | 2026-08-25 | 2026-09-01 | 2026-09-04 | 3-Columnar | 14 | 102 |  | 28 | 8171.282 | 232.2 | 289.6 | 28.4 | 101.4 | 732
24603 - FLORA PPTO C | 574264 | 1308 | Plástico | Concreto | Placa piso 1, salón comunal | 2026-08-18 | 2026-08-25 | 2026-08-25 | 2026-08-27 | 3-Columnar | 7 | 102 |  | 28 | 8171.282 | 200.5 | 249.8 | 24.5 | 87.5 | 723
24603 - FLORA PPTO C | 574264 | 1307 | Plástico | Concreto | Placa piso 1, salón comunal | 2026-08-18 | 2026-08-25 | 2026-09-01 | 2026-09-04 | 3-Columnar | 14 | 101 |  | 28 | 8011.847 | 226.7 | 288.6 | 28.3 | 101.1 | 732
24603 - FLORA PPTO C | 574264 | 1307 | Plástico | Concreto | Placa piso 1, salón comunal | 2026-08-18 | 2026-08-25 | 2026-08-25 | 2026-08-27 | 3-Columnar | 7 | 102 |  | 28 | 8171.282 | 192.6 | 240.7 | 23.6 | 84.3 | 723
24603 - FLORA PPTO C | 574264 | 1306 | Autocompactado | Concreto | Placa piso 1, salón comunal | 2026-08-18 | 2026-08-25 | 2026-09-01 | 2026-09-04 | 3-Columnar | 14 | 102 |  | 35 | 8171.282 | 288.8 | 360 | 35.3 | 100.9 | 732
24603 - FLORA PPTO C | 574264 | 1306 | Autocompactado | Concreto | Placa piso 1, salón comunal | 2026-08-18 | 2026-08-25 | 2026-08-25 | 2026-08-27 | 3-Columnar | 7 | 102 |  | 35 | 8171.282 | 266.1 | 332.4 | 32.6 | 93.1 | 723
24603 - FLORA PPTO C | 559581 | 1244 | AUTO | Concreto | Muros ejes 5 - 7 / A - F y 7 - 9 / G - 2 , piso 12 , torre 2 | 2026-07-29 | 2026-07-31 | 2026-08-26 | 2026-09-01 | 2-Cónica y dividida | 28 | 100 |  | 48.3 | 7853.982 | 444.9 | 577.2 | 56.6 | 117.2 | 726
24603 - FLORA PPTO C | 559581 | 1244 | AUTO | Concreto | Muros ejes 5 - 7 / A - F y 7 - 9 / G - 2 , piso 12 , torre 2 | 2026-07-29 | 2026-07-31 | 2026-08-26 | 2026-09-01 | 2-Cónica y dividida | 28 | 101 |  | 48.3 | 8011.847 | 432 | 549.6 | 53.9 | 111.6 | 726
24603 - FLORA PPTO C | 559581 | 1244 | AUTO | Concreto | Muros ejes 5 - 7 / A - F y 7 - 9 / G - 2 , piso 12 , torre 2 | 2026-07-29 | 2026-07-31 | 2026-08-26 | 2026-09-01 | 2-Cónica y dividida | 28 | 100 |  | 48.3 | 7853.982 | 439.6 | 571 | 56 | 115.9 | 726
24603 - FLORA PPTO C | 559581 | 1243 | INDUS | Concreto | Placa ejes 8 - 10 / G - L , piso 4 , T1 | 2026-07-29 | 2026-07-31 | 2026-08-26 | 2026-09-01 | 2-Cónica y dividida | 28 | 102 |  | 41.4 | 8171.282 | 389.1 | 485.4 | 47.6 | 115 | 726
24603 - FLORA PPTO C | 559581 | 1243 | INDUS | Concreto | Placa ejes 8 - 10 / G - L , piso 4 , T1 | 2026-07-29 | 2026-07-31 | 2026-08-26 | 2026-09-01 | 2-Cónica y dividida | 28 | 100 |  | 41.4 | 7853.982 | 383.9 | 498.6 | 48.9 | 118.1 | 726
24603 - FLORA PPTO C | 559581 | 1243 | INDUS | Concreto | Placa ejes 8 - 10 / G - L , piso 4 , T1 | 2026-07-29 | 2026-07-31 | 2026-08-26 | 2026-09-01 | 2-Cónica y dividida | 28 | 102 |  | 41.4 | 8171.282 | 385.9 | 481.3 | 47.2 | 114 | 726
24603 - FLORA PPTO C | 559581 | 1242 | INDUS | Concreto | Placa ejes 12 - 15 / A - L , piso 13 , T2 | 2026-07-29 | 2026-07-31 | 2026-08-26 | 2026-09-01 | 2-Cónica y dividida | 28 | 100 |  | 34.5 | 7853.982 | 428.4 | 555.7 | 54.5 | 158 | 726
24603 - FLORA PPTO C | 559581 | 1242 | INDUS | Concreto | Placa ejes 12 - 15 / A - L , piso 13 , T2 | 2026-07-29 | 2026-07-31 | 2026-08-26 | 2026-09-01 | 2-Cónica y dividida | 28 | 102 |  | 34.5 | 8171.282 | 420 | 524.1 | 51.4 | 149 | 726
24603 - FLORA PPTO C | 559581 | 1242 | INDUS | Concreto | Placa ejes 12 - 15 / A - L , piso 13 , T2 | 2026-07-29 | 2026-07-31 | 2026-08-26 | 2026-09-01 | 2-Cónica y dividida | 28 | 100 |  | 34.5 | 7853.982 | 421.6 | 547.6 | 53.7 | 155.7 | 726
24603 - FLORA PPTO C | 540020 | 1241 | Indus | Concreto | Escaleras 1 piso 1 al piso 2, torre 2 | 2026-07-29 | 2026-07-31 | 2026-08-26 | 2026-08-27 | 5-Fractura extremos | 28 | 101 |  | 41.4 | 8011.847 | 410.2 | 522.1 | 51.2 | 123.7 | 722
24603 - FLORA PPTO C | 540020 | 1241 | Indus | Concreto | Escaleras 1 piso 1 al piso 2, torre 2 | 2026-07-29 | 2026-07-31 | 2026-08-26 | 2026-08-27 | 5-Fractura extremos | 28 | 100 |  | 41.4 | 7853.982 | 415.6 | 539.4 | 52.9 | 127.8 | 722
24603 - FLORA PPTO C | 540020 | 1241 | Indus | Concreto | Escaleras 1 piso 1 al piso 2, torre 2 | 2026-07-29 | 2026-07-31 | 2026-08-26 | 2026-08-27 | 5-Fractura extremos | 28 | 101 |  | 41.4 | 8011.847 | 409.6 | 521.1 | 51.1 | 123.4 | 722
24603 - FLORA PPTO C | 540020 | 1240 | Ptico | Concreto | Placa ejes 4 - 5´/E - G semisótano salón comunal | 2026-07-29 | 2026-07-31 | 2026-08-26 | 2026-08-27 | 2-Cónica y dividida | 28 | 101 |  | 24.6 | 8011.847 | 268.6 | 341.6 | 33.5 | 136.2 | 722
24603 - FLORA PPTO C | 540020 | 1240 | Ptico | Concreto | Placa ejes 4 - 5´/E - G semisótano salón comunal | 2026-07-29 | 2026-07-31 | 2026-08-26 | 2026-08-27 | 2-Cónica y dividida | 28 | 100 |  | 24.6 | 7853.982 | 265 | 343.6 | 33.7 | 137 | 722
24603 - FLORA PPTO C | 540020 | 1240 | Ptico | Concreto | Placa ejes 4 - 5´/E - G semisótano salón comunal | 2026-07-29 | 2026-07-31 | 2026-08-26 | 2026-08-27 | 2-Cónica y dividida | 28 | 101 |  | 24.6 | 8011.847 | 263.6 | 335.5 | 32.9 | 133.7 | 722
24603 - FLORA PPTO C | 540020 | 1239 | Auto | Concreto | Placa ejes 4 - 5´/ E - G, semisótano salón comunal y columnas 3 - 5´/ A semisótano salón comunal | 2026-07-29 | 2026-07-31 | 2026-08-26 | 2026-08-27 | 2-Cónica y dividida | 28 | 100 |  | 34.5 | 7853.982 | 469 | 608.8 | 59.7 | 173 | 722
24603 - FLORA PPTO C | 540020 | 1239 | Auto | Concreto | Placa ejes 4 - 5´/ E - G, semisótano salón comunal y columnas 3 - 5´/ A semisótano salón comunal | 2026-07-29 | 2026-07-31 | 2026-08-26 | 2026-08-27 | 2-Cónica y dividida | 28 | 101 |  | 34.5 | 8011.847 | 464.6 | 591.4 | 58 | 168.1 | 722
24603 - FLORA PPTO C | 540020 | 1239 | Auto | Concreto | Placa ejes 4 - 5´/ E - G, semisótano salón comunal y columnas 3 - 5´/ A semisótano salón comunal | 2026-07-29 | 2026-07-31 | 2026-08-26 | 2026-08-27 | 2-Cónica y dividida | 28 | 100 |  | 34.5 | 7853.982 | 460.3 | 597.6 | 58.6 | 169.9 | 722
24603 - FLORA PPTO C | 567466 | M - 118 | No especificado | Mortero | Mortero piso 4 - Torre 2 | 2026-08-18 | 2026-08-21 | 2026-09-15 | 2026-09-16 | 2-Cónica y dividida | 28 | 75 |  | 10 | 4417.865 | 71.6 | 165.2 | 16.2 | 162 | 749
24603 - FLORA PPTO C | 567466 | M - 118 | No especificado | Mortero | Mortero piso 4 - Torre 2 | 2026-08-18 | 2026-08-21 | 2026-09-15 | 2026-09-16 | 2-Cónica y dividida | 28 | 76 |  | 10 | 4536.46 | 70.2 | 158.1 | 15.5 | 155 | 749
24603 - FLORA PPTO C | 567466 | M - 118 | No especificado | Mortero | Mortero piso 4 - Torre 2 | 2026-08-18 | 2026-08-21 | 2026-09-15 | 2026-09-16 | 2-Cónica y dividida | 28 | 75 |  | 10 | 4417.865 | 69.1 | 159.1 | 15.6 | 156 | 749
24603 - FLORA PPTO C | 567466 | M - 118 | No especificado | Mortero | Mortero piso 4 - Torre 2 | 2026-08-18 | 2026-08-21 | 2026-09-01 | 2026-09-03 | 2-Cónica y dividida | 14 | 76 |  | 10 | 4536.46 | 59.3 | 133.6 | 13.1 | 131 | 731
24603 - FLORA PPTO C | 567466 | M - 118 | No especificado | Mortero | Mortero piso 4 - Torre 2 | 2026-08-18 | 2026-08-21 | 2026-08-25 | 2026-08-27 | 2-Cónica y dividida | 7 | 75 |  | 10 | 4417.865 | 45.9 | 106.1 | 10.4 | 104 | 722
24603 - FLORA PPTO C | 567466 | G - 118 | No especificado | Grouting | Grouting piso 4 - Torre 2 | 2026-08-18 | 2026-08-21 | 2026-09-15 | 2026-09-16 | 2-Cónica y dividida | 28 | 102 |  | 10 | 8171.282 | 130.2 | 162.1 | 15.9 | 159 | 749
24603 - FLORA PPTO C | 567466 | G - 118 | No especificado | Grouting | Grouting piso 4 - Torre 2 | 2026-08-18 | 2026-08-21 | 2026-09-15 | 2026-09-16 | 2-Cónica y dividida | 28 | 101 |  | 10 | 8011.847 | 129.1 | 164.2 | 16.1 | 161 | 749
24603 - FLORA PPTO C | 567466 | G - 118 | No especificado | Grouting | Grouting piso 4 - Torre 2 | 2026-08-18 | 2026-08-21 | 2026-09-15 | 2026-09-16 | 2-Cónica y dividida | 28 | 100 |  | 10 | 7853.982 | 127.5 | 165.2 | 16.2 | 162 | 749
24603 - FLORA PPTO C | 567466 | G - 118 | No especificado | Grouting | Grouting piso 4 - Torre 2 | 2026-08-18 | 2026-08-21 | 2026-09-01 | 2026-09-03 | 2-Cónica y dividida | 14 | 102 |  | 10 | 8171.282 | 112 | 139.7 | 13.7 | 137 | 731
24603 - FLORA PPTO C | 567466 | G - 118 | No especificado | Grouting | Grouting piso 4 - Torre 2 | 2026-08-18 | 2026-08-21 | 2026-08-25 | 2026-08-27 | 2-Cónica y dividida | 7 | 101 |  | 10 | 8011.847 | 90 | 114.2 | 11.2 | 112 | 722
24603 - FLORA PPTO C | 567466 | M - 117 | No especificado | Mortero | Mortero piso 4 - Torre 2 | 2026-08-18 | 2026-08-21 | 2026-09-15 | 2026-09-16 | 2-Cónica y dividida | 28 | 75 |  | 10 | 4417.865 | 70.9 | 163.2 | 16 | 160 | 749
24603 - FLORA PPTO C | 567466 | M - 117 | No especificado | Mortero | Mortero piso 4 - Torre 2 | 2026-08-18 | 2026-08-21 | 2026-09-15 | 2026-09-16 | 2-Cónica y dividida | 28 | 76 |  | 10 | 4536.46 | 68.7 | 154 | 15.1 | 151 | 749
24603 - FLORA PPTO C | 567466 | M - 117 | No especificado | Mortero | Mortero piso 4 - Torre 2 | 2026-08-18 | 2026-08-21 | 2026-09-15 | 2026-09-16 | 2-Cónica y dividida | 28 | 75 |  | 10 | 4417.865 | 69.3 | 160.1 | 15.7 | 157 | 749
24603 - FLORA PPTO C | 567466 | M - 117 | No especificado | Mortero | Mortero piso 4 - Torre 2 | 2026-08-18 | 2026-08-21 | 2026-09-01 | 2026-09-03 | 2-Cónica y dividida | 14 | 76 |  | 10 | 4536.46 | 56.2 | 126.4 | 12.4 | 124 | 731
24603 - FLORA PPTO C | 567466 | M - 117 | No especificado | Mortero | Mortero piso 4 - Torre 2 | 2026-08-18 | 2026-08-21 | 2026-08-25 | 2026-08-27 | 2-Cónica y dividida | 7 | 76 |  | 10 | 4536.46 | 49.3 | 111.1 | 10.9 | 109 | 722
24603 - FLORA PPTO C | 567466 | G - 117 | No especificado | Grouting | Grouting piso 4 - Torre 2 | 2026-08-18 | 2026-08-21 | 2026-09-15 | 2026-09-16 | 2-Cónica y dividida | 28 | 101 |  | 10 | 8011.847 | 150.2 | 190.7 | 18.7 | 187 | 749
24603 - FLORA PPTO C | 567466 | G - 117 | No especificado | Grouting | Grouting piso 4 - Torre 2 | 2026-08-18 | 2026-08-21 | 2026-09-15 | 2026-09-16 | 2-Cónica y dividida | 28 | 100 |  | 10 | 7853.982 | 149.7 | 194.8 | 19.1 | 191 | 749
24603 - FLORA PPTO C | 567466 | G - 117 | No especificado | Grouting | Grouting piso 4 - Torre 2 | 2026-08-18 | 2026-08-21 | 2026-09-15 | 2026-09-16 | 2-Cónica y dividida | 28 | 102 |  | 10 | 8171.282 | 154.3 | 192.7 | 18.9 | 189 | 749
24603 - FLORA PPTO C | 567466 | G - 117 | No especificado | Grouting | Grouting piso 4 - Torre 2 | 2026-08-18 | 2026-08-21 | 2026-09-01 | 2026-09-03 | 2-Cónica y dividida | 14 | 101 |  | 10 | 8011.847 | 127.6 | 162.1 | 15.9 | 159 | 731
24603 - FLORA PPTO C | 567466 | G - 117 | No especificado | Grouting | Grouting piso 4 - Torre 2 | 2026-08-18 | 2026-08-21 | 2026-08-25 | 2026-08-27 | 2-Cónica y dividida | 7 | 101 |  | 10 | 8011.847 | 107.5 | 136.6 | 13.4 | 134 | 722
24603 - FLORA PPTO C | 540019 | 1238 | AUTO | Concreto | Muros ejes 7 - 11 / A - F , piso 12 , T2 | 2026-07-28 | 2026-07-31 | 2026-08-25 | 2026-08-25 | 2-Cónica y dividida | 28 | 102 |  | 48.3 | 8171.282 | 461.5 | 576.1 | 56.5 | 117 | 721
24603 - FLORA PPTO C | 540019 | 1238 | AUTO | Concreto | Muros ejes 7 - 11 / A - F , piso 12 , T2 | 2026-07-28 | 2026-07-31 | 2026-08-25 | 2026-08-25 | 2-Cónica y dividida | 28 | 100 |  | 48.3 | 7853.982 | 459.5 | 596.5 | 58.5 | 121.1 | 721
24603 - FLORA PPTO C | 540019 | 1238 | AUTO | Concreto | Muros ejes 7 - 11 / A - F , piso 12 , T2 | 2026-07-28 | 2026-07-31 | 2026-08-25 | 2026-08-25 | 2-Cónica y dividida | 28 | 102 |  | 48.3 | 8171.282 | 457.8 | 571 | 56 | 115.9 | 721
24603 - FLORA PPTO C | 540019 | 1237 | INDUS | Concreto | Placa ejes 7 - 11 / A - F , piso 12 , T2 | 2026-07-28 | 2026-07-31 | 2026-08-25 | 2026-08-25 | 2-Cónica y dividida | 28 | 100 |  | 34.5 | 7853.982 | 351.8 | 456.8 | 44.8 | 129.9 | 721
24603 - FLORA PPTO C | 540019 | 1237 | INDUS | Concreto | Placa ejes 7 - 11 / A - F , piso 12 , T2 | 2026-07-28 | 2026-07-31 | 2026-08-25 | 2026-08-25 | 2-Cónica y dividida | 28 | 102 |  | 34.5 | 8171.282 | 349.8 | 436.4 | 42.8 | 124.1 | 721
24603 - FLORA PPTO C | 540019 | 1237 | INDUS | Concreto | Placa ejes 7 - 11 / A - F , piso 12 , T2 | 2026-07-28 | 2026-07-31 | 2026-08-25 | 2026-08-25 | 2-Cónica y dividida | 28 | 100 |  | 34.5 | 7853.982 | 347.8 | 451.7 | 44.3 | 128.4 | 721
24603 - FLORA PPTO C | 540019 | 1236 | INDUS | Concreto | Placa ejes 8 - 12 / A - F , piso 4 , T1 | 2026-07-28 | 2026-07-31 | 2026-08-25 | 2026-08-25 | 2-Cónica y dividida | 28 | 102 |  | 41.4 | 8171.282 | 428.8 | 535.4 | 52.5 | 126.8 | 721
24603 - FLORA PPTO C | 540019 | 1236 | INDUS | Concreto | Placa ejes 8 - 12 / A - F , piso 4 , T1 | 2026-07-28 | 2026-07-31 | 2026-08-25 | 2026-08-25 | 2-Cónica y dividida | 28 | 100 |  | 41.4 | 7853.982 | 426.8 | 553.7 | 54.3 | 131.2 | 721
24603 - FLORA PPTO C | 540019 | 1236 | INDUS | Concreto | Placa ejes 8 - 12 / A - F , piso 4 , T1 | 2026-07-28 | 2026-07-31 | 2026-08-25 | 2026-08-25 | 2-Cónica y dividida | 28 | 102 |  | 41.4 | 8171.282 | 424.8 | 530.3 | 52 | 125.6 | 721
24603 - FLORA PPTO C | 540019 | 1235 | AUTO | Concreto | Muros ejes - 11 - 12 / G - L , y 12 - 15 / A - 2 , P3 , T1 | 2026-07-28 | 2026-07-31 | 2026-08-25 | 2026-08-25 | 2-Cónica y dividida | 28 | 100 |  | 48.3 | 7853.982 | 458.5 | 595.5 | 58.4 | 120.9 | 721
24603 - FLORA PPTO C | 540019 | 1235 | AUTO | Concreto | Muros ejes - 11 - 12 / G - L , y 12 - 15 / A - 2 , P3 , T1 | 2026-07-28 | 2026-07-31 | 2026-08-25 | 2026-08-25 | 2-Cónica y dividida | 28 | 102 |  | 48.3 | 8171.282 | 456.5 | 570 | 55.9 | 115.7 | 721
24603 - FLORA PPTO C | 540019 | 1235 | AUTO | Concreto | Muros ejes - 11 - 12 / G - L , y 12 - 15 / A - 2 , P3 , T1 | 2026-07-28 | 2026-07-31 | 2026-08-25 | 2026-08-25 | 2-Cónica y dividida | 28 | 100 |  | 48.3 | 7853.982 | 454.8 | 590.4 | 57.9 | 119.9 | 721
24603 - FLORA PPTO C | 540019 | 1234 | INDUS | Concreto | Escaleras 2 , piso 7 al 8 , torre 2 | 2026-07-28 | 2026-07-31 | 2026-08-25 | 2026-08-25 | 2-Cónica y dividida | 28 | 102 |  | 41.4 | 8171.282 | 403.5 | 503.7 | 49.4 | 119.3 | 721
24603 - FLORA PPTO C | 540019 | 1234 | INDUS | Concreto | Escaleras 2 , piso 7 al 8 , torre 2 | 2026-07-28 | 2026-07-31 | 2026-08-25 | 2026-08-25 | 2-Cónica y dividida | 28 | 100 |  | 41.4 | 7853.982 | 401.5 | 521.1 | 51.1 | 123.4 | 721
24603 - FLORA PPTO C | 540019 | 1234 | INDUS | Concreto | Escaleras 2 , piso 7 al 8 , torre 2 | 2026-07-28 | 2026-07-31 | 2026-08-25 | 2026-08-25 | 2-Cónica y dividida | 28 | 100 |  | 41.4 | 7853.982 | 399.5 | 519 | 50.9 | 122.9 | 721
24603 - FLORA PPTO C | 567465 | M116 | No especificado | Mortero | Mortero piso 3 | 2026-08-15 | 2026-08-21 | 2026-09-12 | 2026-09-14 | 2-Cónica y dividida | 28 | 75 |  | 10 | 4417.865 | 77.1 | 178.5 | 17.5 | 175 | 744
24603 - FLORA PPTO C | 567465 | M116 | No especificado | Mortero | Mortero piso 3 | 2026-08-15 | 2026-08-21 | 2026-09-12 | 2026-09-14 | 2-Cónica y dividida | 28 | 76 |  | 10 | 4536.46 | 80.1 | 180.5 | 17.7 | 177 | 744
24603 - FLORA PPTO C | 567465 | M116 | No especificado | Mortero | Mortero piso 3 | 2026-08-15 | 2026-08-21 | 2026-09-12 | 2026-09-14 | 2-Cónica y dividida | 28 | 75 |  | 10 | 4417.865 | 79.4 | 183.5 | 18 | 180 | 744
24603 - FLORA PPTO C | 567465 | M116 | No especificado | Mortero | Mortero piso 3 | 2026-08-15 | 2026-08-21 | 2026-08-29 | 2026-09-01 | 2-Cónica y dividida | 14 | 76 |  | 10 | 4536.46 | 71.3 | 160.1 | 15.7 | 157 | 727
24603 - FLORA PPTO C | 567465 | M116 | No especificado | Mortero | Mortero piso 3 | 2026-08-15 | 2026-08-21 | 2026-08-22 | 2026-08-25 | 5-Fractura extremos | 7 | 76 |  | 10 | 4536.46 | 63.9 | 143.8 | 14.1 | 141 | 720
24603 - FLORA PPTO C | 567465 | G116 | No especificado | Grouting | Grouting piso 3 torre 2 | 2026-08-15 | 2026-08-21 | 2026-09-12 | 2026-09-14 | 5-Fractura extremos | 28 | 101 |  | 10 | 8011.847 | 145.5 | 185.6 | 18.2 | 182 | 744
24603 - FLORA PPTO C | 567465 | G116 | No especificado | Grouting | Grouting piso 3 torre 2 | 2026-08-15 | 2026-08-21 | 2026-09-12 | 2026-09-14 | 5-Fractura extremos | 28 | 102 |  | 10 | 8171.282 | 142.5 | 177.4 | 17.4 | 174 | 744
24603 - FLORA PPTO C | 567465 | G116 | No especificado | Grouting | Grouting piso 3 torre 2 | 2026-08-15 | 2026-08-21 | 2026-09-12 | 2026-09-14 | 5-Fractura extremos | 28 | 100 |  | 10 | 7853.982 | 140.5 | 182.5 | 17.9 | 179 | 744
24603 - FLORA PPTO C | 567465 | G116 | No especificado | Grouting | Grouting piso 3 torre 2 | 2026-08-15 | 2026-08-21 | 2026-08-29 | 2026-09-01 | 5-Fractura extremos | 14 | 102 |  | 10 | 8171.282 | 126.6 | 158.1 | 15.5 | 155 | 727
24603 - FLORA PPTO C | 567465 | G116 | No especificado | Grouting | Grouting piso 3 torre 2 | 2026-08-15 | 2026-08-21 | 2026-08-22 | 2026-08-25 | 5-Fractura extremos | 7 | 100 |  | 10 | 7853.982 | 103.4 | 134.6 | 13.2 | 132 | 720
24603 - FLORA PPTO C | 567465 | M115 | No especificado | Mortero | Mortero piso 3 torre 2 | 2026-08-15 | 2026-08-21 | 2026-09-12 | 2026-09-14 | 2-Cónica y dividida | 28 | 75 |  | 10 | 4417.865 | 57.2 | 131.5 | 12.9 | 129 | 744
24603 - FLORA PPTO C | 567465 | M115 | No especificado | Mortero | Mortero piso 3 torre 2 | 2026-08-15 | 2026-08-21 | 2026-09-12 | 2026-09-14 | 2-Cónica y dividida | 28 | 76 |  | 10 | 4536.46 | 59.4 | 133.6 | 13.1 | 131 | 744
24603 - FLORA PPTO C | 567465 | M115 | No especificado | Mortero | Mortero piso 3 torre 2 | 2026-08-15 | 2026-08-21 | 2026-09-12 | 2026-09-14 | 2-Cónica y dividida | 28 | 75 |  | 10 | 4417.865 | 54.8 | 126.4 | 12.4 | 124 | 744
24603 - FLORA PPTO C | 567465 | M115 | No especificado | Mortero | Mortero piso 3 torre 2 | 2026-08-15 | 2026-08-21 | 2026-08-29 | 2026-09-01 | 2-Cónica y dividida | 14 | 76 |  | 10 | 4536.46 | 48.9 | 110.1 | 10.8 | 108 | 727
24603 - FLORA PPTO C | 567465 | M115 | No especificado | Mortero | Mortero piso 3 torre 2 | 2026-08-15 | 2026-08-21 | 2026-08-22 | 2026-08-25 | 2-Cónica y dividida | 7 | 75 |  | 10 | 4417.865 | 33.7 | 77.5 | 7.6 | 76 | 720
24603 - FLORA PPTO C | 567465 | G115 | No especificado | Grouting | Grouting piso 3 torre 2 | 2026-08-15 | 2026-08-21 | 2026-09-12 | 2026-09-14 | 5-Fractura extremos | 28 | 100 |  | 10 | 7853.982 | 155.5 | 201.9 | 19.8 | 198 | 744
24603 - FLORA PPTO C | 567465 | G115 | No especificado | Grouting | Grouting piso 3 torre 2 | 2026-08-15 | 2026-08-21 | 2026-09-12 | 2026-09-14 | 5-Fractura extremos | 28 | 100 |  | 10 | 7853.982 | 153.5 | 198.8 | 19.5 | 195 | 744
24603 - FLORA PPTO C | 567465 | G115 | No especificado | Grouting | Grouting piso 3 torre 2 | 2026-08-15 | 2026-08-21 | 2026-09-12 | 2026-09-14 | 5-Fractura extremos | 28 | 102 |  | 10 | 8171.282 | 151.5 | 188.6 | 18.5 | 185 | 744
24603 - FLORA PPTO C | 567465 | G115 | No especificado | Grouting | Grouting piso 3 torre 2 | 2026-08-15 | 2026-08-21 | 2026-08-29 | 2026-09-01 | 5-Fractura extremos | 14 | 100 |  | 10 | 7853.982 | 122.6 | 159.1 | 15.6 | 156 | 727
24603 - FLORA PPTO C | 567465 | G115 | No especificado | Grouting | Grouting piso 3 torre 2 | 2026-08-15 | 2026-08-21 | 2026-08-22 | 2026-08-25 | 5-Fractura extremos | 7 | 101 |  | 10 | 8011.847 | 108.6 | 138.7 | 13.6 | 136 | 720
24603 - FLORA PPTO C | 574263 | 1305 | Autocompactado | Concreto | Muros T1, ejes 12-15 / A-L, piso 5, torre 1 | 2026-08-15 | 2026-08-22 | 2026-08-29 | 2026-09-02 | 3-Columnar | 14 | 102 |  | 48 | 8171.282 | 404.7 | 504.8 | 49.5 | 103.1 | 730
24603 - FLORA PPTO C | 574263 | 1305 | Autocompactado | Concreto | Muros T1, ejes 12-15 / A-L, piso 5, torre 1 | 2026-08-15 | 2026-08-22 | 2026-08-22 | 2026-08-24 | 4-Transversal | 7 | 102 |  | 48 | 8171.282 | 281.2 | 350.8 | 34.4 | 71.7 | 719
24603 - FLORA PPTO C | 574263 | 1304 | Industrializado | Concreto | Placa ejes 7-9 / A-L, piso 15, torre 2 | 2026-08-15 | 2026-08-22 | 2026-08-29 | 2026-09-02 | 3-Columnar | 14 | 102 |  | 35 | 8171.282 | 344.4 | 429.3 | 42.1 | 120.3 | 730
24603 - FLORA PPTO C | 574263 | 1304 | Industrializado | Concreto | Placa ejes 7-9 / A-L, piso 15, torre 2 | 2026-08-15 | 2026-08-22 | 2026-08-22 | 2026-08-24 | 3-Columnar | 7 | 102 |  | 35 | 8171.282 | 281.3 | 350.8 | 34.4 | 98.3 | 719
24603 - FLORA PPTO C | 574263 | 1303 | Industrializado | Concreto | Placa T1, ejes 6-8 / G-L, piso 6 | 2026-08-15 | 2026-08-22 | 2026-08-29 | 2026-09-02 | 3-Columnar | 14 | 101 |  | 42 | 8011.847 | 340.2 | 433.4 | 42.5 | 101.2 | 730
24603 - FLORA PPTO C | 574263 | 1303 | Industrializado | Concreto | Placa T1, ejes 6-8 / G-L, piso 6 | 2026-08-15 | 2026-08-22 | 2026-08-22 | 2026-08-24 | 3-Columnar | 7 | 101 |  | 42 | 8011.847 | 320.8 | 407.9 | 40 | 95.2 | 719
24603 - FLORA PPTO C | 574263 | 1302 | Plástico | Concreto | Cimentación ejes 4-6 / B-D, plataforma 2 | 2026-08-15 | 2026-08-22 | 2026-08-29 | 2026-09-02 | 3-Columnar | 14 | 102 |  | 21 | 8171.282 | 177.4 | 221.3 | 21.7 | 103.3 | 730
24603 - FLORA PPTO C | 574263 | 1302 | Plástico | Concreto | Cimentación ejes 4-6 / B-D, plataforma 2 | 2026-08-15 | 2026-08-22 | 2026-08-22 | 2026-08-24 | 3-Columnar | 7 | 101 |  | 21 | 8011.847 | 156.1 | 198.8 | 19.5 | 92.9 | 719
24603 - FLORA PPTO C | 574262 | 1301 | Autocompactado | Concreto | Muros ejes 4-5 / A-F y 1-4 / A-L, piso 14, torre 2 | 2026-08-14 | 2026-08-21 | 2026-08-28 | 2026-09-02 | 3-Columnar | 14 | 101 |  | 42 | 8011.847 | 330.3 | 420.1 | 41.2 | 98.1 | 729
24603 - FLORA PPTO C | 574262 | 1301 | Autocompactado | Concreto | Muros ejes 4-5 / A-F y 1-4 / A-L, piso 14, torre 2 | 2026-08-14 | 2026-08-21 | 2026-08-21 | 2026-08-24 | 3-Columnar | 7 | 102 |  | 42 | 8171.282 | 280.9 | 350.8 | 34.4 | 81.9 | 718
24603 - FLORA PPTO C | 574262 | 1300 | Autocompactado | Concreto | Muros ejes 9-12 / G-L, piso 5, torre 1 | 2026-08-14 | 2026-08-21 | 2026-08-28 | 2026-09-02 | 3-Columnar | 14 | 102 |  | 48 | 8171.282 | 386.4 | 482.3 | 47.3 | 98.5 | 729
24603 - FLORA PPTO C | 574262 | 1300 | Autocompactado | Concreto | Muros ejes 9-12 / G-L, piso 5, torre 1 | 2026-08-14 | 2026-08-21 | 2026-08-21 | 2026-08-24 | 3-Columnar | 7 | 102 |  | 48 | 8171.282 | 334.8 | 418.1 | 41 | 85.4 | 718
24603 - FLORA PPTO C | 574262 | 1299 | Industrializado | Concreto | Placa ejes 9-12 / A-L, piso 15, torre 2 | 2026-08-14 | 2026-08-21 | 2026-08-28 | 2026-09-02 | 3-Columnar | 14 | 102 |  | 35 | 8171.282 | 344.9 | 430.3 | 42.2 | 120.6 | 729
24603 - FLORA PPTO C | 574262 | 1299 | Industrializado | Concreto | Placa ejes 9-12 / A-L, piso 15, torre 2 | 2026-08-14 | 2026-08-21 | 2026-08-21 | 2026-08-24 | 3-Columnar | 7 | 102 |  | 35 | 8171.282 | 300.8 | 375.3 | 36.8 | 105.1 | 718
24603 - FLORA PPTO C | 574262 | 1298 | Industrializado | Concreto | Placa ejes 4-8 / A-F, piso 6, torre 1 | 2026-08-14 | 2026-08-21 | 2026-08-28 | 2026-09-02 | 3-Columnar | 14 | 101 |  | 42 | 8011.847 | 350.1 | 445.6 | 43.7 | 104 | 729
24603 - FLORA PPTO C | 574262 | 1298 | Industrializado | Concreto | Placa ejes 4-8 / A-F, piso 6, torre 1 | 2026-08-14 | 2026-08-21 | 2026-08-21 | 2026-08-24 | 3-Columnar | 7 | 102 |  | 42 | 8171.282 | 327.3 | 408.9 | 40.1 | 95.5 | 718
24603 - FLORA PPTO C | 574262 | 1297 | Industrializado | Concreto | Escalera 1, piso 4 al 5, torre 2 | 2026-08-14 | 2026-08-21 | 2026-08-28 | 2026-09-02 | 3-Columnar | 14 | 101 |  | 42 | 8011.847 | 339.9 | 432.4 | 42.4 | 101 | 729
24603 - FLORA PPTO C | 574262 | 1297 | Industrializado | Concreto | Escalera 1, piso 4 al 5, torre 2 | 2026-08-14 | 2026-08-21 | 2026-08-21 | 2026-08-24 | 3-Columnar | 7 | 101 |  | 42 | 8011.847 | 318.5 | 405.8 | 39.8 | 94.8 | 718
24603 - FLORA PPTO C | 574261 | 1296 | Autocompactado | Concreto | Muros ejes 4-5 / A-L, piso 14, T2 | 2026-08-13 | 2026-08-20 | 2026-08-27 | 2026-08-28 | 3-Columnar | 14 | 101 |  | 42 | 8011.847 | 322.2 | 409.9 | 40.2 | 95.7 | 725
24603 - FLORA PPTO C | 574261 | 1296 | Autocompactado | Concreto | Muros ejes 4-5 / A-L, piso 14, T2 | 2026-08-13 | 2026-08-20 | 2026-08-20 | 2026-08-24 | 3-Columnar | 7 | 101 |  | 42 | 8011.847 | 281.4 | 357.9 | 35.1 | 83.6 | 718
24603 - FLORA PPTO C | 574261 | 1295 | Autocompactado | Concreto | Muros ejes 9-12 / A-F, piso 5, torre 1 | 2026-08-13 | 2026-08-20 | 2026-08-27 | 2026-08-28 | 3-Columnar | 14 | 102 |  | 48 | 8171.282 | 390.2 | 487.4 | 47.8 | 99.6 | 725
24603 - FLORA PPTO C | 574261 | 1295 | Autocompactado | Concreto | Muros ejes 9-12 / A-F, piso 5, torre 1 | 2026-08-13 | 2026-08-20 | 2026-08-20 | 2026-08-24 | 3-Columnar | 7 | 102 |  | 48 | 8171.282 | 321.2 | 400.7 | 39.3 | 81.9 | 718
24603 - FLORA PPTO C | 574261 | 1294 | Industrializado | Concreto | Placa ejes 12-15 / A-L, piso 15, torre 2 | 2026-08-13 | 2026-08-20 | 2026-08-27 | 2026-08-28 | 3-Columnar | 14 | 101 |  | 35 | 8011.847 | 318.5 | 405.8 | 39.8 | 113.7 | 725
24603 - FLORA PPTO C | 574261 | 1294 | Industrializado | Concreto | Placa ejes 12-15 / A-L, piso 15, torre 2 | 2026-08-13 | 2026-08-20 | 2026-08-20 | 2026-08-24 | 3-Columnar | 7 | 101 |  | 35 | 8011.847 | 290.9 | 370.2 | 36.3 | 103.7 | 718
24603 - FLORA PPTO C | 574261 | 1293 | Industrializado | Concreto | Placa ejes 1-4 / A-F, piso 6, torre 1 | 2026-08-13 | 2026-08-20 | 2026-08-27 | 2026-08-28 | 3-Columnar | 14 | 101 |  | 42 | 8011.847 | 357.7 | 454.8 | 44.6 | 106.2 | 725
24603 - FLORA PPTO C | 574261 | 1293 | Industrializado | Concreto | Placa ejes 1-4 / A-F, piso 6, torre 1 | 2026-08-13 | 2026-08-20 | 2026-08-20 | 2026-08-24 | 3-Columnar | 7 | 102 |  | 42 | 8171.282 | 308.6 | 385.5 | 37.8 | 90 | 718
24603 - FLORA PPTO C | 559600 | 1292 | Autocompactado | Concreto | Muros ejes 7-9 / A-L, piso 5, torre 1 | 2026-08-12 | 2026-08-19 | 2026-08-26 | 2026-08-27 | 3-Columnar | 14 | 102 |  | 48 | 8171.282 | 380.5 | 475.2 | 46.6 | 97.1 | 724
24603 - FLORA PPTO C | 559600 | 1292 | Autocompactado | Concreto | Muros ejes 7-9 / A-L, piso 5, torre 1 | 2026-08-12 | 2026-08-19 | 2026-08-19 | 2026-08-24 | 3-Columnar | 7 | 102 |  | 48 | 8171.282 | 324.2 | 404.8 | 39.7 | 82.7 | 717
24603 - FLORA PPTO C | 559600 | 1291 | Autocompactado | Concreto | Muros ejes 7-9 / A-L, piso 14, T2 | 2026-08-12 | 2026-08-19 | 2026-08-26 | 2026-08-27 | 3-Columnar | 14 | 101 |  | 42 | 8011.847 | 338.8 | 431.3 | 42.3 | 100.7 | 724
24603 - FLORA PPTO C | 559600 | 1291 | Autocompactado | Concreto | Muros ejes 7-9 / A-L, piso 14, T2 | 2026-08-12 | 2026-08-19 | 2026-08-19 | 2026-08-24 | 3-Columnar | 7 | 102 |  | 42 | 8171.282 | 280.7 | 350.8 | 34.4 | 81.9 | 717
24603 - FLORA PPTO C | 559600 | 1290 | Industrializado | Concreto | Placa ejes 1-4 / A-L, piso 14, T2 | 2026-08-12 | 2026-08-19 | 2026-08-26 | 2026-08-27 | 3-Columnar | 14 | 102 |  | 35 | 8171.282 | 344.9 | 430.3 | 42.2 | 120.6 | 724
24603 - FLORA PPTO C | 559600 | 1290 | Industrializado | Concreto | Placa ejes 1-4 / A-L, piso 14, T2 | 2026-08-12 | 2026-08-19 | 2026-08-19 | 2026-08-24 | 3-Columnar | 7 | 102 |  | 35 | 8171.282 | 280 | 349.8 | 34.3 | 98 | 717
24603 - FLORA PPTO C | 559600 | 1289 | Industrializado | Concreto | Placa ejes 1-6 / G-L, piso 6, T1 | 2026-08-12 | 2026-08-19 | 2026-08-26 | 2026-08-27 | 3-Columnar | 14 | 101 |  | 42 | 8011.847 | 354.9 | 451.7 | 44.3 | 105.5 | 724
24603 - FLORA PPTO C | 559600 | 1289 | Industrializado | Concreto | Placa ejes 1-6 / G-L, piso 6, T1 | 2026-08-12 | 2026-08-19 | 2026-08-19 | 2026-08-24 | 3-Columnar | 7 | 101 |  | 42 | 8011.847 | 342.6 | 436.4 | 42.8 | 101.9 | 717
24603 - FLORA PPTO C | 559600 | 1288 | Industrializado | Concreto | Escalera 2, piso 9 al 10, torre 2 | 2026-08-12 | 2026-08-19 | 2026-08-26 | 2026-08-27 | 3-Columnar | 14 | 101 |  | 42 | 8011.847 | 370.4 | 471.1 | 46.2 | 110 | 724
24603 - FLORA PPTO C | 559600 | 1288 | Industrializado | Concreto | Escalera 2, piso 9 al 10, torre 2 | 2026-08-12 | 2026-08-19 | 2026-08-19 | 2026-08-24 | 3-Columnar | 7 | 101 |  | 42 | 8011.847 | 345.4 | 439.5 | 43.1 | 102.6 | 717
24603 - FLORA PPTO C | 540017 | 1.228 | AUTO | Concreto | Muros ejes 12 - 15 / A - L y 11 - 12, G - L, piso 12, torre 2 | 2026-07-25 | 2026-07-31 | 2026-08-22 | 2026-08-25 | 2-Cónica y dividida | 28 | 100 |  | 48.3 | 7853.982 | 423.5 | 549.6 | 53.9 | 111.6 | 720
24603 - FLORA PPTO C | 540017 | 1.228 | AUTO | Concreto | Muros ejes 12 - 15 / A - L y 11 - 12, G - L, piso 12, torre 2 | 2026-07-25 | 2026-07-31 | 2026-08-22 | 2026-08-25 | 2-Cónica y dividida | 28 | 101 |  | 48.3 | 8011.847 | 426.5 | 542.5 | 53.2 | 110.1 | 720
24603 - FLORA PPTO C | 540017 | 1.228 | AUTO | Concreto | Muros ejes 12 - 15 / A - L y 11 - 12, G - L, piso 12, torre 2 | 2026-07-25 | 2026-07-31 | 2026-08-22 | 2026-08-25 | 2-Cónica y dividida | 28 | 100 |  | 48.3 | 7853.982 | 429.8 | 557.8 | 54.7 | 113.3 | 720
24603 - FLORA PPTO C | 540017 | 1.227 | INDUS | Concreto | Placa ejes 4 - 8 / F - L, piso 4, torre 1 | 2026-07-24 | 2026-07-31 | 2026-08-21 | 2026-08-25 | 2-Cónica y dividida | 28 | 101 |  | 41.4 | 8011.847 | 389.8 | 496.6 | 48.7 | 117.6 | 720
24603 - FLORA PPTO C | 540017 | 1.227 | INDUS | Concreto | Placa ejes 4 - 8 / F - L, piso 4, torre 1 | 2026-07-24 | 2026-07-31 | 2026-08-21 | 2026-08-25 | 2-Cónica y dividida | 28 | 100 |  | 41.4 | 7853.982 | 384.8 | 499.7 | 49 | 118.4 | 720
24603 - FLORA PPTO C | 540017 | 1.227 | INDUS | Concreto | Placa ejes 4 - 8 / F - L, piso 4, torre 1 | 2026-07-24 | 2026-07-31 | 2026-08-21 | 2026-08-25 | 2-Cónica y dividida | 28 | 101 |  | 41.4 | 8011.847 | 385.8 | 491.5 | 48.2 | 116.4 | 720
24603 - FLORA PPTO C | 540017 | 1.226 | INDUS | Concreto | Placa ejes 4 - 7/ A - L piso 12, T2 | 2026-07-24 | 2026-07-31 | 2026-08-21 | 2026-08-25 | 2-Cónica y dividida | 28 | 100 |  | 34.5 | 7853.982 | 443.8 | 576.1 | 56.5 | 163.8 | 720
24603 - FLORA PPTO C | 540017 | 1.226 | INDUS | Concreto | Placa ejes 4 - 7/ A - L piso 12, T2 | 2026-07-24 | 2026-07-31 | 2026-08-21 | 2026-08-25 | 2-Cónica y dividida | 28 | 101 |  | 34.5 | 8011.847 | 441.5 | 561.9 | 55.1 | 159.7 | 720
24603 - FLORA PPTO C | 540017 | 1.226 | INDUS | Concreto | Placa ejes 4 - 7/ A - L piso 12, T2 | 2026-07-24 | 2026-07-31 | 2026-08-21 | 2026-08-25 | 2-Cónica y dividida | 28 | 100 |  | 34.5 | 7853.982 | 439.8 | 571 | 56 | 162.3 | 720
24603 - FLORA PPTO C | 540017 | 1.225 | AUTO | Concreto | Muros ejes 9 - 11 / A - L y 11 - 12 / A - F, piso 3, torre 1 | 2026-07-24 | 2026-07-31 | 2026-08-21 | 2026-08-25 | 2-Cónica y dividida | 28 | 101 |  | 48.3 | 8011.847 | 469.5 | 597.6 | 58.6 | 121.3 | 720
24603 - FLORA PPTO C | 540017 | 1.225 | AUTO | Concreto | Muros ejes 9 - 11 / A - L y 11 - 12 / A - F, piso 3, torre 1 | 2026-07-24 | 2026-07-31 | 2026-08-21 | 2026-08-25 | 2-Cónica y dividida | 28 | 100 |  | 48.3 | 7853.982 | 462.8 | 600.6 | 58.9 | 121.9 | 720
24603 - FLORA PPTO C | 540017 | 1.225 | AUTO | Concreto | Muros ejes 9 - 11 / A - L y 11 - 12 / A - F, piso 3, torre 1 | 2026-07-24 | 2026-07-31 | 2026-08-21 | 2026-08-25 | 2-Cónica y dividida | 28 | 101 |  | 48.3 | 8011.847 | 460.8 | 586.3 | 57.5 | 119 | 720
24603 - FLORA PPTO C | 540017 | 1.224 | AUTO | Concreto | Sub - Estación plataforma 1 | 2026-07-24 | 2026-07-31 | 2026-08-21 | 2026-08-25 | 2-Cónica y dividida | 28 | 100 |  | 20.7 | 7853.982 | 199.8 | 259 | 25.4 | 122.7 | 720
24603 - FLORA PPTO C | 540017 | 1.224 | AUTO | Concreto | Sub - Estación plataforma 1 | 2026-07-24 | 2026-07-31 | 2026-08-21 | 2026-08-25 | 2-Cónica y dividida | 28 | 101 |  | 20.7 | 8011.847 | 197.8 | 251.9 | 24.7 | 119.3 | 720
24603 - FLORA PPTO C | 540017 | 1.224 | AUTO | Concreto | Sub - Estación plataforma 1 | 2026-07-24 | 2026-07-31 | 2026-08-21 | 2026-08-25 | 2-Cónica y dividida | 28 | 100 |  | 20.7 | 7853.982 | 195.8 | 253.9 | 24.9 | 120.3 | 720
24603 - FLORA PPTO C | 559599 | 1287 | Autocompactado | Concreto | Muros ejes 1-7 / A-F, piso 5, torre 1 | 2026-08-11 | 2026-08-18 | 2026-08-25 | 2026-08-27 | 3-Columnar | 14 | 102 |  | 48 | 8171.282 | 363.5 | 453.8 | 44.5 | 92.7 | 723
24603 - FLORA PPTO C | 559599 | 1287 | Autocompactado | Concreto | Muros ejes 1-7 / A-F, piso 5, torre 1 | 2026-08-11 | 2026-08-18 | 2026-08-18 | 2026-08-21 | 4-Transversal | 7 | 102 |  | 48 | 8171.282 | 272.1 | 339.6 | 33.3 | 69.4 | 716
24603 - FLORA PPTO C | 559599 | 1286 | Autocompactado | Concreto | Muros ejes 11-12 / A-F y 9-11, piso 14, T2 | 2026-08-11 | 2026-08-18 | 2026-08-25 | 2026-08-27 | 3-Columnar | 14 | 101 |  | 42 | 8011.847 | 322.8 | 410.9 | 40.3 | 96 | 723
24603 - FLORA PPTO C | 559599 | 1286 | Autocompactado | Concreto | Muros ejes 11-12 / A-F y 9-11, piso 14, T2 | 2026-08-11 | 2026-08-18 | 2026-08-18 | 2026-08-21 | 3-Columnar | 7 | 102 |  | 42 | 8171.282 | 277.6 | 346.7 | 34 | 81 | 716
24603 - FLORA PPTO C | 559599 | 1285 | Industrializado | Concreto | Placa ejes 12-15 / A-L, piso 5, torre 1 | 2026-08-11 | 2026-08-18 | 2026-08-25 | 2026-08-27 | 3-Columnar | 14 | 101 |  | 42 | 8011.847 | 352.2 | 448.7 | 44 | 104.8 | 723
24603 - FLORA PPTO C | 559599 | 1285 | Industrializado | Concreto | Placa ejes 12-15 / A-L, piso 5, torre 1 | 2026-08-11 | 2026-08-18 | 2026-08-18 | 2026-08-21 | 3-Columnar | 7 | 102 |  | 42 | 8171.282 | 314.4 | 392.6 | 38.5 | 91.7 | 716
24603 - FLORA PPTO C | 559598 | 1284 | Autocompactado | Concreto | Muros ejes 1-7 / G-L, piso 5, torre 1 | 2026-08-10 | 2026-08-18 | 2026-08-24 | 2026-08-27 | 3-Columnar | 14 | 102 |  | 48 | 8171.282 | 366.7 | 457.9 | 44.9 | 93.5 | 723
24603 - FLORA PPTO C | 559598 | 1284 | Autocompactado | Concreto | Muros ejes 1-7 / G-L, piso 5, torre 1 | 2026-08-10 | 2026-08-18 | 2026-08-17 | 2026-08-21 | 4-Transversal | 7 | 102 |  | 48 | 8171.282 | 286.7 | 357.9 | 35.1 | 73.1 | 715
24603 - FLORA PPTO C | 559598 | 1283 | Plástico | Concreto | Pozo inyector 2, plataforma 1 | 2026-08-10 | 2026-08-18 | 2026-08-24 | 2026-08-27 | 3-Columnar | 14 | 102 |  | 21 | 8171.282 | 190.2 | 237.6 | 23.3 | 111 | 723
24603 - FLORA PPTO C | 559598 | 1283 | Plástico | Concreto | Pozo inyector 2, plataforma 1 | 2026-08-10 | 2026-08-18 | 2026-08-17 | 2026-08-21 | 3-Columnar | 7 | 102 |  | 21 | 8171.282 | 160.1 | 199.9 | 19.6 | 93.3 | 715
24603 - FLORA PPTO C | 559597 | 1282 | Autocompactado | Concreto | Muros ejes 12-15 / A-L, piso 14, torre 2 | 2026-08-08 | 2026-08-18 | 2026-08-22 | 2026-08-24 | 3-Columnar | 14 | 101 |  | 42 | 8011.847 | 336 | 427.3 | 41.9 | 99.8 | 719
24603 - FLORA PPTO C | 559597 | 1282 | Autocompactado | Concreto | Muros ejes 12-15 / A-L, piso 14, torre 2 | 2026-08-08 | 2026-08-18 | 2026-08-15 | 2026-08-21 | 4-Transversal | 7 | 102 |  | 42 | 8171.282 | 250.6 | 313.1 | 30.7 | 73.1 | 715
24603 - FLORA PPTO C | 559597 | 1281 | Industrializado | Concreto | Placa ejes 4-7 / A-L, piso 14, torre 2 | 2026-08-08 | 2026-08-18 | 2026-08-22 | 2026-08-24 | 3-Columnar | 14 | 101 |  | 35 | 8011.847 | 311.6 | 396.7 | 38.9 | 111.1 | 719
24603 - FLORA PPTO C | 559597 | 1281 | Industrializado | Concreto | Placa ejes 4-7 / A-L, piso 14, torre 2 | 2026-08-08 | 2026-08-18 | 2026-08-15 | 2026-08-21 | 3-Columnar | 7 | 102 |  | 35 | 8171.282 | 286.6 | 357.9 | 35.1 | 100.3 | 715
24603 - FLORA PPTO C | 559597 | 1280 | Industrializado | Concreto | Placa ejes 8-12 / G-L, piso 5, torre 1 | 2026-08-08 | 2026-08-18 | 2026-08-22 | 2026-08-24 | 3-Columnar | 14 | 101 |  | 42 | 8011.847 | 342.6 | 436.4 | 42.8 | 101.9 | 719
24603 - FLORA PPTO C | 559597 | 1280 | Industrializado | Concreto | Placa ejes 8-12 / G-L, piso 5, torre 1 | 2026-08-08 | 2026-08-18 | 2026-08-15 | 2026-08-21 | 3-Columnar | 7 | 101 |  | 42 | 8011.847 | 267.1 | 339.6 | 33.3 | 79.3 | 715
24603 - FLORA PPTO C | 559597 | 1279 | Industrializado | Concreto | Escalera 1, piso 3 al 4, torre 2 | 2026-08-08 | 2026-08-18 | 2026-08-22 | 2026-08-24 | 3-Columnar | 14 | 102 |  | 42 | 8171.282 | 346.1 | 432.4 | 42.4 | 101 | 719
24603 - FLORA PPTO C | 559597 | 1279 | Industrializado | Concreto | Escalera 1, piso 3 al 4, torre 2 | 2026-08-08 | 2026-08-18 | 2026-08-15 | 2026-08-21 | 3-Columnar | 7 | 102 |  | 42 | 8171.282 | 297.6 | 371.2 | 36.4 | 86.7 | 715
24603 - FLORA PPTO C | 540016 | 1223 | Auto | Concreto | Muros ejes 4 - 5 / A - F y 1 - 4 / A - L piso 11 torre 2 | 2026-07-22 | 2026-07-24 | 2026-08-19 | 2026-08-21 | 2-Cónica y dividida | 28 | 102 |  | 48.3 | 8171.282 | 438 | 546.6 | 53.6 | 111 | 714
24603 - FLORA PPTO C | 540016 | 1223 | Auto | Concreto | Muros ejes 4 - 5 / A - F y 1 - 4 / A - L piso 11 torre 2 | 2026-07-22 | 2026-07-24 | 2026-08-19 | 2026-08-21 | 2-Cónica y dividida | 28 | 100 |  | 48.3 | 7853.982 | 435.6 | 565.9 | 55.5 | 114.9 | 714
24603 - FLORA PPTO C | 540016 | 1223 | Auto | Concreto | Muros ejes 4 - 5 / A - F y 1 - 4 / A - L piso 11 torre 2 | 2026-07-22 | 2026-07-24 | 2026-08-19 | 2026-08-21 | 2-Cónica y dividida | 28 | 101 |  | 48.3 | 8011.847 | 430.6 | 547.6 | 53.7 | 111.2 | 714
24603 - FLORA PPTO C | 540016 | 1222 | Indus | Concreto | Placa ejes 7 - 9 / A - L piso 12 T2 | 2026-07-22 | 2026-07-24 | 2026-08-19 | 2026-08-21 | 2-Cónica y dividida | 28 | 100 |  | 34.5 | 7853.982 | 295.8 | 384.4 | 37.7 | 109.3 | 714
24603 - FLORA PPTO C | 540016 | 1222 | Indus | Concreto | Placa ejes 7 - 9 / A - L piso 12 T2 | 2026-07-22 | 2026-07-24 | 2026-08-19 | 2026-08-21 | 2-Cónica y dividida | 28 | 102 |  | 34.5 | 8171.282 | 290.8 | 363 | 35.6 | 103.2 | 714
24603 - FLORA PPTO C | 540016 | 1222 | Indus | Concreto | Placa ejes 7 - 9 / A - L piso 12 T2 | 2026-07-22 | 2026-07-24 | 2026-08-19 | 2026-08-21 | 2-Cónica y dividida | 28 | 101 |  | 34.5 | 8011.847 | 292.5 | 372.2 | 36.5 | 105.8 | 714
24603 - FLORA PPTO C | 540016 | 1221 | Indus | Concreto | Escaleras 2 piso 6 al 7 torre 2 | 2026-07-22 | 2026-07-24 | 2026-08-19 | 2026-08-21 | 2-Cónica y dividida | 28 | 100 |  | 41.4 | 7853.982 | 404.8 | 525.2 | 51.5 | 124.4 | 714
24603 - FLORA PPTO C | 540016 | 1221 | Indus | Concreto | Escaleras 2 piso 6 al 7 torre 2 | 2026-07-22 | 2026-07-24 | 2026-08-19 | 2026-08-21 | 2-Cónica y dividida | 28 | 101 |  | 41.4 | 8011.847 | 402.3 | 511.9 | 50.2 | 121.3 | 714
24603 - FLORA PPTO C | 540016 | 1221 | Indus | Concreto | Escaleras 2 piso 6 al 7 torre 2 | 2026-07-22 | 2026-07-24 | 2026-08-19 | 2026-08-21 | 2-Cónica y dividida | 28 | 102 |  | 41.4 | 8171.282 | 396.6 | 494.6 | 48.5 | 117.1 | 714
24603 - FLORA PPTO C | 540016 | 1220 | Indus | Concreto | Placa ejes 9 - 1 2 / A - L , piso 12 T2 | 2026-07-21 | 2026-07-24 | 2026-08-18 | 2026-08-19 | 2-Cónica y dividida | 28 | 100 |  | 34.5 | 7853.982 | 308.9 | 400.7 | 39.3 | 113.9 | 712
24603 - FLORA PPTO C | 540016 | 1220 | Indus | Concreto | Placa ejes 9 - 1 2 / A - L , piso 12 T2 | 2026-07-21 | 2026-07-24 | 2026-08-18 | 2026-08-19 | 2-Cónica y dividida | 28 | 101 |  | 34.5 | 8011.847 | 302 | 384.4 | 37.7 | 109.3 | 712
24603 - FLORA PPTO C | 540016 | 1220 | Indus | Concreto | Placa ejes 9 - 1 2 / A - L , piso 12 T2 | 2026-07-21 | 2026-07-24 | 2026-08-18 | 2026-08-19 | 2-Cónica y dividida | 28 | 101 |  | 34.5 | 8011.847 | 306.6 | 390.6 | 38.3 | 111 | 712
24603 - FLORA PPTO C | 540016 | 1219 | Auto | Concreto | Muros ejes 4 - 5 / G - L y 5 - 7 / A - L , piso 11 , torre 2 | 2026-07-21 | 2026-07-24 | 2026-08-18 | 2026-08-19 | 2-Cónica y dividida | 28 | 100 |  | 48.3 | 7853.982 | 451.9 | 586.3 | 57.5 | 119 | 712
24603 - FLORA PPTO C | 540016 | 1219 | Auto | Concreto | Muros ejes 4 - 5 / G - L y 5 - 7 / A - L , piso 11 , torre 2 | 2026-07-21 | 2026-07-24 | 2026-08-18 | 2026-08-19 | 2-Cónica y dividida | 28 | 101 |  | 48.3 | 8011.847 | 449.8 | 572.1 | 56.1 | 116.1 | 712
24603 - FLORA PPTO C | 540016 | 1219 | Auto | Concreto | Muros ejes 4 - 5 / G - L y 5 - 7 / A - L , piso 11 , torre 2 | 2026-07-21 | 2026-07-24 | 2026-08-18 | 2026-08-19 | 2-Cónica y dividida | 28 | 100 |  | 48.3 | 7853.982 | 447.8 | 581.2 | 57 | 118 | 712
24603 - FLORA PPTO C | 567464 | G114 | No especificado | Grouting | Grouting piso 2 , torre 2 | 2026-08-08 | 2026-08-14 | 2026-09-05 | 2026-09-08 | 2-Cónica y dividida | 28 | 100 |  | 10 | 7853.982 | 137.8 | 178.5 | 17.5 | 175 | 737
24603 - FLORA PPTO C | 567464 | G114 | No especificado | Grouting | Grouting piso 2 , torre 2 | 2026-08-08 | 2026-08-14 | 2026-09-05 | 2026-09-08 | 2-Cónica y dividida | 28 | 101 |  | 10 | 8011.847 | 135.8 | 172.3 | 16.9 | 169 | 737
24603 - FLORA PPTO C | 567464 | G114 | No especificado | Grouting | Grouting piso 2 , torre 2 | 2026-08-08 | 2026-08-14 | 2026-09-05 | 2026-09-08 | 2-Cónica y dividida | 28 | 100 |  | 10 | 7853.982 | 133.5 | 173.4 | 17 | 170 | 737
24603 - FLORA PPTO C | 567464 | G114 | No especificado | Grouting | Grouting piso 2 , torre 2 | 2026-08-08 | 2026-08-14 | 2026-08-22 | 2026-08-25 | 2-Cónica y dividida | 14 | 101 |  | 10 | 8011.847 | 116.5 | 147.9 | 14.5 | 145 | 720
24603 - FLORA PPTO C | 567464 | G114 | No especificado | Grouting | Grouting piso 2 , torre 2 | 2026-08-08 | 2026-08-14 | 2026-08-15 | 2026-08-18 | 2-Cónica y dividida | 7 | 100 |  | 10 | 7853.982 | 97.3 | 126.4 | 12.4 | 124 | 711
24603 - FLORA PPTO C | 567464 | M114 | No especificado | Mortero | Mortero piso 2 , torre 2 | 2026-08-08 | 2026-08-14 | 2026-09-05 | 2026-09-08 | 2-Cónica y dividida | 28 | 75 |  | 10 | 4417.865 | 65.8 | 151.9 | 14.9 | 149 | 737
24603 - FLORA PPTO C | 567464 | M114 | No especificado | Mortero | Mortero piso 2 , torre 2 | 2026-08-08 | 2026-08-14 | 2026-09-05 | 2026-09-08 | 2-Cónica y dividida | 28 | 76 |  | 10 | 4536.46 | 64.1 | 143.8 | 14.1 | 141 | 737
24603 - FLORA PPTO C | 567464 | M114 | No especificado | Mortero | Mortero piso 2 , torre 2 | 2026-08-08 | 2026-08-14 | 2026-09-05 | 2026-09-08 | 2-Cónica y dividida | 28 | 75 |  | 10 | 4417.865 | 63.6 | 146.8 | 14.4 | 144 | 737
24603 - FLORA PPTO C | 567464 | M114 | No especificado | Mortero | Mortero piso 2 , torre 2 | 2026-08-08 | 2026-08-14 | 2026-08-22 | 2026-08-25 | 2-Cónica y dividida | 14 | 76 |  | 10 | 4536.46 | 58.5 | 131.5 | 12.9 | 129 | 720
24603 - FLORA PPTO C | 567464 | M114 | No especificado | Mortero | Mortero piso 2 , torre 2 | 2026-08-08 | 2026-08-14 | 2026-08-15 | 2026-08-18 | 2-Cónica y dividida | 7 | 75 |  | 10 | 4417.865 | 43.9 | 101 | 9.9 | 99 | 711
24603 - FLORA PPTO C | 567464 | G113 | No especificado | Grouting | Grouting piso 2 , torre 2 | 2026-08-08 | 2026-08-14 | 2026-09-05 | 2026-09-08 | 2-Cónica y dividida | 28 | 100 |  | 10 | 7853.982 | 145.8 | 189.7 | 18.6 | 186 | 737
24603 - FLORA PPTO C | 567464 | G113 | No especificado | Grouting | Grouting piso 2 , torre 2 | 2026-08-08 | 2026-08-14 | 2026-09-05 | 2026-09-08 | 2-Cónica y dividida | 28 | 101 |  | 10 | 8011.847 | 142.5 | 181.5 | 17.8 | 178 | 737
24603 - FLORA PPTO C | 567464 | G113 | No especificado | Grouting | Grouting piso 2 , torre 2 | 2026-08-08 | 2026-08-14 | 2026-09-05 | 2026-09-08 | 2-Cónica y dividida | 28 | 100 |  | 10 | 7853.982 | 140.5 | 182.5 | 17.9 | 179 | 737
24603 - FLORA PPTO C | 567464 | G113 | No especificado | Grouting | Grouting piso 2 , torre 2 | 2026-08-08 | 2026-08-14 | 2026-08-22 | 2026-08-25 | 2-Cónica y dividida | 14 | 101 |  | 10 | 8011.847 | 120.3 | 153 | 15 | 150 | 720
24603 - FLORA PPTO C | 567464 | G113 | No especificado | Grouting | Grouting piso 2 , torre 2 | 2026-08-08 | 2026-08-14 | 2026-08-15 | 2026-08-18 | 2-Cónica y dividida | 7 | 100 |  | 10 | 7853.982 | 105.7 | 137.7 | 13.5 | 135 | 711
24603 - FLORA PPTO C | 567464 | M113 | No especificado | Mortero | Mortero piso 2 , torre 2 | 2026-08-08 | 2026-08-14 | 2026-09-05 | 2026-09-08 | 2-Cónica y dividida | 28 | 75 |  | 10 | 4417.865 | 71.2 | 164.2 | 16.1 | 161 | 737
24603 - FLORA PPTO C | 567464 | M113 | No especificado | Mortero | Mortero piso 2 , torre 2 | 2026-08-08 | 2026-08-14 | 2026-09-05 | 2026-09-08 | 2-Cónica y dividida | 28 | 76 |  | 10 | 4536.46 | 70.4 | 158.1 | 15.5 | 155 | 737
24603 - FLORA PPTO C | 567464 | M113 | No especificado | Mortero | Mortero piso 2 , torre 2 | 2026-08-08 | 2026-08-14 | 2026-09-05 | 2026-09-08 | 2-Cónica y dividida | 28 | 75 |  | 10 | 4417.865 | 69.6 | 161.1 | 15.8 | 158 | 737
24603 - FLORA PPTO C | 567464 | M113 | No especificado | Mortero | Mortero piso 2 , torre 2 | 2026-08-08 | 2026-08-14 | 2026-08-22 | 2026-08-25 | 2-Cónica y dividida | 14 | 76 |  | 10 | 4536.46 | 59.5 | 133.6 | 13.1 | 131 | 720
24603 - FLORA PPTO C | 567464 | M113 | No especificado | Mortero | Mortero piso 2 , torre 2 | 2026-08-08 | 2026-08-14 | 2026-08-15 | 2026-08-18 | 2-Cónica y dividida | 7 | 75 |  | 10 | 4417.865 | 44.6 | 103 | 10.1 | 101 | 711
24603 - FLORA PPTO C | 540014 | 1213 | Autocompactante | Concreto | Muros ejes 9 - 11 / A - L y 11 - 12 / A - F, Piso 11, Torre 2 | 2026-07-17 | 2026-07-21 | 2026-08-14 | 2026-08-18 | 2-Cónica y dividida | 28 | 100 |  | 48.3 | 7853.982 | 455.8 | 591.4 | 58 | 120.1 | 711
24603 - FLORA PPTO C | 540014 | 1213 | Autocompactante | Concreto | Muros ejes 9 - 11 / A - L y 11 - 12 / A - F, Piso 11, Torre 2 | 2026-07-17 | 2026-07-21 | 2026-08-14 | 2026-08-18 | 2-Cónica y dividida | 28 | 101 |  | 48.3 | 8011.847 | 452.5 | 576.1 | 56.5 | 117 | 711
24603 - FLORA PPTO C | 540014 | 1213 | Autocompactante | Concreto | Muros ejes 9 - 11 / A - L y 11 - 12 / A - F, Piso 11, Torre 2 | 2026-07-17 | 2026-07-21 | 2026-08-14 | 2026-08-18 | 2-Cónica y dividida | 28 | 100 |  | 48.3 | 7853.982 | 450.8 | 585.3 | 57.4 | 118.8 | 711
24603 - FLORA PPTO C | 540014 | 1212 | Industrializado | Concreto | Placa ejes 1 - 4 / A - L, Piso 11 Torre 2 | 2026-07-17 | 2026-07-21 | 2026-08-14 | 2026-08-18 | 5-Fractura extremos | 28 | 101 |  | 34.5 | 8011.847 | 363.5 | 463 | 45.4 | 131.6 | 711
24603 - FLORA PPTO C | 540014 | 1212 | Industrializado | Concreto | Placa ejes 1 - 4 / A - L, Piso 11 Torre 2 | 2026-07-17 | 2026-07-21 | 2026-08-14 | 2026-08-18 | 5-Fractura extremos | 28 | 100 |  | 34.5 | 7853.982 | 361.5 | 469.1 | 46 | 133.3 | 711
24603 - FLORA PPTO C | 540014 | 1212 | Industrializado | Concreto | Placa ejes 1 - 4 / A - L, Piso 11 Torre 2 | 2026-07-17 | 2026-07-21 | 2026-08-14 | 2026-08-18 | 5-Fractura extremos | 28 | 101 |  | 34.5 | 8011.847 | 359.5 | 457.9 | 44.9 | 130.1 | 711
24603 - FLORA PPTO C | 540014 | 1211 | Autocompactante | Concreto | Columnas sótano salón comunal | 2026-07-17 | 2026-07-21 | 2026-08-14 | 2026-08-18 | 2-Cónica y dividida | 28 | 100 |  | 34.5 | 7853.982 | 345.8 | 448.7 | 44 | 127.5 | 711
24603 - FLORA PPTO C | 540014 | 1211 | Autocompactante | Concreto | Columnas sótano salón comunal | 2026-07-17 | 2026-07-21 | 2026-08-14 | 2026-08-18 | 2-Cónica y dividida | 28 | 101 |  | 34.5 | 8011.847 | 342.8 | 436.4 | 42.8 | 124.1 | 711
24603 - FLORA PPTO C | 540014 | 1211 | Autocompactante | Concreto | Columnas sótano salón comunal | 2026-07-17 | 2026-07-21 | 2026-08-14 | 2026-08-18 | 2-Cónica y dividida | 28 | 100 |  | 34.5 | 7853.982 | 340.8 | 442.6 | 43.4 | 125.8 | 711
24603 - FLORA PPTO C | 559596 | 1278 | Autocompactado | Concreto | Muros ejes 4-5 / A-F y 1-4 / A-L, piso 13, torre 2 | 2026-08-06 | 2026-08-13 | 2026-08-20 | 2026-08-24 | 3-Columnar | 14 | 102 |  | 48 | 8171.282 | 379.2 | 473.2 | 46.4 | 96.7 | 718
24603 - FLORA PPTO C | 559596 | 1278 | Autocompactado | Concreto | Muros ejes 4-5 / A-F y 1-4 / A-L, piso 13, torre 2 | 2026-08-06 | 2026-08-13 | 2026-08-13 | 2026-08-14 | 3-Columnar | 7 | 102 |  | 48 | 8171.282 | 300.9 | 375.3 | 36.8 | 76.7 | 710
24603 - FLORA PPTO C | 559596 | 1277 | Industrializado | Concreto | Placa ejes 7-9 / A-L, piso 14, torre 2 | 2026-08-06 | 2026-08-13 | 2026-08-20 | 2026-08-24 | 3-Columnar | 14 | 102 |  | 35 | 8171.282 | 286.9 | 357.9 | 35.1 | 100.3 | 718
24603 - FLORA PPTO C | 559596 | 1277 | Industrializado | Concreto | Placa ejes 7-9 / A-L, piso 14, torre 2 | 2026-08-06 | 2026-08-13 | 2026-08-13 | 2026-08-14 | 3-Columnar | 7 | 102 |  | 35 | 8171.282 | 251.7 | 314.1 | 30.8 | 88 | 710
24603 - FLORA PPTO C | 559596 | 1276 | Industrializado | Concreto | Placa ejes 8-12 / A-F, piso 5, torre 1 | 2026-08-06 | 2026-08-13 | 2026-08-20 | 2026-08-24 | 3-Columnar | 14 | 101 |  | 42 | 8011.847 | 339.6 | 432.4 | 42.4 | 101 | 718
24603 - FLORA PPTO C | 559596 | 1276 | Industrializado | Concreto | Placa ejes 8-12 / A-F, piso 5, torre 1 | 2026-08-06 | 2026-08-13 | 2026-08-13 | 2026-08-14 | 3-Columnar | 7 | 101 |  | 42 | 8011.847 | 301.8 | 384.4 | 37.7 | 89.8 | 710
24603 - FLORA PPTO C | 559596 | 1275 | Autocompactado | Concreto | Columnas y muro ejes 3-4 / G semisótano salón comunal | 2026-08-06 | 2026-08-13 | 2026-08-20 | 2026-08-24 | 3-Columnar | 14 | 101 |  | 35 | 8011.847 | 277.3 | 352.8 | 34.6 | 98.9 | 718
24603 - FLORA PPTO C | 559596 | 1275 | Autocompactado | Concreto | Columnas y muro ejes 3-4 / G semisótano salón comunal | 2026-08-06 | 2026-08-13 | 2026-08-13 | 2026-08-14 | 3-Columnar | 7 | 101 |  | 35 | 8011.847 | 234.9 | 298.8 | 29.3 | 83.7 | 710
24603 - FLORA PPTO C | 540015 | 1218 | Indus | Concreto | Placa ejes 1 - 4 A - L piso 4 torre 1 | 2026-07-21 | 2026-07-24 | 2026-08-18 | 2026-08-19 | 2-Cónica y dividida | 28 | 101 |  | 41.4 | 8011.847 | 410.3 | 522.1 | 51.2 | 123.7 | 712
24603 - FLORA PPTO C | 540015 | 1218 | Indus | Concreto | Placa ejes 1 - 4 A - L piso 4 torre 1 | 2026-07-21 | 2026-07-24 | 2026-08-18 | 2026-08-19 | 2-Cónica y dividida | 28 | 101 |  | 41.4 | 8011.847 | 408.9 | 520.1 | 51 | 123.2 | 712
24603 - FLORA PPTO C | 540015 | 1218 | Indus | Concreto | Placa ejes 1 - 4 A - L piso 4 torre 1 | 2026-07-21 | 2026-07-24 | 2026-08-18 | 2026-08-19 | 2-Cónica y dividida | 28 | 102 |  | 41.4 | 8171.282 | 405.6 | 505.8 | 49.6 | 119.8 | 712
24603 - FLORA PPTO C | 540015 | 1217 | Auto | Concreto | Muros ascensores salon comunal | 2026-07-21 | 2026-07-24 | 2026-08-18 | 2026-08-19 | 2-Cónica y dividida | 28 | 100 |  | 34.5 | 7853.982 | 335.4 | 435.4 | 42.7 | 123.8 | 712
24603 - FLORA PPTO C | 540015 | 1217 | Auto | Concreto | Muros ascensores salon comunal | 2026-07-21 | 2026-07-24 | 2026-08-18 | 2026-08-19 | 2-Cónica y dividida | 28 | 102 |  | 34.5 | 8171.282 | 330 | 412 | 40.4 | 117.1 | 712
24603 - FLORA PPTO C | 540015 | 1217 | Auto | Concreto | Muros ascensores salon comunal | 2026-07-21 | 2026-07-24 | 2026-08-18 | 2026-08-19 | 2-Cónica y dividida | 28 | 100 |  | 34.5 | 7853.982 | 329.6 | 428.3 | 42 | 121.7 | 712
24603 - FLORA PPTO C | 540015 | 1216 | Indus | Concreto | Placa ejes 12 - 15 / A - L piso 12 T2 | 2026-07-18 | 2026-07-24 | 2026-08-15 | 2026-08-18 | 2-Cónica y dividida | 28 | 101 |  | 34.5 | 8011.847 | 309.7 | 394.6 | 38.7 | 112.2 | 711
24603 - FLORA PPTO C | 540015 | 1216 | Indus | Concreto | Placa ejes 12 - 15 / A - L piso 12 T2 | 2026-07-18 | 2026-07-24 | 2026-08-15 | 2026-08-18 | 2-Cónica y dividida | 28 | 100 |  | 34.5 | 7853.982 | 309.2 | 401.8 | 39.4 | 114.2 | 711
24603 - FLORA PPTO C | 540015 | 1216 | Indus | Concreto | Placa ejes 12 - 15 / A - L piso 12 T2 | 2026-07-18 | 2026-07-24 | 2026-08-15 | 2026-08-18 | 2-Cónica y dividida | 28 | 101 |  | 34.5 | 8011.847 | 305.4 | 388.5 | 38.1 | 110.4 | 711
24603 - FLORA PPTO C | 540015 | 1215 | Auto | Concreto | Muros ejes 7 - 9 / A - L piso 11 T2 | 2026-07-18 | 2026-07-24 | 2026-08-15 | 2026-08-18 | 2-Cónica y dividida | 28 | 100 |  | 48.3 | 7853.982 | 431.9 | 560.8 | 55 | 113.9 | 711
24603 - FLORA PPTO C | 540015 | 1215 | Auto | Concreto | Muros ejes 7 - 9 / A - L piso 11 T2 | 2026-07-18 | 2026-07-24 | 2026-08-15 | 2026-08-18 | 2-Cónica y dividida | 28 | 101 |  | 48.3 | 8011.847 | 429.6 | 546.6 | 53.6 | 111 | 711
24603 - FLORA PPTO C | 540015 | 1215 | Auto | Concreto | Muros ejes 7 - 9 / A - L piso 11 T2 | 2026-07-18 | 2026-07-24 | 2026-08-15 | 2026-08-18 | 2-Cónica y dividida | 28 | 100 |  | 48.3 | 7853.982 | 427.5 | 554.7 | 54.4 | 112.6 | 711
24603 - FLORA PPTO C | 540015 | 1214 | Auto | Concreto | Columnas ejes 2 - 3 / H - J semisótano plataforma 1 | 2026-07-18 | 2026-07-24 | 2026-08-15 | 2026-08-18 | 5-Fractura extremos | 28 | 101 |  | 20.7 | 8011.847 | 222.8 | 283.5 | 27.8 | 134.3 | 711
24603 - FLORA PPTO C | 540015 | 1214 | Auto | Concreto | Columnas ejes 2 - 3 / H - J semisótano plataforma 1 | 2026-07-18 | 2026-07-24 | 2026-08-15 | 2026-08-18 | 5-Fractura extremos | 28 | 100 |  | 20.7 | 7853.982 | 220.7 | 286.5 | 28.1 | 135.7 | 711
24603 - FLORA PPTO C | 540015 | 1214 | Auto | Concreto | Columnas ejes 2 - 3 / H - J semisótano plataforma 1 | 2026-07-18 | 2026-07-24 | 2026-08-15 | 2026-08-18 | 5-Fractura extremos | 28 | 101 |  | 20.7 | 8011.847 | 228.1 | 290.6 | 28.5 | 137.7 | 711
24603 - FLORA PPTO C | 559595 | 1274 | Industrializado | Concreto | Placa ejes 9-12 / A-L, piso 14, torre 2 | 2026-08-05 | 2026-08-12 | 2026-08-19 | 2026-08-24 | 3-Columnar | 14 | 102 |  | 35 | 8171.282 | 277.9 | 346.7 | 34 | 97.1 | 717
24603 - FLORA PPTO C | 559595 | 1274 | Industrializado | Concreto | Placa ejes 9-12 / A-L, piso 14, torre 2 | 2026-08-05 | 2026-08-12 | 2026-08-12 | 2026-08-13 | 4-Transversal | 7 | 102 |  | 35 | 8171.282 | 215.1 | 268.2 | 26.3 | 75.1 | 708
24603 - FLORA PPTO C | 559595 | 1273 | Autocompactado | Concreto | Muros ejes 11-12 / G-L y 12-15 / A-L, piso 4, T1 | 2026-08-05 | 2026-08-12 | 2026-08-19 | 2026-08-24 | 3-Columnar | 14 | 102 |  | 48 | 8171.282 | 389.7 | 486.4 | 47.7 | 99.4 | 717
24603 - FLORA PPTO C | 559595 | 1273 | Autocompactado | Concreto | Muros ejes 11-12 / G-L y 12-15 / A-L, piso 4, T1 | 2026-08-05 | 2026-08-12 | 2026-08-12 | 2026-08-13 | 4-Transversal | 7 | 102 |  | 48 | 8171.282 | 279.8 | 348.7 | 34.2 | 71.3 | 708
24603 - FLORA PPTO C | 559595 | 1272 | Autocompactado | Concreto | Muros ejes 4-5 / G-L y 5-7 / A-L, piso 13, T2 | 2026-08-05 | 2026-08-12 | 2026-08-19 | 2026-08-24 | 3-Columnar | 14 | 102 |  | 48 | 8171.282 | 386.1 | 482.3 | 47.3 | 98.5 | 717
24603 - FLORA PPTO C | 559595 | 1272 | Autocompactado | Concreto | Muros ejes 4-5 / G-L y 5-7 / A-L, piso 13, T2 | 2026-08-05 | 2026-08-12 | 2026-08-12 | 2026-08-13 | 4-Transversal | 7 | 102 |  | 48 | 8171.282 | 271.6 | 338.5 | 33.2 | 69.2 | 708
24603 - FLORA PPTO C | 559595 | 1271 | Industrializado | Concreto | Placa ejes 6-8 / A-L, piso 5, torre 1 | 2026-08-05 | 2026-08-12 | 2026-08-19 | 2026-08-24 | 3-Columnar | 14 | 101 |  | 42 | 8011.847 | 340.1 | 432.4 | 42.4 | 101 | 717
24603 - FLORA PPTO C | 559595 | 1271 | Industrializado | Concreto | Placa ejes 6-8 / A-L, piso 5, torre 1 | 2026-08-05 | 2026-08-12 | 2026-08-12 | 2026-08-13 | 3-Columnar | 7 | 102 |  | 42 | 8171.282 | 271.4 | 338.5 | 33.2 | 79 | 708
24603 - FLORA PPTO C | 559595 | 1270 | Industrializado | Concreto | Escalera 1, piso 2 al 3, torre 1 | 2026-08-05 | 2026-08-12 | 2026-08-19 | 2026-08-24 | 3-Columnar | 14 | 101 |  | 42 | 8011.847 | 345.5 | 439.5 | 43.1 | 102.6 | 717
24603 - FLORA PPTO C | 559595 | 1270 | Industrializado | Concreto | Escalera 1, piso 2 al 3, torre 1 | 2026-08-05 | 2026-08-12 | 2026-08-12 | 2026-08-13 | 3-Columnar | 7 | 101 |  | 42 | 8011.847 | 285.4 | 363 | 35.6 | 84.8 | 708
24603 - FLORA PPTO C | 540013 | 1210 | AUTO | Concreto | Muros ejes 12 - 15 / A - L y 11 - 12 / G - L piso 11 torre 2 | 2026-07-16 | 2026-07-21 | 2026-08-13 | 2026-08-14 | 2-Cónica y dividida | 28 | 101 |  | 48.3 | 8011.847 | 435.5 | 554.7 | 54.4 | 112.6 | 709
24603 - FLORA PPTO C | 540013 | 1210 | AUTO | Concreto | Muros ejes 12 - 15 / A - L y 11 - 12 / G - L piso 11 torre 2 | 2026-07-16 | 2026-07-21 | 2026-08-13 | 2026-08-14 | 2-Cónica y dividida | 28 | 100 |  | 48.3 | 7853.982 | 433.8 | 562.9 | 55.2 | 114.3 | 709
24603 - FLORA PPTO C | 540013 | 1210 | AUTO | Concreto | Muros ejes 12 - 15 / A - L y 11 - 12 / G - L piso 11 torre 2 | 2026-07-16 | 2026-07-21 | 2026-08-13 | 2026-08-14 | 2-Cónica y dividida | 28 | 101 |  | 48.3 | 8011.847 | 431.5 | 549.6 | 53.9 | 111.6 | 709
24603 - FLORA PPTO C | 540013 | 1209 | INDUS | Concreto | Placa ejes 4 - 7 / A - L, piso 11 torre 2 | 2026-07-16 | 2026-07-21 | 2026-08-13 | 2026-08-14 | 2-Cónica y dividida | 28 | 100 |  | 34.5 | 7853.982 | 325.5 | 422.2 | 41.4 | 120 | 709
24603 - FLORA PPTO C | 540013 | 1209 | INDUS | Concreto | Placa ejes 4 - 7 / A - L, piso 11 torre 2 | 2026-07-16 | 2026-07-21 | 2026-08-13 | 2026-08-14 | 2-Cónica y dividida | 28 | 101 |  | 34.5 | 8011.847 | 323.5 | 412 | 40.4 | 117.1 | 709
24603 - FLORA PPTO C | 540013 | 1209 | INDUS | Concreto | Placa ejes 4 - 7 / A - L, piso 11 torre 2 | 2026-07-16 | 2026-07-21 | 2026-08-13 | 2026-08-14 | 2-Cónica y dividida | 28 | 100 |  | 34.5 | 7853.982 | 321.8 | 418.1 | 41 | 118.8 | 709
24603 - FLORA PPTO C | 540013 | 1208 | PTICO | Concreto | Placa ejes 1 - 4 / G - J, semisótano plataforma 1 | 2026-07-16 | 2026-07-21 | 2026-08-13 | 2026-08-14 | 2-Cónica y dividida | 28 | 101 |  | 20.7 | 8011.847 | 212.8 | 271.2 | 26.6 | 128.5 | 709
24603 - FLORA PPTO C | 540013 | 1208 | PTICO | Concreto | Placa ejes 1 - 4 / G - J, semisótano plataforma 1 | 2026-07-16 | 2026-07-21 | 2026-08-13 | 2026-08-14 | 2-Cónica y dividida | 28 | 100 |  | 20.7 | 7853.982 | 210.8 | 273.3 | 26.8 | 129.5 | 709
24603 - FLORA PPTO C | 540013 | 1208 | PTICO | Concreto | Placa ejes 1 - 4 / G - J, semisótano plataforma 1 | 2026-07-16 | 2026-07-21 | 2026-08-13 | 2026-08-14 | 2-Cónica y dividida | 28 | 101 |  | 20.7 | 8011.847 | 208.5 | 265.1 | 26 | 125.6 | 709
24603 - FLORA PPTO C | 540013 | 1207 | PTICO | Concreto | Placa ejes 1 - 4 / G - J, semisótano plataforma 1 | 2026-07-16 | 2026-07-21 | 2026-08-13 | 2026-08-14 | 2-Cónica y dividida | 28 | 100 |  | 20.7 | 7853.982 | 197.5 | 255.9 | 25.1 | 121.3 | 709
24603 - FLORA PPTO C | 540013 | 1207 | PTICO | Concreto | Placa ejes 1 - 4 / G - J, semisótano plataforma 1 | 2026-07-16 | 2026-07-21 | 2026-08-13 | 2026-08-14 | 2-Cónica y dividida | 28 | 101 |  | 20.7 | 8011.847 | 195.8 | 248.8 | 24.4 | 117.9 | 709
24603 - FLORA PPTO C | 540013 | 1207 | PTICO | Concreto | Placa ejes 1 - 4 / G - J, semisótano plataforma 1 | 2026-07-16 | 2026-07-21 | 2026-08-13 | 2026-08-14 | 2-Cónica y dividida | 28 | 100 |  | 20.7 | 7853.982 | 193.5 | 250.9 | 24.6 | 118.8 | 709
24603 - FLORA PPTO C | 540012 | 1206 | INDUS | Concreto | Placa ejes 7 - 9 / A - L , piso 11 , torre 2 | 2026-07-15 | 2026-07-21 | 2026-08-12 | 2026-08-13 | 2-Cónica y dividida | 28 | 101 |  | 41.4 | 8011.847 | 389.6 | 495.6 | 48.6 | 117.4 | 707
24603 - FLORA PPTO C | 540012 | 1206 | INDUS | Concreto | Placa ejes 7 - 9 / A - L , piso 11 , torre 2 | 2026-07-15 | 2026-07-21 | 2026-08-12 | 2026-08-13 | 2-Cónica y dividida | 28 | 100 |  | 41.4 | 7853.982 | 387.8 | 503.7 | 49.4 | 119.3 | 707
24603 - FLORA PPTO C | 540012 | 1206 | INDUS | Concreto | Placa ejes 7 - 9 / A - L , piso 11 , torre 2 | 2026-07-15 | 2026-07-21 | 2026-08-12 | 2026-08-13 | 2-Cónica y dividida | 28 | 101 |  | 41.4 | 8011.847 | 385.8 | 491.5 | 48.2 | 116.4 | 707
24603 - FLORA PPTO C | 540012 | 1205 | AUTO | Concreto | Muros ejes 4 - 5 / A - F y 1 - 4 / A - L , piso 10 , torre 2 | 2026-07-15 | 2026-07-21 | 2026-08-12 | 2026-08-13 | 2-Cónica y dividida | 28 | 100 |  | 48.3 | 7853.982 | 433.5 | 562.9 | 55.2 | 114.3 | 707
24603 - FLORA PPTO C | 540012 | 1205 | AUTO | Concreto | Muros ejes 4 - 5 / A - F y 1 - 4 / A - L , piso 10 , torre 2 | 2026-07-15 | 2026-07-21 | 2026-08-12 | 2026-08-13 | 2-Cónica y dividida | 28 | 101 |  | 48.3 | 8011.847 | 431.5 | 549.6 | 53.9 | 111.6 | 707
24603 - FLORA PPTO C | 540012 | 1205 | AUTO | Concreto | Muros ejes 4 - 5 / A - F y 1 - 4 / A - L , piso 10 , torre 2 | 2026-07-15 | 2026-07-21 | 2026-08-12 | 2026-08-13 | 2-Cónica y dividida | 28 | 100 |  | 48.3 | 7853.982 | 429.5 | 557.8 | 54.7 | 113.3 | 707
24603 - FLORA PPTO C | 540012 | 1204 | AUTO | Concreto | Columnas sótano salón comunal | 2026-07-15 | 2026-07-21 | 2026-08-12 | 2026-08-13 | 2-Cónica y dividida | 28 | 100 |  | 34.5 | 7853.982 | 337.8 | 438.5 | 43 | 124.6 | 707
24603 - FLORA PPTO C | 540012 | 1204 | AUTO | Concreto | Columnas sótano salón comunal | 2026-07-15 | 2026-07-21 | 2026-08-12 | 2026-08-13 | 2-Cónica y dividida | 28 | 101 |  | 34.5 | 8011.847 | 335.5 | 427.3 | 41.9 | 121.4 | 707
24603 - FLORA PPTO C | 540012 | 1204 | AUTO | Concreto | Columnas sótano salón comunal | 2026-07-15 | 2026-07-21 | 2026-08-12 | 2026-08-13 | 2-Cónica y dividida | 28 | 100 |  | 34.5 | 7853.982 | 333.5 | 433.4 | 42.5 | 123.2 | 707
24603 - FLORA PPTO C | 540012 | 1203 | INDUS | Concreto | Placa ejes 9 - 12 / A - L , piso 11 , torre 2 | 2026-07-14 | 2026-07-21 | 2026-08-11 | 2026-08-13 | 2-Cónica y dividida | 28 | 101 |  | 41.4 | 8011.847 | 372.6 | 474.2 | 46.5 | 112.3 | 707
24603 - FLORA PPTO C | 540012 | 1203 | INDUS | Concreto | Placa ejes 9 - 12 / A - L , piso 11 , torre 2 | 2026-07-14 | 2026-07-21 | 2026-08-11 | 2026-08-13 | 2-Cónica y dividida | 28 | 100 |  | 41.4 | 7853.982 | 370.3 | 480.3 | 47.1 | 113.8 | 707
24603 - FLORA PPTO C | 540012 | 1203 | INDUS | Concreto | Placa ejes 9 - 12 / A - L , piso 11 , torre 2 | 2026-07-14 | 2026-07-21 | 2026-08-11 | 2026-08-13 | 2-Cónica y dividida | 28 | 100 |  | 41.4 | 7853.982 | 377.6 | 490.5 | 48.1 | 116.2 | 707
24603 - FLORA PPTO C | 540012 | 1202 | AUTO | Concreto | Muros ejes 4 - 5 / G - L y 5 - 7 /A - L , piso 10 , torre 2 | 2026-07-14 | 2026-07-21 | 2026-08-11 | 2026-08-13 | 2-Cónica y dividida | 28 | 101 |  | 48.3 | 8011.847 | 429.4 | 546.6 | 53.6 | 111 | 707
24603 - FLORA PPTO C | 540012 | 1202 | AUTO | Concreto | Muros ejes 4 - 5 / G - L y 5 - 7 /A - L , piso 10 , torre 2 | 2026-07-14 | 2026-07-21 | 2026-08-11 | 2026-08-13 | 2-Cónica y dividida | 28 | 100 |  | 48.3 | 7853.982 | 430.3 | 558.8 | 54.8 | 113.5 | 707
24603 - FLORA PPTO C | 540012 | 1202 | AUTO | Concreto | Muros ejes 4 - 5 / G - L y 5 - 7 /A - L , piso 10 , torre 2 | 2026-07-14 | 2026-07-21 | 2026-08-11 | 2026-08-13 | 2-Cónica y dividida | 28 | 100 |  | 48.3 | 7853.982 | 428.6 | 556.8 | 54.6 | 113 | 707
24603 - FLORA PPTO C | 559594 | 1269 | Industrializado | Concreto | Placa ejes 12-15 / A-L, piso 14, T2 | 2026-08-04 | 2026-08-11 | 2026-08-18 | 2026-08-21 | 3-Columnar | 14 | 101 |  | 35 | 8011.847 | 300.2 | 382.4 | 37.5 | 107.1 | 716
24603 - FLORA PPTO C | 559594 | 1269 | Industrializado | Concreto | Placa ejes 12-15 / A-L, piso 14, T2 | 2026-08-04 | 2026-08-11 | 2026-08-11 | 2026-08-12 | 3-Columnar | 7 | 102 |  | 35 | 8171.282 | 278.4 | 347.7 | 34.1 | 97.4 | 706
24603 - FLORA PPTO C | 559594 | 1268 | Autocompactado | Concreto | Muros ejes 7-9 / A-L, piso 13, torre 2 | 2026-08-04 | 2026-08-11 | 2026-08-18 | 2026-08-21 | 3-Columnar | 14 | 102 |  | 48 | 8171.282 | 400 | 499.7 | 49 | 102.1 | 716
24603 - FLORA PPTO C | 559594 | 1268 | Autocompactado | Concreto | Muros ejes 7-9 / A-L, piso 13, torre 2 | 2026-08-04 | 2026-08-11 | 2026-08-11 | 2026-08-12 | 4-Transversal | 7 | 102 |  | 48 | 8171.282 | 279.8 | 348.7 | 34.2 | 71.3 | 706
24603 - FLORA PPTO C | 559594 | 1267 | Plástico | Concreto | Plac piso 1 ejes 1'-4 / G-K, plataforma 1 | 2026-08-04 | 2026-08-11 | 2026-08-18 | 2026-08-21 | 3-Columnar | 14 | 102 |  | 21 | 8171.282 | 152.2 | 189.7 | 18.6 | 88.6 | 716
24603 - FLORA PPTO C | 559594 | 1267 | Plástico | Concreto | Plac piso 1 ejes 1'-4 / G-K, plataforma 1 | 2026-08-04 | 2026-08-11 | 2026-08-11 | 2026-08-12 | 4-Transversal | 7 | 102 |  | 21 | 8171.282 | 117.5 | 146.8 | 14.4 | 68.6 | 706
24603 - FLORA PPTO C | 559594 | 1266 | Industrializado | Concreto | Placa ejes 1-6 / A-L, piso 5, torre 1 | 2026-08-04 | 2026-08-11 | 2026-08-18 | 2026-08-21 | 3-Columnar | 14 | 101 |  | 42 | 8011.847 | 330.1 | 420.1 | 41.2 | 98.1 | 716
24603 - FLORA PPTO C | 559594 | 1266 | Industrializado | Concreto | Placa ejes 1-6 / A-L, piso 5, torre 1 | 2026-08-04 | 2026-08-11 | 2026-08-11 | 2026-08-12 | 3-Columnar | 7 | 101 |  | 42 | 8011.847 | 307 | 390.6 | 38.3 | 91.2 | 706
24603 - FLORA PPTO C | 559594 | 1265 | Autocompactado | Concreto | Muros foso ascensor y columnas ejes 4-5' / F, salón comunal | 2026-08-04 | 2026-08-11 | 2026-08-18 | 2026-08-21 | 3-Columnar | 14 | 101 |  | 35 | 8011.847 | 230.1 | 292.7 | 28.7 | 82 | 716
24603 - FLORA PPTO C | 559594 | 1265 | Autocompactado | Concreto | Muros foso ascensor y columnas ejes 4-5' / F, salón comunal | 2026-08-04 | 2026-08-11 | 2026-08-11 | 2026-08-12 | 4-Transversal | 7 | 102 |  | 35 | 8171.282 | 208.4 | 260 | 25.5 | 72.9 | 706
24603 - FLORA PPTO C | 559593 | 1264 | Plástico | Concreto | Placa piso 1, ejes 1'-4 / G-K, plataforma 1 | 2026-08-04 | 2026-08-11 | 2026-08-18 | 2026-08-21 | 3-Columnar | 14 | 102 |  | 21 | 8171.282 | 157.4 | 196.8 | 19.3 | 91.9 | 716
24603 - FLORA PPTO C | 559593 | 1264 | Plástico | Concreto | Placa piso 1, ejes 1'-4 / G-K, plataforma 1 | 2026-08-04 | 2026-08-11 | 2026-08-11 | 2026-08-12 | 4-Transversal | 7 | 102 |  | 21 | 8171.282 | 115.1 | 143.8 | 14.1 | 67.1 | 706
24603 - FLORA PPTO C | 559593 | 1263 | Autocompactado | Concreto | Muros ejes 8-11 / A-L y 11-12 / A-F, piso 4, torre 1 | 2026-08-04 | 2026-08-11 | 2026-08-18 | 2026-08-21 | 3-Columnar | 14 | 102 |  | 48 | 8171.282 | 406.3 | 506.8 | 49.7 | 103.5 | 716
24603 - FLORA PPTO C | 559593 | 1263 | Autocompactado | Concreto | Muros ejes 8-11 / A-L y 11-12 / A-F, piso 4, torre 1 | 2026-08-04 | 2026-08-11 | 2026-08-11 | 2026-08-12 | 4-Transversal | 7 | 102 |  | 48 | 8171.282 | 297.9 | 372.2 | 36.5 | 76 | 706
24603 - FLORA PPTO C | 559593 | 1262 | Industrializado | Concreto | Escalera 1, piso 2 al 3, torre 1 | 2026-08-04 | 2026-08-11 | 2026-08-18 | 2026-08-21 | 3-Columnar | 14 | 101 |  | 42 | 8011.847 | 337.1 | 429.3 | 42.1 | 100.2 | 716
24603 - FLORA PPTO C | 559593 | 1262 | Industrializado | Concreto | Escalera 1, piso 2 al 3, torre 1 | 2026-08-04 | 2026-08-11 | 2026-08-11 | 2026-08-12 | 3-Columnar | 7 | 102 |  | 42 | 8171.282 | 281.1 | 350.8 | 34.4 | 81.9 | 706
24603 - FLORA PPTO C | 559593 | 1261 | Plástico | Concreto | Placa piso 1, ejes 1'-4 /G-K, plataforma 1 | 2026-08-04 | 2026-08-11 | 2026-08-18 | 2026-08-21 | 3-Columnar | 14 | 102 |  | 21 | 8171.282 | 159.6 | 198.8 | 19.5 | 92.9 | 716
24603 - FLORA PPTO C | 559593 | 1261 | Plástico | Concreto | Placa piso 1, ejes 1'-4 /G-K, plataforma 1 | 2026-08-04 | 2026-08-11 | 2026-08-11 | 2026-08-12 | 4-Transversal | 7 | 102 |  | 21 | 8171.282 | 116.2 | 144.8 | 14.2 | 67.6 | 706
24603 - FLORA PPTO C | 559591 | 1260 | Industrializado | Concreto | Placa ejes 1-4 / A-L, piso 13, torre 2 | 2026-08-03 | 2026-08-10 | 2026-08-17 | 2026-08-21 | 3-Columnar | 14 | 102 |  | 38 | 8171.282 | 414.9 | 518 | 50.8 | 133.7 | 715
24603 - FLORA PPTO C | 559591 | 1260 | Industrializado | Concreto | Placa ejes 1-4 / A-L, piso 13, torre 2 | 2026-08-03 | 2026-08-10 | 2026-08-10 | 2026-08-11 | 3-Columnar | 7 | 102 |  | 35 | 8171.282 | 276 | 344.7 | 33.8 | 96.6 | 705
24603 - FLORA PPTO C | 559591 | 1259 | Autocompactado | Concreto | Muros ejes 11-12 / A-F y 9-11 / A-F, piso 13, torre 2 | 2026-08-03 | 2026-08-10 | 2026-08-17 | 2026-08-21 | 3-Columnar | 14 | 102 |  | 48 | 8171.282 | 396 | 494.6 | 48.5 | 101 | 715
24603 - FLORA PPTO C | 559591 | 1259 | Autocompactado | Concreto | Muros ejes 11-12 / A-F y 9-11 / A-F, piso 13, torre 2 | 2026-08-03 | 2026-08-10 | 2026-08-10 | 2026-08-11 | 4-Transversal | 7 | 102 |  | 48 | 8171.282 | 249 | 311 | 30.5 | 63.5 | 705
24603 - FLORA PPTO C | 559591 | 1258 | Industrializado | Concreto | Escaleras 2, piso 8 al 9, torre 2 | 2026-08-03 | 2026-08-10 | 2026-08-17 | 2026-08-21 | 3-Columnar | 14 | 101 |  | 35 | 8011.847 | 286.5 | 365.1 | 35.8 | 102.3 | 715
24603 - FLORA PPTO C | 559591 | 1258 | Industrializado | Concreto | Escaleras 2, piso 8 al 9, torre 2 | 2026-08-03 | 2026-08-10 | 2026-08-10 | 2026-08-11 | 3-Columnar | 7 | 102 |  | 35 | 8171.282 | 262.4 | 327.3 | 32.1 | 91.7 | 705
24603 - FLORA PPTO C | 552540 | 1257 | Autocompactado | Concreto | Muros ejes 7-9 / A-L, piso 4, torre 1 | 2026-08-01 | 2026-08-08 | 2026-08-15 | 2026-08-20 | 3-Columnar | 14 | 102 |  | 48 | 8171.282 | 400 | 499.7 | 49 | 102.1 | 713
24603 - FLORA PPTO C | 552540 | 1257 | Autocompactado | Concreto | Muros ejes 7-9 / A-L, piso 4, torre 1 | 2026-08-01 | 2026-08-08 | 2026-08-08 | 2026-08-11 | 4-Transversal | 7 | 102 |  | 48 | 8171.282 | 276.1 | 344.7 | 33.8 | 70.4 | 705
24603 - FLORA PPTO C | 552540 | 1256 | Autocompactado | Concreto | Muros ejes 12-15 / A-L y 11-12 / G-L, piso 13, torre 1 | 2026-08-01 | 2026-08-08 | 2026-08-15 | 2026-08-20 | 3-Columnar | 14 | 102 |  | 48 | 8171.282 | 374.4 | 467 | 45.8 | 95.4 | 713
24603 - FLORA PPTO C | 552540 | 1256 | Autocompactado | Concreto | Muros ejes 12-15 / A-L y 11-12 / G-L, piso 13, torre 1 | 2026-08-01 | 2026-08-08 | 2026-08-08 | 2026-08-11 | 4-Transversal | 7 | 102 |  | 48 | 8171.282 | 296.7 | 370.2 | 36.3 | 75.6 | 705
24603 - FLORA PPTO C | 552540 | 1255 | Industrializado | Concreto | Placa ejes 4-7 / A-L, piso 13, torre 2 | 2026-08-01 | 2026-08-08 | 2026-08-15 | 2026-08-20 | 3-Columnar | 14 | 102 |  | 35 | 8171.282 | 323.7 | 403.8 | 39.6 | 113.1 | 713
24603 - FLORA PPTO C | 552540 | 1255 | Industrializado | Concreto | Placa ejes 4-7 / A-L, piso 13, torre 2 | 2026-08-01 | 2026-08-08 | 2026-08-08 | 2026-08-11 | 3-Columnar | 7 | 102 |  | 35 | 8171.282 | 262.1 | 327.3 | 32.1 | 91.7 | 705
24603 - FLORA PPTO C | 552540 | 1254 | Autocompactado | Concreto | Muros y columnas semisótano 3-5' / E Salón comunal | 2026-08-01 | 2026-08-08 | 2026-08-15 | 2026-08-20 | 3-Columnar | 14 | 101 |  | 35 | 8011.847 | 265.2 | 337.5 | 33.1 | 94.6 | 713
24603 - FLORA PPTO C | 552540 | 1254 | Autocompactado | Concreto | Muros y columnas semisótano 3-5' / E Salón comunal | 2026-08-01 | 2026-08-08 | 2026-08-08 | 2026-08-11 | 3-Columnar | 7 | 102 |  | 35 | 8171.282 | 242.9 | 302.9 | 29.7 | 84.9 | 705
24603 - FLORA PPTO C | 552539 | 1253 | Industrializado | Concreto | Placa ejes 10-12 / G-L y 12-15 / A-L, piso 4, T1 | 2026-07-31 | 2026-08-08 | 2026-08-14 | 2026-08-20 | 3-Columnar | 14 | 102 |  | 42 | 8171.282 | 345.8 | 431.3 | 42.3 | 100.7 | 713
24603 - FLORA PPTO C | 552539 | 1253 | Industrializado | Concreto | Placa ejes 10-12 / G-L y 12-15 / A-L, piso 4, T1 | 2026-07-31 | 2026-08-08 | 2026-08-07 | 2026-08-11 | 3-Columnar | 7 | 102 |  | 42 | 8171.282 | 325.3 | 405.8 | 39.8 | 94.8 | 704
24603 - FLORA PPTO C | 552539 | 1252 | Autocompactado | Concreto | Muros ejes 4-5 / A-F y 1-4 / A-L, piso 12, torre 2 | 2026-07-31 | 2026-08-08 | 2026-08-14 | 2026-08-20 | 3-Columnar | 14 | 101 |  | 48 | 8011.847 | 373.7 | 475.2 | 46.6 | 97.1 | 713
24603 - FLORA PPTO C | 552539 | 1252 | Autocompactado | Concreto | Muros ejes 4-5 / A-F y 1-4 / A-L, piso 12, torre 2 | 2026-07-31 | 2026-08-08 | 2026-08-07 | 2026-08-11 | 3-Columnar | 7 | 102 |  | 48 | 8171.282 | 330.3 | 412 | 40.4 | 84.2 | 704
24603 - FLORA PPTO C | 552539 | 1251 | Autocompactado | Concreto | Muros ejes 4-5 / G-L y 5-7 / A-L, piso 4, T1 | 2026-07-31 | 2026-08-08 | 2026-08-14 | 2026-08-20 | 3-Columnar | 14 | 101 |  | 48 | 8011.847 | 364.7 | 464 | 45.5 | 94.8 | 713
24603 - FLORA PPTO C | 552539 | 1251 | Autocompactado | Concreto | Muros ejes 4-5 / G-L y 5-7 / A-L, piso 4, T1 | 2026-07-31 | 2026-08-08 | 2026-08-07 | 2026-08-11 | 3-Columnar | 7 | 102 |  | 48 | 8171.282 | 329.3 | 410.9 | 40.3 | 84 | 704
24603 - FLORA PPTO C | 552539 | 1250 | Industrializado | Concreto | Placa ejes 7-9 / A-L, piso 13, torre 2 | 2026-07-31 | 2026-08-08 | 2026-08-14 | 2026-08-20 | 3-Columnar | 14 | 102 |  | 35 | 8171.282 | 311.7 | 388.5 | 38.1 | 108.9 | 713
24603 - FLORA PPTO C | 552539 | 1250 | Industrializado | Concreto | Placa ejes 7-9 / A-L, piso 13, torre 2 | 2026-07-31 | 2026-08-08 | 2026-08-07 | 2026-08-11 | 3-Columnar | 7 | 102 |  | 35 | 8171.282 | 270.6 | 337.5 | 33.1 | 94.6 | 704
24603 - FLORA PPTO C | 552539 | 1249 | Industrializado | Concreto | Escalera 2, piso 1 al 2, torre 1 | 2026-07-31 | 2026-08-08 | 2026-08-14 | 2026-08-20 | 3-Columnar | 14 | 102 |  | 42 | 8171.282 | 355.6 | 443.6 | 43.5 | 103.6 | 713
24603 - FLORA PPTO C | 552539 | 1249 | Industrializado | Concreto | Escalera 2, piso 1 al 2, torre 1 | 2026-07-31 | 2026-08-08 | 2026-08-07 | 2026-08-11 | 3-Columnar | 7 | 102 |  | 42 | 8171.282 | 276.1 | 344.7 | 33.8 | 80.5 | 704
24603 - FLORA PPTO C | 552538 | 1248 | Industrializado | Concreto | Placa ejes 9-12 / A-L, piso 13, torre 2 | 2026-07-30 | 2026-08-06 | 2026-08-13 | 2026-08-14 | 3-Columnar | 14 | 102 |  | 35 | 8171.282 | 304.1 | 379.3 | 37.2 | 106.3 | 710
24603 - FLORA PPTO C | 552538 | 1248 | Industrializado | Concreto | Placa ejes 9-12 / A-L, piso 13, torre 2 | 2026-07-30 | 2026-08-06 | 2026-08-06 | 2026-08-11 | 4-Transversal | 7 | 102 |  | 35 | 8171.282 | 225.6 | 281.4 | 27.6 | 78.9 | 704
24603 - FLORA PPTO C | 552538 | 1247 | Industrializado | Concreto | Muros ejes 1-3 / A-F y 4-5 / A-F, piso 4, torre 1 | 2026-07-30 | 2026-08-06 | 2026-08-13 | 2026-08-14 | 3-Columnar | 14 | 102 |  | 48 | 8171.282 | 393.5 | 491.5 | 48.2 | 100.4 | 710
24603 - FLORA PPTO C | 552538 | 1247 | Industrializado | Concreto | Muros ejes 1-3 / A-F y 4-5 / A-F, piso 4, torre 1 | 2026-07-30 | 2026-08-06 | 2026-08-06 | 2026-08-11 | 3-Columnar | 7 | 102 |  | 48 | 8171.282 | 279.5 | 348.7 | 34.2 | 71.3 | 704
24603 - FLORA PPTO C | 552538 | 1246 | Autocompactado | Concreto | Muros ejes 4-7 / G-L, piso 12, torre 2 | 2026-07-30 | 2026-08-06 | 2026-08-13 | 2026-08-14 | 3-Columnar | 14 | 102 |  | 48 | 8171.282 | 389.5 | 486.4 | 47.7 | 99.4 | 710
24603 - FLORA PPTO C | 552538 | 1246 | Autocompactado | Concreto | Muros ejes 4-7 / G-L, piso 12, torre 2 | 2026-07-30 | 2026-08-06 | 2026-08-06 | 2026-08-11 | 4-Transversal | 7 | 102 |  | 48 | 8171.282 | 269.3 | 336.5 | 33 | 68.8 | 704
24603 - FLORA PPTO C | 552538 | 1245 | Autocompactado | Concreto | Columnas ejes 4 / E-F semisótano salón comunal | 2026-07-30 | 2026-08-06 | 2026-08-13 | 2026-08-14 | 3-Columnar | 14 | 102 |  | 35 | 8171.282 | 286.4 | 356.9 | 35 | 100 | 710
24603 - FLORA PPTO C | 552538 | 1245 | Autocompactado | Concreto | Columnas ejes 4 / E-F semisótano salón comunal | 2026-07-30 | 2026-08-06 | 2026-08-06 | 2026-08-11 | 3-Columnar | 7 | 102 |  | 35 | 8171.282 | 229.5 | 286.5 | 28.1 | 80.3 | 704
24603 - FLORA PPTO C | 567463 | G112 | No especificado | Grouting | Grouting piso 1 Torre 2 | 2026-08-03 | 2026-08-06 | 2026-08-31 | 2026-09-02 | 2-Cónica y dividida | 28 | 100 |  | 10 | 7853.982 | 134.1 | 174.4 | 17.1 | 171 | 728
24603 - FLORA PPTO C | 567463 | G112 | No especificado | Grouting | Grouting piso 1 Torre 2 | 2026-08-03 | 2026-08-06 | 2026-08-31 | 2026-09-02 | 2-Cónica y dividida | 28 | 101 |  | 10 | 8011.847 | 130.7 | 166.2 | 16.3 | 163 | 728
24603 - FLORA PPTO C | 567463 | G112 | No especificado | Grouting | Grouting piso 1 Torre 2 | 2026-08-03 | 2026-08-06 | 2026-08-31 | 2026-09-02 | 2-Cónica y dividida | 28 | 100 |  | 10 | 7853.982 | 134.6 | 174.4 | 17.1 | 171 | 728
24603 - FLORA PPTO C | 567463 | G112 | No especificado | Grouting | Grouting piso 1 Torre 2 | 2026-08-03 | 2026-08-06 | 2026-08-17 | 2026-08-19 | 2-Cónica y dividida | 14 | 101 |  | 10 | 8011.847 | 116.6 | 148.9 | 14.6 | 146 | 712
24603 - FLORA PPTO C | 567463 | G112 | No especificado | Grouting | Grouting piso 1 Torre 2 | 2026-08-03 | 2026-08-06 | 2026-08-10 | 2026-08-11 | 2-Cónica y dividida | 7 | 101 |  | 10 | 8011.847 | 114.1 | 144.8 | 14.2 | 142 | 703
24603 - FLORA PPTO C | 567463 | G111 | No especificado | Grouting | Grouting piso 1 Torre 2 | 2026-08-03 | 2026-08-06 | 2026-08-31 | 2026-09-02 | 2-Cónica y dividida | 28 | 100 |  | 10 | 7853.982 | 132.4 | 172.3 | 16.9 | 169 | 728
24603 - FLORA PPTO C | 567463 | G111 | No especificado | Grouting | Grouting piso 1 Torre 2 | 2026-08-03 | 2026-08-06 | 2026-08-31 | 2026-09-02 | 2-Cónica y dividida | 28 | 101 |  | 10 | 8011.847 | 130 | 165.2 | 16.2 | 162 | 728
24603 - FLORA PPTO C | 567463 | G111 | No especificado | Grouting | Grouting piso 1 Torre 2 | 2026-08-03 | 2026-08-06 | 2026-08-31 | 2026-09-02 | 2-Cónica y dividida | 28 | 100 |  | 10 | 7853.982 | 124.6 | 162.1 | 15.9 | 159 | 728
24603 - FLORA PPTO C | 567463 | G111 | No especificado | Grouting | Grouting piso 1 Torre 2 | 2026-08-03 | 2026-08-06 | 2026-08-17 | 2026-08-19 | 2-Cónica y dividida | 14 | 102 |  | 10 | 8171.282 | 113.6 | 141.7 | 13.9 | 139 | 712
24603 - FLORA PPTO C | 567463 | G111 | No especificado | Grouting | Grouting piso 1 Torre 2 | 2026-08-03 | 2026-08-06 | 2026-08-10 | 2026-08-11 | 2-Cónica y dividida | 7 | 100 |  | 10 | 7853.982 | 107.8 | 139.7 | 13.7 | 137 | 703
24603 - FLORA PPTO C | 567463 | M112 | No especificado | Mortero | Mortero piso 1 Torre 2 | 2026-08-03 | 2026-08-06 | 2026-08-31 | 2026-09-02 | 2-Cónica y dividida | 28 | 75 |  | 10 | 4417.865 | 70.9 | 163.2 | 16 | 160 | 728
24603 - FLORA PPTO C | 567463 | M112 | No especificado | Mortero | Mortero piso 1 Torre 2 | 2026-08-03 | 2026-08-06 | 2026-08-31 | 2026-09-02 | 2-Cónica y dividida | 28 | 76 |  | 10 | 4536.46 | 69.4 | 156 | 15.3 | 153 | 728
24603 - FLORA PPTO C | 567463 | M112 | No especificado | Mortero | Mortero piso 1 Torre 2 | 2026-08-03 | 2026-08-06 | 2026-08-31 | 2026-09-02 | 2-Cónica y dividida | 28 | 75 |  | 10 | 4417.865 | 68.2 | 157 | 15.4 | 154 | 728
24603 - FLORA PPTO C | 567463 | M112 | No especificado | Mortero | Mortero piso 1 Torre 2 | 2026-08-03 | 2026-08-06 | 2026-08-17 | 2026-08-19 | 2-Cónica y dividida | 14 | 76 |  | 10 | 4536.46 | 59.6 | 133.6 | 13.1 | 131 | 712
24603 - FLORA PPTO C | 567463 | M112 | No especificado | Mortero | Mortero piso 1 Torre 2 | 2026-08-03 | 2026-08-06 | 2026-08-10 | 2026-08-11 | 2-Cónica y dividida | 7 | 75 |  | 10 | 4417.865 | 47.8 | 110.1 | 10.8 | 108 | 703
24603 - FLORA PPTO C | 567463 | M111 | No especificado | Mortero | Mortero piso 1 Torre 2 | 2026-08-03 | 2026-08-06 | 2026-08-31 | 2026-09-02 | 2-Cónica y dividida | 28 | 75 |  | 10 | 4417.865 | 73.9 | 170.3 | 16.7 | 167 | 728
24603 - FLORA PPTO C | 567463 | M111 | No especificado | Mortero | Mortero piso 1 Torre 2 | 2026-08-03 | 2026-08-06 | 2026-08-31 | 2026-09-02 | 2-Cónica y dividida | 28 | 76 |  | 10 | 4536.46 | 72.6 | 163.2 | 16 | 160 | 728
24603 - FLORA PPTO C | 567463 | M111 | No especificado | Mortero | Mortero piso 1 Torre 2 | 2026-08-03 | 2026-08-06 | 2026-08-31 | 2026-09-02 | 2-Cónica y dividida | 28 | 75 |  | 10 | 4417.865 | 71.5 | 165.2 | 16.2 | 162 | 728
24603 - FLORA PPTO C | 567463 | M111 | No especificado | Mortero | Mortero piso 1 Torre 2 | 2026-08-03 | 2026-08-06 | 2026-08-17 | 2026-08-19 | 2-Cónica y dividida | 14 | 75 |  | 10 | 4417.865 | 64.4 | 148.9 | 14.6 | 146 | 712
24603 - FLORA PPTO C | 567463 | M111 | No especificado | Mortero | Mortero piso 1 Torre 2 | 2026-08-03 | 2026-08-06 | 2026-08-10 | 2026-08-11 | 2-Cónica y dividida | 7 | 75 |  | 10 | 4417.865 | 51.2 | 118.3 | 11.6 | 116 | 703
24603 - FLORA PPTO C | 558450 | 1201 | Indus | Concreto | Placa ejes 12-15 / A-L, piso 11, torre 2 | 2026-07-11 | 2026-07-27 | 2026-08-08 | 2026-08-11 | 2-Cónica y dividida | 28 | 100 |  | 41.4 | 7853.982 | 394.6 | 511.9 | 50.2 | 121.3 | 702
24603 - FLORA PPTO C | 558450 | 1201 | Indus | Concreto | Placa ejes 12-15 / A-L, piso 11, torre 2 | 2026-07-11 | 2026-07-27 | 2026-08-08 | 2026-08-11 | 2-Cónica y dividida | 28 | 100 |  | 41.4 | 7853.982 | 392.6 | 509.9 | 50 | 120.8 | 702
24603 - FLORA PPTO C | 558450 | 1201 | Indus | Concreto | Placa ejes 12-15 / A-L, piso 11, torre 2 | 2026-07-11 | 2026-07-27 | 2026-08-08 | 2026-08-11 | 2-Cónica y dividida | 28 | 100 |  | 41.4 | 7853.982 | 386.6 | 501.7 | 49.2 | 118.8 | 702
24603 - FLORA PPTO C | 558450 | 1200 | Auto | Concreto | Muros ejes 7-9 / A-L, piso 10, torre 2 | 2026-07-11 | 2026-07-27 | 2026-08-08 | 2026-08-11 | 2-Cónica y dividida | 28 | 100 |  | 48.3 | 7853.982 | 482 | 626.1 | 61.4 | 127.1 | 702
24603 - FLORA PPTO C | 558450 | 1200 | Auto | Concreto | Muros ejes 7-9 / A-L, piso 10, torre 2 | 2026-07-11 | 2026-07-27 | 2026-08-08 | 2026-08-11 | 2-Cónica y dividida | 28 | 100 |  | 48.3 | 7853.982 | 483.9 | 628.1 | 61.6 | 127.5 | 702
24603 - FLORA PPTO C | 558450 | 1200 | Auto | Concreto | Muros ejes 7-9 / A-L, piso 10, torre 2 | 2026-07-11 | 2026-07-27 | 2026-08-08 | 2026-08-11 | 2-Cónica y dividida | 28 | 100 |  | 48.3 | 7853.982 | 478.6 | 621 | 60.9 | 126.1 | 702
24603 - FLORA PPTO C | 558450 | 1199 | Indus | Concreto | Placa ejes 1-4 / A-L, piso 10, torre 2 | 2026-07-10 | 2026-07-27 | 2026-08-07 | 2026-08-11 | 2-Cónica y dividida | 28 | 101 |  | 41.4 | 8011.847 | 370.7 | 472.1 | 46.3 | 111.8 | 702
24603 - FLORA PPTO C | 558450 | 1199 | Indus | Concreto | Placa ejes 1-4 / A-L, piso 10, torre 2 | 2026-07-10 | 2026-07-27 | 2026-08-07 | 2026-08-11 | 2-Cónica y dividida | 28 | 100 |  | 41.4 | 7853.982 | 375.5 | 487.4 | 47.8 | 115.5 | 702
24603 - FLORA PPTO C | 558450 | 1199 | Indus | Concreto | Placa ejes 1-4 / A-L, piso 10, torre 2 | 2026-07-10 | 2026-07-27 | 2026-08-07 | 2026-08-11 | 2-Cónica y dividida | 28 | 101 |  | 41.4 | 8011.847 | 372.8 | 474.2 | 46.5 | 112.3 | 702
24603 - FLORA PPTO C | 558450 | 1198 | Auto | Concreto | Muros ejes 9 - 11 / A-L y 11-12 / G-L, piso 10 torre 2 | 2026-07-10 | 2026-07-27 | 2026-08-07 | 2026-08-11 | 2-Cónica y dividida | 28 | 100 |  | 48.3 | 7853.982 | 427.5 | 554.7 | 54.4 | 112.6 | 702
24603 - FLORA PPTO C | 558450 | 1198 | Auto | Concreto | Muros ejes 9 - 11 / A-L y 11-12 / G-L, piso 10 torre 2 | 2026-07-10 | 2026-07-27 | 2026-08-07 | 2026-08-11 | 2-Cónica y dividida | 28 | 101 |  | 48.3 | 8011.847 | 425.5 | 541.5 | 53.1 | 109.9 | 702
24603 - FLORA PPTO C | 558450 | 1198 | Auto | Concreto | Muros ejes 9 - 11 / A-L y 11-12 / G-L, piso 10 torre 2 | 2026-07-10 | 2026-07-27 | 2026-08-07 | 2026-08-11 | 2-Cónica y dividida | 28 | 100 |  | 48.3 | 7853.982 | 423.5 | 549.6 | 53.9 | 111.6 | 702
24603 - FLORA PPTO C | 558450 | 1197 | Auto | Concreto | Muros y columnas tanque de suministro salón comunal | 2026-07-10 | 2026-07-27 | 2026-08-07 | 2026-08-11 | 2-Cónica y dividida | 28 | 101 |  | 34.5 | 8011.847 | 323.8 | 412 | 40.4 | 117.1 | 702
24603 - FLORA PPTO C | 558450 | 1197 | Auto | Concreto | Muros y columnas tanque de suministro salón comunal | 2026-07-10 | 2026-07-27 | 2026-08-07 | 2026-08-11 | 2-Cónica y dividida | 28 | 100 |  | 34.5 | 7853.982 | 321.8 | 418.1 | 41 | 118.8 | 702
24603 - FLORA PPTO C | 558450 | 1197 | Auto | Concreto | Muros y columnas tanque de suministro salón comunal | 2026-07-10 | 2026-07-27 | 2026-08-07 | 2026-08-11 | 2-Cónica y dividida | 28 | 101 |  | 34.5 | 8011.847 | 319.5 | 406.9 | 39.9 | 115.7 | 702
24603 - FLORA PPTO C | 552537 | 1244 | Autocompactado | Concreto | Muros ejes 5-7 / A-F y 7-9 / G-L, piso 12, torre 2 | 2026-07-29 | 2026-07-29 | 2026-08-12 | 2026-08-13 | 3-Columnar | 14 | 102 |  | 48 | 8171.282 | 398 | 496.6 | 48.7 | 101.5 | 708
24603 - FLORA PPTO C | 552537 | 1244 | Autocompactado | Concreto | Muros ejes 5-7 / A-F y 7-9 / G-L, piso 12, torre 2 | 2026-07-29 | 2026-07-29 | 2026-08-05 | 2026-08-06 | 3-Columnar | 7 | 102 |  | 48 | 8171.282 | 310.3 | 387.5 | 38 | 79.2 | 701
24603 - FLORA PPTO C | 552537 | 1243 | Industrializado | Concreto | Placa ejes 8-10 / G-L, piso 4, torre 1 | 2026-07-29 | 2026-07-29 | 2026-08-12 | 2026-08-13 | 3-Columnar | 14 | 101 |  | 42 | 8011.847 | 346.6 | 441.5 | 43.3 | 103.1 | 708
24603 - FLORA PPTO C | 552537 | 1243 | Industrializado | Concreto | Placa ejes 8-10 / G-L, piso 4, torre 1 | 2026-07-29 | 2026-07-29 | 2026-08-05 | 2026-08-06 | 3-Columnar | 7 | 102 |  | 42 | 8171.282 | 306.9 | 383.4 | 37.6 | 89.5 | 701
24603 - FLORA PPTO C | 552537 | 1242 | Industrializado | Concreto | Placa ejes 12-15 / A-L, piso 13, T2 | 2026-07-29 | 2026-07-29 | 2026-08-12 | 2026-08-13 | 3-Columnar | 14 | 101 |  | 35 | 8011.847 | 379.1 | 482.3 | 47.3 | 135.1 | 708
24603 - FLORA PPTO C | 552537 | 1242 | Industrializado | Concreto | Placa ejes 12-15 / A-L, piso 13, T2 | 2026-07-29 | 2026-07-29 | 2026-08-05 | 2026-08-06 | 3-Columnar | 7 | 102 |  | 35 | 8171.282 | 254.7 | 318.2 | 31.2 | 89.1 | 701
24603 - FLORA PPTO C | 552536 | 1241 | Industrializado | Concreto | Escalera 1, piso 1 al piso 2, torre 2 | 2026-07-29 | 2026-07-29 | 2026-08-12 | 2026-08-14 | 3-Columnar | 14 | 101 |  | 42 | 8011.847 | 340.4 | 433.4 | 42.5 | 101.2 | 710
24603 - FLORA PPTO C | 552536 | 1241 | Industrializado | Concreto | Escalera 1, piso 1 al piso 2, torre 2 | 2026-07-29 | 2026-07-29 | 2026-08-05 | 2026-08-06 | 3-Columnar | 7 | 102 |  | 42 | 8171.282 | 320.3 | 399.7 | 39.2 | 93.3 | 701
24603 - FLORA PPTO C | 552536 | 1240 | Plástico | Concreto | Placa ejes 4-5' / E-G, semisótano salón comunal | 2026-07-29 | 2026-07-29 | 2026-08-12 | 2026-08-14 | 3-Columnar | 14 | 102 |  | 28 | 8171.282 | 235.4 | 293.7 | 28.8 | 102.9 | 710
24603 - FLORA PPTO C | 552536 | 1240 | Plástico | Concreto | Placa ejes 4-5' / E-G, semisótano salón comunal | 2026-07-29 | 2026-07-29 | 2026-08-05 | 2026-08-06 | 3-Columnar | 7 | 102 |  | 28 | 8171.282 | 200.3 | 249.8 | 24.5 | 87.5 | 701
24603 - FLORA PPTO C | 552536 | 1239 | Autocompactado | Concreto | Placa ejes 4-5' / E-G, semisótano salón comunal y columnas 3-5' / D semisótano, salón comunal | 2026-07-29 | 2026-07-29 | 2026-08-12 | 2026-08-14 | 3-Columnar | 14 | 101 |  | 35 | 8011.847 | 367.6 | 468.1 | 45.9 | 131.1 | 710
24603 - FLORA PPTO C | 552536 | 1239 | Autocompactado | Concreto | Placa ejes 4-5' / E-G, semisótano salón comunal y columnas 3-5' / D semisótano, salón comunal | 2026-07-29 | 2026-07-29 | 2026-08-05 | 2026-08-06 | 3-Columnar | 7 | 102 |  | 35 | 8171.282 | 300.9 | 375.3 | 36.8 | 105.1 | 701
24603 - FLORA PPTO C | 558449 | 1196 | Indus | Concreto | Placa ejes 4 - 7 / A - L piso 10 T2 | 2026-07-09 | 2026-07-11 | 2026-08-06 | 2026-08-06 | 2-Cónica y dividida | 28 | 101 |  | 48.4 | 8011.847 | 415.5 | 529.2 | 51.9 | 125.4 | 700
24603 - FLORA PPTO C | 558449 | 1196 | Indus | Concreto | Placa ejes 4 - 7 / A - L piso 10 T2 | 2026-07-09 | 2026-07-11 | 2026-08-06 | 2026-08-06 | 2-Cónica y dividida | 28 | 100 |  | 48.4 | 7853.982 | 412.6 | 535.4 | 52.5 | 126.8 | 700
24603 - FLORA PPTO C | 558449 | 1196 | Indus | Concreto | Placa ejes 4 - 7 / A - L piso 10 T2 | 2026-07-09 | 2026-07-11 | 2026-08-06 | 2026-08-06 | 2-Cónica y dividida | 28 | 101 |  | 48.4 | 8011.847 | 410.5 | 522.1 | 51.2 | 123.7 | 700
24603 - FLORA PPTO C | 558449 | 1195 | Auto | Concreto | Muros ejes 12 - 15 / A - L piso 10 T2 | 2026-07-09 | 2026-07-11 | 2026-08-06 | 2026-08-06 | 2-Cónica y dividida | 28 | 100 |  | 48.3 | 7853.982 | 398.5 | 517 | 50.7 | 105 | 700
24603 - FLORA PPTO C | 558449 | 1195 | Auto | Concreto | Muros ejes 12 - 15 / A - L piso 10 T2 | 2026-07-09 | 2026-07-11 | 2026-08-06 | 2026-08-06 | 2-Cónica y dividida | 28 | 101 |  | 48.3 | 8011.847 | 396.5 | 504.8 | 49.5 | 102.5 | 700
24603 - FLORA PPTO C | 558449 | 1195 | Auto | Concreto | Muros ejes 12 - 15 / A - L piso 10 T2 | 2026-07-09 | 2026-07-11 | 2026-08-06 | 2026-08-06 | 2-Cónica y dividida | 28 | 100 |  | 48.3 | 7853.982 | 394.5 | 511.9 | 50.2 | 103.9 | 700
24603 - FLORA PPTO C | 558449 | 1194 | Ptico | Concreto | Alistado cubierta, T4 | 2026-07-09 | 2026-07-11 | 2026-08-06 | 2026-08-06 | 2-Cónica y dividida | 28 | 101 |  | 20.7 | 8011.847 | 208.5 | 265.1 | 26 | 125.6 | 700
24603 - FLORA PPTO C | 558449 | 1194 | Ptico | Concreto | Alistado cubierta, T4 | 2026-07-09 | 2026-07-11 | 2026-08-06 | 2026-08-06 | 2-Cónica y dividida | 28 | 100 |  | 20.7 | 7853.982 | 206.5 | 268.2 | 26.3 | 127.1 | 700
24603 - FLORA PPTO C | 558449 | 1194 | Ptico | Concreto | Alistado cubierta, T4 | 2026-07-09 | 2026-07-11 | 2026-08-06 | 2026-08-06 | 2-Cónica y dividida | 28 | 101 |  | 20.7 | 8011.847 | 204.8 | 261 | 25.6 | 123.7 | 700
24603 - FLORA PPTO C | 558449 | 1193 | Ptico | Concreto | Placa piso 1 ejes 4 - 8 / G - K plataforma 1 | 2026-07-09 | 2026-07-11 | 2026-08-06 | 2026-08-06 | 2-Cónica y dividida | 28 | 100 |  | 20.7 | 7853.982 | 185.8 | 241.7 | 23.7 | 114.5 | 700
24603 - FLORA PPTO C | 558449 | 1193 | Ptico | Concreto | Placa piso 1 ejes 4 - 8 / G - K plataforma 1 | 2026-07-09 | 2026-07-11 | 2026-08-06 | 2026-08-06 | 2-Cónica y dividida | 28 | 101 |  | 20.7 | 8011.847 | 183.2 | 233.5 | 22.9 | 110.6 | 700
24603 - FLORA PPTO C | 558449 | 1193 | Ptico | Concreto | Placa piso 1 ejes 4 - 8 / G - K plataforma 1 | 2026-07-09 | 2026-07-11 | 2026-08-06 | 2026-08-06 | 2-Cónica y dividida | 28 | 100 |  | 20.7 | 7853.982 | 181.2 | 235.6 | 23.1 | 111.6 | 700
24603 - FLORA PPTO C | 558449 | 1192 | Ptico | Concreto | Placa piso 1 ejes 4 - 8 / G - K plataforma 1 | 2026-07-09 | 2026-07-11 | 2026-08-06 | 2026-08-06 | 2-Cónica y dividida | 28 | 101 |  | 20.7 | 8011.847 | 218.2 | 277.4 | 27.2 | 131.4 | 700
24603 - FLORA PPTO C | 558449 | 1192 | Ptico | Concreto | Placa piso 1 ejes 4 - 8 / G - K plataforma 1 | 2026-07-09 | 2026-07-11 | 2026-08-06 | 2026-08-06 | 2-Cónica y dividida | 28 | 100 |  | 20.7 | 7853.982 | 216.9 | 281.4 | 27.6 | 133.3 | 700
24603 - FLORA PPTO C | 558449 | 1192 | Ptico | Concreto | Placa piso 1 ejes 4 - 8 / G - K plataforma 1 | 2026-07-09 | 2026-07-11 | 2026-08-06 | 2026-08-06 | 2-Cónica y dividida | 28 | 101 |  | 20.7 | 8011.847 | 214.5 | 273.3 | 26.8 | 129.5 | 700
24603 - FLORA PPTO C | 558449 | 1191 | Ptico | Concreto | Placa piso 1, ejes 4 - 8 / G - K plataforma 1 | 2026-07-09 | 2026-07-11 | 2026-08-06 | 2026-08-06 | 5-Fractura extremos | 28 | 100 |  | 20.7 | 7853.982 | 211.5 | 274.3 | 26.9 | 130 | 700
24603 - FLORA PPTO C | 558449 | 1191 | Ptico | Concreto | Placa piso 1, ejes 4 - 8 / G - K plataforma 1 | 2026-07-09 | 2026-07-11 | 2026-08-06 | 2026-08-06 | 5-Fractura extremos | 28 | 101 |  | 20.7 | 8011.847 | 219.5 | 279.4 | 27.4 | 132.4 | 700
24603 - FLORA PPTO C | 558449 | 1191 | Ptico | Concreto | Placa piso 1, ejes 4 - 8 / G - K plataforma 1 | 2026-07-09 | 2026-07-11 | 2026-08-06 | 2026-08-06 | 5-Fractura extremos | 28 | 100 |  | 20.7 | 7853.982 | 217.8 | 282.5 | 27.7 | 133.8 | 700
24603 - FLORA PPTO C | 540018 | 1233 | AUTO | Concreto | Muros ejes 8 - 12 / G - L , piso 12 , torre 2 | 2026-07-27 | 2026-07-31 | 2026-08-24 | 2026-08-25 | 2-Cónica y dividida | 28 | 101 |  | 48.3 | 8011.847 | 421.5 | 536.4 | 52.6 | 108.9 | 720
24603 - FLORA PPTO C | 540018 | 1233 | AUTO | Concreto | Muros ejes 8 - 12 / G - L , piso 12 , torre 2 | 2026-07-27 | 2026-07-31 | 2026-08-24 | 2026-08-25 | 2-Cónica y dividida | 28 | 102 |  | 48.3 | 8171.282 | 422.5 | 527.2 | 51.7 | 107 | 720
24603 - FLORA PPTO C | 540018 | 1233 | AUTO | Concreto | Muros ejes 8 - 12 / G - L , piso 12 , torre 2 | 2026-07-27 | 2026-07-31 | 2026-08-24 | 2026-08-25 | 2-Cónica y dividida | 28 | 100 |  | 48.3 | 7853.982 | 417.5 | 542.5 | 53.2 | 110.1 | 720
24603 - FLORA PPTO C | 540018 | 1232 | INDUS | Concreto | Placa ejes 1 - 4 / A - 2 piso 12 , torre 2 | 2026-07-27 | 2026-07-31 | 2026-08-24 | 2026-08-25 | 2-Cónica y dividida | 28 | 101 |  | 34.5 | 8011.847 | 407.5 | 519 | 50.9 | 147.5 | 720
24603 - FLORA PPTO C | 540018 | 1232 | INDUS | Concreto | Placa ejes 1 - 4 / A - 2 piso 12 , torre 2 | 2026-07-27 | 2026-07-31 | 2026-08-24 | 2026-08-25 | 2-Cónica y dividida | 28 | 100 |  | 34.5 | 7853.982 | 405.8 | 527.2 | 51.7 | 149.9 | 720
24603 - FLORA PPTO C | 540018 | 1232 | INDUS | Concreto | Placa ejes 1 - 4 / A - 2 piso 12 , torre 2 | 2026-07-27 | 2026-07-31 | 2026-08-24 | 2026-08-25 | 2-Cónica y dividida | 28 | 100 |  | 34.5 | 7853.982 | 402.5 | 522.1 | 51.2 | 148.4 | 720
24603 - FLORA PPTO C | 540018 | 1231 | INDUS | Concreto | Placa ejes 4 - 8 / A - F , piso 4 , torre 1 | 2026-07-27 | 2026-07-31 | 2026-08-24 | 2026-08-25 | 2-Cónica y dividida | 28 | 101 |  | 41.4 | 8011.847 | 375.5 | 478.2 | 46.9 | 113.3 | 720
24603 - FLORA PPTO C | 540018 | 1231 | INDUS | Concreto | Placa ejes 4 - 8 / A - F , piso 4 , torre 1 | 2026-07-27 | 2026-07-31 | 2026-08-24 | 2026-08-25 | 2-Cónica y dividida | 28 | 100 |  | 41.4 | 7853.982 | 372.5 | 483.3 | 47.4 | 114.5 | 720
24603 - FLORA PPTO C | 540018 | 1231 | INDUS | Concreto | Placa ejes 4 - 8 / A - F , piso 4 , torre 1 | 2026-07-27 | 2026-07-31 | 2026-08-24 | 2026-08-25 | 2-Cónica y dividida | 28 | 101 |  | 41.4 | 8011.847 | 382.5 | 486.4 | 47.7 | 115.2 | 720
24603 - FLORA PPTO C | 540018 | 1230 | PTICO | Concreto | Placa semisótano ejes 3 - 4 / E - G , salón comunal | 2026-07-27 | 2026-07-31 | 2026-08-24 | 2026-08-25 | 2-Cónica y dividida | 28 | 101 |  | 27.6 | 8011.847 | 237.8 | 302.9 | 29.7 | 107.6 | 720
24603 - FLORA PPTO C | 540018 | 1230 | PTICO | Concreto | Placa semisótano ejes 3 - 4 / E - G , salón comunal | 2026-07-27 | 2026-07-31 | 2026-08-24 | 2026-08-25 | 2-Cónica y dividida | 28 | 101 |  | 27.6 | 8011.847 | 235.8 | 299.8 | 29.4 | 106.5 | 720
24603 - FLORA PPTO C | 540018 | 1230 | PTICO | Concreto | Placa semisótano ejes 3 - 4 / E - G , salón comunal | 2026-07-27 | 2026-07-31 | 2026-08-24 | 2026-08-25 | 2-Cónica y dividida | 28 | 100 |  | 27.6 | 7853.982 | 232.8 | 301.8 | 29.6 | 107.2 | 720
24603 - FLORA PPTO C | 540018 | 1229 | AUTO | Concreto | Semisótano ejes 3 - 4 / E - G , salón comunal | 2026-07-27 | 2026-07-31 | 2026-08-24 | 2026-08-25 | 2-Cónica y dividida | 28 | 101 |  | 34.5 | 8011.847 | 307.5 | 391.6 | 38.4 | 111.3 | 720
24603 - FLORA PPTO C | 540018 | 1229 | AUTO | Concreto | Semisótano ejes 3 - 4 / E - G , salón comunal | 2026-07-27 | 2026-07-31 | 2026-08-24 | 2026-08-25 | 2-Cónica y dividida | 28 | 100 |  | 34.5 | 7853.982 | 305.8 | 396.7 | 38.9 | 112.8 | 720
24603 - FLORA PPTO C | 540018 | 1229 | AUTO | Concreto | Semisótano ejes 3 - 4 / E - G , salón comunal | 2026-07-27 | 2026-07-31 | 2026-08-24 | 2026-08-25 | 2-Cónica y dividida | 28 | 102 |  | 34.5 | 8171.282 | 316.2 | 394.6 | 38.7 | 112.2 | 720
24603 - FLORA PPTO C | 552534 | 1238 | Autocompactado | Concreto | Muros ejes 7-11 / A-F, piso 12, torre 2 | 2026-07-28 | 2026-08-04 | 2026-08-11 | 2026-08-12 | 3-Columnar | 14 | 102 |  | 48 | 8171.282 | 397.5 | 495.6 | 48.6 | 101.3 | 706
24603 - FLORA PPTO C | 552534 | 1238 | Autocompactado | Concreto | Muros ejes 7-11 / A-F, piso 12, torre 2 | 2026-07-28 | 2026-08-04 | 2026-08-04 | 2026-08-04 | 3-Columnar | 7 | 102 |  | 48 | 8171.282 | 279.3 | 348.7 | 34.2 | 71.3 | 699
24603 - FLORA PPTO C | 552534 | 1237 | Industrializado | Concreto | Placa ejes 7-11 / A-F, piso 12, T2 | 2026-07-28 | 2026-08-04 | 2026-08-11 | 2026-08-12 | 3-Columnar | 14 | 102 |  | 35 | 8171.282 | 289.3 | 361 | 35.4 | 101.1 | 706
24603 - FLORA PPTO C | 552534 | 1237 | Industrializado | Concreto | Placa ejes 7-11 / A-F, piso 12, T2 | 2026-07-28 | 2026-08-04 | 2026-08-04 | 2026-08-04 | 3-Columnar | 7 | 102 |  | 35 | 8171.282 | 240 | 299.8 | 29.4 | 84 | 699
24603 - FLORA PPTO C | 552534 | 1236 | Industrializado | Concreto | Placa ejes 8-12 / A-F, piso 4, T1 | 2026-07-28 | 2026-08-04 | 2026-08-11 | 2026-08-12 | 3-Columnar | 14 | 101 |  | 42 | 8011.847 | 340.2 | 433.4 | 42.5 | 101.2 | 706
24603 - FLORA PPTO C | 552534 | 1236 | Industrializado | Concreto | Placa ejes 8-12 / A-F, piso 4, T1 | 2026-07-28 | 2026-08-04 | 2026-08-04 | 2026-08-04 | 3-Columnar | 7 | 102 |  | 42 | 8171.282 | 283.6 | 353.8 | 34.7 | 82.6 | 699
24603 - FLORA PPTO C | 552534 | 1235 | Autocompactado | Concreto | Muros ejes 11-12 / G-L y 12-15 / A-L, piso 3, torre 1 | 2026-07-28 | 2026-08-04 | 2026-08-11 | 2026-08-12 | 3-Columnar | 14 | 102 |  | 48 | 8171.282 | 399.5 | 498.6 | 48.9 | 101.9 | 706
24603 - FLORA PPTO C | 552534 | 1235 | Autocompactado | Concreto | Muros ejes 11-12 / G-L y 12-15 / A-L, piso 3, torre 1 | 2026-07-28 | 2026-08-04 | 2026-08-04 | 2026-08-04 | 4-Transversal | 7 | 102 |  | 48 | 8171.282 | 305 | 380.4 | 37.3 | 77.7 | 699
24603 - FLORA PPTO C | 552534 | 1234 | Industrializado | Concreto | Escaleras 2, piso 7 al 8, torre 2 | 2026-07-28 | 2026-08-04 | 2026-08-11 | 2026-08-12 | 3-Columnar | 14 | 101 |  | 42 | 8011.847 | 340.9 | 433.4 | 42.5 | 101.2 | 706
24603 - FLORA PPTO C | 552534 | 1234 | Industrializado | Concreto | Escaleras 2, piso 7 al 8, torre 2 | 2026-07-28 | 2026-08-04 | 2026-08-04 | 2026-08-04 | 3-Columnar | 7 | 102 |  | 42 | 8171.282 | 293 | 366.1 | 35.9 | 85.5 | 699
24603 - FLORA PPTO C | 552533 | 1233 | Autocompactado | Concreto | Muros ejes 8-12 / G-L, piso 12, T2 | 2026-07-27 | 2026-08-03 | 2026-08-10 | 2026-08-11 | 3-Columnar | 14 | 102 |  | 48 | 8171.282 | 389 | 485.4 | 47.6 | 99.2 | 705
24603 - FLORA PPTO C | 552533 | 1233 | Autocompactado | Concreto | Muros ejes 8-12 / G-L, piso 12, T2 | 2026-07-27 | 2026-08-03 | 2026-08-03 | 2026-08-04 | 4-Transversal | 7 | 102 |  | 48 | 8171.282 | 314.6 | 392.6 | 38.5 | 80.2 | 698
24603 - FLORA PPTO C | 552533 | 1232 | Industrializado | Concreto | Placa ejes 1-4 / A-L, piso 12, T2 | 2026-07-27 | 2026-08-03 | 2026-08-10 | 2026-08-11 | 3-Columnar | 14 | 102 |  | 35 | 8171.282 | 310.4 | 387.5 | 38 | 108.6 | 705
24603 - FLORA PPTO C | 552533 | 1232 | Industrializado | Concreto | Placa ejes 1-4 / A-L, piso 12, T2 | 2026-07-27 | 2026-08-03 | 2026-08-03 | 2026-08-04 | 3-Columnar | 7 | 102 |  | 35 | 8171.282 | 285.2 | 355.9 | 34.9 | 99.7 | 698
24603 - FLORA PPTO C | 552533 | 1231 | Industrializado | Concreto | Placa ejes 4-8 / A-F, piso 4, T1 | 2026-07-27 | 2026-08-03 | 2026-08-10 | 2026-08-11 | 3-Columnar | 14 | 101 |  | 42 | 8011.847 | 340.3 | 433.4 | 42.5 | 101.2 | 705
24603 - FLORA PPTO C | 552533 | 1231 | Industrializado | Concreto | Placa ejes 4-8 / A-F, piso 4, T1 | 2026-07-27 | 2026-08-03 | 2026-08-03 | 2026-08-04 | 3-Columnar | 7 | 102 |  | 42 | 8171.282 | 329.4 | 410.9 | 40.3 | 96 | 698
24603 - FLORA PPTO C | 552533 | 1230 | Plástico | Concreto | Placa semisótano ejes 3-4 / E-G, salón comunal | 2026-07-27 | 2026-08-03 | 2026-08-10 | 2026-08-11 | 3-Columnar | 14 | 101 |  | 28 | 8011.847 | 210.3 | 267.2 | 26.2 | 93.6 | 705
24603 - FLORA PPTO C | 552533 | 1230 | Plástico | Concreto | Placa semisótano ejes 3-4 / E-G, salón comunal | 2026-07-27 | 2026-08-03 | 2026-08-03 | 2026-08-04 | 3-Columnar | 7 | 102 |  | 28 | 8171.282 | 190.8 | 238.6 | 23.4 | 83.6 | 698
24603 - FLORA PPTO C | 552533 | 1229 | Autocompactado | Concreto | Semisótano ejes 3-4 / E-G, salón comunal | 2026-07-27 | 2026-08-03 | 2026-08-10 | 2026-08-11 | 3-Columnar | 14 | 102 |  | 35 | 8171.282 | 288.1 | 360 | 35.3 | 100.9 | 705
24603 - FLORA PPTO C | 552533 | 1229 | Autocompactado | Concreto | Semisótano ejes 3-4 / E-G, salón comunal | 2026-07-27 | 2026-08-03 | 2026-08-03 | 2026-08-04 | 3-Columnar | 7 | 102 |  | 35 | 8171.282 | 237.5 | 296.7 | 29.1 | 83.1 | 698
24603 - FLORA PPTO C | 552532 | 1228 | Autocompactado | Concreto | Muros ejes 12-15 / A-L y 11-12, piso 12, torre 2 | 2026-07-25 | 2026-08-01 | 2026-08-08 | 2026-08-11 | 3-Columnar | 14 | 102 |  | 48 | 8171.282 | 400 | 499.7 | 49 | 102.1 | 705
24603 - FLORA PPTO C | 552532 | 1228 | Autocompactado | Concreto | Muros ejes 12-15 / A-L y 11-12, piso 12, torre 2 | 2026-07-25 | 2026-08-01 | 2026-08-01 | 2026-08-04 | 4-Transversal | 7 | 102 |  | 48 | 8171.282 | 276.3 | 344.7 | 33.8 | 70.4 | 698
24603 - FLORA PPTO C | 552547 | 1216 | Industrializado | Concreto | Placa ejes 12-15 / A-L, piso 12, torre 2 | 2026-07-18 | 2026-07-25 | 2026-08-01 | 2026-08-04 | 4-Transversal | 14 | 101 |  | 35 | 8011.847 | 267.5 | 340.6 | 33.4 | 95.4 | 698
24603 - FLORA PPTO C | 552547 | 1216 | Industrializado | Concreto | Placa ejes 12-15 / A-L, piso 12, torre 2 | 2026-07-18 | 2026-07-25 | 2026-07-25 | 2026-08-04 | 3-Columnar | 7 | 102 |  | 35 | 8171.282 | 244.6 | 304.9 | 29.9 | 85.4 | 697
24603 - FLORA PPTO C | 552547 | 1215 | Autocompactado | Concreto | Muros ejes 7-9 / A-L, piso 11, torre 2 | 2026-07-18 | 2026-07-25 | 2026-08-01 | 2026-08-04 | 3-Columnar | 14 | 102 |  | 48 | 8171.282 | 401 | 500.7 | 49.1 | 102.3 | 698
24603 - FLORA PPTO C | 552547 | 1215 | Autocompactado | Concreto | Muros ejes 7-9 / A-L, piso 11, torre 2 | 2026-07-18 | 2026-07-25 | 2026-07-25 | 2026-08-04 | 4-Transversal | 7 | 102 |  | 48 | 8171.282 | 300.4 | 375.3 | 36.8 | 76.7 | 697
24603 - FLORA PPTO C | 552547 | 1214 | Autocompactado | Concreto | Columnas ejes 2-3 / H-I, semisótano plataforma 1 | 2026-07-18 | 2026-07-25 | 2026-08-01 | 2026-08-04 | 3-Columnar | 14 | 101 |  | 21 | 8011.847 | 195.2 | 248.8 | 24.4 | 116.2 | 698
24603 - FLORA PPTO C | 552547 | 1214 | Autocompactado | Concreto | Columnas ejes 2-3 / H-I, semisótano plataforma 1 | 2026-07-18 | 2026-07-25 | 2026-07-25 | 2026-08-04 | 3-Columnar | 7 | 102 |  | 21 | 8171.282 | 181.9 | 227.4 | 22.3 | 106.2 | 697
24603 - FLORA PPTO C | 558448 | 1190 | Industrializado | Concreto | Placa ejes 7 - 9 / A - L - Piso 10 - T2 | 2026-07-08 | 2026-07-11 | 2026-08-05 | 2026-08-06 | 2-Cónica y dividida | 28 | 101 |  | 41.4 | 8011.847 | 380.2 | 484.4 | 47.5 | 114.7 | 696
24603 - FLORA PPTO C | 558448 | 1190 | Industrializado | Concreto | Placa ejes 7 - 9 / A - L - Piso 10 - T2 | 2026-07-08 | 2026-07-11 | 2026-08-05 | 2026-08-06 | 2-Cónica y dividida | 28 | 100 |  | 41.4 | 7853.982 | 388.5 | 504.8 | 49.5 | 119.6 | 696
24603 - FLORA PPTO C | 558448 | 1190 | Industrializado | Concreto | Placa ejes 7 - 9 / A - L - Piso 10 - T2 | 2026-07-08 | 2026-07-11 | 2026-08-05 | 2026-08-06 | 2-Cónica y dividida | 28 | 101 |  | 41.4 | 8011.847 | 382.5 | 486.4 | 47.7 | 115.2 | 696
24603 - FLORA PPTO C | 558448 | 1189 | Autocompactante | Concreto | Muros ejes 1 - 4 / A - L - Piso 10 - T2 | 2026-07-08 | 2026-07-11 | 2026-08-05 | 2026-08-06 | 2-Cónica y dividida | 28 | 100 |  | 48.3 | 7853.982 | 430.2 | 558.8 | 54.8 | 113.5 | 696
24603 - FLORA PPTO C | 558448 | 1189 | Autocompactante | Concreto | Muros ejes 1 - 4 / A - L - Piso 10 - T2 | 2026-07-08 | 2026-07-11 | 2026-08-05 | 2026-08-06 | 2-Cónica y dividida | 28 | 101 |  | 48.3 | 8011.847 | 426.5 | 542.5 | 53.2 | 110.1 | 696
24603 - FLORA PPTO C | 558448 | 1189 | Autocompactante | Concreto | Muros ejes 1 - 4 / A - L - Piso 10 - T2 | 2026-07-08 | 2026-07-11 | 2026-08-05 | 2026-08-06 | 2-Cónica y dividida | 28 | 100 |  | 48.3 | 7853.982 | 424.5 | 550.6 | 54 | 111.8 | 696
24603 - FLORA PPTO C | 558448 | 1188 | Industrializado | Concreto | Escaleras ejes 13 - 15 / E - H - Piso 5 al 6 -T2 | 2026-07-08 | 2026-07-11 | 2026-08-05 | 2026-08-06 | 2-Cónica y dividida | 28 | 101 |  | 41.4 | 8011.847 | 415.7 | 529.2 | 51.9 | 125.4 | 696
24603 - FLORA PPTO C | 558448 | 1188 | Industrializado | Concreto | Escaleras ejes 13 - 15 / E - H - Piso 5 al 6 -T2 | 2026-07-08 | 2026-07-11 | 2026-08-05 | 2026-08-06 | 2-Cónica y dividida | 28 | 100 |  | 41.4 | 7853.982 | 420.9 | 546.6 | 53.6 | 129.5 | 696
24603 - FLORA PPTO C | 558448 | 1188 | Industrializado | Concreto | Escaleras ejes 13 - 15 / E - H - Piso 5 al 6 -T2 | 2026-07-08 | 2026-07-11 | 2026-08-05 | 2026-08-06 | 2-Cónica y dividida | 28 | 101 |  | 41.4 | 8011.847 | 418.6 | 532.3 | 52.2 | 126.1 | 696
24603 - FLORA PPTO C | 558448 | 1187 | Industrializado | Concreto | Placa ejes 9 - 12 / A - L - Piso 10 - T2 | 2026-07-07 | 2026-07-11 | 2026-08-04 | 2026-08-06 | 2-Cónica y dividida | 28 | 100 |  | 41.4 | 7853.982 | 407.1 | 528.2 | 51.8 | 125.1 | 696
24603 - FLORA PPTO C | 558448 | 1187 | Industrializado | Concreto | Placa ejes 9 - 12 / A - L - Piso 10 - T2 | 2026-07-07 | 2026-07-11 | 2026-08-04 | 2026-08-06 | 2-Cónica y dividida | 28 | 101 |  | 41.4 | 8011.847 | 402.9 | 512.9 | 50.3 | 121.5 | 696
24603 - FLORA PPTO C | 558448 | 1187 | Industrializado | Concreto | Placa ejes 9 - 12 / A - L - Piso 10 - T2 | 2026-07-07 | 2026-07-11 | 2026-08-04 | 2026-08-06 | 2-Cónica y dividida | 28 | 100 |  | 41.4 | 7853.982 | 399.5 | 519 | 50.9 | 122.9 | 696
24603 - FLORA PPTO C | 552531 | 1227 | Industrializado | Concreto | Placa ejes 4-8 / F-L, piso 4, T1 | 2026-07-24 | 2026-07-31 | 2026-08-07 | 2026-08-11 | 3-Columnar | 14 | 101 |  | 42 | 8011.847 | 342.2 | 435.4 | 42.7 | 101.7 | 704
24603 - FLORA PPTO C | 552531 | 1227 | Industrializado | Concreto | Placa ejes 4-8 / F-L, piso 4, T1 | 2026-07-24 | 2026-07-31 | 2026-07-31 | 2026-08-03 | 3-Columnar | 7 | 102 |  | 42 | 8171.282 | 283.4 | 353.8 | 34.7 | 82.6 | 694
24603 - FLORA PPTO C | 552531 | 1226 | Industrializado | Concreto | Placa ejes 4-7 / A-L, piso 12, T2 | 2026-07-24 | 2026-07-31 | 2026-08-07 | 2026-08-11 | 3-Columnar | 14 | 102 |  | 35 | 8171.282 | 323.5 | 403.8 | 39.6 | 113.1 | 704
24603 - FLORA PPTO C | 552531 | 1226 | Industrializado | Concreto | Placa ejes 4-7 / A-L, piso 12, T2 | 2026-07-24 | 2026-07-31 | 2026-07-31 | 2026-08-03 | 3-Columnar | 7 | 102 |  | 35 | 8171.282 | 272.5 | 339.6 | 33.3 | 95.1 | 694
24603 - FLORA PPTO C | 552531 | 1225 | Autocompactado | Concreto | Muros ejes 9-11 / A-L y 11-12 / A-F, piso 3, torre 1 | 2026-07-24 | 2026-07-31 | 2026-08-07 | 2026-08-11 | 3-Columnar | 14 | 102 |  | 48 | 8171.282 | 396.6 | 494.6 | 48.5 | 101 | 704
24603 - FLORA PPTO C | 552531 | 1225 | Autocompactado | Concreto | Muros ejes 9-11 / A-L y 11-12 / A-F, piso 3, torre 1 | 2026-07-24 | 2026-07-31 | 2026-07-31 | 2026-08-03 | 4-Transversal | 7 | 102 |  | 48 | 8171.282 | 279.9 | 349.8 | 34.3 | 71.5 | 694
24603 - FLORA PPTO C | 552531 | 1224 | Autocompactado | Concreto | Subestación plataforma 1 | 2026-07-24 | 2026-07-31 | 2026-08-07 | 2026-08-11 | 3-Columnar | 14 | 102 |  | 21 | 8171.282 | 172.5 | 215.2 | 21.1 | 100.5 | 704
24603 - FLORA PPTO C | 552531 | 1224 | Autocompactado | Concreto | Subestación plataforma 1 | 2026-07-24 | 2026-07-31 | 2026-07-31 | 2026-08-03 | 3-Columnar | 7 | 101 |  | 21 | 8011.847 | 134.9 | 171.3 | 16.8 | 80 | 694
24603 - FLORA PPTO C | 552550 | 1223 | Autocompactado | Concreto | Muros ejes 4-5 / A-F y 1-4 / A-L, piso 11, torre 2 | 2026-07-22 | 2026-07-29 | 2026-08-05 | 2026-08-06 | 3-Columnar | 14 | 102 |  | 48 | 8171.282 | 400 | 499.7 | 49 | 102.1 | 701
24603 - FLORA PPTO C | 552550 | 1223 | Autocompactado | Concreto | Muros ejes 4-5 / A-F y 1-4 / A-L, piso 11, torre 2 | 2026-07-22 | 2026-07-29 | 2026-07-29 | 2026-07-30 | 3-Columnar | 7 | 102 |  | 48 | 8171.282 | 315.8 | 393.6 | 38.6 | 80.4 | 691
24603 - FLORA PPTO C | 552550 | 1222 | Industrializado | Concreto | Placa ejes 7-9 / A-L, piso 12, T2 | 2026-07-22 | 2026-07-29 | 2026-08-05 | 2026-08-06 | 3-Columnar | 14 | 102 |  | 35 | 8171.282 | 250.2 | 312 | 30.6 | 87.4 | 701
24603 - FLORA PPTO C | 552550 | 1222 | Industrializado | Concreto | Placa ejes 7-9 / A-L, piso 12, T2 | 2026-07-22 | 2026-07-29 | 2026-07-29 | 2026-07-30 | 3-Columnar | 7 | 102 |  | 35 | 8171.282 | 234.8 | 292.7 | 28.7 | 82 | 691
24603 - FLORA PPTO C | 552550 | 1221 | Industrializado | Concreto | Escaleras 2, piso 6 al 7, torre 2 | 2026-07-22 | 2026-07-29 | 2026-08-05 | 2026-08-06 | 3-Columnar | 14 | 101 |  | 42 | 8011.847 | 340.2 | 433.4 | 42.5 | 101.2 | 701
24603 - FLORA PPTO C | 552550 | 1221 | Industrializado | Concreto | Escaleras 2, piso 6 al 7, torre 2 | 2026-07-22 | 2026-07-29 | 2026-07-29 | 2026-07-30 | 3-Columnar | 7 | 101 |  | 42 | 8011.847 | 280.4 | 356.9 | 35 | 83.3 | 691
24603 - FLORA PPTO C | 552549 | 1220 | Industrializado | Concreto | Placa ejes 9-12 / A-L, piso 12, torre 2 | 2026-07-21 | 2026-07-28 | 2026-08-04 | 2026-08-04 | 3-Columnar | 14 | 101 |  | 35 | 8011.847 | 230.1 | 292.7 | 28.7 | 82 | 699
24603 - FLORA PPTO C | 552549 | 1220 | Industrializado | Concreto | Placa ejes 9-12 / A-L, piso 12, torre 2 | 2026-07-21 | 2026-07-28 | 2026-07-28 | 2026-07-29 | 4-Transversal | 7 | 101 |  | 35 | 8011.847 | 212.6 | 270.2 | 26.5 | 75.7 | 689
24603 - FLORA PPTO C | 552549 | 1219 | Autocompactado | Concreto | Muros ejes 4-5 / G-L y 5-7 / A-L, piso 11, torre 2 | 2026-07-21 | 2026-07-28 | 2026-08-04 | 2026-08-04 | 3-Columnar | 14 | 102 |  | 48 | 8171.282 | 390.2 | 487.4 | 47.8 | 99.6 | 699
24603 - FLORA PPTO C | 552549 | 1219 | Autocompactado | Concreto | Muros ejes 4-5 / G-L y 5-7 / A-L, piso 11, torre 2 | 2026-07-21 | 2026-07-28 | 2026-07-28 | 2026-07-29 | 4-Transversal | 7 | 102 |  | 48 | 8171.282 | 270.5 | 337.5 | 33.1 | 69 | 689
24603 - FLORA PPTO C | 552548 | 1218 | Industrializado | Concreto | Placa ejes 1-4 / A-L, piso 4, T2 | 2026-07-21 | 2026-07-28 | 2026-08-04 | 2026-08-04 | 3-Columnar | 14 | 102 |  | 42 | 8171.282 | 330.3 | 412 | 40.4 | 96.2 | 699
24603 - FLORA PPTO C | 552548 | 1218 | Industrializado | Concreto | Placa ejes 1-4 / A-L, piso 4, T2 | 2026-07-21 | 2026-07-28 | 2026-07-28 | 2026-07-29 | 3-Columnar | 7 | 102 |  | 42 | 8171.282 | 300.7 | 375.3 | 36.8 | 87.6 | 689
24603 - FLORA PPTO C | 552548 | 1217 | Autocompactado | Concreto | Muros ascensor salón comunal | 2026-07-21 | 2026-07-28 | 2026-08-04 | 2026-08-04 | 3-Columnar | 14 | 101 |  | 35 | 8011.847 | 266.6 | 339.6 | 33.3 | 95.1 | 699
24603 - FLORA PPTO C | 552548 | 1217 | Autocompactado | Concreto | Muros ascensor salón comunal | 2026-07-21 | 2026-07-28 | 2026-07-28 | 2026-07-29 | 4-Transversal | 7 | 101 |  | 35 | 8011.847 | 212.3 | 270.2 | 26.5 | 75.7 | 689
24603 - FLORA PPTO C | 558447 | 1186 | Auto | Concreto | Muros ejes 4 - 7/ G - 2 y 5 - 7/ A - F piso 9, torre 2 | 2026-07-06 | 2026-07-11 | 2026-08-03 | 2026-08-06 | 2-Cónica y dividida | 28 | 101 |  | 48.3 | 8011.847 | 481.3 | 612.9 | 60.1 | 124.4 | 695
24603 - FLORA PPTO C | 558447 | 1186 | Auto | Concreto | Muros ejes 4 - 7/ G - 2 y 5 - 7/ A - F piso 9, torre 2 | 2026-07-06 | 2026-07-11 | 2026-08-03 | 2026-08-06 | 2-Cónica y dividida | 28 | 100 |  | 48.3 | 7853.982 | 479.2 | 622 | 61 | 126.3 | 695
24603 - FLORA PPTO C | 558447 | 1186 | Auto | Concreto | Muros ejes 4 - 7/ G - 2 y 5 - 7/ A - F piso 9, torre 2 | 2026-07-06 | 2026-07-11 | 2026-08-03 | 2026-08-06 | 2-Cónica y dividida | 28 | 101 |  | 48.3 | 8011.847 | 476.3 | 605.7 | 59.4 | 123 | 695
24603 - FLORA PPTO C | 558447 | 1185 | Indus | Concreto | Placa ejes 12 - 15/ A - L piso 10, T2 | 2026-07-06 | 2026-07-11 | 2026-08-03 | 2026-08-06 | 2-Cónica y dividida | 28 | 100 |  | 41.4 | 7853.982 | 408.4 | 530.3 | 52 | 125.6 | 695
24603 - FLORA PPTO C | 558447 | 1185 | Indus | Concreto | Placa ejes 12 - 15/ A - L piso 10, T2 | 2026-07-06 | 2026-07-11 | 2026-08-03 | 2026-08-06 | 2-Cónica y dividida | 28 | 101 |  | 41.4 | 8011.847 | 406.7 | 518 | 50.8 | 122.7 | 695
24603 - FLORA PPTO C | 558447 | 1185 | Indus | Concreto | Placa ejes 12 - 15/ A - L piso 10, T2 | 2026-07-06 | 2026-07-11 | 2026-08-03 | 2026-08-06 | 2-Cónica y dividida | 28 | 100 |  | 41.4 | 7853.982 | 410.5 | 533.3 | 52.3 | 126.3 | 695
24603 - FLORA PPTO C | 558447 | 1184 | Auto | Concreto | Muros ejes 4 - 9/ F, piso 3, T1 | 2026-07-06 | 2026-07-11 | 2026-08-03 | 2026-08-06 | 2-Cónica y dividida | 28 | 101 |  | 48.3 | 8011.847 | 446.5 | 568 | 55.7 | 115.3 | 695
24603 - FLORA PPTO C | 558447 | 1184 | Auto | Concreto | Muros ejes 4 - 9/ F, piso 3, T1 | 2026-07-06 | 2026-07-11 | 2026-08-03 | 2026-08-06 | 2-Cónica y dividida | 28 | 100 |  | 48.3 | 7853.982 | 443.9 | 576.1 | 56.5 | 117 | 695
24603 - FLORA PPTO C | 558447 | 1184 | Auto | Concreto | Muros ejes 4 - 9/ F, piso 3, T1 | 2026-07-06 | 2026-07-11 | 2026-08-03 | 2026-08-06 | 2-Cónica y dividida | 28 | 101 |  | 48.3 | 8011.847 | 451.5 | 575.1 | 56.4 | 116.8 | 695
24603 - FLORA PPTO C | 558447 | 1183 | Auto | Concreto | Muros ejes 7 - 9/ A - L piso 3, T2 | 2026-07-04 | 2026-07-11 | 2026-08-01 | 2026-08-06 | 2-Cónica y dividida | 28 | 100 |  | 48.3 | 7853.982 | 447.6 | 581.2 | 57 | 118 | 695
24603 - FLORA PPTO C | 558447 | 1183 | Auto | Concreto | Muros ejes 7 - 9/ A - L piso 3, T2 | 2026-07-04 | 2026-07-11 | 2026-08-01 | 2026-08-06 | 2-Cónica y dividida | 28 | 101 |  | 48.3 | 8011.847 | 445.8 | 567 | 55.6 | 115.1 | 695
24603 - FLORA PPTO C | 558447 | 1183 | Auto | Concreto | Muros ejes 7 - 9/ A - L piso 3, T2 | 2026-07-04 | 2026-07-11 | 2026-08-01 | 2026-08-06 | 2-Cónica y dividida | 28 | 100 |  | 48.3 | 7853.982 | 442.5 | 574.1 | 56.3 | 116.6 | 695
24603 - FLORA PPTO C | 558447 | 1182 | Indus | Concreto | Placa ejes 12 - 15/ A - L piso 3 T1 | 2026-07-04 | 2026-07-11 | 2026-08-01 | 2026-08-06 | 2-Cónica y dividida | 28 | 101 |  | 41.4 | 8011.847 | 440.8 | 560.8 | 55 | 132.9 | 695
24603 - FLORA PPTO C | 558447 | 1182 | Indus | Concreto | Placa ejes 12 - 15/ A - L piso 3 T1 | 2026-07-04 | 2026-07-11 | 2026-08-01 | 2026-08-06 | 2-Cónica y dividida | 28 | 100 |  | 41.4 | 7853.982 | 438.5 | 569 | 55.8 | 134.8 | 695
24603 - FLORA PPTO C | 558447 | 1182 | Indus | Concreto | Placa ejes 12 - 15/ A - L piso 3 T1 | 2026-07-04 | 2026-07-11 | 2026-08-01 | 2026-08-06 | 2-Cónica y dividida | 28 | 101 |  | 41.4 | 8011.847 | 436.5 | 555.7 | 54.5 | 131.6 | 695
24603 - FLORA PPTO C | 558447 | 1181 | Indus | Concreto | Placa ejes 1 - 4/ A - L piso 9, T2 | 2026-07-03 | 2026-07-11 | 2026-07-31 | 2026-07-31 | 2-Cónica y dividida | 28 | 100 |  | 41.4 | 7853.982 | 452.5 | 587.4 | 57.6 | 139.1 | 693
24603 - FLORA PPTO C | 558447 | 1181 | Indus | Concreto | Placa ejes 1 - 4/ A - L piso 9, T2 | 2026-07-03 | 2026-07-11 | 2026-07-31 | 2026-07-31 | 2-Cónica y dividida | 28 | 101 |  | 41.4 | 8011.847 | 450.8 | 574.1 | 56.3 | 136 | 693
24603 - FLORA PPTO C | 558447 | 1181 | Indus | Concreto | Placa ejes 1 - 4/ A - L piso 9, T2 | 2026-07-03 | 2026-07-11 | 2026-07-31 | 2026-07-31 | 2-Cónica y dividida | 28 | 100 |  | 41.4 | 7853.982 | 448.5 | 582.3 | 57.1 | 137.9 | 693
24603 - FLORA PPTO C | 558446 | 1180 | No especificado | Concreto | Columnas ejes 5 - 6/ J semisótano plataforma 1 | 2026-07-03 | 2026-07-11 | 2026-07-31 | 2026-07-31 | 5-Fractura extremos | 28 | 101 |  | 20.7 | 8011.847 | 245.8 | 313.1 | 30.7 | 148.3 | 693
24603 - FLORA PPTO C | 558446 | 1180 | No especificado | Concreto | Columnas ejes 5 - 6/ J semisótano plataforma 1 | 2026-07-03 | 2026-07-11 | 2026-07-31 | 2026-07-31 | 5-Fractura extremos | 28 | 100 |  | 20.7 | 7853.982 | 243.5 | 316.1 | 31 | 149.8 | 693
24603 - FLORA PPTO C | 558446 | 1180 | No especificado | Concreto | Columnas ejes 5 - 6/ J semisótano plataforma 1 | 2026-07-03 | 2026-07-11 | 2026-07-31 | 2026-07-31 | 5-Fractura extremos | 28 | 101 |  | 20.7 | 8011.847 | 241.5 | 306.9 | 30.1 | 145.4 | 693
24603 - FLORA PPTO C | 558446 | 1179 | No especificado | Concreto | Muros ejes 9 - 11/ A - L y 11 - 12 G - L P9, T2 | 2026-07-03 | 2026-07-11 | 2026-07-31 | 2026-07-31 | 2-Cónica y dividida | 28 | 100 |  | 48.3 | 7853.982 | 445.6 | 578.2 | 56.7 | 117.4 | 693
24603 - FLORA PPTO C | 558446 | 1179 | No especificado | Concreto | Muros ejes 9 - 11/ A - L y 11 - 12 G - L P9, T2 | 2026-07-03 | 2026-07-11 | 2026-07-31 | 2026-07-31 | 2-Cónica y dividida | 28 | 101 |  | 48.3 | 8011.847 | 443.7 | 564.9 | 55.4 | 114.7 | 693
24603 - FLORA PPTO C | 558446 | 1179 | No especificado | Concreto | Muros ejes 9 - 11/ A - L y 11 - 12 G - L P9, T2 | 2026-07-03 | 2026-07-11 | 2026-07-31 | 2026-07-31 | 2-Cónica y dividida | 28 | 100 |  | 48.3 | 7853.982 | 441.2 | 573.1 | 56.2 | 116.4 | 693
24603 - FLORA PPTO C | 558446 | 1178 | No especificado | Concreto | Muros ejes 4 - 9/ G - L piso 3 T1 | 2026-07-03 | 2026-07-11 | 2026-07-31 | 2026-07-31 | 2-Cónica y dividida | 28 | 101 |  | 48.3 | 8011.847 | 462.3 | 588.4 | 57.7 | 119.5 | 693
24603 - FLORA PPTO C | 558446 | 1178 | No especificado | Concreto | Muros ejes 4 - 9/ G - L piso 3 T1 | 2026-07-03 | 2026-07-11 | 2026-07-31 | 2026-07-31 | 2-Cónica y dividida | 28 | 100 |  | 48.3 | 7853.982 | 460.2 | 597.6 | 58.6 | 121.3 | 693
24603 - FLORA PPTO C | 558446 | 1178 | No especificado | Concreto | Muros ejes 4 - 9/ G - L piso 3 T1 | 2026-07-03 | 2026-07-11 | 2026-07-31 | 2026-07-31 | 2-Cónica y dividida | 28 | 101 |  | 48.3 | 8011.847 | 458.2 | 583.3 | 57.2 | 118.4 | 693
24603 - FLORA PPTO C | 558446 | 1177 | No especificado | Concreto | Cimentación ejes 2 - 4/ G - L plataforma 1 | 2026-07-03 | 2026-07-11 | 2026-07-31 | 2026-07-31 | 2-Cónica y dividida | 28 | 100 |  | 20.7 | 7853.982 | 197.5 | 255.9 | 25.1 | 121.3 | 693
24603 - FLORA PPTO C | 558446 | 1177 | No especificado | Concreto | Cimentación ejes 2 - 4/ G - L plataforma 1 | 2026-07-03 | 2026-07-11 | 2026-07-31 | 2026-07-31 | 2-Cónica y dividida | 28 | 101 |  | 20.7 | 8011.847 | 195.5 | 248.8 | 24.4 | 117.9 | 693
24603 - FLORA PPTO C | 558446 | 1177 | No especificado | Concreto | Cimentación ejes 2 - 4/ G - L plataforma 1 | 2026-07-03 | 2026-07-11 | 2026-07-31 | 2026-07-31 | 2-Cónica y dividida | 28 | 100 |  | 20.7 | 7853.982 | 192.5 | 249.8 | 24.5 | 118.4 | 693
24603 - FLORA PPTO C | 558446 | 1176 | No especificado | Concreto | Alistado cubierta torre 3 | 2026-07-03 | 2026-07-11 | 2026-07-31 | 2026-07-31 | 2-Cónica y dividida | 28 | 101 |  | 20.7 | 8011.847 | 212.5 | 270.2 | 26.5 | 128 | 693
24603 - FLORA PPTO C | 558446 | 1176 | No especificado | Concreto | Alistado cubierta torre 3 | 2026-07-03 | 2026-07-11 | 2026-07-31 | 2026-07-31 | 2-Cónica y dividida | 28 | 100 |  | 20.7 | 7853.982 | 210.8 | 273.3 | 26.8 | 129.5 | 693
24603 - FLORA PPTO C | 558446 | 1176 | No especificado | Concreto | Alistado cubierta torre 3 | 2026-07-03 | 2026-07-11 | 2026-07-31 | 2026-07-31 | 2-Cónica y dividida | 28 | 101 |  | 20.7 | 8011.847 | 208.5 | 265.1 | 26 | 125.6 | 693
24603 - FLORA PPTO C | 558446 | 1175 | No especificado | Concreto | Cimentación ejes 2 - 4/ J - G plataforma 1 | 2026-07-03 | 2026-07-11 | 2026-07-31 | 2026-07-31 | 2-Cónica y dividida | 28 | 100 |  | 20.7 | 7853.982 | 195.8 | 253.9 | 24.9 | 120.3 | 693
24603 - FLORA PPTO C | 558446 | 1175 | No especificado | Concreto | Cimentación ejes 2 - 4/ J - G plataforma 1 | 2026-07-03 | 2026-07-11 | 2026-07-31 | 2026-07-31 | 2-Cónica y dividida | 28 | 101 |  | 20.7 | 8011.847 | 193.5 | 246.8 | 24.2 | 116.9 | 693
24603 - FLORA PPTO C | 558446 | 1175 | No especificado | Concreto | Cimentación ejes 2 - 4/ J - G plataforma 1 | 2026-07-03 | 2026-07-11 | 2026-07-31 | 2026-07-31 | 2-Cónica y dividida | 28 | 100 |  | 20.7 | 7853.982 | 191.5 | 248.8 | 24.4 | 117.9 | 693
24603 - FLORA PPTO C | 558443 | 1170 | Indus | Concreto | Placa ejes 7 - 9/ A - L, piso 9, T2 | 2026-07-01 | 2026-07-04 | 2026-07-29 | 2026-07-29 | 2-Cónica y dividida | 28 | 100 |  | 41.4 | 7853.982 | 427.8 | 555.7 | 54.5 | 131.6 | 687
24603 - FLORA PPTO C | 558443 | 1170 | Indus | Concreto | Placa ejes 7 - 9/ A - L, piso 9, T2 | 2026-07-01 | 2026-07-04 | 2026-07-29 | 2026-07-29 | 2-Cónica y dividida | 28 | 101 |  | 41.4 | 8011.847 | 425.8 | 541.5 | 53.1 | 128.3 | 687
24603 - FLORA PPTO C | 558443 | 1170 | Indus | Concreto | Placa ejes 7 - 9/ A - L, piso 9, T2 | 2026-07-01 | 2026-07-04 | 2026-07-29 | 2026-07-29 | 2-Cónica y dividida | 28 | 100 |  | 41.4 | 7853.982 | 423.6 | 549.6 | 53.9 | 130.2 | 687
24603 - FLORA PPTO C | 558443 | 1169 | Indus | Concreto | Escaleras ejes 13 - 15/ E - H, piso 4 al 5, T2 | 2026-07-01 | 2026-07-04 | 2026-07-29 | 2026-07-29 | 2-Cónica y dividida | 28 | 101 |  | 41.4 | 8011.847 | 439.8 | 559.8 | 54.9 | 132.6 | 687
24603 - FLORA PPTO C | 558443 | 1169 | Indus | Concreto | Escaleras ejes 13 - 15/ E - H, piso 4 al 5, T2 | 2026-07-01 | 2026-07-04 | 2026-07-29 | 2026-07-29 | 2-Cónica y dividida | 28 | 100 |  | 41.4 | 7853.982 | 438.5 | 569 | 55.8 | 134.8 | 687
24603 - FLORA PPTO C | 558443 | 1169 | Indus | Concreto | Escaleras ejes 13 - 15/ E - H, piso 4 al 5, T2 | 2026-07-01 | 2026-07-04 | 2026-07-29 | 2026-07-29 | 2-Cónica y dividida | 28 | 101 |  | 41.4 | 8011.847 | 436.5 | 555.7 | 54.5 | 131.6 | 687
24603 - FLORA PPTO C | 558443 | 1168 | Auto | Concreto | Muros sub - estación 2, columnas sótano ejes 5/J - G Pta forma 1 | 2026-06-30 | 2026-07-04 | 2026-07-28 | 2026-08-11 | 2-Cónica y dividida | 28 | 100 |  | 20.7 | 7853.982 | 279.6 | 363 | 35.6 | 172 | 686
24603 - FLORA PPTO C | 558443 | 1168 | Auto | Concreto | Muros sub - estación 2, columnas sótano ejes 5/J - G Pta forma 1 | 2026-06-30 | 2026-07-04 | 2026-07-28 | 2026-08-11 | 2-Cónica y dividida | 28 | 101 |  | 20.7 | 8011.847 | 277.5 | 352.8 | 34.6 | 167.1 | 686
24603 - FLORA PPTO C | 558443 | 1168 | Auto | Concreto | Muros sub - estación 2, columnas sótano ejes 5/J - G Pta forma 1 | 2026-06-30 | 2026-07-04 | 2026-07-28 | 2026-08-11 | 2-Cónica y dividida | 28 | 100 |  | 20.7 | 7853.982 | 275.5 | 357.9 | 35.1 | 169.6 | 686
24603 - FLORA PPTO C | 558443 | 1167 | Auto | Concreto | Muros ejes 1 - 4/ A - F y 4 - 5/ F - L, piso 8, T2 | 2026-06-30 | 2026-07-04 | 2026-07-28 | 2026-08-11 | 2-Cónica y dividida | 28 | 101 |  | 48.3 | 8011.847 | 493.5 | 628.1 | 61.6 | 127.5 | 686
24603 - FLORA PPTO C | 558443 | 1167 | Auto | Concreto | Muros ejes 1 - 4/ A - F y 4 - 5/ F - L, piso 8, T2 | 2026-06-30 | 2026-07-04 | 2026-07-28 | 2026-08-11 | 2-Cónica y dividida | 28 | 100 |  | 48.3 | 7853.982 | 491.5 | 638.3 | 62.6 | 129.6 | 686
24603 - FLORA PPTO C | 558443 | 1167 | Auto | Concreto | Muros ejes 1 - 4/ A - F y 4 - 5/ F - L, piso 8, T2 | 2026-06-30 | 2026-07-04 | 2026-07-28 | 2026-08-11 | 2-Cónica y dividida | 28 | 101 |  | 48.3 | 8011.847 | 489.8 | 623 | 61.1 | 126.5 | 686
24603 - FLORA PPTO C | 558443 | 1166 | Auto | Concreto | Muros ejes 1 - 4/ A - L, ejes 4 - 5/ A - F, piso 3 T1 | 2026-06-30 | 2026-07-04 | 2026-07-28 | 2026-08-11 | 5-Fractura extremos | 28 | 100 |  | 48.3 | 7853.982 | 525.8 | 682.2 | 66.9 | 138.5 | 686
24603 - FLORA PPTO C | 558443 | 1166 | Auto | Concreto | Muros ejes 1 - 4/ A - L, ejes 4 - 5/ A - F, piso 3 T1 | 2026-06-30 | 2026-07-04 | 2026-07-28 | 2026-08-11 | 5-Fractura extremos | 28 | 101 |  | 48.3 | 8011.847 | 523.8 | 666.9 | 65.4 | 135.4 | 686
24603 - FLORA PPTO C | 558443 | 1166 | Auto | Concreto | Muros ejes 1 - 4/ A - L, ejes 4 - 5/ A - F, piso 3 T1 | 2026-06-30 | 2026-07-04 | 2026-07-28 | 2026-08-11 | 5-Fractura extremos | 28 | 100 |  | 48.3 | 7853.982 | 521.5 | 677.1 | 66.4 | 137.5 | 686
24603 - FLORA PPTO C | 558444 | 1174 | Autocompactante | Concreto | Muros ejes 12-15 / A-L y 11-12 / A-F piso 9 T2 | 2026-07-02 | 2026-07-04 | 2026-07-30 | 2026-07-30 | 2-Cónica y dividida | 28 | 101 |  | 48.3 | 8011.847 | 492.5 | 627.1 | 61.5 | 127.3 | 690
24603 - FLORA PPTO C | 558444 | 1174 | Autocompactante | Concreto | Muros ejes 12-15 / A-L y 11-12 / A-F piso 9 T2 | 2026-07-02 | 2026-07-04 | 2026-07-30 | 2026-07-30 | 2-Cónica y dividida | 28 | 100 |  | 48.3 | 7853.982 | 490.8 | 637.3 | 62.5 | 129.4 | 690
24603 - FLORA PPTO C | 558444 | 1174 | Autocompactante | Concreto | Muros ejes 12-15 / A-L y 11-12 / A-F piso 9 T2 | 2026-07-02 | 2026-07-04 | 2026-07-30 | 2026-07-30 | 2-Cónica y dividida | 28 | 101 |  | 48.3 | 8011.847 | 498.5 | 634.3 | 62.2 | 128.8 | 690
24603 - FLORA PPTO C | 558444 | 1173 | Industrializado | Concreto | Placa ejes 4-7 / A-2, piso 9 T2 | 2026-07-02 | 2026-07-04 | 2026-07-30 | 2026-07-30 | 2-Cónica y dividida | 28 | 100 |  | 41.4 | 7853.982 | 437.5 | 568 | 55.7 | 134.5 | 690
24603 - FLORA PPTO C | 558444 | 1173 | Industrializado | Concreto | Placa ejes 4-7 / A-2, piso 9 T2 | 2026-07-02 | 2026-07-04 | 2026-07-30 | 2026-07-30 | 2-Cónica y dividida | 28 | 101 |  | 41.4 | 8011.847 | 435.5 | 554.7 | 54.4 | 131.4 | 690
24603 - FLORA PPTO C | 558444 | 1173 | Industrializado | Concreto | Placa ejes 4-7 / A-2, piso 9 T2 | 2026-07-02 | 2026-07-04 | 2026-07-30 | 2026-07-30 | 2-Cónica y dividida | 28 | 100 |  | 41.4 | 7853.982 | 433.5 | 562.9 | 55.2 | 133.3 | 690
24603 - FLORA PPTO C | 558444 | 1172 | Autocompactante | Concreto | Muros sub-estación y columnas ejes A/L-G, semi sótano plataforma 1 | 2026-07-02 | 2026-07-04 | 2026-07-30 | 2026-07-30 | 2-Cónica y dividida | 28 | 100 |  | 20.7 | 7853.982 | 209.5 | 272.3 | 26.7 | 129 | 690
24603 - FLORA PPTO C | 558444 | 1172 | Autocompactante | Concreto | Muros sub-estación y columnas ejes A/L-G, semi sótano plataforma 1 | 2026-07-02 | 2026-07-04 | 2026-07-30 | 2026-07-30 | 2-Cónica y dividida | 28 | 100 |  | 20.7 | 7853.982 | 207.5 | 269.2 | 26.4 | 127.5 | 690
24603 - FLORA PPTO C | 558444 | 1172 | Autocompactante | Concreto | Muros sub-estación y columnas ejes A/L-G, semi sótano plataforma 1 | 2026-07-02 | 2026-07-04 | 2026-07-30 | 2026-07-30 | 2-Cónica y dividida | 28 | 101 |  | 20.7 | 8011.847 | 205.8 | 262.1 | 25.7 | 124.2 | 690
24603 - FLORA PPTO C | 558444 | 1171 | Autocompactante | Concreto | Muros ejes 1-3 / F-L, piso 8 T2 | 2026-07-01 | 2026-07-04 | 2026-07-29 | 2026-07-29 | 2-Cónica y dividida | 28 | 101 |  | 48.3 | 8011.847 | 455.7 | 580.2 | 56.9 | 117.8 | 687
24603 - FLORA PPTO C | 558444 | 1171 | Autocompactante | Concreto | Muros ejes 1-3 / F-L, piso 8 T2 | 2026-07-01 | 2026-07-04 | 2026-07-29 | 2026-07-29 | 2-Cónica y dividida | 28 | 100 |  | 48.3 | 7853.982 | 453.9 | 589.4 | 57.8 | 119.7 | 687
24603 - FLORA PPTO C | 558444 | 1171 | Autocompactante | Concreto | Muros ejes 1-3 / F-L, piso 8 T2 | 2026-07-01 | 2026-07-04 | 2026-07-29 | 2026-07-29 | 2-Cónica y dividida | 28 | 100 |  | 48.3 | 7853.982 | 448.3 | 582.3 | 57.1 | 118.2 | 687
24603 - FLORA PPTO C | 552546 | 1213 | Autocompactado | Concreto | Muros ejes 9-11 / A-L y 11-12 / A-F, piso 11, torre 2 | 2026-07-17 | 2026-07-24 | 2026-07-31 | 2026-08-03 | 3-Columnar | 14 | 101 |  | 48 | 8011.847 | 388.4 | 494.6 | 48.5 | 101 | 694
24603 - FLORA PPTO C | 552546 | 1213 | Autocompactado | Concreto | Muros ejes 9-11 / A-L y 11-12 / A-F, piso 11, torre 2 | 2026-07-17 | 2026-07-24 | 2026-07-24 | 2026-07-27 | 3-Columnar | 7 | 102 |  | 48 | 8171.282 | 325 | 405.8 | 39.8 | 82.9 | 684
24603 - FLORA PPTO C | 552546 | 1212 | Industrializado | Concreto | Placa ejes 1-4 / A-L, piso 11, torre 2 | 2026-07-17 | 2026-07-24 | 2026-07-31 | 2026-08-03 | 3-Columnar | 14 | 102 |  | 35 | 8171.282 | 326.4 | 406.9 | 39.9 | 114 | 694
24603 - FLORA PPTO C | 552546 | 1212 | Industrializado | Concreto | Placa ejes 1-4 / A-L, piso 11, torre 2 | 2026-07-17 | 2026-07-24 | 2026-07-24 | 2026-07-27 | 3-Columnar | 7 | 102 |  | 35 | 8171.282 | 251.9 | 314.1 | 30.8 | 88 | 684
24603 - FLORA PPTO C | 552546 | 1211 | Autocompactado | Concreto | Columnas sótano salón comunal | 2026-07-17 | 2026-07-24 | 2026-07-31 | 2026-08-03 | 3-Columnar | 14 | 102 |  | 35 | 8171.282 | 288.4 | 360 | 35.3 | 100.9 | 694
24603 - FLORA PPTO C | 552546 | 1211 | Autocompactado | Concreto | Columnas sótano salón comunal | 2026-07-17 | 2026-07-24 | 2026-07-24 | 2026-07-27 | 3-Columnar | 7 | 101 |  | 35 | 8011.847 | 250.5 | 319.2 | 31.3 | 89.4 | 684
24603 - FLORA PPTO C | 552545 | 1210 | Autocompactado | Concreto | Muros ejes 12-15 / A-L y 11-12 / G-L, piso 11, torre 2 | 2026-07-16 | 2026-07-23 | 2026-07-30 | 2026-07-31 | 3-Columnar | 14 | 101 |  | 48 | 8011.847 | 396.9 | 504.8 | 49.5 | 103.1 | 692
24603 - FLORA PPTO C | 552545 | 1210 | Autocompactado | Concreto | Muros ejes 12-15 / A-L y 11-12 / G-L, piso 11, torre 2 | 2026-07-16 | 2026-07-23 | 2026-07-23 | 2026-07-24 | 3-Columnar | 7 | 102 |  | 48 | 8171.282 | 302.5 | 377.3 | 37 | 77.1 | 683
24603 - FLORA PPTO C | 552545 | 1209 | Industrializado | Concreto | Placa ejes 4-7 / A-L, piso 11, T2 | 2026-07-16 | 2026-07-23 | 2026-07-30 | 2026-07-31 | 3-Columnar | 14 | 101 |  | 35 | 8011.847 | 282.5 | 360 | 35.3 | 100.9 | 692
24603 - FLORA PPTO C | 552545 | 1209 | Industrializado | Concreto | Placa ejes 4-7 / A-L, piso 11, T2 | 2026-07-16 | 2026-07-23 | 2026-07-23 | 2026-07-24 | 3-Columnar | 7 | 101 |  | 35 | 8011.847 | 257.3 | 327.3 | 32.1 | 91.7 | 683
24603 - FLORA PPTO C | 552544 | 1208 | Plástico | Concreto | Placa ejes 1-4 / G-J, semisótano plataforma 1 | 2026-07-16 | 2026-07-23 | 2026-07-30 | 2026-07-31 | 3-Columnar | 14 | 101 |  | 21 | 8011.847 | 170.4 | 217.2 | 21.3 | 101.4 | 692
24603 - FLORA PPTO C | 552544 | 1208 | Plástico | Concreto | Placa ejes 1-4 / G-J, semisótano plataforma 1 | 2026-07-16 | 2026-07-23 | 2026-07-23 | 2026-07-24 | 3-Columnar | 7 | 102 |  | 21 | 8171.282 | 139.4 | 174.4 | 17.1 | 81.4 | 683
24603 - FLORA PPTO C | 552544 | 1207 | Plástico | Concreto | Placa ejes 1-4 / G-J, semisótano plataforma 1 | 2026-07-16 | 2026-07-23 | 2026-07-30 | 2026-07-31 | 3-Columnar | 14 | 102 |  | 21 | 8171.282 | 164.9 | 206 | 20.2 | 96.2 | 692
24603 - FLORA PPTO C | 552544 | 1207 | Plástico | Concreto | Placa ejes 1-4 / G-J, semisótano plataforma 1 | 2026-07-16 | 2026-07-23 | 2026-07-23 | 2026-07-24 | 3-Columnar | 7 | 101 |  | 21 | 8011.847 | 139.4 | 177.4 | 17.4 | 82.9 | 683
24603 - FLORA PPTO C | 552543 | 1206 | Industrializado | Concreto | Placa ejes 7-9 / A-L, piso 11, torre 2 | 2026-07-15 | 2026-07-22 | 2026-07-29 | 2026-07-30 | 3-Columnar | 14 | 102 |  | 35 | 8171.282 | 290.2 | 362 | 35.5 | 101.4 | 691
24603 - FLORA PPTO C | 552543 | 1206 | Industrializado | Concreto | Placa ejes 7-9 / A-L, piso 11, torre 2 | 2026-07-15 | 2026-07-22 | 2026-07-22 | 2026-07-23 | 3-Columnar | 7 | 101 |  | 35 | 8011.847 | 241.1 | 306.9 | 30.1 | 86 | 681
24603 - FLORA PPTO C | 552543 | 1205 | Autocompactado | Concreto | Muros ejes 4-5 / A-F y 1-4 / A-L, piso 10, torre 2 | 2026-07-15 | 2026-07-22 | 2026-07-29 | 2026-07-30 | 3-Columnar | 14 | 102 |  | 48 | 8171.282 | 396.7 | 494.6 | 48.5 | 101 | 691
24603 - FLORA PPTO C | 552543 | 1205 | Autocompactado | Concreto | Muros ejes 4-5 / A-F y 1-4 / A-L, piso 10, torre 2 | 2026-07-15 | 2026-07-22 | 2026-07-22 | 2026-07-23 | 4-Transversal | 7 | 102 |  | 48 | 8171.282 | 303 | 378.3 | 37.1 | 77.3 | 681
24603 - FLORA PPTO C | 552543 | 1204 | Autocompactado | Concreto | Columnas sótano salón comunal | 2026-07-15 | 2026-07-22 | 2026-07-29 | 2026-07-30 | 3-Columnar | 14 | 102 |  | 35 | 8171.282 | 313.5 | 391.6 | 38.4 | 109.7 | 691
24603 - FLORA PPTO C | 552543 | 1204 | Autocompactado | Concreto | Columnas sótano salón comunal | 2026-07-15 | 2026-07-22 | 2026-07-22 | 2026-07-23 | 3-Columnar | 7 | 101 |  | 35 | 8011.847 | 276.6 | 351.8 | 34.5 | 98.6 | 681
24603 - FLORA PPTO C | 552542 | 1203 | Industrializado | Concreto | Placa ejes 9-12 / A-L, piso 11, torre 2 | 2026-07-14 | 2026-07-21 | 2026-07-28 | 2026-07-29 | 3-Columnar | 14 | 101 |  | 35 | 8011.847 | 286.4 | 364 | 35.7 | 102 | 689
24603 - FLORA PPTO C | 552542 | 1203 | Industrializado | Concreto | Placa ejes 9-12 / A-L, piso 11, torre 2 | 2026-07-14 | 2026-07-21 | 2026-07-21 | 2026-07-23 | 3-Columnar | 7 | 101 |  | 35 | 8011.847 | 268.2 | 341.6 | 33.5 | 95.7 | 681
24603 - FLORA PPTO C | 552542 | 1202 | Autocompactado | Concreto | Muros ejes 4-5 / G-L y 5-7 / A-L, piso 10, torre 2 | 2026-07-14 | 2026-07-21 | 2026-07-28 | 2026-07-29 | 3-Columnar | 14 | 102 |  | 48 | 8171.282 | 400.2 | 499.7 | 49 | 102.1 | 689
24603 - FLORA PPTO C | 552542 | 1202 | Autocompactado | Concreto | Muros ejes 4-5 / G-L y 5-7 / A-L, piso 10, torre 2 | 2026-07-14 | 2026-07-21 | 2026-07-21 | 2026-07-23 | 4-Transversal | 7 | 102 |  | 48 | 8171.282 | 311.3 | 388.5 | 38.1 | 79.4 | 681
24603 - FLORA PPTO C | 558442 | 1165 | Auto | Concreto | Muros ejes 5 - 9 / G - L piso 8 T2 | 2026-06-27 | 2026-07-04 | 2026-07-25 | 2026-07-27 | 2-Cónica y dividida | 28 | 100 |  | 48.3 | 7853.982 | 437.8 | 568 | 55.7 | 115.3 | 685
24603 - FLORA PPTO C | 558442 | 1165 | Auto | Concreto | Muros ejes 5 - 9 / G - L piso 8 T2 | 2026-06-27 | 2026-07-04 | 2026-07-25 | 2026-07-27 | 2-Cónica y dividida | 28 | 101 |  | 48.3 | 8011.847 | 435.9 | 554.7 | 54.4 | 112.6 | 685
24603 - FLORA PPTO C | 558442 | 1165 | Auto | Concreto | Muros ejes 5 - 9 / G - L piso 8 T2 | 2026-06-27 | 2026-07-04 | 2026-07-25 | 2026-07-27 | 2-Cónica y dividida | 28 | 100 |  | 48.3 | 7853.982 | 433.5 | 562.9 | 55.2 | 114.3 | 685
24603 - FLORA PPTO C | 558442 | 1164 | Indus | Concreto | Placa ejes 9 - 12 / A - L piso 9 T2 | 2026-06-27 | 2026-07-04 | 2026-07-25 | 2026-07-27 | 2-Cónica y dividida | 28 | 101 |  | 41.4 | 8011.847 | 413.2 | 526.2 | 51.6 | 124.6 | 685
24603 - FLORA PPTO C | 558442 | 1164 | Indus | Concreto | Placa ejes 9 - 12 / A - L piso 9 T2 | 2026-06-27 | 2026-07-04 | 2026-07-25 | 2026-07-27 | 2-Cónica y dividida | 28 | 100 |  | 41.4 | 7853.982 | 421.5 | 547.6 | 53.7 | 129.7 | 685
24603 - FLORA PPTO C | 558442 | 1164 | Indus | Concreto | Placa ejes 9 - 12 / A - L piso 9 T2 | 2026-06-27 | 2026-07-04 | 2026-07-25 | 2026-07-27 | 2-Cónica y dividida | 28 | 101 |  | 41.4 | 8011.847 | 419.5 | 534.3 | 52.4 | 126.6 | 685
24603 - FLORA PPTO C | 558442 | 1163 | Indus | Concreto | Placa ejes 8 - 12 / G - L piso 3 T1 | 2026-06-27 | 2026-07-04 | 2026-07-25 | 2026-07-27 | 2-Cónica y dividida | 28 | 100 |  | 41.4 | 7853.982 | 432.2 | 560.8 | 55 | 132.9 | 685
24603 - FLORA PPTO C | 558442 | 1163 | Indus | Concreto | Placa ejes 8 - 12 / G - L piso 3 T1 | 2026-06-27 | 2026-07-04 | 2026-07-25 | 2026-07-27 | 2-Cónica y dividida | 28 | 101 |  | 41.4 | 8011.847 | 430.5 | 547.6 | 53.7 | 129.7 | 685
24603 - FLORA PPTO C | 558442 | 1163 | Indus | Concreto | Placa ejes 8 - 12 / G - L piso 3 T1 | 2026-06-27 | 2026-07-04 | 2026-07-25 | 2026-07-27 | 2-Cónica y dividida | 28 | 100 |  | 41.4 | 7853.982 | 428.5 | 556.8 | 54.6 | 131.9 | 685
24603 - FLORA PPTO C | 558442 | 1162 | Auto | Concreto | Muros ejes 5 - 9 / A - L piso 8 T2 | 2026-06-26 | 2026-07-04 | 2026-07-24 | 2026-07-24 | 5-Fractura extremos | 28 | 101 |  | 48.3 | 8011.847 | 447.1 | 569 | 55.8 | 115.5 | 682
24603 - FLORA PPTO C | 558442 | 1162 | Auto | Concreto | Muros ejes 5 - 9 / A - L piso 8 T2 | 2026-06-26 | 2026-07-04 | 2026-07-24 | 2026-07-24 | 5-Fractura extremos | 28 | 100 |  | 48.3 | 7853.982 | 450.4 | 584.3 | 57.3 | 118.6 | 682
24603 - FLORA PPTO C | 558442 | 1162 | Auto | Concreto | Muros ejes 5 - 9 / A - L piso 8 T2 | 2026-06-26 | 2026-07-04 | 2026-07-24 | 2026-07-24 | 5-Fractura extremos | 28 | 101 |  | 48.3 | 8011.847 | 442.9 | 563.9 | 55.3 | 114.5 | 682
24603 - FLORA PPTO C | 558442 | 1161 | Indus | Concreto | Placa ejes 12 - 15 / A - L piso 9 T2 | 2026-06-26 | 2026-07-04 | 2026-07-24 | 2026-07-24 | 2-Cónica y dividida | 28 | 100 |  | 41.4 | 7853.982 | 402.8 | 523.1 | 51.3 | 123.9 | 682
24603 - FLORA PPTO C | 558442 | 1161 | Indus | Concreto | Placa ejes 12 - 15 / A - L piso 9 T2 | 2026-06-26 | 2026-07-04 | 2026-07-24 | 2026-07-24 | 2-Cónica y dividida | 28 | 101 |  | 41.4 | 8011.847 | 408.3 | 520.1 | 51 | 123.2 | 682
24603 - FLORA PPTO C | 558442 | 1161 | Indus | Concreto | Placa ejes 12 - 15 / A - L piso 9 T2 | 2026-06-26 | 2026-07-04 | 2026-07-24 | 2026-07-24 | 2-Cónica y dividida | 28 | 100 |  | 41.4 | 7853.982 | 412.6 | 535.4 | 52.5 | 126.8 | 682
24603 - FLORA PPTO C | 558442 | 1160 | Indus | Concreto | Placa ejes 8 - 12 / A - F piso 3 T1 | 2026-06-26 | 2026-07-04 | 2026-07-24 | 2026-07-24 | 2-Cónica y dividida | 28 | 101 |  | 41.4 | 8011.847 | 420.7 | 535.4 | 52.5 | 126.8 | 682
24603 - FLORA PPTO C | 558442 | 1160 | Indus | Concreto | Placa ejes 8 - 12 / A - F piso 3 T1 | 2026-06-26 | 2026-07-04 | 2026-07-24 | 2026-07-24 | 2-Cónica y dividida | 28 | 100 |  | 41.4 | 7853.982 | 418.9 | 543.5 | 53.3 | 128.7 | 682
24603 - FLORA PPTO C | 558442 | 1160 | Indus | Concreto | Placa ejes 8 - 12 / A - F piso 3 T1 | 2026-06-26 | 2026-07-04 | 2026-07-24 | 2026-07-24 | 2-Cónica y dividida | 28 | 101 |  | 41.4 | 8011.847 | 415.6 | 529.2 | 51.9 | 125.4 | 682
24603 - FLORA PPTO C | 558441 | 1159 | Auto | Concreto | Muros ejes 9 - 11 / A - L piso 8 T2 | 2026-06-25 | 2026-06-27 | 2026-07-23 | 2026-07-23 | 2-Cónica y dividida | 28 | 100 |  | 48.3 | 7853.982 | 468.3 | 607.8 | 59.6 | 123.4 | 680
24603 - FLORA PPTO C | 558441 | 1159 | Auto | Concreto | Muros ejes 9 - 11 / A - L piso 8 T2 | 2026-06-25 | 2026-06-27 | 2026-07-23 | 2026-07-23 | 2-Cónica y dividida | 28 | 101 |  | 48.3 | 8011.847 | 465.3 | 592.5 | 58.1 | 120.3 | 680
24603 - FLORA PPTO C | 558441 | 1159 | Auto | Concreto | Muros ejes 9 - 11 / A - L piso 8 T2 | 2026-06-25 | 2026-06-27 | 2026-07-23 | 2026-07-23 | 2-Cónica y dividida | 28 | 100 |  | 48.3 | 7853.982 | 470.6 | 610.8 | 59.9 | 124 | 680
24603 - FLORA PPTO C | 558441 | 1158 | Auto | Concreto | Muros ejes 1 - 4 / A - L piso 2 T1 | 2026-06-25 | 2026-06-27 | 2026-07-23 | 2026-07-23 | 2-Cónica y dividida | 28 | 101 |  | 48.3 | 8011.847 | 461.9 | 588.4 | 57.7 | 119.5 | 680
24603 - FLORA PPTO C | 558441 | 1158 | Auto | Concreto | Muros ejes 1 - 4 / A - L piso 2 T1 | 2026-06-25 | 2026-06-27 | 2026-07-23 | 2026-07-23 | 2-Cónica y dividida | 28 | 100 |  | 48.3 | 7853.982 | 452.9 | 588.4 | 57.7 | 119.5 | 680
24603 - FLORA PPTO C | 558441 | 1158 | Auto | Concreto | Muros ejes 1 - 4 / A - L piso 2 T1 | 2026-06-25 | 2026-06-27 | 2026-07-23 | 2026-07-23 | 2-Cónica y dividida | 28 | 101 |  | 48.3 | 8011.847 | 458.3 | 583.3 | 57.2 | 118.4 | 680
24603 - FLORA PPTO C | 558441 | 1157 | Ptico | Concreto | Alistado de cubierta T3 | 2026-06-25 | 2026-06-27 | 2026-07-23 | 2026-07-23 | 2-Cónica y dividida | 28 | 100 |  | 20.7 | 7853.982 | 190.3 | 246.8 | 24.2 | 116.9 | 680
24603 - FLORA PPTO C | 558441 | 1157 | Ptico | Concreto | Alistado de cubierta T3 | 2026-06-25 | 2026-06-27 | 2026-07-23 | 2026-07-23 | 2-Cónica y dividida | 28 | 101 |  | 20.7 | 8011.847 | 198.3 | 252.9 | 24.8 | 119.8 | 680
24603 - FLORA PPTO C | 558441 | 1157 | Ptico | Concreto | Alistado de cubierta T3 | 2026-06-25 | 2026-06-27 | 2026-07-23 | 2026-07-23 | 2-Cónica y dividida | 28 | 100 |  | 20.7 | 7853.982 | 194.3 | 251.9 | 24.7 | 119.3 | 680
24603 - FLORA PPTO C | 567480 | 1156 | Plástico | Concreto | Placa piso 1 ejes 1´ - 3 / D - G plataforma 1 | 2026-06-25 | 2026-06-27 | 2026-07-23 | 2026-07-23 | 2-Cónica y dividida | 28 | 101 |  | 20.7 | 8011.847 | 245.9 | 313.1 | 30.7 | 148.3 | 680
24603 - FLORA PPTO C | 567480 | 1156 | Plástico | Concreto | Placa piso 1 ejes 1´ - 3 / D - G plataforma 1 | 2026-06-25 | 2026-06-27 | 2026-07-23 | 2026-07-23 | 2-Cónica y dividida | 28 | 100 |  | 20.7 | 7853.982 | 230.1 | 298.8 | 29.3 | 141.5 | 680
24603 - FLORA PPTO C | 567480 | 1156 | Plástico | Concreto | Placa piso 1 ejes 1´ - 3 / D - G plataforma 1 | 2026-06-25 | 2026-06-27 | 2026-07-23 | 2026-07-23 | 2-Cónica y dividida | 28 | 101 |  | 20.7 | 8011.847 | 238.9 | 303.9 | 29.8 | 144 | 680
24603 - FLORA PPTO C | 567480 | 1155 | Plástico | Concreto | Placa piso 1 ejes 1´ - 3 / D - G plataforma 1 | 2026-06-25 | 2026-06-27 | 2026-07-23 | 2026-07-23 | 2-Cónica y dividida | 28 | 100 |  | 20.7 | 7853.982 | 220.8 | 286.5 | 28.1 | 135.7 | 680
24603 - FLORA PPTO C | 567480 | 1155 | Plástico | Concreto | Placa piso 1 ejes 1´ - 3 / D - G plataforma 1 | 2026-06-25 | 2026-06-27 | 2026-07-23 | 2026-07-23 | 2-Cónica y dividida | 28 | 101 |  | 20.7 | 8011.847 | 217.6 | 277.4 | 27.2 | 131.4 | 680
24603 - FLORA PPTO C | 567480 | 1155 | Plástico | Concreto | Placa piso 1 ejes 1´ - 3 / D - G plataforma 1 | 2026-06-25 | 2026-06-27 | 2026-07-23 | 2026-07-23 | 2-Cónica y dividida | 28 | 100 |  | 20.7 | 7853.982 | 215.9 | 280.4 | 27.5 | 132.9 | 680
24603 - FLORA PPTO C | 567480 | 1154 | Plástico | Concreto | Placa piso 1 ejes 1´ - 3 / D - G plataforma 1 | 2026-06-25 | 2026-06-27 | 2026-07-23 | 2026-07-23 | 2-Cónica y dividida | 28 | 101 |  | 20.7 | 8011.847 | 201.9 | 257 | 25.2 | 121.7 | 680
24603 - FLORA PPTO C | 567480 | 1154 | Plástico | Concreto | Placa piso 1 ejes 1´ - 3 / D - G plataforma 1 | 2026-06-25 | 2026-06-27 | 2026-07-23 | 2026-07-23 | 2-Cónica y dividida | 28 | 100 |  | 20.7 | 7853.982 | 203.2 | 264.1 | 25.9 | 125.1 | 680
24603 - FLORA PPTO C | 567480 | 1154 | Plástico | Concreto | Placa piso 1 ejes 1´ - 3 / D - G plataforma 1 | 2026-06-25 | 2026-06-27 | 2026-07-23 | 2026-07-23 | 2-Cónica y dividida | 28 | 101 |  | 20.7 | 8011.847 | 205.3 | 261 | 25.6 | 123.7 | 680
24603 - FLORA PPTO C | 567480 | 1153 | Plástico | Concreto | Placa piso 1 ejes 1´ - 3 / D - G plataforma 1 | 2026-06-25 | 2026-06-27 | 2026-07-23 | 2026-07-23 | 2-Cónica y dividida | 28 | 100 |  | 20.7 | 7853.982 | 208.6 | 271.2 | 26.6 | 128.5 | 680
24603 - FLORA PPTO C | 567480 | 1153 | Plástico | Concreto | Placa piso 1 ejes 1´ - 3 / D - G plataforma 1 | 2026-06-25 | 2026-06-27 | 2026-07-23 | 2026-07-23 | 2-Cónica y dividida | 28 | 101 |  | 20.7 | 8011.847 | 213.4 | 271.2 | 26.6 | 128.5 | 680
24603 - FLORA PPTO C | 567480 | 1153 | Plástico | Concreto | Placa piso 1 ejes 1´ - 3 / D - G plataforma 1 | 2026-06-25 | 2026-06-27 | 2026-07-23 | 2026-07-23 | 2-Cónica y dividida | 28 | 100 |  | 20.7 | 7853.982 | 210.3 | 273.3 | 26.8 | 129.5 | 680
24603 - FLORA PPTO C | 567480 | 1152 | Autocompactante | Concreto | Muros ejes 11 - 12 / A - L piso 8 T2 | 2026-06-24 | 2026-06-27 | 2026-07-22 | 2026-07-23 | 2-Cónica y dividida | 28 | 101 |  | 48.3 | 8011.847 | 452.5 | 576.1 | 56.5 | 117 | 680
24603 - FLORA PPTO C | 567480 | 1152 | Autocompactante | Concreto | Muros ejes 11 - 12 / A - L piso 8 T2 | 2026-06-24 | 2026-06-27 | 2026-07-22 | 2026-07-23 | 2-Cónica y dividida | 28 | 100 |  | 48.3 | 7853.982 | 450.5 | 585.3 | 57.4 | 118.8 | 680
24603 - FLORA PPTO C | 567480 | 1152 | Autocompactante | Concreto | Muros ejes 11 - 12 / A - L piso 8 T2 | 2026-06-24 | 2026-06-27 | 2026-07-22 | 2026-07-23 | 2-Cónica y dividida | 28 | 101 |  | 48.3 | 8011.847 | 448.5 | 571 | 56 | 115.9 | 680
24603 - FLORA PPTO C | 567480 | 1151 | Industrializado | Concreto | Placa ejes 1 - 4 / A - L piso 8 T2 | 2026-06-24 | 2026-06-27 | 2026-07-22 | 2026-07-23 | 2-Cónica y dividida | 28 | 100 |  | 41.4 | 7853.982 | 467.5 | 606.7 | 59.5 | 143.7 | 680
24603 - FLORA PPTO C | 567480 | 1151 | Industrializado | Concreto | Placa ejes 1 - 4 / A - L piso 8 T2 | 2026-06-24 | 2026-06-27 | 2026-07-22 | 2026-07-23 | 2-Cónica y dividida | 28 | 101 |  | 41.4 | 8011.847 | 465.8 | 592.5 | 58.1 | 140.3 | 680
24603 - FLORA PPTO C | 567480 | 1151 | Industrializado | Concreto | Placa ejes 1 - 4 / A - L piso 8 T2 | 2026-06-24 | 2026-06-27 | 2026-07-22 | 2026-07-23 | 2-Cónica y dividida | 28 | 100 |  | 41.4 | 7853.982 | 463.5 | 601.6 | 59 | 142.5 | 680
24603 - FLORA PPTO C | 552541 | 1201 | Industrializado | Concreto | Placa ejes 12-15 / A-L, piso 11, T2 | 2026-07-11 | 2026-07-18 | 2026-07-25 | 2026-07-29 | 3-Columnar | 14 | 101 |  | 35 | 8011.847 | 300 | 381.4 | 37.4 | 106.9 | 688
24603 - FLORA PPTO C | 552541 | 1201 | Industrializado | Concreto | Placa ejes 12-15 / A-L, piso 11, T2 | 2026-07-11 | 2026-07-18 | 2026-07-18 | 2026-07-22 | 3-Columnar | 7 | 101 |  | 35 | 8011.847 | 263.4 | 335.5 | 32.9 | 94 | 678
24603 - FLORA PPTO C | 552541 | 1200 | Autocompactado | Concreto | Muros ejes 7-9 / A-L, piso 10, T2 | 2026-07-11 | 2026-07-18 | 2026-07-25 | 2026-07-29 | 3-Columnar | 14 | 102 |  | 48 | 8171.282 | 389.4 | 486.4 | 47.7 | 99.4 | 688
24603 - FLORA PPTO C | 552541 | 1200 | Autocompactado | Concreto | Muros ejes 7-9 / A-L, piso 10, T2 | 2026-07-11 | 2026-07-18 | 2026-07-18 | 2026-07-22 | 4-Transversal | 7 | 102 |  | 48 | 8171.282 | 311.8 | 389.5 | 38.2 | 79.6 | 678
24603 - FLORA PPTO C | 565100 | 1199 | Industrializado | Concreto | Placa ejes 1-4 / A-L, piso 10, torre 2 | 2026-07-10 | 2026-07-17 | 2026-07-24 | 2026-07-27 | 3-Columnar | 14 | 101 |  | 42 | 8011.847 | 342.3 | 435.4 | 42.7 | 101.7 | 684
24603 - FLORA PPTO C | 565100 | 1199 | Industrializado | Concreto | Placa ejes 1-4 / A-L, piso 10, torre 2 | 2026-07-10 | 2026-07-17 | 2026-07-17 | 2026-07-22 | 3-Columnar | 7 | 102 |  | 42 | 8171.282 | 226.5 | 282.5 | 27.7 | 66 | 678
24603 - FLORA PPTO C | 565100 | 1198 | Autocompactado | Concreto | Muros ejes 9-11 * A-L y 11-12 / G-L, piso 10, torre 2 | 2026-07-10 | 2026-07-17 | 2026-07-24 | 2026-07-27 | 3-Columnar | 14 | 102 |  | 48 | 8171.282 | 399.4 | 498.6 | 48.9 | 101.9 | 684
24603 - FLORA PPTO C | 565100 | 1198 | Autocompactado | Concreto | Muros ejes 9-11 * A-L y 11-12 / G-L, piso 10, torre 2 | 2026-07-10 | 2026-07-17 | 2026-07-17 | 2026-07-22 | 4-Transversal | 7 | 102 |  | 48 | 8171.282 | 308.8 | 385.5 | 37.8 | 78.7 | 678
24603 - FLORA PPTO C | 565100 | 1197 | Autocompactado | Concreto | Muros y columnas tanques de suministro, salón comunal | 2026-07-10 | 2026-07-17 | 2026-07-24 | 2026-07-27 | 3-Columnar | 14 | 101 |  | 35 | 8011.847 | 288 | 366.1 | 35.9 | 102.6 | 684
24603 - FLORA PPTO C | 565100 | 1197 | Autocompactado | Concreto | Muros y columnas tanques de suministro, salón comunal | 2026-07-10 | 2026-07-17 | 2026-07-17 | 2026-07-22 | 3-Columnar | 7 | 101 |  | 35 | 8011.847 | 240.1 | 305.9 | 30 | 85.7 | 678
24603 - FLORA PPTO C | 567462 | 1142 | Industrializado | Concreto | Placa ejes 7-9 / A-L, piso 8, T2 | 2026-06-20 | 2026-06-22 | 2026-07-04 | 2026-07-21 | 3-Columnar | 14 | 101 |  | 42 | 8011.847 | 388.2 | 494.6 | 48.5 | 115.5 | 676
24603 - FLORA PPTO C | 567462 | 1142 | Industrializado | Concreto | Placa ejes 7-9 / A-L, piso 8, T2 | 2026-06-20 | 2026-06-22 | 2026-06-27 | 2026-07-21 | 3-Columnar | 7 | 102 |  | 42 | 8171.282 | 242.1 | 301.8 | 29.6 | 70.5 | 675
24603 - FLORA PPTO C | 567462 | 1141 | Autocompactado | Concreto | Muros ejes 1-4 / A-F, piso 7, T2 | 2026-06-20 | 2026-06-22 | 2026-07-04 | 2026-07-21 | 3-Columnar | 14 | 102 |  | 48 | 8171.282 | 410.2 | 511.9 | 50.2 | 104.6 | 676
24603 - FLORA PPTO C | 567462 | 1141 | Autocompactado | Concreto | Muros ejes 1-4 / A-F, piso 7, T2 | 2026-06-20 | 2026-06-22 | 2026-06-27 | 2026-07-21 | 3-Columnar | 7 | 102 |  | 48 | 8171.282 | 340.6 | 425.2 | 41.7 | 86.9 | 675
24603 - FLORA PPTO C | 565099 | 1196 | Industrializado | Concreto | Placa ejes 4-7 / A-L, piso 10, T2 | 2026-07-09 | 2026-07-16 | 2026-07-23 | 2026-07-24 | 3-Columnar | 14 | 101 |  | 42 | 8011.847 | 349.2 | 444.6 | 43.6 | 103.8 | 683
24603 - FLORA PPTO C | 565099 | 1196 | Industrializado | Concreto | Placa ejes 4-7 / A-L, piso 10, T2 | 2026-07-09 | 2026-07-16 | 2026-07-16 | 2026-07-21 | 3-Columnar | 7 | 102 |  | 42 | 8171.282 | 327 | 407.9 | 40 | 95.2 | 674
24603 - FLORA PPTO C | 565099 | 1195 | Autocompactado | Concreto | Muros ejes 12-15 / A-L, piso 10, T2 | 2026-07-09 | 2026-07-16 | 2026-07-23 | 2026-07-24 | 3-Columnar | 14 | 102 |  | 48 | 8171.282 | 389.2 | 485.4 | 47.6 | 99.2 | 683
24603 - FLORA PPTO C | 565099 | 1195 | Autocompactado | Concreto | Muros ejes 12-15 / A-L, piso 10, T2 | 2026-07-09 | 2026-07-16 | 2026-07-16 | 2026-07-21 | 3-Columnar | 7 | 102 |  | 48 | 8171.282 | 311.1 | 388.5 | 38.1 | 79.4 | 674
24603 - FLORA PPTO C | 565099 | 1194 | Plástico | Concreto | Alistado cubierta torre 4 | 2026-07-09 | 2026-07-16 | 2026-07-23 | 2026-07-24 | 3-Columnar | 14 | 101 |  | 21 | 8011.847 | 175.2 | 223.3 | 21.9 | 104.3 | 683
24603 - FLORA PPTO C | 565099 | 1194 | Plástico | Concreto | Alistado cubierta torre 4 | 2026-07-09 | 2026-07-16 | 2026-07-16 | 2026-07-21 | 3-Columnar | 7 | 102 |  | 21 | 8171.282 | 160.4 | 199.9 | 19.6 | 93.3 | 674
24603 - FLORA PPTO C | 565098 | 1193 | Plástico | Concreto | Placa piso 1, ejes 4-8 / G-K, plataforma 1 | 2026-07-09 | 2026-07-16 | 2026-07-23 | 2026-07-24 | 3-Columnar | 14 | 102 |  | 21 | 8171.282 | 181.1 | 226.4 | 22.2 | 105.7 | 683
24603 - FLORA PPTO C | 565098 | 1193 | Plástico | Concreto | Placa piso 1, ejes 4-8 / G-K, plataforma 1 | 2026-07-09 | 2026-07-16 | 2026-07-16 | 2026-07-21 | 3-Columnar | 7 | 102 |  | 21 | 8171.282 | 160.8 | 200.9 | 19.7 | 93.8 | 674
24603 - FLORA PPTO C | 565098 | 1192 | Plástico | Concreto | Placa piso 1, ejes 4-8 / G-K, plataforma 1 | 2026-07-09 | 2026-07-16 | 2026-07-23 | 2026-07-24 | 3-Columnar | 14 | 101 |  | 21 | 8011.847 | 184.7 | 235.6 | 23.1 | 110 | 683
24603 - FLORA PPTO C | 565098 | 1192 | Plástico | Concreto | Placa piso 1, ejes 4-8 / G-K, plataforma 1 | 2026-07-09 | 2026-07-16 | 2026-07-16 | 2026-07-21 | 3-Columnar | 7 | 101 |  | 21 | 8011.847 | 170.4 | 217.2 | 21.3 | 101.4 | 674
24603 - FLORA PPTO C | 565098 | 1191 | Plástico | Concreto | Placa piso 1, ejes 4-8 / G-K, plataforma 1 | 2026-07-09 | 2026-07-16 | 2026-07-23 | 2026-07-24 | 3-Columnar | 14 | 101 |  | 21 | 8011.847 | 180.1 | 229.4 | 22.5 | 107.1 | 683
24603 - FLORA PPTO C | 565098 | 1191 | Plástico | Concreto | Placa piso 1, ejes 4-8 / G-K, plataforma 1 | 2026-07-09 | 2026-07-16 | 2026-07-16 | 2026-07-21 | 3-Columnar | 7 | 101 |  | 21 | 8011.847 | 162.7 | 207 | 20.3 | 96.7 | 674
24603 - FLORA PPTO C | 567478 | 1145 | Indus | Concreto | Placa ejes 4 - 7 / A - L piso 8 T2 | 2026-06-22 | 2026-06-27 | 2026-07-20 | 2026-07-21 | 5-Fractura extremos | 28 | 101 |  | 41.4 | 8011.847 | 435.7 | 554.7 | 54.4 | 131.4 | 677
24603 - FLORA PPTO C | 567478 | 1145 | Indus | Concreto | Placa ejes 4 - 7 / A - L piso 8 T2 | 2026-06-22 | 2026-06-27 | 2026-07-20 | 2026-07-21 | 5-Fractura extremos | 28 | 100 |  | 41.4 | 7853.982 | 438.1 | 569 | 55.8 | 134.8 | 677
24603 - FLORA PPTO C | 567478 | 1145 | Indus | Concreto | Placa ejes 4 - 7 / A - L piso 8 T2 | 2026-06-22 | 2026-06-27 | 2026-07-20 | 2026-07-21 | 5-Fractura extremos | 28 | 101 |  | 41.4 | 8011.847 | 442.9 | 563.9 | 55.3 | 133.6 | 677
24603 - FLORA PPTO C | 567478 | 1144 | Auto | Concreto | Muros ejes 1 - 4 / G - L piso 7 T2 | 2026-06-22 | 2026-06-27 | 2026-07-20 | 2026-07-21 | 2-Cónica y dividida | 28 | 100 |  | 48.3 | 7853.982 | 460.2 | 597.6 | 58.6 | 121.3 | 677
24603 - FLORA PPTO C | 567478 | 1144 | Auto | Concreto | Muros ejes 1 - 4 / G - L piso 7 T2 | 2026-06-22 | 2026-06-27 | 2026-07-20 | 2026-07-21 | 2-Cónica y dividida | 28 | 101 |  | 48.3 | 8011.847 | 458.7 | 584.3 | 57.3 | 118.6 | 677
24603 - FLORA PPTO C | 567478 | 1144 | Auto | Concreto | Muros ejes 1 - 4 / G - L piso 7 T2 | 2026-06-22 | 2026-06-27 | 2026-07-20 | 2026-07-21 | 2-Cónica y dividida | 28 | 100 |  | 48.3 | 7853.982 | 454.3 | 589.4 | 57.8 | 119.7 | 677
24603 - FLORA PPTO C | 567478 | 1143 | Indus | Concreto | Placa ejes 4 - 8 / A - G piso 3 T1 | 2026-06-22 | 2026-06-27 | 2026-07-20 | 2026-07-21 | 2-Cónica y dividida | 28 | 100 |  | 41.4 | 7853.982 | 394.3 | 511.9 | 50.2 | 121.3 | 677
24603 - FLORA PPTO C | 567478 | 1143 | Indus | Concreto | Placa ejes 4 - 8 / A - G piso 3 T1 | 2026-06-22 | 2026-06-27 | 2026-07-20 | 2026-07-21 | 2-Cónica y dividida | 28 | 101 |  | 41.4 | 8011.847 | 397.4 | 505.8 | 49.6 | 119.8 | 677
24603 - FLORA PPTO C | 567478 | 1143 | Indus | Concreto | Placa ejes 4 - 8 / A - G piso 3 T1 | 2026-06-22 | 2026-06-27 | 2026-07-20 | 2026-07-21 | 2-Cónica y dividida | 28 | 100 |  | 41.4 | 7853.982 | 401.3 | 521.1 | 51.1 | 123.4 | 677
24603 - FLORA PPTO C | 567478 | 1142 | Indus | Concreto | Placa ejes 7 - 9 / A - L piso 8 T2 | 2026-06-20 | 2026-06-27 | 2026-07-18 | 2026-07-21 | 2-Cónica y dividida | 28 | 101 |  | 41.4 | 8011.847 | 442.9 | 563.9 | 55.3 | 133.6 | 677
24603 - FLORA PPTO C | 567478 | 1142 | Indus | Concreto | Placa ejes 7 - 9 / A - L piso 8 T2 | 2026-06-20 | 2026-06-27 | 2026-07-18 | 2026-07-21 | 2-Cónica y dividida | 28 | 100 |  | 41.4 | 7853.982 | 438.5 | 569 | 55.8 | 134.8 | 677
24603 - FLORA PPTO C | 567478 | 1142 | Indus | Concreto | Placa ejes 7 - 9 / A - L piso 8 T2 | 2026-06-20 | 2026-06-27 | 2026-07-18 | 2026-07-21 | 2-Cónica y dividida | 28 | 101 |  | 41.4 | 8011.847 | 436.9 | 555.7 | 54.5 | 131.6 | 677
24603 - FLORA PPTO C | 567478 | 1141 | Auto | Concreto | Muros ejes 1 - 4 / A - F piso 7 T2 | 2026-06-20 | 2026-06-27 | 2026-07-18 | 2026-07-21 | 2-Cónica y dividida | 28 | 100 |  | 48.3 | 7853.982 | 470.9 | 611.8 | 60 | 124.2 | 677
24603 - FLORA PPTO C | 567478 | 1141 | Auto | Concreto | Muros ejes 1 - 4 / A - F piso 7 T2 | 2026-06-20 | 2026-06-27 | 2026-07-18 | 2026-07-21 | 2-Cónica y dividida | 28 | 101 |  | 48.3 | 8011.847 | 477.5 | 607.8 | 59.6 | 123.4 | 677
24603 - FLORA PPTO C | 567478 | 1141 | Auto | Concreto | Muros ejes 1 - 4 / A - F piso 7 T2 | 2026-06-20 | 2026-06-27 | 2026-07-18 | 2026-07-21 | 2-Cónica y dividida | 28 | 100 |  | 48.3 | 7853.982 | 475.5 | 616.9 | 60.5 | 125.3 | 677
24603 - FLORA PPTO C | 565097 | 1190 | Industrializado | Concreto | Placa ejes 7-9 / A-L, piso 10, T2 | 2026-07-08 | 2026-07-15 | 2026-07-22 | 2026-07-23 | 3-Columnar | 14 | 102 |  | 42 | 8171.282 | 347.1 | 433.4 | 42.5 | 101.2 | 681
24603 - FLORA PPTO C | 565097 | 1190 | Industrializado | Concreto | Placa ejes 7-9 / A-L, piso 10, T2 | 2026-07-08 | 2026-07-15 | 2026-07-15 | 2026-07-17 | 3-Columnar | 7 | 101 |  | 42 | 8011.847 | 228.8 | 291.6 | 28.6 | 68.1 | 672
24603 - FLORA PPTO C | 565097 | 1189 | Industrializado | Concreto | Muros ejes 1-4 / A-L, piso 10, T2 | 2026-07-08 | 2026-07-15 | 2026-07-22 | 2026-07-23 | 3-Columnar | 14 | 102 |  | 48 | 8171.282 | 396.1 | 494.6 | 48.5 | 101 | 681
24603 - FLORA PPTO C | 565097 | 1189 | Industrializado | Concreto | Muros ejes 1-4 / A-L, piso 10, T2 | 2026-07-08 | 2026-07-15 | 2026-07-15 | 2026-07-17 | 4-Transversal | 7 | 101 |  | 48 | 8011.847 | 232.6 | 295.7 | 29 | 60.4 | 672
24603 - FLORA PPTO C | 565097 | 1188 | Industrializado | Concreto | Escaleras ejes 13-15 / E-H, piso 5, torre 2 | 2026-07-08 | 2026-07-15 | 2026-07-22 | 2026-07-23 | 3-Columnar | 14 | 101 |  | 42 | 8011.847 | 351.5 | 447.7 | 43.9 | 104.5 | 681
24603 - FLORA PPTO C | 565097 | 1188 | Industrializado | Concreto | Escaleras ejes 13-15 / E-H, piso 5, torre 2 | 2026-07-08 | 2026-07-15 | 2026-07-15 | 2026-07-17 | 3-Columnar | 7 | 101 |  | 42 | 8011.847 | 271.5 | 345.7 | 33.9 | 80.7 | 672
24603 - FLORA PPTO C | 567479 | 1150 | Indus | Concreto | Escaleras ejes E-H / 13-15, piso 2 al 3, T2 | 2026-06-24 | 2026-06-27 | 2026-07-22 | 2026-07-22 | 2-Cónica y dividida | 28 | 100 |  | 41.4 | 7853.982 | 382.4 | 496.6 | 48.7 | 117.6 | 679
24603 - FLORA PPTO C | 567479 | 1150 | Indus | Concreto | Escaleras ejes E-H / 13-15, piso 2 al 3, T2 | 2026-06-24 | 2026-06-27 | 2026-07-22 | 2026-07-22 | 2-Cónica y dividida | 28 | 100 |  | 41.4 | 7853.982 | 380.1 | 493.5 | 48.4 | 116.9 | 679
24603 - FLORA PPTO C | 567479 | 1150 | Indus | Concreto | Escaleras ejes E-H / 13-15, piso 2 al 3, T2 | 2026-06-24 | 2026-06-27 | 2026-07-22 | 2026-07-22 | 2-Cónica y dividida | 28 | 100 |  | 41.4 | 7853.982 | 374.3 | 486.4 | 47.7 | 115.2 | 679
24603 - FLORA PPTO C | 567479 | 1149 | Ptico | Concreto | Cimentación ejes 2-4 / K-L y ejes 4-5 / K-G, pta. forma 1 | 2026-06-24 | 2026-06-27 | 2026-07-22 | 2026-07-22 | 2-Cónica y dividida | 28 | 100 |  | 20.7 | 7853.982 | 203.1 | 264.1 | 25.9 | 125.1 | 679
24603 - FLORA PPTO C | 567479 | 1149 | Ptico | Concreto | Cimentación ejes 2-4 / K-L y ejes 4-5 / K-G, pta. forma 1 | 2026-06-24 | 2026-06-27 | 2026-07-22 | 2026-07-22 | 2-Cónica y dividida | 28 | 100 |  | 20.7 | 7853.982 | 208.7 | 271.2 | 26.6 | 128.5 | 679
24603 - FLORA PPTO C | 567479 | 1149 | Ptico | Concreto | Cimentación ejes 2-4 / K-L y ejes 4-5 / K-G, pta. forma 1 | 2026-06-24 | 2026-06-27 | 2026-07-22 | 2026-07-22 | 2-Cónica y dividida | 28 | 100 |  | 20.7 | 7853.982 | 204.6 | 266.1 | 26.1 | 126.1 | 679
24603 - FLORA PPTO C | 567479 | 1148 | Ptico | Concreto | Cimentación ejes 2-4 / K-J y ejes 4-5 / K-G, pta. forma 1 | 2026-06-24 | 2026-06-27 | 2026-07-22 | 2026-07-22 | 2-Cónica y dividida | 28 | 100 |  | 20.7 | 7853.982 | 218.3 | 283.5 | 27.8 | 134.3 | 679
24603 - FLORA PPTO C | 567479 | 1148 | Ptico | Concreto | Cimentación ejes 2-4 / K-J y ejes 4-5 / K-G, pta. forma 1 | 2026-06-24 | 2026-06-27 | 2026-07-22 | 2026-07-22 | 2-Cónica y dividida | 28 | 100 |  | 20.7 | 7853.982 | 220.9 | 286.5 | 28.1 | 135.7 | 679
24603 - FLORA PPTO C | 567479 | 1148 | Ptico | Concreto | Cimentación ejes 2-4 / K-J y ejes 4-5 / K-G, pta. forma 1 | 2026-06-24 | 2026-06-27 | 2026-07-22 | 2026-07-22 | 2-Cónica y dividida | 28 | 100 |  | 20.7 | 7853.982 | 222.9 | 289.6 | 28.4 | 137.2 | 679
24603 - FLORA PPTO C | 567479 | 1147 | Auto | Concreto | Muros ejes 13 - 15 / A - L, piso 8, T2 | 2026-06-23 | 2026-06-27 | 2026-07-21 | 2026-07-22 | 2-Cónica y dividida | 28 | 100 |  | 48.3 | 7853.982 | 455.2 | 591.4 | 58 | 120.1 | 679
24603 - FLORA PPTO C | 567479 | 1147 | Auto | Concreto | Muros ejes 13 - 15 / A - L, piso 8, T2 | 2026-06-23 | 2026-06-27 | 2026-07-21 | 2026-07-22 | 2-Cónica y dividida | 28 | 101 |  | 48.3 | 8011.847 | 453.6 | 577.2 | 56.6 | 117.2 | 679
24603 - FLORA PPTO C | 567479 | 1147 | Auto | Concreto | Muros ejes 13 - 15 / A - L, piso 8, T2 | 2026-06-23 | 2026-06-27 | 2026-07-21 | 2026-07-22 | 2-Cónica y dividida | 28 | 100 |  | 48.3 | 7853.982 | 461.5 | 599.6 | 58.8 | 121.7 | 679
24603 - FLORA PPTO C | 567479 | 1146 | Auto | Concreto | Columnas plataforma sotano 1I y semi sotano I7 y J7 | 2026-06-23 | 2026-06-27 | 2026-07-21 | 2026-07-22 | 2-Cónica y dividida | 28 | 101 |  | 20.7 | 8011.847 | 217.4 | 276.3 | 27.1 | 130.9 | 679
24603 - FLORA PPTO C | 567479 | 1146 | Auto | Concreto | Columnas plataforma sotano 1I y semi sotano I7 y J7 | 2026-06-23 | 2026-06-27 | 2026-07-21 | 2026-07-22 | 2-Cónica y dividida | 28 | 100 |  | 20.7 | 7853.982 | 218.3 | 283.5 | 27.8 | 134.3 | 679
24603 - FLORA PPTO C | 567479 | 1146 | Auto | Concreto | Columnas plataforma sotano 1I y semi sotano I7 y J7 | 2026-06-23 | 2026-06-27 | 2026-07-21 | 2026-07-22 | 2-Cónica y dividida | 28 | 101 |  | 20.7 | 8011.847 | 224.9 | 286.5 | 28.1 | 135.7 | 679
24603 - FLORA PPTO C | 567477 | 1140 | Indus | Concreto | Placa ejes 9 - 12/ A - 2 piso 8 T2 | 2026-06-19 | 2026-06-27 | 2026-07-17 | 2026-07-17 | 2-Cónica y dividida | 28 | 100 |  | 41.4 | 7853.982 | 388.4 | 504.8 | 49.5 | 119.6 | 673
24603 - FLORA PPTO C | 567477 | 1140 | Indus | Concreto | Placa ejes 9 - 12/ A - 2 piso 8 T2 | 2026-06-19 | 2026-06-27 | 2026-07-17 | 2026-07-17 | 2-Cónica y dividida | 28 | 101 |  | 41.4 | 8011.847 | 382.7 | 487.4 | 47.8 | 115.5 | 673
24603 - FLORA PPTO C | 567477 | 1140 | Indus | Concreto | Placa ejes 9 - 12/ A - 2 piso 8 T2 | 2026-06-19 | 2026-06-27 | 2026-07-17 | 2026-07-17 | 2-Cónica y dividida | 28 | 100 |  | 41.4 | 7853.982 | 377.5 | 490.5 | 48.1 | 116.2 | 673
24603 - FLORA PPTO C | 567477 | 1139 | Auto | Concreto | Muros ejes 11 - 12 - A - F piso 2, T1 | 2026-06-19 | 2026-06-27 | 2026-07-17 | 2026-07-17 | 2-Cónica y dividida | 28 | 101 |  | 48.3 | 8011.847 | 522.3 | 664.9 | 65.2 | 135 | 673
24603 - FLORA PPTO C | 567477 | 1139 | Auto | Concreto | Muros ejes 11 - 12 - A - F piso 2, T1 | 2026-06-19 | 2026-06-27 | 2026-07-17 | 2026-07-17 | 2-Cónica y dividida | 28 | 100 |  | 48.3 | 7853.982 | 529.7 | 687.3 | 67.4 | 139.5 | 673
24603 - FLORA PPTO C | 567477 | 1139 | Auto | Concreto | Muros ejes 11 - 12 - A - F piso 2, T1 | 2026-06-19 | 2026-06-27 | 2026-07-17 | 2026-07-17 | 2-Cónica y dividida | 28 | 101 |  | 48.3 | 8011.847 | 535.5 | 681.2 | 66.8 | 138.3 | 673
24603 - FLORA PPTO C | 567477 | 1138 | Auto | Concreto | Muros ejes 5 - 7/ A - F/ 4 - 7/ G - L piso 7 T2 | 2026-06-19 | 2026-06-27 | 2026-07-17 | 2026-07-17 | 2-Cónica y dividida | 28 | 100 |  | 48.3 | 7853.982 | 450.8 | 585.3 | 57.4 | 118.8 | 673
24603 - FLORA PPTO C | 567477 | 1138 | Auto | Concreto | Muros ejes 5 - 7/ A - F/ 4 - 7/ G - L piso 7 T2 | 2026-06-19 | 2026-06-27 | 2026-07-17 | 2026-07-17 | 2-Cónica y dividida | 28 | 101 |  | 48.3 | 8011.847 | 448.3 | 571 | 56 | 115.9 | 673
24603 - FLORA PPTO C | 567477 | 1138 | Auto | Concreto | Muros ejes 5 - 7/ A - F/ 4 - 7/ G - L piso 7 T2 | 2026-06-19 | 2026-06-27 | 2026-07-17 | 2026-07-17 | 2-Cónica y dividida | 28 | 100 |  | 48.3 | 7853.982 | 435.5 | 564.9 | 55.4 | 114.7 | 673
24603 - FLORA PPTO C | 567477 | 1137 | Indus | Concreto | Placa ejes 4 - 8 /F - L piso 3, T1 | 2026-06-19 | 2026-06-27 | 2026-07-17 | 2026-07-17 | 5-Fractura extremos | 28 | 101 |  | 20.7 | 8011.847 | 283.7 | 361 | 35.4 | 171 | 673
24603 - FLORA PPTO C | 567477 | 1137 | Indus | Concreto | Placa ejes 4 - 8 /F - L piso 3, T1 | 2026-06-19 | 2026-06-27 | 2026-07-17 | 2026-07-17 | 5-Fractura extremos | 28 | 100 |  | 20.7 | 7853.982 | 284.6 | 369.1 | 36.2 | 174.9 | 673
24603 - FLORA PPTO C | 567477 | 1137 | Indus | Concreto | Placa ejes 4 - 8 /F - L piso 3, T1 | 2026-06-19 | 2026-06-27 | 2026-07-17 | 2026-07-17 | 5-Fractura extremos | 28 | 101 |  | 20.7 | 8011.847 | 290.8 | 370.2 | 36.3 | 175.4 | 673
24603 - FLORA PPTO C | 567477 | 1136 | Ptico. | Concreto | Viga cabezal ejes 1´/ H - I, plataforma 1 | 2026-06-19 | 2026-06-27 | 2026-07-17 | 2026-07-17 | 2-Cónica y dividida | 28 | 100 |  | 20.7 | 7853.982 | 207.4 | 269.2 | 26.4 | 127.5 | 673
24603 - FLORA PPTO C | 567477 | 1136 | Ptico. | Concreto | Viga cabezal ejes 1´/ H - I, plataforma 1 | 2026-06-19 | 2026-06-27 | 2026-07-17 | 2026-07-17 | 2-Cónica y dividida | 28 | 101 |  | 20.7 | 8011.847 | 210.8 | 268.2 | 26.3 | 127.1 | 673
24603 - FLORA PPTO C | 567477 | 1136 | Ptico. | Concreto | Viga cabezal ejes 1´/ H - I, plataforma 1 | 2026-06-19 | 2026-06-27 | 2026-07-17 | 2026-07-17 | 2-Cónica y dividida | 28 | 100 |  | 20.7 | 7853.982 | 213.5 | 277.4 | 27.2 | 131.4 | 673
24603 - FLORA PPTO C | 567475 | 1131 | AUTO | Concreto | Muros ejes 7 - 11 / A - F piso 7 , T2 | 2026-06-17 | 2026-06-20 | 2026-07-15 | 2026-07-16 | 2-Cónica y dividida | 28 | 101 |  | 48.3 | 8011.847 | 469 | 596.5 | 58.5 | 121.1 | 671
24603 - FLORA PPTO C | 567475 | 1131 | AUTO | Concreto | Muros ejes 7 - 11 / A - F piso 7 , T2 | 2026-06-17 | 2026-06-20 | 2026-07-15 | 2026-07-16 | 2-Cónica y dividida | 28 | 100 |  | 48.3 | 7853.982 | 470.3 | 610.8 | 59.9 | 124 | 671
24603 - FLORA PPTO C | 567475 | 1131 | AUTO | Concreto | Muros ejes 7 - 11 / A - F piso 7 , T2 | 2026-06-17 | 2026-06-20 | 2026-07-15 | 2026-07-16 | 2-Cónica y dividida | 28 | 101 |  | 48.3 | 8011.847 | 462.3 | 588.4 | 57.7 | 119.5 | 671
24603 - FLORA PPTO C | 567475 | 1130 | AUTO | Concreto | Muros ejes 4 - 7 , / A - F , piso 2 , T1 | 2026-06-17 | 2026-06-20 | 2026-07-15 | 2026-07-16 | 2-Cónica y dividida | 28 | 100 |  | 48.3 | 7853.982 | 454 | 589.4 | 57.8 | 119.7 | 671
24603 - FLORA PPTO C | 567475 | 1130 | AUTO | Concreto | Muros ejes 4 - 7 , / A - F , piso 2 , T1 | 2026-06-17 | 2026-06-20 | 2026-07-15 | 2026-07-16 | 2-Cónica y dividida | 28 | 101 |  | 48.3 | 8011.847 | 452.3 | 576.1 | 56.5 | 117 | 671
24603 - FLORA PPTO C | 567475 | 1130 | AUTO | Concreto | Muros ejes 4 - 7 , / A - F , piso 2 , T1 | 2026-06-17 | 2026-06-20 | 2026-07-15 | 2026-07-16 | 2-Cónica y dividida | 28 | 100 |  | 48.3 | 7853.982 | 448 | 581.2 | 57 | 118 | 671
24603 - FLORA PPTO C | 567475 | 1129 | AUTO | Concreto | Cuello columnas ejes 4 - 5 / E - G , sotano salón comunal | 2026-06-17 | 2026-06-20 | 2026-07-15 | 2026-07-16 | 2-Cónica y dividida | 28 | 101 |  | 34.5 | 8011.847 | 342.3 | 435.4 | 42.7 | 123.8 | 671
24603 - FLORA PPTO C | 567475 | 1129 | AUTO | Concreto | Cuello columnas ejes 4 - 5 / E - G , sotano salón comunal | 2026-06-17 | 2026-06-20 | 2026-07-15 | 2026-07-16 | 2-Cónica y dividida | 28 | 100 |  | 34.5 | 7853.982 | 350.3 | 454.8 | 44.6 | 129.3 | 671
24603 - FLORA PPTO C | 567475 | 1129 | AUTO | Concreto | Cuello columnas ejes 4 - 5 / E - G , sotano salón comunal | 2026-06-17 | 2026-06-20 | 2026-07-15 | 2026-07-16 | 2-Cónica y dividida | 28 | 101 |  | 34.5 | 8011.847 | 348.6 | 443.6 | 43.5 | 126.1 | 671
24603 - FLORA PPTO C | 567475 | 1128 | EPTICO | Concreto | Cimentación y tanque suministro ejes 3 - 5 / D - G salón comunal | 2026-06-17 | 2026-06-20 | 2026-07-15 | 2026-07-16 | 2-Cónica y dividida | 28 | 100 |  | 27.6 | 7853.982 | 326 | 423.2 | 41.5 | 150.4 | 671
24603 - FLORA PPTO C | 567475 | 1128 | EPTICO | Concreto | Cimentación y tanque suministro ejes 3 - 5 / D - G salón comunal | 2026-06-17 | 2026-06-20 | 2026-07-15 | 2026-07-16 | 2-Cónica y dividida | 28 | 101 |  | 27.6 | 8011.847 | 320.6 | 407.9 | 40 | 144.9 | 671
24603 - FLORA PPTO C | 567475 | 1128 | EPTICO | Concreto | Cimentación y tanque suministro ejes 3 - 5 / D - G salón comunal | 2026-06-17 | 2026-06-20 | 2026-07-15 | 2026-07-16 | 2-Cónica y dividida | 28 | 100 |  | 27.6 | 7853.982 | 319.6 | 415 | 40.7 | 147.5 | 671
24603 - FLORA PPTO C | 565056 | 1187 | Industrializado | Concreto | Placa ejes 9-12 / A-L, piso 10, torre 2 | 2026-07-07 | 2026-07-14 | 2026-07-21 | 2026-07-23 | 3-Columnar | 14 | 101 |  | 42 | 8011.847 | 366 | 466 | 45.7 | 108.8 | 681
24603 - FLORA PPTO C | 565056 | 1187 | Industrializado | Concreto | Placa ejes 9-12 / A-L, piso 10, torre 2 | 2026-07-07 | 2026-07-14 | 2026-07-14 | 2026-07-15 | 3-Columnar | 7 | 101 |  | 42 | 8011.847 | 325.9 | 415 | 40.7 | 96.9 | 670
24603 - FLORA PPTO C | 565095 | 1186 | Autocompactado | Concreto | Muros ejes 4-7 / G-L y 5-7 / A-F, piso 8, T2 | 2026-07-06 | 2026-07-14 | 2026-07-20 | 2026-07-23 | 3-Columnar | 14 | 102 |  | 48 | 8171.282 | 391.6 | 488.4 | 47.9 | 99.8 | 681
24603 - FLORA PPTO C | 565095 | 1186 | Autocompactado | Concreto | Muros ejes 4-7 / G-L y 5-7 / A-F, piso 8, T2 | 2026-07-06 | 2026-07-14 | 2026-07-13 | 2026-07-15 | 3-Columnar | 7 | 102 |  | 48 | 8171.282 | 323 | 402.8 | 39.5 | 82.3 | 670
24603 - FLORA PPTO C | 565095 | 1185 | Industrializado | Concreto | Placa ejes 12-15 / A-L, piso 10, T2 | 2026-07-06 | 2026-07-14 | 2026-07-20 | 2026-07-23 | 3-Columnar | 14 | 102 |  | 42 | 8171.282 | 344.2 | 429.3 | 42.1 | 100.2 | 681
24603 - FLORA PPTO C | 565095 | 1185 | Industrializado | Concreto | Placa ejes 12-15 / A-L, piso 10, T2 | 2026-07-06 | 2026-07-14 | 2026-07-13 | 2026-07-15 | 3-Columnar | 7 | 101 |  | 42 | 8011.847 | 318 | 404.8 | 39.7 | 94.5 | 670
24603 - FLORA PPTO C | 565095 | 1184 | Autocompactado | Concreto | Muros ejes 4-9 / A-F, piso 3, T1 | 2026-07-06 | 2026-07-14 | 2026-07-20 | 2026-07-23 | 4-Transversal | 14 | 102 |  | 48 | 8171.282 | 398.1 | 496.6 | 48.7 | 101.5 | 681
24603 - FLORA PPTO C | 565095 | 1184 | Autocompactado | Concreto | Muros ejes 4-9 / A-F, piso 3, T1 | 2026-07-06 | 2026-07-14 | 2026-07-13 | 2026-07-15 | 3-Columnar | 7 | 102 |  | 48 | 8171.282 | 325.8 | 406.9 | 39.9 | 83.1 | 670
24603 - FLORA PPTO C | 567476 | 1135 | AUTO | Concreto | Muros Ejes 7 – 9 / G – L, Piso 7, T2 | 2026-06-18 | 2026-06-20 | 2026-07-16 | 2026-07-17 | 2-Cónica y dividida | 28 | 101 |  | 48.3 | 8011.847 | 452.3 | 576.1 | 56.5 | 117 | 673
24603 - FLORA PPTO C | 567476 | 1135 | AUTO | Concreto | Muros Ejes 7 – 9 / G – L, Piso 7, T2 | 2026-06-18 | 2026-06-20 | 2026-07-16 | 2026-07-17 | 2-Cónica y dividida | 28 | 101 |  | 48.3 | 8011.847 | 450.3 | 573.1 | 56.2 | 116.4 | 673
24603 - FLORA PPTO C | 567476 | 1135 | AUTO | Concreto | Muros Ejes 7 – 9 / G – L, Piso 7, T2 | 2026-06-18 | 2026-06-20 | 2026-07-16 | 2026-07-17 | 2-Cónica y dividida | 28 | 101 |  | 48.3 | 8011.847 | 444.6 | 565.9 | 55.5 | 114.9 | 673
24603 - FLORA PPTO C | 567476 | 1134 | AUTO | Concreto | Muros Ejes 9 – 12 / A – F, Piso 2, T1 | 2026-06-18 | 2026-06-20 | 2026-07-16 | 2026-07-17 | 2-Cónica y dividida | 28 | 101 |  | 48.3 | 8011.847 | 444.5 | 565.9 | 55.5 | 114.9 | 673
24603 - FLORA PPTO C | 567476 | 1134 | AUTO | Concreto | Muros Ejes 9 – 12 / A – F, Piso 2, T1 | 2026-06-18 | 2026-06-20 | 2026-07-16 | 2026-07-17 | 2-Cónica y dividida | 28 | 101 |  | 48.3 | 8011.847 | 450.5 | 573.1 | 56.2 | 116.4 | 673
24603 - FLORA PPTO C | 567476 | 1134 | AUTO | Concreto | Muros Ejes 9 – 12 / A – F, Piso 2, T1 | 2026-06-18 | 2026-06-20 | 2026-07-16 | 2026-07-17 | 2-Cónica y dividida | 28 | 101 |  | 48.3 | 8011.847 | 447.5 | 570 | 55.9 | 115.7 | 673
24603 - FLORA PPTO C | 567476 | 1133 | INDUS | Concreto | Placa Ejes 12 – 15 / A – L, Piso 8, T2 | 2026-06-18 | 2026-06-20 | 2026-07-16 | 2026-07-17 | 5-Fractura extremos | 28 | 101 |  | 41.4 | 8011.847 | 505.6 | 643.4 | 63.1 | 152.4 | 673
24603 - FLORA PPTO C | 567476 | 1133 | INDUS | Concreto | Placa Ejes 12 – 15 / A – L, Piso 8, T2 | 2026-06-18 | 2026-06-20 | 2026-07-16 | 2026-07-17 | 5-Fractura extremos | 28 | 101 |  | 41.4 | 8011.847 | 502.3 | 639.4 | 62.7 | 151.4 | 673
24603 - FLORA PPTO C | 567476 | 1133 | INDUS | Concreto | Placa Ejes 12 – 15 / A – L, Piso 8, T2 | 2026-06-18 | 2026-06-20 | 2026-07-16 | 2026-07-17 | 5-Fractura extremos | 28 | 101 |  | 41.4 | 8011.847 | 497.6 | 633.2 | 62.1 | 150 | 673
24603 - FLORA PPTO C | 567476 | 1132 | INDUS | Concreto | Placa Ejes 1 – 4 / A – L, Piso 3, T1 | 2026-06-18 | 2026-06-20 | 2026-07-16 | 2026-07-17 | 2-Cónica y dividida | 28 | 101 |  | 41.4 | 8011.847 | 429.6 | 546.6 | 53.6 | 129.5 | 673
24603 - FLORA PPTO C | 567476 | 1132 | INDUS | Concreto | Placa Ejes 1 – 4 / A – L, Piso 3, T1 | 2026-06-18 | 2026-06-20 | 2026-07-16 | 2026-07-17 | 2-Cónica y dividida | 28 | 101 |  | 41.4 | 8011.847 | 430.3 | 547.6 | 53.7 | 129.7 | 673
24603 - FLORA PPTO C | 567476 | 1132 | INDUS | Concreto | Placa Ejes 1 – 4 / A – L, Piso 3, T1 | 2026-06-18 | 2026-06-20 | 2026-07-16 | 2026-07-17 | 2-Cónica y dividida | 28 | 101 |  | 41.4 | 8011.847 | 424.6 | 540.5 | 53 | 128 | 673
24603 - FLORA PPTO C | 565094 | 1183 | Autocompactado | Concreto | Muros ejes 7-9 / A-L, piso 9, T2 | 2026-07-04 | 2026-07-14 | 2026-07-18 | 2026-07-22 | 3-Columnar | 14 | 102 |  | 48 | 8171.282 | 400.2 | 499.7 | 49 | 102.1 | 678
24603 - FLORA PPTO C | 565094 | 1183 | Autocompactado | Concreto | Muros ejes 7-9 / A-L, piso 9, T2 | 2026-07-04 | 2026-07-14 | 2026-07-11 | 2026-07-15 | 4-Transversal | 7 | 102 |  | 48 | 8171.282 | 287.1 | 357.9 | 35.1 | 73.1 | 670
24603 - FLORA PPTO C | 565094 | 1182 | Industrializado | Concreto | Placa ejes 12-15 / A-L, piso 3, T1 | 2026-07-04 | 2026-07-14 | 2026-07-18 | 2026-07-22 | 3-Columnar | 14 | 101 |  | 42 | 8011.847 | 375.9 | 478.2 | 46.9 | 111.7 | 678
24603 - FLORA PPTO C | 565094 | 1182 | Industrializado | Concreto | Placa ejes 12-15 / A-L, piso 3, T1 | 2026-07-04 | 2026-07-14 | 2026-07-11 | 2026-07-15 | 3-Columnar | 7 | 101 |  | 42 | 8011.847 | 326.4 | 415 | 40.7 | 96.9 | 670
24603 - FLORA PPTO C | 565093 | 1181 | Industrializado | Concreto | Placa ejes 1-4 / A-L, piso 9, torre 2 | 2026-07-03 | 2026-07-10 | 2026-07-17 | 2026-07-22 | 3-Columnar | 14 | 101 |  | 42 | 8011.847 | 388.1 | 493.5 | 48.4 | 115.2 | 678
24603 - FLORA PPTO C | 565093 | 1181 | Industrializado | Concreto | Placa ejes 1-4 / A-L, piso 9, torre 2 | 2026-07-03 | 2026-07-10 | 2026-07-10 | 2026-07-14 | 3-Columnar | 7 | 101 |  | 42 | 8011.847 | 367.3 | 467 | 45.8 | 109 | 668
24603 - FLORA PPTO C | 565093 | 1180 | Autocompactado | Concreto | Columnas ejes 5-6 / J, semisótano plataforma 1 | 2026-07-03 | 2026-07-10 | 2026-07-17 | 2026-07-22 | 3-Columnar | 14 | 102 |  | 21 | 8171.282 | 206.2 | 257 | 25.2 | 120 | 678
24603 - FLORA PPTO C | 565093 | 1180 | Autocompactado | Concreto | Columnas ejes 5-6 / J, semisótano plataforma 1 | 2026-07-03 | 2026-07-10 | 2026-07-10 | 2026-07-14 | 3-Columnar | 7 | 101 |  | 21 | 8011.847 | 184.4 | 234.5 | 23 | 109.5 | 668
24603 - FLORA PPTO C | 565093 | 1179 | Autocompactado | Concreto | Muros ejes 9-11 / A-L y 11-12 / G-L, piso 9, torre 2 | 2026-07-03 | 2026-07-10 | 2026-07-17 | 2026-07-22 | 3-Columnar | 14 | 102 |  | 48 | 8171.282 | 396.5 | 494.6 | 48.5 | 101 | 678
24603 - FLORA PPTO C | 565093 | 1179 | Autocompactado | Concreto | Muros ejes 9-11 / A-L y 11-12 / G-L, piso 9, torre 2 | 2026-07-03 | 2026-07-10 | 2026-07-10 | 2026-07-14 | 4-Transversal | 7 | 102 |  | 48 | 8171.282 | 310 | 386.5 | 37.9 | 79 | 668
24603 - FLORA PPTO C | 565092 | 1178 | Autocompactado | Concreto | Muros ejes 4-9 / G-L, piso 3, T1 | 2026-07-03 | 2026-07-10 | 2026-07-17 | 2026-07-22 | 3-Columnar | 14 | 102 |  | 48 | 8171.282 | 396.6 | 494.6 | 48.5 | 101 | 678
24603 - FLORA PPTO C | 565092 | 1178 | Autocompactado | Concreto | Muros ejes 4-9 / G-L, piso 3, T1 | 2026-07-03 | 2026-07-10 | 2026-07-10 | 2026-07-14 | 4-Transversal | 7 | 102 |  | 48 | 8171.282 | 288.4 | 360 | 35.3 | 73.5 | 668
24603 - FLORA PPTO C | 565092 | 1177 | Plástico | Concreto | Cimentación ejes 2-4 / J-G, plataforma 1 | 2026-07-03 | 2026-07-10 | 2026-07-17 | 2026-07-22 | 3-Columnar | 14 | 101 |  | 21 | 8011.847 | 174.1 | 221.3 | 21.7 | 103.3 | 678
24603 - FLORA PPTO C | 565092 | 1177 | Plástico | Concreto | Cimentación ejes 2-4 / J-G, plataforma 1 | 2026-07-03 | 2026-07-10 | 2026-07-10 | 2026-07-14 | 3-Columnar | 7 | 102 |  | 21 | 8171.282 | 158.1 | 196.8 | 19.3 | 91.9 | 668
24603 - FLORA PPTO C | 565092 | 1176 | Plástico | Concreto | Alistado cubierta torre 3 | 2026-07-03 | 2026-07-10 | 2026-07-17 | 2026-07-22 | 3-Columnar | 14 | 101 |  | 21 | 8011.847 | 189.6 | 241.7 | 23.7 | 112.9 | 678
24603 - FLORA PPTO C | 565092 | 1176 | Plástico | Concreto | Alistado cubierta torre 3 | 2026-07-03 | 2026-07-10 | 2026-07-10 | 2026-07-14 | 3-Columnar | 7 | 102 |  | 21 | 8171.282 | 165.2 | 206 | 20.2 | 96.2 | 668
24603 - FLORA PPTO C | 565092 | 1175 | Plástico | Concreto | Cimentación ejes 2-4 / J-G, plataforma 1 | 2026-07-03 | 2026-07-10 | 2026-07-17 | 2026-07-22 | 3-Columnar | 14 | 101 |  | 21 | 8011.847 | 178.4 | 227.4 | 22.3 | 106.2 | 678
24603 - FLORA PPTO C | 565092 | 1175 | Plástico | Concreto | Cimentación ejes 2-4 / J-G, plataforma 1 | 2026-07-03 | 2026-07-10 | 2026-07-10 | 2026-07-14 | 4-Transversal | 7 | 102 |  | 21 | 8171.282 | 106.8 | 133.6 | 13.1 | 62.4 | 668
24603 - FLORA PPTO C | 567474 | 1127 | C-Ptico | Concreto | Cimentación y tanque suministro ejes 3 - 5 / D - G , Salón comunal | 2026-06-17 | 2026-06-20 | 2026-07-15 | 2026-07-15 | 5-Fractura extremos | 28 | 100 |  | 27.6 | 7853.982 | 322 | 418.1 | 41 | 148.6 | 669
24603 - FLORA PPTO C | 567474 | 1127 | C-Ptico | Concreto | Cimentación y tanque suministro ejes 3 - 5 / D - G , Salón comunal | 2026-06-17 | 2026-06-20 | 2026-07-15 | 2026-07-15 | 5-Fractura extremos | 28 | 101 |  | 27.6 | 8011.847 | 320.3 | 407.9 | 40 | 144.9 | 669
24603 - FLORA PPTO C | 567474 | 1127 | C-Ptico | Concreto | Cimentación y tanque suministro ejes 3 - 5 / D - G , Salón comunal | 2026-06-17 | 2026-06-20 | 2026-07-15 | 2026-07-15 | 5-Fractura extremos | 28 | 100 |  | 27.6 | 7853.982 | 317.6 | 412 | 40.4 | 146.4 | 669
24603 - FLORA PPTO C | 567474 | 1126 | C-Ptico | Concreto | Cimentación y tanque suministro ejes 3 - 5 / D - G , Salón comunal | 2026-06-17 | 2026-06-20 | 2026-07-15 | 2026-07-15 | 2-Cónica y dividida | 28 | 101 |  | 27.6 | 8011.847 | 295.4 | 376.3 | 36.9 | 133.7 | 669
24603 - FLORA PPTO C | 567474 | 1126 | C-Ptico | Concreto | Cimentación y tanque suministro ejes 3 - 5 / D - G , Salón comunal | 2026-06-17 | 2026-06-20 | 2026-07-15 | 2026-07-15 | 2-Cónica y dividida | 28 | 100 |  | 27.6 | 7853.982 | 290.3 | 377.3 | 37 | 134.1 | 669
24603 - FLORA PPTO C | 567474 | 1126 | C-Ptico | Concreto | Cimentación y tanque suministro ejes 3 - 5 / D - G , Salón comunal | 2026-06-17 | 2026-06-20 | 2026-07-15 | 2026-07-15 | 2-Cónica y dividida | 28 | 101 |  | 27.6 | 8011.847 | 298 | 379.3 | 37.2 | 134.8 | 669
24603 - FLORA PPTO C | 567474 | 1125 | Indus | Concreto | Placa ejes 1 - 4 / A - L , piso 7 T2 | 2026-06-16 | 2026-06-20 | 2026-07-14 | 2026-07-15 | 5-Fractura extremos | 28 | 100 |  | 41.4 | 7853.982 | 466.7 | 605.7 | 59.4 | 143.5 | 669
24603 - FLORA PPTO C | 567474 | 1125 | Indus | Concreto | Placa ejes 1 - 4 / A - L , piso 7 T2 | 2026-06-16 | 2026-06-20 | 2026-07-14 | 2026-07-15 | 5-Fractura extremos | 28 | 101 |  | 41.4 | 8011.847 | 463.9 | 590.4 | 57.9 | 139.9 | 669
24603 - FLORA PPTO C | 567474 | 1125 | Indus | Concreto | Placa ejes 1 - 4 / A - L , piso 7 T2 | 2026-06-16 | 2026-06-20 | 2026-07-14 | 2026-07-15 | 5-Fractura extremos | 28 | 100 |  | 41.4 | 7853.982 | 462.5 | 600.6 | 58.9 | 142.3 | 669
24603 - FLORA PPTO C | 567474 | 1124 | Auto | Concreto | Muros ejes 11 - 12 / A - F piso 7 , ejes 9 y 12 / G - L T2 | 2026-06-16 | 2026-06-20 | 2026-07-14 | 2026-07-15 | 2-Cónica y dividida | 28 | 100 |  | 48.3 | 7853.982 | 525.7 | 682.2 | 66.9 | 138.5 | 669
24603 - FLORA PPTO C | 567474 | 1124 | Auto | Concreto | Muros ejes 11 - 12 / A - F piso 7 , ejes 9 y 12 / G - L T2 | 2026-06-16 | 2026-06-20 | 2026-07-14 | 2026-07-15 | 2-Cónica y dividida | 28 | 101 |  | 48.3 | 8011.847 | 523.7 | 666.9 | 65.4 | 135.4 | 669
24603 - FLORA PPTO C | 567474 | 1124 | Auto | Concreto | Muros ejes 11 - 12 / A - F piso 7 , ejes 9 y 12 / G - L T2 | 2026-06-16 | 2026-06-20 | 2026-07-14 | 2026-07-15 | 2-Cónica y dividida | 28 | 101 |  | 48.3 | 8011.847 | 520.2 | 661.8 | 64.9 | 134.4 | 669
24603 - FLORA PPTO C | 567474 | 1123 | Auto | Concreto | Muros ejes 7 - 9 / G - L , piso 2 T1 | 2026-06-16 | 2026-06-20 | 2026-07-14 | 2026-07-15 | 2-Cónica y dividida | 28 | 100 |  | 48.3 | 7853.982 | 493.3 | 640.4 | 62.8 | 130 | 669
24603 - FLORA PPTO C | 567474 | 1123 | Auto | Concreto | Muros ejes 7 - 9 / G - L , piso 2 T1 | 2026-06-16 | 2026-06-20 | 2026-07-14 | 2026-07-15 | 2-Cónica y dividida | 28 | 101 |  | 48.3 | 8011.847 | 501.6 | 638.3 | 62.6 | 129.6 | 669
24603 - FLORA PPTO C | 567474 | 1123 | Auto | Concreto | Muros ejes 7 - 9 / G - L , piso 2 T1 | 2026-06-16 | 2026-06-20 | 2026-07-14 | 2026-07-15 | 2-Cónica y dividida | 28 | 100 |  | 48.3 | 7853.982 | 487.3 | 632.2 | 62 | 128.4 | 669
24603 - FLORA PPTO C | 570119 | 1168 | Autocompactado | Concreto | Muros subestación 2 y columnas sótano ejes 5 / J-G, plataforma 1 | 2026-06-30 | 2026-07-07 | 2026-07-14 | 2026-07-15 | 3-Columnar | 14 | 101 |  | 21 | 8011.847 | 235.7 | 299.8 | 29.4 | 140 | 670
24603 - FLORA PPTO C | 570119 | 1168 | Autocompactado | Concreto | Muros subestación 2 y columnas sótano ejes 5 / J-G, plataforma 1 | 2026-06-30 | 2026-07-07 | 2026-07-07 | 2026-07-10 | 3-Columnar | 7 | 102 |  | 21 | 8171.282 | 177.1 | 221.3 | 21.7 | 103.3 | 666
24603 - FLORA PPTO C | 570119 | 1167 | Autocompactado | Concreto | Muros ejes 1-4 / A-F y 4-5 / F-L, piso 8, torre 2 | 2026-06-30 | 2026-07-07 | 2026-07-14 | 2026-07-15 | 3-Columnar | 14 | 102 |  | 48 | 8171.282 | 425.5 | 531.3 | 52.1 | 108.5 | 670
24603 - FLORA PPTO C | 570119 | 1167 | Autocompactado | Concreto | Muros ejes 1-4 / A-F y 4-5 / F-L, piso 8, torre 2 | 2026-06-30 | 2026-07-07 | 2026-07-07 | 2026-07-10 | 3-Columnar | 7 | 102 |  | 48 | 8171.282 | 333.8 | 417.1 | 40.9 | 85.2 | 666
24603 - FLORA PPTO C | 570119 | 1166 | Autocompactado | Concreto | Muros ejes 1-4 /A-L y 4-5 / A-F, piso 3, torre 1 | 2026-06-30 | 2026-07-07 | 2026-07-14 | 2026-07-15 | 3-Columnar | 14 | 102 |  | 48 | 8171.282 | 468.3 | 584.3 | 57.3 | 119.4 | 670
24603 - FLORA PPTO C | 570119 | 1166 | Autocompactado | Concreto | Muros ejes 1-4 /A-L y 4-5 / A-F, piso 3, torre 1 | 2026-06-30 | 2026-07-07 | 2026-07-07 | 2026-07-10 | 3-Columnar | 7 | 102 |  | 48 | 8171.282 | 326.3 | 406.9 | 39.9 | 83.1 | 666
24603 - FLORA PPTO C | 565091 | 1174 | Autocompactado | Concreto | Muros ejes 12-15 / A-L y 11-12 / A-F, piso 9, torre 2 | 2026-07-02 | 2026-07-09 | 2026-07-16 | 2026-07-21 | 3-Columnar | 14 | 102 |  | 48 | 8171.282 | 426.2 | 532.3 | 52.2 | 108.8 | 674
24603 - FLORA PPTO C | 565091 | 1174 | Autocompactado | Concreto | Muros ejes 12-15 / A-L y 11-12 / A-F, piso 9, torre 2 | 2026-07-02 | 2026-07-09 | 2026-07-09 | 2026-07-23 | 3-Columnar | 7 | 102 |  | 48 | 8171.282 | 378.1 | 472.1 | 46.3 | 96.5 | 665
24603 - FLORA PPTO C | 565091 | 1173 | Industrializado | Concreto | Placa ejes 4-7 / A-L, piso 9, T2 | 2026-07-02 | 2026-07-09 | 2026-07-16 | 2026-07-21 | 3-Columnar | 14 | 102 |  | 42 | 8171.282 | 386 | 481.3 | 47.2 | 112.4 | 674
24603 - FLORA PPTO C | 565091 | 1173 | Industrializado | Concreto | Placa ejes 4-7 / A-L, piso 9, T2 | 2026-07-02 | 2026-07-09 | 2026-07-09 | 2026-07-23 | 3-Columnar | 7 | 101 |  | 42 | 8011.847 | 310.2 | 394.6 | 38.7 | 92.1 | 665
24603 - FLORA PPTO C | 565091 | 1172 | Industrializado | Concreto | Muros de subestación y columnas eje 4 / j-g, semisótano, plataforma 1 | 2026-07-02 | 2026-07-09 | 2026-07-16 | 2026-07-21 | 3-Columnar | 14 | 101 |  | 21 | 8011.847 | 187 | 237.6 | 23.3 | 111 | 674
24603 - FLORA PPTO C | 565091 | 1172 | Industrializado | Concreto | Muros de subestación y columnas eje 4 / j-g, semisótano, plataforma 1 | 2026-07-02 | 2026-07-09 | 2026-07-09 | 2026-07-23 | 3-Columnar | 7 | 101 |  | 21 | 8011.847 | 166.9 | 212.1 | 20.8 | 99 | 665
24603 - FLORA PPTO C | 570120 | 1171 | Autocompactado | Concreto | Muros ejes 1-3 / F-L, piso 8, torre 2 | 2026-07-01 | 2026-07-08 | 2026-07-15 | 2026-07-17 | 3-Columnar | 14 | 102 |  | 48 | 8171.282 | 400.4 | 499.7 | 49 | 102.1 | 672
24603 - FLORA PPTO C | 570120 | 1171 | Autocompactado | Concreto | Muros ejes 1-3 / F-L, piso 8, torre 2 | 2026-07-01 | 2026-07-08 | 2026-07-08 | 2026-07-09 | 3-Columnar | 7 | 102 |  | 48 | 8171.282 | 345.9 | 431.3 | 42.3 | 88.1 | 663
24603 - FLORA PPTO C | 570120 | 1170 | Industrializado | Concreto | Placa ejes 7-9 / A-L, piso 9, torre 2 | 2026-07-01 | 2026-07-08 | 2026-07-15 | 2026-07-17 | 3-Columnar | 14 | 102 |  | 42 | 8171.282 | 408.7 | 509.9 | 50 | 119 | 672
24603 - FLORA PPTO C | 570120 | 1170 | Industrializado | Concreto | Placa ejes 7-9 / A-L, piso 9, torre 2 | 2026-07-01 | 2026-07-08 | 2026-07-08 | 2026-07-09 | 3-Columnar | 7 | 101 |  | 42 | 8011.847 | 241.4 | 306.9 | 30.1 | 71.7 | 663
24603 - FLORA PPTO C | 570120 | 1169 | Industrializado | Concreto | Escaleras ejes 13-15 / E-H, piso 4 al 5, torre 2 | 2026-07-01 | 2026-07-08 | 2026-07-15 | 2026-07-17 | 3-Columnar | 14 | 101 |  | 42 | 8011.847 | 401.5 | 510.9 | 50.1 | 119.3 | 672
24603 - FLORA PPTO C | 570120 | 1169 | Industrializado | Concreto | Escaleras ejes 13-15 / E-H, piso 4 al 5, torre 2 | 2026-07-01 | 2026-07-08 | 2026-07-08 | 2026-07-09 | 3-Columnar | 7 | 101 |  | 42 | 8011.847 | 247.4 | 315.1 | 30.9 | 73.6 | 663
24603 - FLORA PPTO C | 567472 | 1116 | Industrializado | Concreto | Placa ejes 7 - 9 / A - 2 , piso 7 T2 | 2026-06-11 | 2026-06-13 | 2026-07-09 | 2026-07-09 | 2-Cónica y dividida | 28 | 100 |  | 41.4 | 7853.982 | 436.8 | 567 | 55.6 | 134.3 | 662
24603 - FLORA PPTO C | 567472 | 1116 | Industrializado | Concreto | Placa ejes 7 - 9 / A - 2 , piso 7 T2 | 2026-06-11 | 2026-06-13 | 2026-07-09 | 2026-07-09 | 2-Cónica y dividida | 28 | 101 |  | 41.4 | 8011.847 | 434.5 | 552.7 | 54.2 | 130.9 | 662
24603 - FLORA PPTO C | 567472 | 1116 | Industrializado | Concreto | Placa ejes 7 - 9 / A - 2 , piso 7 T2 | 2026-06-11 | 2026-06-13 | 2026-07-09 | 2026-07-09 | 2-Cónica y dividida | 28 | 100 |  | 41.4 | 7853.982 | 432.5 | 561.9 | 55.1 | 133.1 | 662
24603 - FLORA PPTO C | 567472 | 1115 | Autocompactante | Concreto | Muros ejes 1 - 4 / A - F , piso 6 , T2 | 2026-06-11 | 2026-06-13 | 2026-07-09 | 2026-07-09 | 2-Cónica y dividida | 28 | 101 |  | 48.3 | 8011.847 | 495.2 | 630.2 | 61.8 | 128 | 662
24603 - FLORA PPTO C | 567472 | 1115 | Autocompactante | Concreto | Muros ejes 1 - 4 / A - F , piso 6 , T2 | 2026-06-11 | 2026-06-13 | 2026-07-09 | 2026-07-09 | 2-Cónica y dividida | 28 | 100 |  | 48.3 | 7853.982 | 493.6 | 640.4 | 62.8 | 130 | 662
24603 - FLORA PPTO C | 567472 | 1115 | Autocompactante | Concreto | Muros ejes 1 - 4 / A - F , piso 6 , T2 | 2026-06-11 | 2026-06-13 | 2026-07-09 | 2026-07-09 | 2-Cónica y dividida | 28 | 101 |  | 48.3 | 8011.847 | 491.5 | 625.1 | 61.3 | 126.9 | 662
24603 - FLORA PPTO C | 567472 | 1114 | Autocompactante | Concreto | Muros ejes 4 - 7 / G - L , piso 2 , T1 | 2026-06-11 | 2026-06-13 | 2026-07-09 | 2026-07-09 | 2-Cónica y dividida | 28 | 100 |  | 48.3 | 7853.982 | 487.5 | 633.2 | 62.1 | 128.6 | 662
24603 - FLORA PPTO C | 567472 | 1114 | Autocompactante | Concreto | Muros ejes 4 - 7 / G - L , piso 2 , T1 | 2026-06-11 | 2026-06-13 | 2026-07-09 | 2026-07-09 | 2-Cónica y dividida | 28 | 101 |  | 48.3 | 8011.847 | 485.5 | 618 | 60.6 | 125.5 | 662
24603 - FLORA PPTO C | 567472 | 1114 | Autocompactante | Concreto | Muros ejes 4 - 7 / G - L , piso 2 , T1 | 2026-06-11 | 2026-06-13 | 2026-07-09 | 2026-07-09 | 2-Cónica y dividida | 28 | 100 |  | 48.3 | 7853.982 | 483.5 | 628.1 | 61.6 | 127.5 | 662
24603 - FLORA PPTO C | 567471 | 1113 | Plastico F | Concreto | Placa piso 1 , ejes 5 -8 / A -H , plataforma 1 | 2026-06-11 | 2026-06-13 | 2026-07-09 | 2026-07-09 | 2-Cónica y dividida | 28 | 101 |  | 20.7 | 8011.847 | 320.8 | 407.9 | 40 | 193.2 | 662
24603 - FLORA PPTO C | 567471 | 1113 | Plastico F | Concreto | Placa piso 1 , ejes 5 -8 / A -H , plataforma 1 | 2026-06-11 | 2026-06-13 | 2026-07-09 | 2026-07-09 | 2-Cónica y dividida | 28 | 100 |  | 20.7 | 7853.982 | 318.8 | 414 | 40.6 | 196.1 | 662
24603 - FLORA PPTO C | 567471 | 1113 | Plastico F | Concreto | Placa piso 1 , ejes 5 -8 / A -H , plataforma 1 | 2026-06-11 | 2026-06-13 | 2026-07-09 | 2026-07-09 | 2-Cónica y dividida | 28 | 101 |  | 20.7 | 8011.847 | 316.9 | 403.8 | 39.6 | 191.3 | 662
24603 - FLORA PPTO C | 567471 | 1112 | Plastico F | Concreto | Placa piso 1 , ejes 5 - 8 / A - H , plataforma 1 | 2026-06-11 | 2026-06-13 | 2026-07-09 | 2026-07-09 | 2-Cónica y dividida | 28 | 100 |  | 20.7 | 7853.982 | 317.5 | 412 | 40.4 | 195.2 | 662
24603 - FLORA PPTO C | 567471 | 1112 | Plastico F | Concreto | Placa piso 1 , ejes 5 - 8 / A - H , plataforma 1 | 2026-06-11 | 2026-06-13 | 2026-07-09 | 2026-07-09 | 2-Cónica y dividida | 28 | 101 |  | 20.7 | 8011.847 | 315.6 | 401.8 | 39.4 | 190.3 | 662
24603 - FLORA PPTO C | 567471 | 1112 | Plastico F | Concreto | Placa piso 1 , ejes 5 - 8 / A - H , plataforma 1 | 2026-06-11 | 2026-06-13 | 2026-07-09 | 2026-07-09 | 2-Cónica y dividida | 28 | 100 |  | 20.7 | 7853.982 | 312.5 | 405.8 | 39.8 | 192.3 | 662
24603 - FLORA PPTO C | 567471 | 1111 | Plastico F | Concreto | Placa piso 1 ejes 5 - 8 / A - H plataforma 1 | 2026-06-11 | 2026-06-13 | 2026-07-09 | 2026-07-09 | 2-Cónica y dividida | 28 | 101 |  | 20.7 | 8011.847 | 325.5 | 414 | 40.6 | 196.1 | 662
24603 - FLORA PPTO C | 567471 | 1111 | Plastico F | Concreto | Placa piso 1 ejes 5 - 8 / A - H plataforma 1 | 2026-06-11 | 2026-06-13 | 2026-07-09 | 2026-07-09 | 2-Cónica y dividida | 28 | 100 |  | 20.7 | 7853.982 | 323.9 | 420.1 | 41.2 | 199 | 662
24603 - FLORA PPTO C | 567471 | 1111 | Plastico F | Concreto | Placa piso 1 ejes 5 - 8 / A - H plataforma 1 | 2026-06-11 | 2026-06-13 | 2026-07-09 | 2026-07-09 | 2-Cónica y dividida | 28 | 101 |  | 20.7 | 8011.847 | 321.8 | 409.9 | 40.2 | 194.2 | 662
24603 - FLORA PPTO C | 567471 | 1110 | Autocompactante | Concreto | Muros ejes 5 - 7 / A - L , piso 6 , T2 | 2026-06-10 | 2026-06-13 | 2026-07-08 | 2026-07-08 | 2-Cónica y dividida | 28 | 100 |  | 48.3 | 7853.982 | 523.5 | 680.2 | 66.7 | 138.1 | 661
24603 - FLORA PPTO C | 567471 | 1110 | Autocompactante | Concreto | Muros ejes 5 - 7 / A - L , piso 6 , T2 | 2026-06-10 | 2026-06-13 | 2026-07-08 | 2026-07-08 | 2-Cónica y dividida | 28 | 101 |  | 48.3 | 8011.847 | 521.5 | 663.8 | 65.1 | 134.8 | 661
24603 - FLORA PPTO C | 567471 | 1110 | Autocompactante | Concreto | Muros ejes 5 - 7 / A - L , piso 6 , T2 | 2026-06-10 | 2026-06-13 | 2026-07-08 | 2026-07-08 | 2-Cónica y dividida | 28 | 100 |  | 48.3 | 7853.982 | 529.8 | 688.3 | 67.5 | 139.8 | 661
24603 - FLORA PPTO C | 567471 | 1109 | Industrializado | Concreto | Placa ejes 10 - 12 / A - L , piso 7 , T2 | 2026-06-10 | 2026-06-13 | 2026-07-08 | 2026-07-08 | 2-Cónica y dividida | 28 | 101 |  | 41.4 | 8011.847 | 449.5 | 572.1 | 56.1 | 135.5 | 661
24603 - FLORA PPTO C | 567471 | 1109 | Industrializado | Concreto | Placa ejes 10 - 12 / A - L , piso 7 , T2 | 2026-06-10 | 2026-06-13 | 2026-07-08 | 2026-07-08 | 2-Cónica y dividida | 28 | 100 |  | 41.4 | 7853.982 | 447.8 | 581.2 | 57 | 137.7 | 661
24603 - FLORA PPTO C | 567471 | 1109 | Industrializado | Concreto | Placa ejes 10 - 12 / A - L , piso 7 , T2 | 2026-06-10 | 2026-06-13 | 2026-07-08 | 2026-07-08 | 2-Cónica y dividida | 28 | 101 |  | 41.4 | 8011.847 | 445.8 | 567 | 55.6 | 134.3 | 661
24603 - FLORA PPTO C | 567473 | 1122 | Autocompactante | Concreto | Muros ejes 4 - 7 / A - L Piso 7 T2 | 2026-06-13 | 2026-06-20 | 2026-07-11 | 2026-07-14 | 2-Cónica y dividida | 28 | 100 |  | 48.3 | 7853.982 | 480.3 | 624.1 | 61.2 | 126.7 | 667
24603 - FLORA PPTO C | 567473 | 1122 | Autocompactante | Concreto | Muros ejes 4 - 7 / A - L Piso 7 T2 | 2026-06-13 | 2026-06-20 | 2026-07-11 | 2026-07-14 | 2-Cónica y dividida | 28 | 101 |  | 48.3 | 8011.847 | 478.3 | 608.8 | 59.7 | 123.6 | 667
24603 - FLORA PPTO C | 567473 | 1122 | Autocompactante | Concreto | Muros ejes 4 - 7 / A - L Piso 7 T2 | 2026-06-13 | 2026-06-20 | 2026-07-11 | 2026-07-14 | 2-Cónica y dividida | 28 | 100 |  | 48.3 | 7853.982 | 486.2 | 631.2 | 61.9 | 128.2 | 667
24603 - FLORA PPTO C | 567473 | 1121 | Industrializado | Concreto | Placa ejes 13 - 15 / A - L Piso 7 T2 | 2026-06-13 | 2026-06-20 | 2026-07-11 | 2026-07-14 | 2-Cónica y dividida | 28 | 101 |  | 41.4 | 8011.847 | 435.5 | 554.7 | 54.4 | 131.4 | 667
24603 - FLORA PPTO C | 567473 | 1121 | Industrializado | Concreto | Placa ejes 13 - 15 / A - L Piso 7 T2 | 2026-06-13 | 2026-06-20 | 2026-07-11 | 2026-07-14 | 2-Cónica y dividida | 28 | 100 |  | 41.4 | 7853.982 | 432.5 | 561.9 | 55.1 | 133.1 | 667
24603 - FLORA PPTO C | 567473 | 1121 | Industrializado | Concreto | Placa ejes 13 - 15 / A - L Piso 7 T2 | 2026-06-13 | 2026-06-20 | 2026-07-11 | 2026-07-14 | 2-Cónica y dividida | 28 | 100 |  | 41.4 | 7853.982 | 430.5 | 558.8 | 54.8 | 132.4 | 667
24603 - FLORA PPTO C | 567473 | 1120 | Autocompactante | Concreto | Muros ejes 1 - 4 / G - L Piso 6 T2 | 2026-06-12 | 2026-06-20 | 2026-07-10 | 2026-07-10 | 2-Cónica y dividida | 28 | 101 |  | 48.3 | 8011.847 | 449.8 | 572.1 | 56.1 | 116.1 | 664
24603 - FLORA PPTO C | 567473 | 1120 | Autocompactante | Concreto | Muros ejes 1 - 4 / G - L Piso 6 T2 | 2026-06-12 | 2026-06-20 | 2026-07-10 | 2026-07-10 | 2-Cónica y dividida | 28 | 100 |  | 48.3 | 7853.982 | 447.8 | 581.2 | 57 | 118 | 664
24603 - FLORA PPTO C | 567473 | 1120 | Autocompactante | Concreto | Muros ejes 1 - 4 / G - L Piso 6 T2 | 2026-06-12 | 2026-06-20 | 2026-07-10 | 2026-07-10 | 2-Cónica y dividida | 28 | 101 |  | 48.3 | 8011.847 | 445.5 | 567 | 55.6 | 115.1 | 664
24603 - FLORA PPTO C | 567473 | 1119 | Autocompactante | Concreto | Muros ejes 4 - 7 / A - F Piso 2 T1 | 2026-06-12 | 2026-06-20 | 2026-07-10 | 2026-07-10 | 2-Cónica y dividida | 28 | 100 |  | 48.3 | 7853.982 | 427.4 | 554.7 | 54.4 | 112.6 | 664
24603 - FLORA PPTO C | 567473 | 1119 | Autocompactante | Concreto | Muros ejes 4 - 7 / A - F Piso 2 T1 | 2026-06-12 | 2026-06-20 | 2026-07-10 | 2026-07-10 | 2-Cónica y dividida | 28 | 101 |  | 48.3 | 8011.847 | 426.8 | 543.5 | 53.3 | 110.4 | 664
24603 - FLORA PPTO C | 567473 | 1119 | Autocompactante | Concreto | Muros ejes 4 - 7 / A - F Piso 2 T1 | 2026-06-12 | 2026-06-20 | 2026-07-10 | 2026-07-10 | 2-Cónica y dividida | 28 | 100 |  | 48.3 | 7853.982 | 420.2 | 545.6 | 53.5 | 110.8 | 664
24603 - FLORA PPTO C | 567473 | 1118 | Plástico | Concreto | Viga cabezal semisótano ejes 1´/ F - H Plataforma 1 | 2026-06-12 | 2026-06-20 | 2026-07-10 | 2026-07-10 | 2-Cónica y dividida | 28 | 101 |  | 20.7 | 8011.847 | 205.5 | 261 | 25.6 | 123.7 | 664
24603 - FLORA PPTO C | 567473 | 1118 | Plástico | Concreto | Viga cabezal semisótano ejes 1´/ F - H Plataforma 1 | 2026-06-12 | 2026-06-20 | 2026-07-10 | 2026-07-10 | 2-Cónica y dividida | 28 | 100 |  | 20.7 | 7853.982 | 202.5 | 263.1 | 25.8 | 124.6 | 664
24603 - FLORA PPTO C | 567473 | 1118 | Plástico | Concreto | Viga cabezal semisótano ejes 1´/ F - H Plataforma 1 | 2026-06-12 | 2026-06-20 | 2026-07-10 | 2026-07-10 | 2-Cónica y dividida | 28 | 101 |  | 20.7 | 8011.847 | 200.8 | 255.9 | 25.1 | 121.3 | 664
24603 - FLORA PPTO C | 567473 | 1117 | Industrializado | Concreto | Escaleras piso 2 al 3 ejes 13 - 15 / F - G, T2 | 2026-06-12 | 2026-06-20 | 2026-07-10 | 2026-07-10 | 2-Cónica y dividida | 28 | 100 |  | 41.4 | 7853.982 | 449.5 | 583.3 | 57.2 | 138.2 | 664
24603 - FLORA PPTO C | 567473 | 1117 | Industrializado | Concreto | Escaleras piso 2 al 3 ejes 13 - 15 / F - G, T2 | 2026-06-12 | 2026-06-20 | 2026-07-10 | 2026-07-10 | 2-Cónica y dividida | 28 | 101 |  | 41.4 | 8011.847 | 447.8 | 570 | 55.9 | 135 | 664
24603 - FLORA PPTO C | 567473 | 1117 | Industrializado | Concreto | Escaleras piso 2 al 3 ejes 13 - 15 / F - G, T2 | 2026-06-12 | 2026-06-20 | 2026-07-10 | 2026-07-10 | 2-Cónica y dividida | 28 | 100 |  | 41.4 | 7853.982 | 445.8 | 579.2 | 56.8 | 137.2 | 664
24603 - FLORA PPTO C | 570118 | 1165 | Autocompactado | Concreto | Muros ejes 5-9 / G-L, piso 8, T2 | 2026-06-27 | 2026-07-06 | 2026-07-11 | 2026-07-15 | 3-Columnar | 14 | 102 |  | 48 | 8171.282 | 396.9 | 495.6 | 48.6 | 101.3 | 670
24603 - FLORA PPTO C | 570118 | 1165 | Autocompactado | Concreto | Muros ejes 5-9 / G-L, piso 8, T2 | 2026-06-27 | 2026-07-06 | 2026-07-04 | 2026-07-07 | 3-Columnar | 7 | 102 |  | 48 | 8171.282 | 312.2 | 389.5 | 38.2 | 79.6 | 659
24603 - FLORA PPTO C | 570118 | 1164 | Industrializado | Concreto | Placa ejes 9-12 / A-L, piso 9, T2 | 2026-06-27 | 2026-07-06 | 2026-07-11 | 2026-07-15 | 3-Columnar | 14 | 101 |  | 42 | 8011.847 | 357.7 | 454.8 | 44.6 | 106.2 | 670
24603 - FLORA PPTO C | 570118 | 1164 | Industrializado | Concreto | Placa ejes 9-12 / A-L, piso 9, T2 | 2026-06-27 | 2026-07-06 | 2026-07-04 | 2026-07-07 | 3-Columnar | 7 | 102 |  | 42 | 8171.282 | 338.8 | 423.2 | 41.5 | 98.8 | 659
24603 - FLORA PPTO C | 570118 | 1163 | Industrializado | Concreto | Placa ejes 8-12 / G-L, piso 3, T1 | 2026-06-27 | 2026-07-06 | 2026-07-11 | 2026-07-15 | 3-Columnar | 14 | 101 |  | 42 | 8011.847 | 354.6 | 451.7 | 44.3 | 105.5 | 670
24603 - FLORA PPTO C | 570118 | 1163 | Industrializado | Concreto | Placa ejes 8-12 / G-L, piso 3, T1 | 2026-06-27 | 2026-07-06 | 2026-07-04 | 2026-07-07 | 3-Columnar | 7 | 102 |  | 42 | 8171.282 | 308.9 | 385.5 | 37.8 | 90 | 659
24603 - FLORA PPTO C | 570117 | 1162 | Autocompactado | Concreto | Muros ejes 5-9 / A-L, piso 8, T2 | 2026-06-26 | 2026-07-03 | 2026-07-10 | 2026-07-14 | 3-Columnar | 14 | 102 |  | 48 | 8171.282 | 398.6 | 497.6 | 48.8 | 101.7 | 668
24603 - FLORA PPTO C | 570117 | 1162 | Autocompactado | Concreto | Muros ejes 5-9 / A-L, piso 8, T2 | 2026-06-26 | 2026-07-03 | 2026-07-03 | 2026-07-07 | 4-Transversal | 7 | 102 |  | 48 | 8171.282 | 311.6 | 388.5 | 38.1 | 79.4 | 659
24603 - FLORA PPTO C | 570117 | 1161 | Industrializado | Concreto | Placa ejes 12-15 / A-L, piso 9, T2 | 2026-06-26 | 2026-07-03 | 2026-07-10 | 2026-07-14 | 3-Columnar | 14 | 102 |  | 42 | 8171.282 | 383.6 | 478.2 | 46.9 | 111.7 | 668
24603 - FLORA PPTO C | 570117 | 1161 | Industrializado | Concreto | Placa ejes 12-15 / A-L, piso 9, T2 | 2026-06-26 | 2026-07-03 | 2026-07-03 | 2026-07-07 | 3-Columnar | 7 | 102 |  | 42 | 8171.282 | 344.8 | 430.3 | 42.2 | 100.5 | 659
24603 - FLORA PPTO C | 570117 | 1160 | Industrializado | Concreto | Placa ejes 8-12 / A-F, piso 3, T1 | 2026-06-26 | 2026-07-03 | 2026-07-10 | 2026-07-14 | 3-Columnar | 14 | 101 |  | 42 | 8011.847 | 380.4 | 484.4 | 47.5 | 113.1 | 668
24603 - FLORA PPTO C | 570117 | 1160 | Industrializado | Concreto | Placa ejes 8-12 / A-F, piso 3, T1 | 2026-06-26 | 2026-07-03 | 2026-07-03 | 2026-07-07 | 3-Columnar | 7 | 101 |  | 42 | 8011.847 | 324 | 412 | 40.4 | 96.2 | 659
24603 - FLORA PPTO C | 570116 | 1159 | Autocompactante | Concreto | Muros ejes 9-11 / A-L, piso 8, torre 2 | 2026-06-25 | 2026-07-02 | 2026-07-09 | 2026-07-23 | 3-Columnar | 14 | 102 |  | 48 | 8171.282 | 402.5 | 502.7 | 49.3 | 102.7 | 665
24603 - FLORA PPTO C | 570116 | 1159 | Autocompactante | Concreto | Muros ejes 9-11 / A-L, piso 8, torre 2 | 2026-06-25 | 2026-07-02 | 2026-07-02 | 2026-07-23 | 3-Columnar | 7 | 102 |  | 48 | 8171.282 | 280.8 | 350.8 | 34.4 | 71.7 | 657
24603 - FLORA PPTO C | 570116 | 1158 | Autocompactante | Concreto | Muros ejes 1-4 / A-L, piso 2, T1 | 2026-06-25 | 2026-07-02 | 2026-07-09 | 2026-07-23 | 3-Columnar | 14 | 102 |  | 48 | 8171.282 | 400.8 | 499.7 | 49 | 102.1 | 665
24603 - FLORA PPTO C | 570116 | 1158 | Autocompactante | Concreto | Muros ejes 1-4 / A-L, piso 2, T1 | 2026-06-25 | 2026-07-02 | 2026-07-02 | 2026-07-23 | 3-Columnar | 7 | 102 |  | 48 | 8171.282 | 292.4 | 365.1 | 35.8 | 74.6 | 657
24603 - FLORA PPTO C | 570116 | 1157 | Plástico | Concreto | Alistado cubierta torre 3 | 2026-06-25 | 2026-07-02 | 2026-07-09 | 2026-07-23 | 3-Columnar | 14 | 101 |  | 21 | 8011.847 | 184.6 | 234.5 | 23 | 109.5 | 665
24603 - FLORA PPTO C | 570116 | 1157 | Plástico | Concreto | Alistado cubierta torre 3 | 2026-06-25 | 2026-07-02 | 2026-07-02 | 2026-07-23 | 3-Columnar | 7 | 101 |  | 21 | 8011.847 | 156.4 | 198.8 | 19.5 | 92.9 | 657
24603 - FLORA PPTO C | 570115 | 1156 | Plástico | Concreto | Placa piso 1'-3 / D-G, plataforma 1 | 2026-06-25 | 2026-07-02 | 2026-07-09 | 2026-07-23 | 3-Columnar | 14 | 102 |  | 21 | 8171.282 | 190.3 | 237.6 | 23.3 | 111 | 665
24603 - FLORA PPTO C | 570115 | 1156 | Plástico | Concreto | Placa piso 1'-3 / D-G, plataforma 1 | 2026-06-25 | 2026-07-02 | 2026-07-02 | 2026-07-23 | 3-Columnar | 7 | 101 |  | 21 | 8011.847 | 170 | 216.2 | 21.2 | 101 | 657
24603 - FLORA PPTO C | 570115 | 1155 | Plástico | Concreto | Placa piso 1'-3 / D-G, plataforma 1 | 2026-06-25 | 2026-07-02 | 2026-07-09 | 2026-07-23 | 3-Columnar | 14 | 101 |  | 21 | 8011.847 | 189 | 240.7 | 23.6 | 112.4 | 665
24603 - FLORA PPTO C | 570115 | 1155 | Plástico | Concreto | Placa piso 1'-3 / D-G, plataforma 1 | 2026-06-25 | 2026-07-02 | 2026-07-02 | 2026-07-23 | 3-Columnar | 7 | 102 |  | 21 | 8171.282 | 160.6 | 200.9 | 19.7 | 93.8 | 657
24603 - FLORA PPTO C | 570115 | 1154 | Plástico | Concreto | Placa piso 1'-3 / D-G, plataforma 1 | 2026-06-25 | 2026-07-02 | 2026-07-09 | 2026-07-23 | 3-Columnar | 14 | 101 |  | 21 | 8011.847 | 185.3 | 235.6 | 23.1 | 110 | 665
24603 - FLORA PPTO C | 570115 | 1154 | Plástico | Concreto | Placa piso 1'-3 / D-G, plataforma 1 | 2026-06-25 | 2026-07-02 | 2026-07-02 | 2026-07-23 | 3-Columnar | 7 | 101 |  | 21 | 8011.847 | 160.9 | 205 | 20.1 | 95.7 | 657
24603 - FLORA PPTO C | 570115 | 1153 | Plástico | Concreto | Placa piso 1'-3 / D-G, plataforma 1 | 2026-06-25 | 2026-07-02 | 2026-07-09 | 2026-07-23 | 3-Columnar | 14 | 102 |  | 21 | 8171.282 | 190.2 | 237.6 | 23.3 | 111 | 665
24603 - FLORA PPTO C | 570115 | 1153 | Plástico | Concreto | Placa piso 1'-3 / D-G, plataforma 1 | 2026-06-25 | 2026-07-02 | 2026-07-02 | 2026-07-23 | 3-Columnar | 7 | 101 |  | 21 | 8011.847 | 173.4 | 220.3 | 21.6 | 102.9 | 657
24603 - FLORA PPTO C | 570114 | 1152 | Autocompactado | Concreto | Muros ejes 11-12 / A-L, piso 8, T2 | 2026-06-24 | 2026-07-01 | 2026-07-08 | 2026-07-09 | 3-Columnar | 14 | 102 |  | 48 | 8171.282 | 420.1 | 524.1 | 51.4 | 107.1 | 663
24603 - FLORA PPTO C | 570114 | 1152 | Autocompactado | Concreto | Muros ejes 11-12 / A-L, piso 8, T2 | 2026-06-24 | 2026-07-01 | 2026-07-01 | 2026-07-04 | 3-Columnar | 7 | 102 |  | 48 | 8171.282 | 336.8 | 420.1 | 41.2 | 85.8 | 656
24603 - FLORA PPTO C | 570114 | 1151 | Industrializado | Concreto | Placa ejes 1-4 / A-L, piso 8, T2 | 2026-06-24 | 2026-07-01 | 2026-07-08 | 2026-07-09 | 3-Columnar | 14 | 101 |  | 42 | 8011.847 | 388 | 493.5 | 48.4 | 115.2 | 663
24603 - FLORA PPTO C | 570114 | 1151 | Industrializado | Concreto | Placa ejes 1-4 / A-L, piso 8, T2 | 2026-06-24 | 2026-07-01 | 2026-07-01 | 2026-07-04 | 3-Columnar | 7 | 102 |  | 42 | 8171.282 | 350.7 | 437.5 | 42.9 | 102.1 | 656
24603 - FLORA PPTO C | 570113 | 1150 | Industrializado | Concreto | Escaleras ejes E-H / 13-15, piso 2 al 3, torre 2 | 2026-06-24 | 2026-07-01 | 2026-07-08 | 2026-07-09 | 3-Columnar | 14 | 101 |  | 42 | 8011.847 | 339 | 431.3 | 42.3 | 100.7 | 663
24603 - FLORA PPTO C | 570113 | 1150 | Industrializado | Concreto | Escaleras ejes E-H / 13-15, piso 2 al 3, torre 2 | 2026-06-24 | 2026-07-01 | 2026-07-01 | 2026-07-04 | 3-Columnar | 7 | 101 |  | 42 | 8011.847 | 304.7 | 387.5 | 38 | 90.5 | 656
24603 - FLORA PPTO C | 570113 | 1149 | Plástico | Concreto | Cimentación ejes 2-4 / K-J, y ejes 4-5 / K-G, plataforma 1 | 2026-06-24 | 2026-07-01 | 2026-07-08 | 2026-07-09 | 3-Columnar | 14 | 101 |  | 21 | 8011.847 | 180.9 | 230.5 | 22.6 | 107.6 | 663
24603 - FLORA PPTO C | 570113 | 1149 | Plástico | Concreto | Cimentación ejes 2-4 / K-J, y ejes 4-5 / K-G, plataforma 1 | 2026-06-24 | 2026-07-01 | 2026-07-01 | 2026-07-04 | 3-Columnar | 7 | 102 |  | 21 | 8171.282 | 156.7 | 195.8 | 19.2 | 91.4 | 656
24603 - FLORA PPTO C | 570113 | 1148 | Plástico | Concreto | Cimentación ejes 2-4 / K-J, y ejes 4-5 / K-G, plataforma 1 | 2026-06-24 | 2026-07-01 | 2026-07-08 | 2026-07-09 | 3-Columnar | 14 | 101 |  | 21 | 8011.847 | 176.7 | 225.4 | 22.1 | 105.2 | 663
24603 - FLORA PPTO C | 570113 | 1148 | Plástico | Concreto | Cimentación ejes 2-4 / K-J, y ejes 4-5 / K-G, plataforma 1 | 2026-06-24 | 2026-07-01 | 2026-07-01 | 2026-07-04 | 3-Columnar | 7 | 101 |  | 21 | 8011.847 | 153 | 194.8 | 19.1 | 91 | 656
24603 - FLORA PPTO C | 560380 | 1108 | Autocompactante | Concreto | Muros ejes 7-9 / A-L piso 6 T2 | 2026-06-09 | 2026-06-13 | 2026-07-07 | 2026-07-08 | 2-Cónica y dividida | 28 | 100 |  | 48.3 | 7853.982 | 482.5 | 626.1 | 61.4 | 127.1 | 661
24603 - FLORA PPTO C | 560380 | 1108 | Autocompactante | Concreto | Muros ejes 7-9 / A-L piso 6 T2 | 2026-06-09 | 2026-06-13 | 2026-07-07 | 2026-07-08 | 2-Cónica y dividida | 28 | 101 |  | 48.3 | 8011.847 | 480.5 | 611.8 | 60 | 124.2 | 661
24603 - FLORA PPTO C | 560380 | 1108 | Autocompactante | Concreto | Muros ejes 7-9 / A-L piso 6 T2 | 2026-06-09 | 2026-06-13 | 2026-07-07 | 2026-07-08 | 2-Cónica y dividida | 28 | 100 |  | 48.3 | 7853.982 | 478.6 | 621 | 60.9 | 126.1 | 661
24603 - FLORA PPTO C | 560380 | 1107 | Plastico | Concreto | Muro cabezal ejes 1 H-K plataforma 1 | 2026-06-09 | 2026-06-13 | 2026-07-07 | 2026-07-08 | 2-Cónica y dividida | 28 | 101 |  | 20.7 | 8011.847 | 237.8 | 302.9 | 29.7 | 143.5 | 661
24603 - FLORA PPTO C | 560380 | 1107 | Plastico | Concreto | Muro cabezal ejes 1 H-K plataforma 1 | 2026-06-09 | 2026-06-13 | 2026-07-07 | 2026-07-08 | 2-Cónica y dividida | 28 | 100 |  | 20.7 | 7853.982 | 235.5 | 305.9 | 30 | 144.9 | 661
24603 - FLORA PPTO C | 560380 | 1107 | Plastico | Concreto | Muro cabezal ejes 1 H-K plataforma 1 | 2026-06-09 | 2026-06-13 | 2026-07-07 | 2026-07-08 | 2-Cónica y dividida | 28 | 101 |  | 20.7 | 8011.847 | 233.5 | 296.7 | 29.1 | 140.6 | 661
24603 - FLORA PPTO C | 560380 | 1106 | Industrializado | Concreto | Placa ejes 12-15 / A-L piso 7 T2 | 2026-06-06 | 2026-06-13 | 2026-07-04 | 2026-07-06 | 2-Cónica y dividida | 28 | 101 |  | 41.4 | 8011.847 | 448.5 | 571 | 56 | 135.3 | 658
24603 - FLORA PPTO C | 560380 | 1106 | Industrializado | Concreto | Placa ejes 12-15 / A-L piso 7 T2 | 2026-06-06 | 2026-06-13 | 2026-07-04 | 2026-07-06 | 2-Cónica y dividida | 28 | 100 |  | 41.4 | 7853.982 | 446.5 | 580.2 | 56.9 | 137.4 | 658
24603 - FLORA PPTO C | 560380 | 1106 | Industrializado | Concreto | Placa ejes 12-15 / A-L piso 7 T2 | 2026-06-06 | 2026-06-13 | 2026-07-04 | 2026-07-06 | 2-Cónica y dividida | 28 | 101 |  | 41.4 | 8011.847 | 444.5 | 565.9 | 55.5 | 134.1 | 658
24603 - FLORA PPTO C | 560380 | 1105 | Plastico | Concreto | Viga cabezal ejes 1' E-F y antepecho ejes 1'/D-E semi sotano plataforma 1 | 2026-06-06 | 2026-06-13 | 2026-07-04 | 2026-07-06 | 2-Cónica y dividida | 28 | 100 |  | 20.7 | 7853.982 | 248.8 | 323.3 | 31.7 | 153.1 | 658
24603 - FLORA PPTO C | 560380 | 1105 | Plastico | Concreto | Viga cabezal ejes 1' E-F y antepecho ejes 1'/D-E semi sotano plataforma 1 | 2026-06-06 | 2026-06-13 | 2026-07-04 | 2026-07-06 | 2-Cónica y dividida | 28 | 101 |  | 20.7 | 8011.847 | 246.8 | 314.1 | 30.8 | 148.8 | 658
24603 - FLORA PPTO C | 560380 | 1105 | Plastico | Concreto | Viga cabezal ejes 1' E-F y antepecho ejes 1'/D-E semi sotano plataforma 1 | 2026-06-06 | 2026-06-13 | 2026-07-04 | 2026-07-06 | 2-Cónica y dividida | 28 | 100 |  | 20.7 | 7853.982 | 244.8 | 318.2 | 31.2 | 150.7 | 658
24603 - FLORA PPTO C | 560380 | 1104 | Autocompactante | Concreto | Muros ejes 9-11 A-L piso 6 T2 | 2026-06-05 | 2026-06-13 | 2026-07-03 | 2026-07-06 | 2-Cónica y dividida | 28 | 100 |  | 48.3 | 7853.982 | 428.7 | 556.8 | 54.6 | 113 | 658
24603 - FLORA PPTO C | 560380 | 1104 | Autocompactante | Concreto | Muros ejes 9-11 A-L piso 6 T2 | 2026-06-05 | 2026-06-13 | 2026-07-03 | 2026-07-06 | 2-Cónica y dividida | 28 | 100 |  | 48.3 | 7853.982 | 432.5 | 561.9 | 55.1 | 114.1 | 658
24603 - FLORA PPTO C | 560380 | 1104 | Autocompactante | Concreto | Muros ejes 9-11 A-L piso 6 T2 | 2026-06-05 | 2026-06-13 | 2026-07-03 | 2026-07-06 | 2-Cónica y dividida | 28 | 100 |  | 48.3 | 7853.982 | 430.5 | 558.8 | 54.8 | 113.5 | 658
24603 - FLORA PPTO C | 570111 | 1145 | Industrializado | Concreto | Placa ejes 4-7 / A-L, piso 8, T2 | 2026-06-22 | 2026-06-30 | 2026-07-06 | 2026-07-07 | 3-Columnar | 14 | 102 |  | 42 | 8171.282 | 377.4 | 471.1 | 46.2 | 110 | 660
24603 - FLORA PPTO C | 570111 | 1145 | Industrializado | Concreto | Placa ejes 4-7 / A-L, piso 8, T2 | 2026-06-22 | 2026-06-30 | 2026-06-29 | 2026-07-02 | 3-Columnar | 7 | 101 |  | 42 | 8011.847 | 340.6 | 433.4 | 42.5 | 101.2 | 655
24603 - FLORA PPTO C | 570111 | 1144 | Autocompactado | Concreto | Muros ejes 1-4 / G-L, piso 7, T2 | 2026-06-22 | 2026-06-30 | 2026-07-06 | 2026-07-07 | 3-Columnar | 14 | 102 |  | 48 | 8171.282 | 400.7 | 499.7 | 49 | 102.1 | 660
24603 - FLORA PPTO C | 570111 | 1144 | Autocompactado | Concreto | Muros ejes 1-4 / G-L, piso 7, T2 | 2026-06-22 | 2026-06-30 | 2026-06-29 | 2026-07-02 | 3-Columnar | 7 | 102 |  | 48 | 8171.282 | 341.9 | 426.2 | 41.8 | 87.1 | 655
24603 - FLORA PPTO C | 570111 | 1143 | Industrializado | Concreto | Placa ejes 4-8 / A-G, piso 3, T1 | 2026-06-22 | 2026-06-30 | 2026-07-06 | 2026-07-07 | 3-Columnar | 14 | 101 |  | 42 | 8011.847 | 367 | 467 | 45.8 | 109 | 660
24603 - FLORA PPTO C | 570111 | 1143 | Industrializado | Concreto | Placa ejes 4-8 / A-G, piso 3, T1 | 2026-06-22 | 2026-06-30 | 2026-06-29 | 2026-07-02 | 3-Columnar | 7 | 101 |  | 42 | 8011.847 | 332.2 | 423.2 | 41.5 | 98.8 | 655
24603 - FLORA PPTO C | 570112 | 1147 | Autocompactado | Concreto | Muros ejes 13-15 / A-L, piso 8, torre 2 | 2026-06-23 | 2026-06-30 | 2026-07-07 | 2026-07-09 | 3-Columnar | 14 | 102 |  | 48 | 8171.282 | 414.4 | 517 | 50.7 | 105.6 | 663
24603 - FLORA PPTO C | 570112 | 1147 | Autocompactado | Concreto | Muros ejes 13-15 / A-L, piso 8, torre 2 | 2026-06-23 | 2026-06-30 | 2026-06-30 | 2026-07-02 | 3-Columnar | 7 | 102 |  | 48 | 8171.282 | 384.8 | 480.3 | 47.1 | 98.1 | 655
24603 - FLORA PPTO C | 570112 | 1146 | Autocompactado | Concreto | Columnas plataforma sótano, ejes 1 I y semisótano I7 y J7 | 2026-06-23 | 2026-06-30 | 2026-07-07 | 2026-07-09 | 3-Columnar | 14 | 102 |  | 21 | 8171.282 | 189.2 | 236.6 | 23.2 | 110.5 | 663
24603 - FLORA PPTO C | 570112 | 1146 | Autocompactado | Concreto | Columnas plataforma sótano, ejes 1 I y semisótano I7 y J7 | 2026-06-23 | 2026-06-30 | 2026-06-30 | 2026-07-02 | 3-Columnar | 7 | 101 |  | 21 | 8011.847 | 160.1 | 203.9 | 20 | 95.2 | 655
24603 - FLORA PPTO C | 560379 | 1103 | Auto | Concreto | Muros ejes 11 - 15 / A - F, piso 6 torre 2 | 2026-06-04 | 2026-06-06 | 2026-07-02 | 2026-07-06 | 2-Cónica y dividida | 28 | 100 |  | 48.3 | 7853.982 | 418.5 | 543.5 | 53.3 | 110.4 | 658
24603 - FLORA PPTO C | 560379 | 1103 | Auto | Concreto | Muros ejes 11 - 15 / A - F, piso 6 torre 2 | 2026-06-04 | 2026-06-06 | 2026-07-02 | 2026-07-06 | 2-Cónica y dividida | 28 | 101 |  | 48.3 | 8011.847 | 416.9 | 530.3 | 52 | 107.7 | 658
24603 - FLORA PPTO C | 560379 | 1103 | Auto | Concreto | Muros ejes 11 - 15 / A - F, piso 6 torre 2 | 2026-06-04 | 2026-06-06 | 2026-07-02 | 2026-07-06 | 2-Cónica y dividida | 28 | 100 |  | 48.3 | 7853.982 | 414.5 | 538.4 | 52.8 | 109.3 | 658
24603 - FLORA PPTO C | 560379 | 1102 | Indus | Concreto | Placa ejes 1 - 4 / A - L, piso 6 T2 | 2026-06-04 | 2026-06-06 | 2026-07-02 | 2026-07-06 | 2-Cónica y dividida | 28 | 101 |  | 41.4 | 8011.847 | 427.8 | 544.5 | 53.4 | 129 | 658
24603 - FLORA PPTO C | 560379 | 1102 | Indus | Concreto | Placa ejes 1 - 4 / A - L, piso 6 T2 | 2026-06-04 | 2026-06-06 | 2026-07-02 | 2026-07-06 | 2-Cónica y dividida | 28 | 100 |  | 41.4 | 7853.982 | 425.8 | 552.7 | 54.2 | 130.9 | 658
24603 - FLORA PPTO C | 560379 | 1102 | Indus | Concreto | Placa ejes 1 - 4 / A - L, piso 6 T2 | 2026-06-04 | 2026-06-06 | 2026-07-02 | 2026-07-06 | 2-Cónica y dividida | 28 | 101 |  | 41.4 | 8011.847 | 423.8 | 539.4 | 52.9 | 127.8 | 658
24603 - FLORA PPTO C | 560379 | 1101 | Auto | Concreto | Muros ejes 4 - 5 / A - F piso 2 T1 | 2026-06-04 | 2026-06-06 | 2026-07-02 | 2026-07-06 | 2-Cónica y dividida | 28 | 100 |  | 48.3 | 7853.982 | 469.8 | 609.8 | 59.8 | 123.8 | 658
24603 - FLORA PPTO C | 560379 | 1101 | Auto | Concreto | Muros ejes 4 - 5 / A - F piso 2 T1 | 2026-06-04 | 2026-06-06 | 2026-07-02 | 2026-07-06 | 2-Cónica y dividida | 28 | 101 |  | 48.3 | 8011.847 | 467.8 | 595.5 | 58.4 | 120.9 | 658
24603 - FLORA PPTO C | 560379 | 1101 | Auto | Concreto | Muros ejes 4 - 5 / A - F piso 2 T1 | 2026-06-04 | 2026-06-06 | 2026-07-02 | 2026-07-06 | 2-Cónica y dividida | 28 | 100 |  | 48.3 | 7853.982 | 465.8 | 604.7 | 59.3 | 122.8 | 658
24603 - FLORA PPTO C | 560379 | 1100 | Ptico | Concreto | Viga cabezal ejes 1 / D, semisótano plataforma 1 | 2026-06-04 | 2026-06-06 | 2026-07-02 | 2026-07-06 | 2-Cónica y dividida | 28 | 101 |  | 20.7 | 8011.847 | 221.4 | 281.4 | 27.6 | 133.3 | 658
24603 - FLORA PPTO C | 560379 | 1100 | Ptico | Concreto | Viga cabezal ejes 1 / D, semisótano plataforma 1 | 2026-06-04 | 2026-06-06 | 2026-07-02 | 2026-07-06 | 2-Cónica y dividida | 28 | 100 |  | 20.7 | 7853.982 | 219.5 | 284.5 | 27.9 | 134.8 | 658
24603 - FLORA PPTO C | 560379 | 1100 | Ptico | Concreto | Viga cabezal ejes 1 / D, semisótano plataforma 1 | 2026-06-04 | 2026-06-06 | 2026-07-02 | 2026-07-06 | 2-Cónica y dividida | 28 | 101 |  | 20.7 | 8011.847 | 217.8 | 277.4 | 27.2 | 131.4 | 658
24603 - FLORA PPTO C | 560379 | 1099 | Auto | Concreto | Muros ejes 11 - 15 / G - L, piso 6 T2 | 2026-06-03 | 2026-06-06 | 2026-07-01 | 2026-07-01 | 2-Cónica y dividida | 28 | 100 |  | 48.3 | 7853.982 | 439.5 | 571 | 56 | 115.9 | 654
24603 - FLORA PPTO C | 560379 | 1099 | Auto | Concreto | Muros ejes 11 - 15 / G - L, piso 6 T2 | 2026-06-03 | 2026-06-06 | 2026-07-01 | 2026-07-01 | 2-Cónica y dividida | 28 | 101 |  | 48.3 | 8011.847 | 437.5 | 556.8 | 54.6 | 113 | 654
24603 - FLORA PPTO C | 560379 | 1099 | Auto | Concreto | Muros ejes 11 - 15 / G - L, piso 6 T2 | 2026-06-03 | 2026-06-06 | 2026-07-01 | 2026-07-01 | 2-Cónica y dividida | 28 | 100 |  | 48.3 | 7853.982 | 435.5 | 564.9 | 55.4 | 114.7 | 654
24603 - FLORA PPTO C | 559630 | 1140 | Industrializado | Concreto | Placa ejes 9-12 / A-L, piso 8, T2 | 2026-06-19 | 2026-06-26 | 2026-07-03 | 2026-07-07 | 3-Columnar | 14 | 101 |  | 42 | 8011.847 | 346.4 | 440.5 | 43.2 | 102.9 | 659
24603 - FLORA PPTO C | 559630 | 1140 | Industrializado | Concreto | Placa ejes 9-12 / A-L, piso 8, T2 | 2026-06-19 | 2026-06-26 | 2026-06-26 | 2026-06-30 | 3-Columnar | 7 | 101 |  | 42 | 8011.847 | 246.3 | 313.1 | 30.7 | 73.1 | 653
24603 - FLORA PPTO C | 559630 | 1139 | Autocompacatdo | Concreto | Muros ejes 11-12 / A-F, piso 2, T1 | 2026-06-19 | 2026-06-26 | 2026-07-03 | 2026-07-07 | 3-Columnar | 14 | 102 |  | 48 | 8171.282 | 400.6 | 499.7 | 49 | 102.1 | 659
24603 - FLORA PPTO C | 559630 | 1139 | Autocompacatdo | Concreto | Muros ejes 11-12 / A-F, piso 2, T1 | 2026-06-19 | 2026-06-26 | 2026-06-26 | 2026-06-30 | 3-Columnar | 7 | 102 |  | 48 | 8171.282 | 290.1 | 362 | 35.5 | 74 | 653
24603 - FLORA PPTO C | 560378 | 1098 | Auto | Concreto | Muros ejes 1-5 / A-L, piso 2, T1 | 2026-06-03 | 2026-06-06 | 2026-07-01 | 2026-07-01 | 5-Fractura extremos | 28 | 101 |  | 48.3 | 8011.847 | 515.8 | 656.7 | 64.4 | 133.3 | 654
24603 - FLORA PPTO C | 560378 | 1098 | Auto | Concreto | Muros ejes 1-5 / A-L, piso 2, T1 | 2026-06-03 | 2026-06-06 | 2026-07-01 | 2026-07-01 | 5-Fractura extremos | 28 | 100 |  | 48.3 | 7853.982 | 512.5 | 665.9 | 65.3 | 135.2 | 654
24603 - FLORA PPTO C | 560378 | 1098 | Auto | Concreto | Muros ejes 1-5 / A-L, piso 2, T1 | 2026-06-03 | 2026-06-06 | 2026-07-01 | 2026-07-01 | 5-Fractura extremos | 28 | 101 |  | 48.3 | 8011.847 | 510.5 | 649.6 | 63.7 | 131.9 | 654
24603 - FLORA PPTO C | 560378 | 1097 | Ptico | Concreto | Antepecho eje 1-2 / D, semi sotano plataforma 1 | 2026-06-03 | 2026-06-06 | 2026-07-01 | 2026-07-01 | 2-Cónica y dividida | 28 | 100 |  | 20.7 | 7853.982 | 201.5 | 262.1 | 25.7 | 124.2 | 654
24603 - FLORA PPTO C | 560378 | 1097 | Ptico | Concreto | Antepecho eje 1-2 / D, semi sotano plataforma 1 | 2026-06-03 | 2026-06-06 | 2026-07-01 | 2026-07-01 | 2-Cónica y dividida | 28 | 101 |  | 20.7 | 8011.847 | 209.6 | 267.2 | 26.2 | 126.6 | 654
24603 - FLORA PPTO C | 560378 | 1097 | Ptico | Concreto | Antepecho eje 1-2 / D, semi sotano plataforma 1 | 2026-06-03 | 2026-06-06 | 2026-07-01 | 2026-07-01 | 2-Cónica y dividida | 28 | 100 |  | 20.7 | 7853.982 | 207.9 | 270.2 | 26.5 | 128 | 654
24603 - FLORA PPTO C | 560378 | 1096 | Indus | Concreto | Placa ejes 12-15 / A-L, piso 2, T1 | 2026-06-03 | 2026-06-06 | 2026-07-01 | 2026-07-01 | 2-Cónica y dividida | 28 | 101 |  | 41.4 | 8011.847 | 417.5 | 531.3 | 52.1 | 125.8 | 654
24603 - FLORA PPTO C | 560378 | 1096 | Indus | Concreto | Placa ejes 12-15 / A-L, piso 2, T1 | 2026-06-03 | 2026-06-06 | 2026-07-01 | 2026-07-01 | 2-Cónica y dividida | 28 | 100 |  | 41.4 | 7853.982 | 415.8 | 539.4 | 52.9 | 127.8 | 654
24603 - FLORA PPTO C | 560378 | 1096 | Indus | Concreto | Placa ejes 12-15 / A-L, piso 2, T1 | 2026-06-03 | 2026-06-06 | 2026-07-01 | 2026-07-01 | 2-Cónica y dividida | 28 | 101 |  | 41.4 | 8011.847 | 412.8 | 525.2 | 51.5 | 124.4 | 654
24603 - FLORA PPTO C | 560378 | 1095 | Indus | Concreto | Placa ejes 4-7 / A2-L, piso 6, T2 | 2026-06-02 | 2026-06-06 | 2026-06-30 | 2026-06-30 | 2-Cónica y dividida | 28 | 100 |  | 41.4 | 7853.982 | 420.8 | 546.6 | 53.6 | 129.5 | 652
24603 - FLORA PPTO C | 560378 | 1095 | Indus | Concreto | Placa ejes 4-7 / A2-L, piso 6, T2 | 2026-06-02 | 2026-06-06 | 2026-06-30 | 2026-06-30 | 2-Cónica y dividida | 28 | 101 |  | 41.4 | 8011.847 | 425.3 | 541.5 | 53.1 | 128.3 | 652
24603 - FLORA PPTO C | 560378 | 1095 | Indus | Concreto | Placa ejes 4-7 / A2-L, piso 6, T2 | 2026-06-02 | 2026-06-06 | 2026-06-30 | 2026-06-30 | 2-Cónica y dividida | 28 | 100 |  | 41.4 | 7853.982 | 423.9 | 550.6 | 54 | 130.4 | 652
24603 - FLORA PPTO C | 560378 | 1094 | Auto | Concreto | Muros ejes 1-4 / G-L, piso 5, T2 | 2026-06-02 | 2026-06-06 | 2026-06-30 | 2026-06-30 | 2-Cónica y dividida | 28 | 101 |  | 48.3 | 8011.847 | 508.9 | 647.5 | 63.5 | 131.5 | 652
24603 - FLORA PPTO C | 560378 | 1094 | Auto | Concreto | Muros ejes 1-4 / G-L, piso 5, T2 | 2026-06-02 | 2026-06-06 | 2026-06-30 | 2026-06-30 | 2-Cónica y dividida | 28 | 100 |  | 48.3 | 7853.982 | 503.7 | 653.6 | 64.1 | 132.7 | 652
24603 - FLORA PPTO C | 560378 | 1094 | Auto | Concreto | Muros ejes 1-4 / G-L, piso 5, T2 | 2026-06-02 | 2026-06-06 | 2026-06-30 | 2026-06-30 | 2-Cónica y dividida | 28 | 101 |  | 48.3 | 8011.847 | 504.9 | 642.4 | 63 | 130.4 | 652
24603 - FLORA PPTO C | 560378 | 1093 | Indus | Concreto | Placa ejes 7-9 / A-L, piso 6, T2 | 2026-06-01 | 2026-06-06 | 2026-06-29 | 2026-06-30 | 2-Cónica y dividida | 28 | 101 |  | 41.4 | 8011.847 | 476.4 | 606.7 | 59.5 | 143.7 | 652
24603 - FLORA PPTO C | 560378 | 1093 | Indus | Concreto | Placa ejes 7-9 / A-L, piso 6, T2 | 2026-06-01 | 2026-06-06 | 2026-06-29 | 2026-06-30 | 2-Cónica y dividida | 28 | 100 |  | 41.4 | 7853.982 | 473.6 | 614.9 | 60.3 | 145.7 | 652
24603 - FLORA PPTO C | 560378 | 1093 | Indus | Concreto | Placa ejes 7-9 / A-L, piso 6, T2 | 2026-06-01 | 2026-06-06 | 2026-06-29 | 2026-06-30 | 2-Cónica y dividida | 28 | 101 |  | 41.4 | 8011.847 | 479 | 609.8 | 59.8 | 144.4 | 652
24603 - FLORA PPTO C | 560377 | 1092 | Auto | Concreto | Muros ejes 1-4 / A-F, piso 5 , T2 | 2026-06-01 | 2026-06-06 | 2026-06-29 | 2026-06-30 | 2-Cónica y dividida | 28 | 101 |  | 48.3 | 8011.847 | 508 | 646.5 | 63.4 | 131.3 | 652
24603 - FLORA PPTO C | 560377 | 1092 | Auto | Concreto | Muros ejes 1-4 / A-F, piso 5 , T2 | 2026-06-01 | 2026-06-06 | 2026-06-29 | 2026-06-30 | 2-Cónica y dividida | 28 | 100 |  | 48.3 | 7853.982 | 500 | 649.6 | 63.7 | 131.9 | 652
24603 - FLORA PPTO C | 560377 | 1092 | Auto | Concreto | Muros ejes 1-4 / A-F, piso 5 , T2 | 2026-06-01 | 2026-06-06 | 2026-06-29 | 2026-06-30 | 2-Cónica y dividida | 28 | 100 |  | 48.3 | 7853.982 | 502.6 | 652.6 | 64 | 132.5 | 652
24603 - FLORA PPTO C | 560377 | 1091 | Ptico | Concreto | Antepecho ejes 2-4 / D, semisotano plataforma 1 | 2026-06-01 | 2026-06-06 | 2026-06-29 | 2026-06-30 | 2-Cónica y dividida | 28 | 101 |  | 20.7 | 8011.847 | 215.6 | 274.3 | 26.9 | 130 | 652
24603 - FLORA PPTO C | 560377 | 1091 | Ptico | Concreto | Antepecho ejes 2-4 / D, semisotano plataforma 1 | 2026-06-01 | 2026-06-06 | 2026-06-29 | 2026-06-30 | 2-Cónica y dividida | 28 | 100 |  | 20.7 | 7853.982 | 212.3 | 275.3 | 27 | 130.4 | 652
24603 - FLORA PPTO C | 560377 | 1091 | Ptico | Concreto | Antepecho ejes 2-4 / D, semisotano plataforma 1 | 2026-06-01 | 2026-06-06 | 2026-06-29 | 2026-06-30 | 2-Cónica y dividida | 28 | 101 |  | 20.7 | 8011.847 | 209.6 | 267.2 | 26.2 | 126.6 | 652
24603 - FLORA PPTO C | 560377 | 1090 | Auto | Concreto | Muros ejes 4-7 / F-L, piso 5 , T2 | 2026-05-30 | 2026-06-06 | 2026-06-27 | 2026-06-30 | 2-Cónica y dividida | 28 | 101 |  | 48.3 | 8011.847 | 468.5 | 596.5 | 58.5 | 121.1 | 652
24603 - FLORA PPTO C | 560377 | 1090 | Auto | Concreto | Muros ejes 4-7 / F-L, piso 5 , T2 | 2026-05-30 | 2026-06-06 | 2026-06-27 | 2026-06-30 | 2-Cónica y dividida | 28 | 100 |  | 48.3 | 7853.982 | 466.5 | 605.7 | 59.4 | 123 | 652
24603 - FLORA PPTO C | 560377 | 1090 | Auto | Concreto | Muros ejes 4-7 / F-L, piso 5 , T2 | 2026-05-30 | 2026-06-06 | 2026-06-27 | 2026-06-30 | 2-Cónica y dividida | 28 | 101 |  | 48.3 | 8011.847 | 464.8 | 591.4 | 58 | 120.1 | 652
24603 - FLORA PPTO C | 560377 | 1089 | Indus | Concreto | Placa ejes 9-12 / A-L piso 6, T2 | 2026-05-30 | 2026-06-06 | 2026-06-27 | 2026-06-30 | 2-Cónica y dividida | 28 | 100 |  | 41.4 | 7853.982 | 441.5 | 573.1 | 56.2 | 135.7 | 652
24603 - FLORA PPTO C | 560377 | 1089 | Indus | Concreto | Placa ejes 9-12 / A-L piso 6, T2 | 2026-05-30 | 2026-06-06 | 2026-06-27 | 2026-06-30 | 2-Cónica y dividida | 28 | 101 |  | 41.4 | 8011.847 | 439.5 | 559.8 | 54.9 | 132.6 | 652
24603 - FLORA PPTO C | 560377 | 1089 | Indus | Concreto | Placa ejes 9-12 / A-L piso 6, T2 | 2026-05-30 | 2026-06-06 | 2026-06-27 | 2026-06-30 | 2-Cónica y dividida | 28 | 100 |  | 41.4 | 7853.982 | 437.5 | 568 | 55.7 | 134.5 | 652
24603 - FLORA PPTO C | 560377 | 1088 | Auto | Concreto | Muros ejes 5-9 / A-F piso 5 , T2 | 2026-05-29 | 2026-06-06 | 2026-06-26 | 2026-06-30 | 2-Cónica y dividida | 28 | 100 |  | 48.3 | 7853.982 | 391.5 | 507.8 | 49.8 | 103.1 | 652
24603 - FLORA PPTO C | 560377 | 1088 | Auto | Concreto | Muros ejes 5-9 / A-F piso 5 , T2 | 2026-05-29 | 2026-06-06 | 2026-06-26 | 2026-06-30 | 2-Cónica y dividida | 28 | 101 |  | 48.3 | 8011.847 | 399.2 | 507.8 | 49.8 | 103.1 | 652
24603 - FLORA PPTO C | 560377 | 1088 | Auto | Concreto | Muros ejes 5-9 / A-F piso 5 , T2 | 2026-05-29 | 2026-06-06 | 2026-06-26 | 2026-06-30 | 2-Cónica y dividida | 28 | 100 |  | 48.3 | 7853.982 | 387.8 | 503.7 | 49.4 | 102.3 | 652
24603 - FLORA PPTO C | 560377 | 1087 | Indus | Concreto | Placa ejes 12 - 15 / A-L, piso 6 , T2 | 2026-05-29 | 2026-06-06 | 2026-06-26 | 2026-06-30 | 2-Cónica y dividida | 28 | 101 |  | 41.4 | 8011.847 | 412.5 | 525.2 | 51.5 | 124.4 | 652
24603 - FLORA PPTO C | 560377 | 1087 | Indus | Concreto | Placa ejes 12 - 15 / A-L, piso 6 , T2 | 2026-05-29 | 2026-06-06 | 2026-06-26 | 2026-06-30 | 2-Cónica y dividida | 28 | 100 |  | 41.4 | 7853.982 | 410.4 | 533.3 | 52.3 | 126.3 | 652
24603 - FLORA PPTO C | 560377 | 1087 | Indus | Concreto | Placa ejes 12 - 15 / A-L, piso 6 , T2 | 2026-05-29 | 2026-06-06 | 2026-06-26 | 2026-06-30 | 2-Cónica y dividida | 28 | 101 |  | 41.4 | 8011.847 | 408.6 | 520.1 | 51 | 123.2 | 652
24603 - FLORA PPTO C | 559627 | 1135 | Autocompcatado | Concreto | Muros ejes 7-9 / G-L, piso 7, T2 | 2026-06-18 | 2026-06-25 | 2026-07-02 | 2026-07-23 | 3-Columnar | 14 | 102 |  | 48 | 8171.282 | 400.2 | 499.7 | 49 | 102.1 | 657
24603 - FLORA PPTO C | 559627 | 1135 | Autocompcatado | Concreto | Muros ejes 7-9 / G-L, piso 7, T2 | 2026-06-18 | 2026-06-25 | 2026-06-25 | 2026-06-26 | 3-Columnar | 7 | 102 |  | 48 | 8171.282 | 330.8 | 413 | 40.5 | 84.4 | 651
24603 - FLORA PPTO C | 559627 | 1134 | Autocompcatado | Concreto | Muros ejes 9-12 / A-F, piso 2, T1 | 2026-06-18 | 2026-06-25 | 2026-07-02 | 2026-07-23 | 3-Columnar | 14 | 102 |  | 48 | 8171.282 | 396.7 | 494.6 | 48.5 | 101 | 657
24603 - FLORA PPTO C | 559627 | 1134 | Autocompcatado | Concreto | Muros ejes 9-12 / A-F, piso 2, T1 | 2026-06-18 | 2026-06-25 | 2026-06-25 | 2026-06-26 | 3-Columnar | 7 | 102 |  | 48 | 8171.282 | 328.3 | 409.9 | 40.2 | 83.8 | 651
24603 - FLORA PPTO C | 559627 | 1133 | Industrializado | Concreto | Placa ejes 12-15 / A-L, piso 8, T2 | 2026-06-18 | 2026-06-25 | 2026-07-02 | 2026-07-23 | 3-Columnar | 14 | 101 |  | 42 | 8011.847 | 421.3 | 536.4 | 52.6 | 125.2 | 657
24603 - FLORA PPTO C | 559627 | 1133 | Industrializado | Concreto | Placa ejes 12-15 / A-L, piso 8, T2 | 2026-06-18 | 2026-06-25 | 2026-06-25 | 2026-06-26 | 3-Columnar | 7 | 101 |  | 42 | 8011.847 | 333.9 | 425.2 | 41.7 | 99.3 | 651
24603 - FLORA PPTO C | 559627 | 1132 | Industrializado | Concreto | Placa ejes 1-4 / A-L, piso 3, T1 | 2026-06-18 | 2026-06-25 | 2026-07-02 | 2026-07-23 | 3-Columnar | 14 | 101 |  | 42 | 8011.847 | 383.4 | 488.4 | 47.9 | 114 | 657
24603 - FLORA PPTO C | 559627 | 1132 | Industrializado | Concreto | Placa ejes 1-4 / A-L, piso 3, T1 | 2026-06-18 | 2026-06-25 | 2026-06-25 | 2026-06-26 | 3-Columnar | 7 | 101 |  | 42 | 8011.847 | 330.4 | 420.1 | 41.2 | 98.1 | 651
24603 - FLORA PPTO C | 559625 | 1128 | C. Plástico | Concreto | Cimentación y tanque de suministro ejes 3-5' / D-G, salón comunal | 2026-06-17 | 2026-06-24 | 2026-07-01 | 2026-07-04 | 3-Columnar | 14 | 102 |  | 28 | 8171.282 | 274.4 | 342.6 | 33.6 | 120 | 656
24603 - FLORA PPTO C | 559625 | 1128 | C. Plástico | Concreto | Cimentación y tanque de suministro ejes 3-5' / D-G, salón comunal | 2026-06-17 | 2026-06-24 | 2026-06-24 | 2026-06-24 | 3-Columnar | 7 | 102 |  | 28 | 8171.282 | 234.1 | 291.6 | 28.6 | 102.1 | 649
24603 - FLORA PPTO C | 559625 | 1127 | C. Plástico | Concreto | Cimentación y tanque de suministro ejes 3-5' / D-G, salón comunal | 2026-06-17 | 2026-06-24 | 2026-07-01 | 2026-07-04 | 3-Columnar | 14 | 101 |  | 28 | 8011.847 | 272.2 | 346.7 | 34 | 121.4 | 656
24603 - FLORA PPTO C | 559625 | 1127 | C. Plástico | Concreto | Cimentación y tanque de suministro ejes 3-5' / D-G, salón comunal | 2026-06-17 | 2026-06-24 | 2026-06-24 | 2026-06-24 | 3-Columnar | 7 | 101 |  | 28 | 8011.847 | 225.9 | 287.6 | 28.2 | 100.7 | 649
24603 - FLORA PPTO C | 559625 | 1126 | C. Plástico | Concreto | Cimentación y tanque de suministro ejes 3-5' / D-G, salón comunal | 2026-06-17 | 2026-06-24 | 2026-07-01 | 2026-07-04 | 3-Columnar | 14 | 101 |  | 28 | 8011.847 | 255.7 | 325.3 | 31.9 | 113.9 | 656
24603 - FLORA PPTO C | 559625 | 1126 | C. Plástico | Concreto | Cimentación y tanque de suministro ejes 3-5' / D-G, salón comunal | 2026-06-17 | 2026-06-24 | 2026-06-24 | 2026-06-24 | 3-Columnar | 7 | 102 |  | 28 | 8171.282 | 236.1 | 294.7 | 28.9 | 103.2 | 649
24603 - FLORA PPTO C | 559626 | 1131 | Autocompacatdo | Concreto | Muros ejes 7-11 / A-F, piso 7, T2 | 2026-06-17 | 2026-06-24 | 2026-07-01 | 2026-07-04 | 3-Columnar | 14 | 102 |  | 48 | 8171.282 | 410.3 | 511.9 | 50.2 | 104.6 | 656
24603 - FLORA PPTO C | 559626 | 1131 | Autocompacatdo | Concreto | Muros ejes 7-11 / A-F, piso 7, T2 | 2026-06-17 | 2026-06-24 | 2026-06-24 | 2026-06-24 | 3-Columnar | 7 | 102 |  | 48 | 8171.282 | 378.7 | 472.1 | 46.3 | 96.5 | 649
24603 - FLORA PPTO C | 559626 | 1130 | Autocompacatdo | Concreto | Muros ejes 4-7 * A-F, piso 2, T1 | 2026-06-17 | 2026-06-24 | 2026-07-01 | 2026-07-04 | 3-Columnar | 14 | 102 |  | 48 | 8171.282 | 400.4 | 499.7 | 49 | 102.1 | 656
24603 - FLORA PPTO C | 559626 | 1130 | Autocompacatdo | Concreto | Muros ejes 4-7 * A-F, piso 2, T1 | 2026-06-17 | 2026-06-24 | 2026-06-24 | 2026-06-24 | 3-Columnar | 7 | 102 |  | 48 | 8171.282 | 372.8 | 465 | 45.6 | 95 | 649
24603 - FLORA PPTO C | 559626 | 1129 | C. Autocompactado | Concreto | Cuello columnas ejes 4-5 / E-G, sótano salón comunal | 2026-06-17 | 2026-06-24 | 2026-07-01 | 2026-07-04 | 3-Columnar | 14 | 101 |  | 35 | 8011.847 | 285.7 | 364 | 35.7 | 102 | 656
24603 - FLORA PPTO C | 559626 | 1129 | C. Autocompactado | Concreto | Cuello columnas ejes 4-5 / E-G, sótano salón comunal | 2026-06-17 | 2026-06-24 | 2026-06-24 | 2026-06-24 | 3-Columnar | 7 | 101 |  | 35 | 8011.847 | 260.8 | 332.4 | 32.6 | 93.1 | 649
24603 - FLORA PPTO C | 560376 | 1086 | Autocompactante | Concreto | Muros T2 , piso 5 , ejes 7 - 11 / F - L | 2026-05-28 | 2026-06-02 | 2026-06-25 | 2026-06-25 | 2-Cónica y dividida | 28 | 101 |  | 48.3 | 8011.847 | 415.8 | 529.2 | 51.9 | 107.5 | 650
24603 - FLORA PPTO C | 560376 | 1086 | Autocompactante | Concreto | Muros T2 , piso 5 , ejes 7 - 11 / F - L | 2026-05-28 | 2026-06-02 | 2026-06-25 | 2026-06-25 | 2-Cónica y dividida | 28 | 100 |  | 48.3 | 7853.982 | 427.9 | 555.7 | 54.5 | 112.8 | 650
24603 - FLORA PPTO C | 560376 | 1086 | Autocompactante | Concreto | Muros T2 , piso 5 , ejes 7 - 11 / F - L | 2026-05-28 | 2026-06-02 | 2026-06-25 | 2026-06-25 | 2-Cónica y dividida | 28 | 101 |  | 48.3 | 8011.847 | 421.5 | 536.4 | 52.6 | 108.9 | 650
24603 - FLORA PPTO C | 560376 | 1085 | Autocompactante | Concreto | Columnas semi sótano ejes 5 - 7 / H - I , plataforma 1 | 2026-05-28 | 2026-06-02 | 2026-06-25 | 2026-06-25 | 2-Cónica y dividida | 28 | 100 |  | 20.7 | 7853.982 | 202.1 | 262.1 | 25.7 | 124.2 | 650
24603 - FLORA PPTO C | 560376 | 1085 | Autocompactante | Concreto | Columnas semi sótano ejes 5 - 7 / H - I , plataforma 1 | 2026-05-28 | 2026-06-02 | 2026-06-25 | 2026-06-25 | 2-Cónica y dividida | 28 | 101 |  | 20.7 | 8011.847 | 200.8 | 255.9 | 25.1 | 121.3 | 650
24603 - FLORA PPTO C | 560376 | 1085 | Autocompactante | Concreto | Columnas semi sótano ejes 5 - 7 / H - I , plataforma 1 | 2026-05-28 | 2026-06-02 | 2026-06-25 | 2026-06-25 | 2-Cónica y dividida | 28 | 100 |  | 20.7 | 7853.982 | 208.7 | 271.2 | 26.6 | 128.5 | 650
24603 - FLORA PPTO C | 560376 | 1084 | Industrializado | Concreto | Placa T1 , Piso 2 , ejes 8 - 12 / A - G | 2026-05-28 | 2026-06-02 | 2026-06-25 | 2026-06-25 | 2-Cónica y dividida | 28 | 101 |  | 41.4 | 8011.847 | 420.9 | 535.4 | 52.5 | 126.8 | 650
24603 - FLORA PPTO C | 560376 | 1084 | Industrializado | Concreto | Placa T1 , Piso 2 , ejes 8 - 12 / A - G | 2026-05-28 | 2026-06-02 | 2026-06-25 | 2026-06-25 | 2-Cónica y dividida | 28 | 100 |  | 41.4 | 7853.982 | 418.3 | 543.5 | 53.3 | 128.7 | 650
24603 - FLORA PPTO C | 560376 | 1084 | Industrializado | Concreto | Placa T1 , Piso 2 , ejes 8 - 12 / A - G | 2026-05-28 | 2026-06-02 | 2026-06-25 | 2026-06-25 | 2-Cónica y dividida | 28 | 101 |  | 41.4 | 8011.847 | 416.5 | 530.3 | 52 | 125.6 | 650
24603 - FLORA PPTO C | 560376 | 1083 | Autocompactante | Concreto | Muros T2 , Piso 5 , ejes 9 - 12 / A - F | 2026-05-27 | 2026-06-02 | 2026-06-24 | 2026-06-24 | 2-Cónica y dividida | 28 | 101 |  | 48.3 | 8011.847 | 490.8 | 625.1 | 61.3 | 126.9 | 648
24603 - FLORA PPTO C | 560376 | 1083 | Autocompactante | Concreto | Muros T2 , Piso 5 , ejes 9 - 12 / A - F | 2026-05-27 | 2026-06-02 | 2026-06-24 | 2026-06-24 | 2-Cónica y dividida | 28 | 100 |  | 48.3 | 7853.982 | 488.8 | 634.3 | 62.2 | 128.8 | 648
24603 - FLORA PPTO C | 560376 | 1083 | Autocompactante | Concreto | Muros T2 , Piso 5 , ejes 9 - 12 / A - F | 2026-05-27 | 2026-06-02 | 2026-06-24 | 2026-06-24 | 2-Cónica y dividida | 28 | 101 |  | 48.3 | 8011.847 | 486.9 | 620 | 60.8 | 125.9 | 648
24603 - FLORA PPTO C | 560376 | 1082 | Industrializado | Concreto | Placa T2, piso 5, ejes 1 - 4 / A - L | 2026-05-27 | 2026-06-02 | 2026-06-24 | 2026-06-24 | 2-Cónica y dividida | 28 | 100 |  | 41.4 | 7853.982 | 438.8 | 570 | 55.9 | 135 | 648
24603 - FLORA PPTO C | 560376 | 1082 | Industrializado | Concreto | Placa T2, piso 5, ejes 1 - 4 / A - L | 2026-05-27 | 2026-06-02 | 2026-06-24 | 2026-06-24 | 2-Cónica y dividida | 28 | 101 |  | 41.4 | 8011.847 | 432.8 | 550.6 | 54 | 130.4 | 648
24603 - FLORA PPTO C | 560376 | 1082 | Industrializado | Concreto | Placa T2, piso 5, ejes 1 - 4 / A - L | 2026-05-27 | 2026-06-02 | 2026-06-24 | 2026-06-24 | 2-Cónica y dividida | 28 | 100 |  | 41.4 | 7853.982 | 430.8 | 559.8 | 54.9 | 132.6 | 648
24603 - FLORA PPTO C | 559624 | 1125 | Industrializado | Concreto | Placa ejes 1-4 / A-L, piso 7, torre 2 | 2026-06-16 | 2026-06-23 | 2026-06-30 | 2026-07-02 | 3-Columnar | 14 | 102 |  | 42 | 8171.282 | 410.6 | 511.9 | 50.2 | 119.5 | 655
24603 - FLORA PPTO C | 559624 | 1125 | Industrializado | Concreto | Placa ejes 1-4 / A-L, piso 7, torre 2 | 2026-06-16 | 2026-06-23 | 2026-06-23 | 2026-06-23 | 3-Columnar | 7 | 102 |  | 42 | 8171.282 | 360.1 | 449.7 | 44.1 | 105 | 647
24603 - FLORA PPTO C | 559624 | 1124 | Autocompactado | Concreto | Muros ejes 11-12 / A-F y 9-12 / G-L, piso 7, torre 2 | 2026-06-16 | 2026-06-23 | 2026-06-30 | 2026-07-02 | 3-Columnar | 14 | 102 |  | 48 | 8171.282 | 430.4 | 537.4 | 52.7 | 109.8 | 655
24603 - FLORA PPTO C | 559624 | 1124 | Autocompactado | Concreto | Muros ejes 11-12 / A-F y 9-12 / G-L, piso 7, torre 2 | 2026-06-16 | 2026-06-23 | 2026-06-23 | 2026-06-23 | 3-Columnar | 7 | 102 |  | 48 | 8171.282 | 384.2 | 479.3 | 47 | 97.9 | 647
24603 - FLORA PPTO C | 559624 | 1123 | Autocompactado | Concreto | Muros ejes 7-9 / G-L, piso 2, torre 1 | 2026-06-16 | 2026-06-23 | 2026-06-30 | 2026-07-02 | 3-Columnar | 14 | 101 |  | 48 | 8011.847 | 379 | 482.3 | 47.3 | 98.5 | 655
24603 - FLORA PPTO C | 559624 | 1123 | Autocompactado | Concreto | Muros ejes 7-9 / G-L, piso 2, torre 1 | 2026-06-16 | 2026-06-23 | 2026-06-23 | 2026-06-23 | 3-Columnar | 7 | 102 |  | 48 | 8171.282 | 367.2 | 457.9 | 44.9 | 93.5 | 647
24603 - FLORA PPTO C | 559628 | 1138 | Autocompactado | Concreto | Muros ejes 5-7 / A-F y 4-7 / G-L, piso 7, T2 | 2026-06-19 | 2026-06-22 | 2026-07-03 | 2026-07-07 | 3-Columnar | 14 | 101 |  | 48 | 8011.847 | 401 | 510.9 | 50.1 | 104.4 | 660
24603 - FLORA PPTO C | 559628 | 1138 | Autocompactado | Concreto | Muros ejes 5-7 / A-F y 4-7 / G-L, piso 7, T2 | 2026-06-19 | 2026-06-22 | 2026-06-26 | 2026-06-30 | 3-Columnar | 7 | 102 |  | 48 | 8171.282 | 386.1 | 482.3 | 47.3 | 98.5 | 653
24603 - FLORA PPTO C | 559628 | 1137 | Industrializado | Concreto | Placa ejes 4-8 / F-L, piso 3, T1 | 2026-06-19 | 2026-06-22 | 2026-07-03 | 2026-07-07 | 3-Columnar | 14 | 101 |  | 21 | 8011.847 | 257 | 327.3 | 32.1 | 152.9 | 660
24603 - FLORA PPTO C | 559628 | 1137 | Industrializado | Concreto | Placa ejes 4-8 / F-L, piso 3, T1 | 2026-06-19 | 2026-06-22 | 2026-06-26 | 2026-06-30 | 3-Columnar | 7 | 101 |  | 21 | 8011.847 | 169.7 | 216.2 | 21.2 | 101 | 653
24603 - FLORA PPTO C | 559628 | 1137 | Industrializado | Concreto | Placa ejes 4-8 / F-L, piso 3, T1 | 2026-06-19 | 2026-06-22 | 2026-06-22 | 2026-06-23 | 3-Columnar | 3 | 101 |  | 21 | 8011.847 | 136.8 | 174.4 | 17.1 | 81.4 | 647
24603 - FLORA PPTO C | 559628 | 1136 | Plástico | Concreto | Muro cabezal ejes 1' / H-I, plataforma 1 | 2026-06-19 | 2026-06-22 | 2026-07-03 | 2026-07-07 | 3-Columnar | 14 | 102 |  | 21 | 8171.282 | 200.4 | 249.8 | 24.5 | 116.7 | 660
24603 - FLORA PPTO C | 559628 | 1136 | Plástico | Concreto | Muro cabezal ejes 1' / H-I, plataforma 1 | 2026-06-19 | 2026-06-22 | 2026-06-26 | 2026-06-30 | 3-Columnar | 7 | 101 |  | 21 | 8011.847 | 174.8 | 222.3 | 21.8 | 103.8 | 653
24603 - FLORA PPTO C | 559623 | 1122 | Autocompactado | Concreto | Muros ejes 4-7 / A-L, piso 7, T2 | 2026-06-13 | 2026-06-20 | 2026-06-27 | 2026-07-02 | 3-Columnar | 14 | 102 |  | 48 | 8171.282 | 370.9 | 463 | 45.4 | 94.6 | 655
24603 - FLORA PPTO C | 559623 | 1122 | Autocompactado | Concreto | Muros ejes 4-7 / A-L, piso 7, T2 | 2026-06-13 | 2026-06-20 | 2026-06-20 | 2026-06-22 | 3-Columnar | 7 | 102 |  | 48 | 8171.282 | 354.4 | 442.6 | 43.4 | 90.4 | 645
24603 - FLORA PPTO C | 559623 | 1121 | Industrializado | Concreto | Placa ejes 13-15 / A-F, piso 7, T2 | 2026-06-13 | 2026-06-20 | 2026-06-27 | 2026-07-02 | 3-Columnar | 14 | 101 |  | 42 | 8011.847 | 341.1 | 434.4 | 42.6 | 101.4 | 655
24603 - FLORA PPTO C | 559623 | 1121 | Industrializado | Concreto | Placa ejes 13-15 / A-F, piso 7, T2 | 2026-06-13 | 2026-06-20 | 2026-06-20 | 2026-06-22 | 3-Columnar | 7 | 101 |  | 42 | 8011.847 | 308.2 | 392.6 | 38.5 | 91.7 | 645
24603 - FLORA PPTO C | 559622 | 1120 | Autocompactado | Concreto | Muros ejes 1-4 / G-L, piso 6, T2 | 2026-06-12 | 2026-06-20 | 2026-06-26 | 2026-06-30 | 3-Columnar | 14 | 102 |  | 48 | 8171.282 | 397.4 | 495.6 | 48.6 | 101.3 | 653
24603 - FLORA PPTO C | 559622 | 1120 | Autocompactado | Concreto | Muros ejes 1-4 / G-L, piso 6, T2 | 2026-06-12 | 2026-06-20 | 2026-06-19 | 2026-06-22 | 4-Transversal | 7 | 102 |  | 48 | 8171.282 | 272.1 | 339.6 | 33.3 | 69.4 | 645
24603 - FLORA PPTO C | 559622 | 1119 | Autocompactado | Concreto | Muros ejes 4-7 / A-F, piso 2, T1 | 2026-06-12 | 2026-06-20 | 2026-06-26 | 2026-06-30 | 3-Columnar | 14 | 102 |  | 48 | 8171.282 | 386.2 | 482.3 | 47.3 | 98.5 | 653
24603 - FLORA PPTO C | 559622 | 1119 | Autocompactado | Concreto | Muros ejes 4-7 / A-F, piso 2, T1 | 2026-06-12 | 2026-06-20 | 2026-06-19 | 2026-06-22 | 4-Transversal | 7 | 102 |  | 48 | 8171.282 | 286 | 356.9 | 35 | 72.9 | 645
24603 - FLORA PPTO C | 559621 | 1118 | Plástico | Concreto | Viga cabezal, semisótano, ejes 1'/ F-H, plataforma 1 | 2026-06-12 | 2026-06-20 | 2026-06-26 | 2026-06-30 | 3-Columnar | 14 | 102 |  | 21 | 8171.282 | 180.2 | 225.4 | 22.1 | 105.2 | 653
24603 - FLORA PPTO C | 559621 | 1118 | Plástico | Concreto | Viga cabezal, semisótano, ejes 1'/ F-H, plataforma 1 | 2026-06-12 | 2026-06-20 | 2026-06-19 | 2026-06-22 | 4-Transversal | 7 | 101 |  | 21 | 8011.847 | 130.1 | 165.2 | 16.2 | 77.1 | 645
24603 - FLORA PPTO C | 559621 | 1117 | Industrializado | Concreto | Escaleras piso 2 al 3, ejes 13-15 / F-G, T2 | 2026-06-12 | 2026-06-20 | 2026-06-26 | 2026-06-30 | 3-Columnar | 14 | 101 |  | 42 | 8011.847 | 395.4 | 503.7 | 49.4 | 117.6 | 653
24603 - FLORA PPTO C | 559621 | 1117 | Industrializado | Concreto | Escaleras piso 2 al 3, ejes 13-15 / F-G, T2 | 2026-06-12 | 2026-06-20 | 2026-06-19 | 2026-06-22 | 3-Columnar | 7 | 102 |  | 42 | 8171.282 | 278.7 | 347.7 | 34.1 | 81.2 | 645
24603 - FLORA PPTO C | 560375 | 1081 | Ptico | Concreto | Viga cabezal, ejes 1-2/ D, semí sotano plataforma 1 | 2026-05-27 | 2026-05-30 | 2026-06-24 | 2026-06-24 | 5-Fractura extremos | 28 | 101 |  | 20.7 | 8011.847 | 253.6 | 323.3 | 31.7 | 153.1 | 648
24603 - FLORA PPTO C | 560375 | 1081 | Ptico | Concreto | Viga cabezal, ejes 1-2/ D, semí sotano plataforma 1 | 2026-05-27 | 2026-05-30 | 2026-06-24 | 2026-06-24 | 5-Fractura extremos | 28 | 100 |  | 20.7 | 7853.982 | 251.5 | 326.3 | 32 | 154.6 | 648
24603 - FLORA PPTO C | 560375 | 1081 | Ptico | Concreto | Viga cabezal, ejes 1-2/ D, semí sotano plataforma 1 | 2026-05-27 | 2026-05-30 | 2026-06-24 | 2026-06-24 | 5-Fractura extremos | 28 | 101 |  | 20.7 | 8011.847 | 249.8 | 318.2 | 31.2 | 150.7 | 648
24603 - FLORA PPTO C | 560375 | 1080 | Auto | Concreto | Muros T1, piso 1, ejes 1-4 / A-L | 2026-05-27 | 2026-05-30 | 2026-06-24 | 2026-06-24 | 2-Cónica y dividida | 28 | 100 |  | 48.3 | 7853.982 | 485.5 | 630.2 | 61.8 | 128 | 648
24603 - FLORA PPTO C | 560375 | 1080 | Auto | Concreto | Muros T1, piso 1, ejes 1-4 / A-L | 2026-05-27 | 2026-05-30 | 2026-06-24 | 2026-06-24 | 2-Cónica y dividida | 28 | 101 |  | 48.3 | 8011.847 | 483.5 | 614.9 | 60.3 | 124.8 | 648
24603 - FLORA PPTO C | 560375 | 1080 | Auto | Concreto | Muros T1, piso 1, ejes 1-4 / A-L | 2026-05-27 | 2026-05-30 | 2026-06-24 | 2026-06-24 | 2-Cónica y dividida | 28 | 100 |  | 48.3 | 7853.982 | 481.8 | 625.1 | 61.3 | 126.9 | 648
24603 - FLORA PPTO C | 560375 | 1079 | Auto | Concreto | Columnas semí sotano ejes 1-3, E-G, plataforma 1 | 2026-05-27 | 2026-05-30 | 2026-06-24 | 2026-06-24 | 2-Cónica y dividida | 28 | 101 |  | 20.7 | 8011.847 | 209.8 | 267.2 | 26.2 | 126.6 | 648
24603 - FLORA PPTO C | 560375 | 1079 | Auto | Concreto | Columnas semí sotano ejes 1-3, E-G, plataforma 1 | 2026-05-27 | 2026-05-30 | 2026-06-24 | 2026-06-24 | 2-Cónica y dividida | 28 | 100 |  | 20.7 | 7853.982 | 212.8 | 276.3 | 27.1 | 130.9 | 648
24603 - FLORA PPTO C | 560375 | 1079 | Auto | Concreto | Columnas semí sotano ejes 1-3, E-G, plataforma 1 | 2026-05-27 | 2026-05-30 | 2026-06-24 | 2026-06-24 | 2-Cónica y dividida | 28 | 101 |  | 20.7 | 8011.847 | 210.8 | 268.2 | 26.3 | 127.1 | 648
24603 - FLORA PPTO C | 560375 | 1078 | Auto | Concreto | Columnas semí sotano, ejes 1-3 / E-G, plataforma 1 | 2026-05-26 | 2026-05-30 | 2026-06-23 | 2026-06-23 | 5-Fractura extremos | 28 | 101 |  | 20.7 | 8011.847 | 275.8 | 350.8 | 34.4 | 166.2 | 646
24603 - FLORA PPTO C | 560375 | 1078 | Auto | Concreto | Columnas semí sotano, ejes 1-3 / E-G, plataforma 1 | 2026-05-26 | 2026-05-30 | 2026-06-23 | 2026-06-23 | 5-Fractura extremos | 28 | 100 |  | 20.7 | 7853.982 | 273.8 | 355.9 | 34.9 | 168.6 | 646
24603 - FLORA PPTO C | 560375 | 1078 | Auto | Concreto | Columnas semí sotano, ejes 1-3 / E-G, plataforma 1 | 2026-05-26 | 2026-05-30 | 2026-06-23 | 2026-06-23 | 5-Fractura extremos | 28 | 101 |  | 20.7 | 8011.847 | 271.5 | 345.7 | 33.9 | 163.8 | 646
24603 - FLORA PPTO C | 560375 | 1077 | Auto | Concreto | Muros ejes 12-15 / A-L, piso 5, torre 2 | 2026-05-26 | 2026-05-30 | 2026-06-23 | 2026-06-23 | 2-Cónica y dividida | 28 | 100 |  | 48.3 | 7853.982 | 477.8 | 620 | 60.8 | 125.9 | 646
24603 - FLORA PPTO C | 560375 | 1077 | Auto | Concreto | Muros ejes 12-15 / A-L, piso 5, torre 2 | 2026-05-26 | 2026-05-30 | 2026-06-23 | 2026-06-23 | 2-Cónica y dividida | 28 | 101 |  | 48.3 | 8011.847 | 475.8 | 605.7 | 59.4 | 123 | 646
24603 - FLORA PPTO C | 560375 | 1077 | Auto | Concreto | Muros ejes 12-15 / A-L, piso 5, torre 2 | 2026-05-26 | 2026-05-30 | 2026-06-23 | 2026-06-23 | 2-Cónica y dividida | 28 | 100 |  | 48.3 | 7853.982 | 473.5 | 614.9 | 60.3 | 124.8 | 646
24603 - FLORA PPTO C | 560374 | 1076 | Indus | Concreto | Placa ejes 8-12 / F-L, piso 2 , torre 1 | 2026-05-26 | 2026-05-30 | 2026-06-23 | 2026-06-23 | 2-Cónica y dividida | 28 | 100 |  | 41.4 | 7853.982 | 457.8 | 594.5 | 58.3 | 140.8 | 646
24603 - FLORA PPTO C | 560374 | 1076 | Indus | Concreto | Placa ejes 8-12 / F-L, piso 2 , torre 1 | 2026-05-26 | 2026-05-30 | 2026-06-23 | 2026-06-23 | 2-Cónica y dividida | 28 | 100 |  | 41.4 | 7853.982 | 455.8 | 591.4 | 58 | 140.1 | 646
24603 - FLORA PPTO C | 560374 | 1076 | Indus | Concreto | Placa ejes 8-12 / F-L, piso 2 , torre 1 | 2026-05-26 | 2026-05-30 | 2026-06-23 | 2026-06-23 | 2-Cónica y dividida | 28 | 100 |  | 41.4 | 7853.982 | 452.5 | 587.4 | 57.6 | 139.1 | 646
24603 - FLORA PPTO C | 560374 | 1075 | Indus | Concreto | Escaleras ejes 13-15/ E-H, piso 1, piso 2 T2 | 2026-05-26 | 2026-05-30 | 2026-06-23 | 2026-06-23 | 2-Cónica y dividida | 28 | 100 |  | 41.4 | 7853.982 | 403.5 | 524.1 | 51.4 | 124.2 | 646
24603 - FLORA PPTO C | 560374 | 1075 | Indus | Concreto | Escaleras ejes 13-15/ E-H, piso 1, piso 2 T2 | 2026-05-26 | 2026-05-30 | 2026-06-23 | 2026-06-23 | 2-Cónica y dividida | 28 | 100 |  | 41.4 | 7853.982 | 401.8 | 522.1 | 51.2 | 123.7 | 646
24603 - FLORA PPTO C | 560374 | 1075 | Indus | Concreto | Escaleras ejes 13-15/ E-H, piso 1, piso 2 T2 | 2026-05-26 | 2026-05-30 | 2026-06-23 | 2026-06-23 | 2-Cónica y dividida | 28 | 100 |  | 41.4 | 7853.982 | 409.5 | 531.3 | 52.1 | 125.8 | 646
24603 - FLORA PPTO C | 560374 | 1074 | Ptico | Concreto | Placa semí sotano ejes 4-7 / J-G, plataforma 1 | 2026-05-26 | 2026-05-30 | 2026-06-23 | 2026-06-23 | 5-Fractura extremos | 28 | 100 |  | 20.7 | 7853.982 | 247.8 | 322.2 | 31.6 | 152.7 | 646
24603 - FLORA PPTO C | 560374 | 1074 | Ptico | Concreto | Placa semí sotano ejes 4-7 / J-G, plataforma 1 | 2026-05-26 | 2026-05-30 | 2026-06-23 | 2026-06-23 | 5-Fractura extremos | 28 | 100 |  | 20.7 | 7853.982 | 245.8 | 319.2 | 31.3 | 151.2 | 646
24603 - FLORA PPTO C | 560374 | 1074 | Ptico | Concreto | Placa semí sotano ejes 4-7 / J-G, plataforma 1 | 2026-05-26 | 2026-05-30 | 2026-06-23 | 2026-06-23 | 5-Fractura extremos | 28 | 100 |  | 20.7 | 7853.982 | 243.5 | 316.1 | 31 | 149.8 | 646
24603 - FLORA PPTO C | 560374 | 1073 | Indus | Concreto | Placa T2, piso 5, ejes 4-7 / A-L | 2026-05-25 | 2026-05-30 | 2026-06-22 | 2026-06-22 | 2-Cónica y dividida | 28 | 101 |  | 41.4 | 8011.847 | 432.9 | 550.6 | 54 | 130.4 | 644
24603 - FLORA PPTO C | 560374 | 1073 | Indus | Concreto | Placa T2, piso 5, ejes 4-7 / A-L | 2026-05-25 | 2026-05-30 | 2026-06-22 | 2026-06-22 | 2-Cónica y dividida | 28 | 100 |  | 41.4 | 7853.982 | 439.1 | 570 | 55.9 | 135 | 644
24603 - FLORA PPTO C | 560374 | 1073 | Indus | Concreto | Placa T2, piso 5, ejes 4-7 / A-L | 2026-05-25 | 2026-05-30 | 2026-06-22 | 2026-06-22 | 2-Cónica y dividida | 28 | 101 |  | 41.4 | 8011.847 | 432.9 | 550.6 | 54 | 130.4 | 644
24603 - FLORA PPTO C | 560374 | 1072 | Ptico | Concreto | Viga cabezal, ejes 2 - 4 / D, semí sotano plataforma 1 | 2026-05-25 | 2026-05-30 | 2026-06-22 | 2026-06-22 | 2-Cónica y dividida | 28 | 100 |  | 20.7 | 7853.982 | 219.9 | 285.5 | 28 | 135.3 | 644
24603 - FLORA PPTO C | 560374 | 1072 | Ptico | Concreto | Viga cabezal, ejes 2 - 4 / D, semí sotano plataforma 1 | 2026-05-25 | 2026-05-30 | 2026-06-22 | 2026-06-22 | 2-Cónica y dividida | 28 | 101 |  | 20.7 | 8011.847 | 228.1 | 290.6 | 28.5 | 137.7 | 644
24603 - FLORA PPTO C | 560374 | 1072 | Ptico | Concreto | Viga cabezal, ejes 2 - 4 / D, semí sotano plataforma 1 | 2026-05-25 | 2026-05-30 | 2026-06-22 | 2026-06-22 | 2-Cónica y dividida | 28 | 100 |  | 20.7 | 7853.982 | 224.3 | 291.6 | 28.6 | 138.2 | 644
24603 - FLORA PPTO C | 559629 | 984 | Industrializado | Concreto | Placa cubierta escaleras y ascensor T3 | 2026-04-08 | 2026-06-20 | 2026-06-20 | 2026-06-20 | 3-Columnar | 73 | 101 |  | 21 | 8011.847 | 370.2 | 471.1 | 46.2 | 220 | 643
24603 - FLORA PPTO C | 559629 | 980 | Industrializado | Concreto | Placa cubierta escaleras y ascensor T4 | 2026-03-31 | 2026-06-20 | 2026-06-20 | 2026-06-20 | 3-Columnar | 81 | 101 |  | 21 | 8011.847 | 359.2 | 456.8 | 44.8 | 213.3 | 643
24603 - FLORA PPTO C | 559629 | 952 | Industrializado | Concreto | Bordillos T3, ejes 8-12 / A-L | 2026-03-09 | 2026-06-20 | 2026-06-20 | 2026-06-20 | 3-Columnar | 103 | 101 |  | 21 | 8011.847 | 364.4 | 464 | 45.5 | 216.7 | 643
24603 - FLORA PPTO C | 559629 | 923 | Industrializado | Concreto | Escaleras piso 25, 26, T3 | 2026-02-16 | 2026-06-20 | 2026-06-20 | 2026-06-20 | 3-Columnar | 124 | 101 |  | 21 | 8011.847 | 372.7 | 474.2 | 46.5 | 221.4 | 643
24603 - FLORA PPTO C | 567459 | 1113 | Plástico F | Concreto | Placa piso 1, ejes 5-8 / D-H, plataforma 1 | 2026-06-11 | 2026-06-19 | 2026-06-25 | 2026-06-26 | 3-Columnar | 14 | 102 |  | 21 | 8171.282 | 280.2 | 349.8 | 34.3 | 163.3 | 651
24603 - FLORA PPTO C | 567459 | 1113 | Plástico F | Concreto | Placa piso 1, ejes 5-8 / D-H, plataforma 1 | 2026-06-11 | 2026-06-19 | 2026-06-18 | 2026-06-20 | 3-Columnar | 7 | 101 |  | 21 | 8011.847 | 174.7 | 222.3 | 21.8 | 103.8 | 642
24603 - FLORA PPTO C | 567459 | 1112 | Plástico F | Concreto | Plca piso 1, ejes 5-8 / D-H, plataforma 1 | 2026-06-11 | 2026-06-19 | 2026-06-25 | 2026-06-26 | 3-Columnar | 14 | 102 |  | 21 | 8171.282 | 278.3 | 347.7 | 34.1 | 162.4 | 651
24603 - FLORA PPTO C | 567459 | 1112 | Plástico F | Concreto | Plca piso 1, ejes 5-8 / D-H, plataforma 1 | 2026-06-11 | 2026-06-19 | 2026-06-18 | 2026-06-20 | 3-Columnar | 7 | 102 |  | 21 | 8171.282 | 176.1 | 220.3 | 21.6 | 102.9 | 642
24603 - FLORA PPTO C | 567459 | 1111 | Plástico F | Concreto | Placa piso 1, ejes 5-8 / D-H, plataforma 1 | 2026-06-11 | 2026-06-19 | 2026-06-25 | 2026-06-26 | 3-Columnar | 14 | 102 |  | 21 | 8171.282 | 288 | 358.9 | 35.2 | 167.6 | 651
24603 - FLORA PPTO C | 567459 | 1111 | Plástico F | Concreto | Placa piso 1, ejes 5-8 / D-H, plataforma 1 | 2026-06-11 | 2026-06-19 | 2026-06-18 | 2026-06-20 | 3-Columnar | 7 | 101 |  | 21 | 8011.847 | 170.9 | 217.2 | 21.3 | 101.4 | 642
24603 - FLORA PPTO C | 567460 | 1116 | Industrializado | Concreto | Placa ejes 7-9 / A-L, piso 7, T2 | 2026-06-11 | 2026-06-19 | 2026-06-25 | 2026-06-26 | 3-Columnar | 14 | 102 |  | 42 | 8171.282 | 410.9 | 512.9 | 50.3 | 119.8 | 651
24603 - FLORA PPTO C | 567460 | 1116 | Industrializado | Concreto | Placa ejes 7-9 / A-L, piso 7, T2 | 2026-06-11 | 2026-06-19 | 2026-06-18 | 2026-06-20 | 3-Columnar | 7 | 101 |  | 42 | 8011.847 | 310.1 | 394.6 | 38.7 | 92.1 | 642
24603 - FLORA PPTO C | 567460 | 1115 | Autocompactado | Concreto | Muros ejes 1-4 / A-F, piso 6, T2 | 2026-06-11 | 2026-06-19 | 2026-06-25 | 2026-06-26 | 3-Columnar | 14 | 102 |  | 48 | 8171.282 | 396.1 | 494.6 | 48.5 | 101 | 651
24603 - FLORA PPTO C | 567460 | 1115 | Autocompactado | Concreto | Muros ejes 1-4 / A-F, piso 6, T2 | 2026-06-11 | 2026-06-19 | 2026-06-18 | 2026-06-20 | 3-Columnar | 7 | 102 |  | 48 | 8171.282 | 314.3 | 392.6 | 38.5 | 80.2 | 642
24603 - FLORA PPTO C | 567460 | 1114 | Autocompactado | Concreto | Muros ejes 4-7 / G-L, piso 2, T1 | 2026-06-11 | 2026-06-19 | 2026-06-25 | 2026-06-26 | 3-Columnar | 14 | 102 |  | 48 | 8171.282 | 426.1 | 531.3 | 52.1 | 108.5 | 651
24603 - FLORA PPTO C | 567460 | 1114 | Autocompactado | Concreto | Muros ejes 4-7 / G-L, piso 2, T1 | 2026-06-11 | 2026-06-19 | 2026-06-18 | 2026-06-20 | 3-Columnar | 7 | 102 |  | 48 | 8171.282 | 339.7 | 424.2 | 41.6 | 86.7 | 642
24603 - FLORA PPTO C | 560373 | 1071 | Autocompactante | Concreto | Muros T2 , Piso 4 , ejes 1 - 4 / A - L | 2026-05-23 | 2026-05-30 | 2026-06-20 | 2026-06-22 | 2-Cónica y dividida | 28 | 101 |  | 48.3 | 8011.847 | 529.8 | 674 | 66.1 | 136.9 | 644
24603 - FLORA PPTO C | 560373 | 1071 | Autocompactante | Concreto | Muros T2 , Piso 4 , ejes 1 - 4 / A - L | 2026-05-23 | 2026-05-30 | 2026-06-20 | 2026-06-22 | 2-Cónica y dividida | 28 | 100 |  | 48.3 | 7853.982 | 527.8 | 685.3 | 67.2 | 139.1 | 644
24603 - FLORA PPTO C | 560373 | 1071 | Autocompactante | Concreto | Muros T2 , Piso 4 , ejes 1 - 4 / A - L | 2026-05-23 | 2026-05-30 | 2026-06-20 | 2026-06-22 | 2-Cónica y dividida | 28 | 101 |  | 48.3 | 8011.847 | 525.8 | 668.9 | 65.6 | 135.8 | 644
24603 - FLORA PPTO C | 560373 | 1070 | Industrializado | Concreto | Placa T2 , Piso 5 ,ejes 7 - 9 / A - L | 2026-05-23 | 2026-05-30 | 2026-06-20 | 2026-06-22 | 2-Cónica y dividida | 28 | 100 |  | 41.4 | 7853.982 | 445.5 | 578.2 | 56.7 | 137 | 644
24603 - FLORA PPTO C | 560373 | 1070 | Industrializado | Concreto | Placa T2 , Piso 5 ,ejes 7 - 9 / A - L | 2026-05-23 | 2026-05-30 | 2026-06-20 | 2026-06-22 | 2-Cónica y dividida | 28 | 101 |  | 41.4 | 8011.847 | 443.8 | 564.9 | 55.4 | 133.8 | 644
24603 - FLORA PPTO C | 560373 | 1070 | Industrializado | Concreto | Placa T2 , Piso 5 ,ejes 7 - 9 / A - L | 2026-05-23 | 2026-05-30 | 2026-06-20 | 2026-06-22 | 2-Cónica y dividida | 28 | 100 |  | 41.4 | 7853.982 | 441.5 | 573.1 | 56.2 | 135.7 | 644
24603 - FLORA PPTO C | 560373 | 1069 | Autocompactante | Concreto | Muros T1 , Piso 1, ejes 4 - 7 / G - L | 2026-05-23 | 2026-05-30 | 2026-06-20 | 2026-06-22 | 2-Cónica y dividida | 28 | 101 |  | 48.3 | 8011.847 | 540.8 | 688.3 | 67.5 | 139.8 | 644
24603 - FLORA PPTO C | 560373 | 1069 | Autocompactante | Concreto | Muros T1 , Piso 1, ejes 4 - 7 / G - L | 2026-05-23 | 2026-05-30 | 2026-06-20 | 2026-06-22 | 2-Cónica y dividida | 28 | 100 |  | 48.3 | 7853.982 | 538.8 | 699.5 | 68.6 | 142 | 644
24603 - FLORA PPTO C | 560373 | 1069 | Autocompactante | Concreto | Muros T1 , Piso 1, ejes 4 - 7 / G - L | 2026-05-23 | 2026-05-30 | 2026-06-20 | 2026-06-22 | 2-Cónica y dividida | 28 | 101 |  | 48.3 | 8011.847 | 536.8 | 683.2 | 67 | 138.7 | 644
24603 - FLORA PPTO C | 560373 | 1068 | Autocompactante | Concreto | Muros T2 , Piso 4 , ejes 4 - 7 / A - F | 2026-05-22 | 2026-05-30 | 2026-06-19 | 2026-06-22 | 2-Cónica y dividida | 28 | 101 |  | 48.3 | 8011.847 | 583.5 | 742.4 | 72.8 | 150.7 | 644
24603 - FLORA PPTO C | 560373 | 1068 | Autocompactante | Concreto | Muros T2 , Piso 4 , ejes 4 - 7 / A - F | 2026-05-22 | 2026-05-30 | 2026-06-19 | 2026-06-22 | 2-Cónica y dividida | 28 | 101 |  | 48.3 | 8011.847 | 581.5 | 740.3 | 72.6 | 150.3 | 644
24603 - FLORA PPTO C | 560373 | 1068 | Autocompactante | Concreto | Muros T2 , Piso 4 , ejes 4 - 7 / A - F | 2026-05-22 | 2026-05-30 | 2026-06-19 | 2026-06-22 | 2-Cónica y dividida | 28 | 101 |  | 48.3 | 8011.847 | 579.8 | 738.3 | 72.4 | 149.9 | 644
24603 - FLORA PPTO C | 560373 | 1067 | Autocompactante | Concreto | Columnas ejes 1 - 3 , E - F. Semi sótano , Plataforma 1 | 2026-05-22 | 2026-05-30 | 2026-06-19 | 2026-06-22 | 5-Fractura extremos | 28 | 101 |  | 20.7 | 8011.847 | 259.5 | 330.4 | 32.4 | 156.5 | 644
24603 - FLORA PPTO C | 560373 | 1067 | Autocompactante | Concreto | Columnas ejes 1 - 3 , E - F. Semi sótano , Plataforma 1 | 2026-05-22 | 2026-05-30 | 2026-06-19 | 2026-06-22 | 5-Fractura extremos | 28 | 101 |  | 20.7 | 8011.847 | 257.9 | 328.3 | 32.2 | 155.6 | 644
24603 - FLORA PPTO C | 560373 | 1067 | Autocompactante | Concreto | Columnas ejes 1 - 3 , E - F. Semi sótano , Plataforma 1 | 2026-05-22 | 2026-05-30 | 2026-06-19 | 2026-06-22 | 5-Fractura extremos | 28 | 100 |  | 20.7 | 7853.982 | 255.8 | 332.4 | 32.6 | 157.5 | 644
24603 - FLORA PPTO C | 560373 | 1066 | Industrializado | Concreto | Placa T1 , Piso 2 , ejes 4 - 8 / G - L | 2026-05-22 | 2026-05-30 | 2026-06-19 | 2026-06-22 | 2-Cónica y dividida | 28 | 100 |  | 41.4 | 7853.982 | 447.8 | 581.2 | 57 | 137.7 | 644
24603 - FLORA PPTO C | 560373 | 1066 | Industrializado | Concreto | Placa T1 , Piso 2 , ejes 4 - 8 / G - L | 2026-05-22 | 2026-05-30 | 2026-06-19 | 2026-06-22 | 2-Cónica y dividida | 28 | 100 |  | 41.4 | 7853.982 | 445.8 | 579.2 | 56.8 | 137.2 | 644
24603 - FLORA PPTO C | 560373 | 1066 | Industrializado | Concreto | Placa T1 , Piso 2 , ejes 4 - 8 / G - L | 2026-05-22 | 2026-05-30 | 2026-06-19 | 2026-06-22 | 2-Cónica y dividida | 28 | 101 |  | 41.4 | 8011.847 | 442.8 | 563.9 | 55.3 | 133.6 | 644
24603 - FLORA PPTO C | 567458 | 1110 | Autocompactado | Concreto | Muros ejes 5-7 / A-L, piso 6, T2 | 2026-06-10 | 2026-06-17 | 2026-06-24 | 2026-06-24 | 3-Columnar | 14 | 102 |  | 48 | 8171.282 | 431.3 | 538.4 | 52.8 | 110 | 649
24603 - FLORA PPTO C | 567458 | 1110 | Autocompactado | Concreto | Muros ejes 5-7 / A-L, piso 6, T2 | 2026-06-10 | 2026-06-17 | 2026-06-17 | 2026-06-18 | 3-Columnar | 7 | 102 |  | 48 | 8171.282 | 354.8 | 442.6 | 43.4 | 90.4 | 640
24603 - FLORA PPTO C | 567458 | 1109 | Industrializado | Concreto | Placa ejes 10-12 / A-L, piso 7, T2 | 2026-06-10 | 2026-06-17 | 2026-06-24 | 2026-06-24 | 3-Columnar | 14 | 101 |  | 42 | 8011.847 | 397.7 | 505.8 | 49.6 | 118.1 | 649
24603 - FLORA PPTO C | 567458 | 1109 | Industrializado | Concreto | Placa ejes 10-12 / A-L, piso 7, T2 | 2026-06-10 | 2026-06-17 | 2026-06-17 | 2026-06-18 | 3-Columnar | 7 | 102 |  | 42 | 8171.282 | 276.5 | 344.7 | 33.8 | 80.5 | 640
24603 - FLORA PPTO C | 567457 | 1108 | Autocompactado | Concreto | Muros ejes7-9 / A-L, piso 6, T2 | 2026-06-09 | 2026-06-16 | 2026-06-23 | 2026-06-23 | 3-Columnar | 14 | 102 |  | 48 | 8171.282 | 390.4 | 487.4 | 47.8 | 99.6 | 647
24603 - FLORA PPTO C | 567457 | 1108 | Autocompactado | Concreto | Muros ejes7-9 / A-L, piso 6, T2 | 2026-06-09 | 2026-06-16 | 2026-06-16 | 2026-06-16 | 3-Columnar | 7 | 102 |  | 48 | 8171.282 | 360.9 | 450.7 | 44.2 | 92.1 | 638
24603 - FLORA PPTO C | 567457 | 1107 | Plástico | Concreto | Muro cabezal ejes 1 / H - K, plataforma 1 | 2026-06-09 | 2026-06-16 | 2026-06-23 | 2026-06-23 | 3-Columnar | 14 | 101 |  | 21 | 8011.847 | 200.3 | 254.9 | 25 | 119 | 647
24603 - FLORA PPTO C | 567457 | 1107 | Plástico | Concreto | Muro cabezal ejes 1 / H - K, plataforma 1 | 2026-06-09 | 2026-06-16 | 2026-06-16 | 2026-06-16 | 3-Columnar | 7 | 101 |  | 21 | 8011.847 | 180.8 | 230.5 | 22.6 | 107.6 | 638
24603 - FLORA PPTO C | 567456 | 1106 | Industrializado | Concreto | Placa ejes 12-15 / A-L, piso 7, torre 2 | 2026-06-06 | 2026-06-13 | 2026-06-20 | 2026-06-22 | 3-Columnar | 14 | 101 |  | 42 | 8011.847 | 374 | 476.2 | 46.7 | 111.2 | 645
24603 - FLORA PPTO C | 567456 | 1106 | Industrializado | Concreto | Placa ejes 12-15 / A-L, piso 7, torre 2 | 2026-06-06 | 2026-06-13 | 2026-06-13 | 2026-06-16 | 3-Columnar | 7 | 102 |  | 42 | 8171.282 | 338.6 | 422.2 | 41.4 | 98.6 | 638
24603 - FLORA PPTO C | 567456 | 1105 | Plástico | Concreto | Viga cabezal ejes 1' / E-F y antepecho 1' / D, semisótano plataforma 1 | 2026-06-06 | 2026-06-13 | 2026-06-20 | 2026-06-22 | 3-Columnar | 14 | 101 |  | 21 | 8011.847 | 210.3 | 267.2 | 26.2 | 124.8 | 645
24603 - FLORA PPTO C | 567456 | 1105 | Plástico | Concreto | Viga cabezal ejes 1' / E-F y antepecho 1' / D, semisótano plataforma 1 | 2026-06-06 | 2026-06-13 | 2026-06-13 | 2026-06-16 | 3-Columnar | 7 | 101 |  | 21 | 8011.847 | 167.1 | 213.1 | 20.9 | 99.5 | 638
24603 - FLORA PPTO C | 567456 | 1104 | Autocompactado | Concreto | Muros ejes 9-11 / A-L, piso 6, torre 2 | 2026-06-05 | 2026-06-13 | 2026-06-19 | 2026-06-22 | 3-Columnar | 14 | 102 |  | 48 | 8171.282 | 365.1 | 455.8 | 44.7 | 93.1 | 645
24603 - FLORA PPTO C | 567456 | 1104 | Autocompactado | Concreto | Muros ejes 9-11 / A-L, piso 6, torre 2 | 2026-06-05 | 2026-06-13 | 2026-06-12 | 2026-06-13 | 3-Columnar | 7 | 102 |  | 48 | 8171.282 | 325.1 | 405.8 | 39.8 | 82.9 | 636
24603 - FLORA PPTO C | 567455 | 1103 | Autocompactado | Concreto | Muros ejes 11-15 / A-F, piso 6, torre 2 | 2026-06-04 | 2026-06-11 | 2026-06-18 | 2026-06-20 | 3-Columnar | 14 | 102 |  | 48 | 8171.282 | 376.7 | 470.1 | 46.1 | 96 | 642
24603 - FLORA PPTO C | 567455 | 1103 | Autocompactado | Concreto | Muros ejes 11-15 / A-F, piso 6, torre 2 | 2026-06-04 | 2026-06-11 | 2026-06-11 | 2026-06-13 | 4-Transversal | 7 | 102 |  | 48 | 8171.282 | 290.2 | 362 | 35.5 | 74 | 636
24603 - FLORA PPTO C | 567455 | 1102 | Industrializado | Concreto | Placa ejes 1-4 / A-L, piso 6, torre 2 | 2026-06-04 | 2026-06-11 | 2026-06-18 | 2026-06-20 | 3-Columnar | 14 | 101 |  | 42 | 8011.847 | 357 | 454.8 | 44.6 | 106.2 | 642
24603 - FLORA PPTO C | 567455 | 1102 | Industrializado | Concreto | Placa ejes 1-4 / A-L, piso 6, torre 2 | 2026-06-04 | 2026-06-11 | 2026-06-11 | 2026-06-13 | 3-Columnar | 7 | 102 |  | 42 | 8171.282 | 327 | 407.9 | 40 | 95.2 | 636
24603 - FLORA PPTO C | 567455 | 1101 | Autocompactado | Concreto | Muros ejes 4-5 / A-F, piso 2, T1 | 2026-06-04 | 2026-06-11 | 2026-06-18 | 2026-06-20 | 3-Columnar | 14 | 102 |  | 48 | 8171.282 | 367 | 457.9 | 44.9 | 93.5 | 642
24603 - FLORA PPTO C | 567455 | 1101 | Autocompactado | Concreto | Muros ejes 4-5 / A-F, piso 2, T1 | 2026-06-04 | 2026-06-11 | 2026-06-11 | 2026-06-13 | 3-Columnar | 7 | 102 |  | 48 | 8171.282 | 266.4 | 332.4 | 32.6 | 67.9 | 636
24603 - FLORA PPTO C | 567455 | 1100 | Plástico | Concreto | Viga cabezal ejes 1 / D-F, semisótano plataforma 1 | 2026-06-04 | 2026-06-11 | 2026-06-18 | 2026-06-20 | 3-Columnar | 14 | 101 |  | 21 | 8011.847 | 185 | 235.6 | 23.1 | 110 | 642
24603 - FLORA PPTO C | 567455 | 1100 | Plástico | Concreto | Viga cabezal ejes 1 / D-F, semisótano plataforma 1 | 2026-06-04 | 2026-06-11 | 2026-06-11 | 2026-06-13 | 3-Columnar | 7 | 102 |  | 21 | 8171.282 | 147.5 | 184.6 | 18.1 | 86.2 | 636
24603 - FLORA PPTO C | 567454 | 1099 | Autocompactado | Concreto | Muros ejes 11-15 / G-L, piso 6, T2 | 2026-06-03 | 2026-06-11 | 2026-06-17 | 2026-06-18 | 3-Columnar | 14 | 102 |  | 48 | 8171.282 | 401.1 | 500.7 | 49.1 | 102.3 | 640
24603 - FLORA PPTO C | 567454 | 1099 | Autocompactado | Concreto | Muros ejes 11-15 / G-L, piso 6, T2 | 2026-06-03 | 2026-06-11 | 2026-06-10 | 2026-06-11 | 3-Columnar | 7 | 102 |  | 48 | 8171.282 | 359.3 | 448.7 | 44 | 91.7 | 634
24603 - FLORA PPTO C | 567454 | 1098 | Autocompactado | Concreto | Muros ejes 1-5 / A-L, piso 2, T1 | 2026-06-03 | 2026-06-11 | 2026-06-17 | 2026-06-18 | 3-Columnar | 14 | 102 |  | 48 | 8171.282 | 400.5 | 499.7 | 49 | 102.1 | 640
24603 - FLORA PPTO C | 567454 | 1098 | Autocompactado | Concreto | Muros ejes 1-5 / A-L, piso 2, T1 | 2026-06-03 | 2026-06-11 | 2026-06-10 | 2026-06-11 | 3-Columnar | 7 | 102 |  | 48 | 8171.282 | 382.5 | 477.2 | 46.8 | 97.5 | 634
24603 - FLORA PPTO C | 567454 | 1097 | Plástico | Concreto | Antepecho ejes 1-2 / D, semisótano plataforma 1 | 2026-06-03 | 2026-06-11 | 2026-06-17 | 2026-06-18 | 3-Columnar | 14 | 102 |  | 21 | 8171.282 | 177.4 | 221.3 | 21.7 | 103.3 | 640
24603 - FLORA PPTO C | 567454 | 1097 | Plástico | Concreto | Antepecho ejes 1-2 / D, semisótano plataforma 1 | 2026-06-03 | 2026-06-11 | 2026-06-10 | 2026-06-11 | 4-Transversal | 7 | 101 |  | 21 | 8011.847 | 150.1 | 190.7 | 18.7 | 89 | 634
24603 - FLORA PPTO C | 567454 | 1096 | Industrializado | Concreto | Placa ejes 12-15 / A-L, piso 2, T1 | 2026-06-03 | 2026-06-11 | 2026-06-17 | 2026-06-18 | 3-Columnar | 14 | 102 |  | 42 | 8171.282 | 355.5 | 443.6 | 43.5 | 103.6 | 640
24603 - FLORA PPTO C | 567454 | 1096 | Industrializado | Concreto | Placa ejes 12-15 / A-L, piso 2, T1 | 2026-06-03 | 2026-06-11 | 2026-06-10 | 2026-06-11 | 3-Columnar | 7 | 101 |  | 42 | 8011.847 | 339.7 | 432.4 | 42.4 | 101 | 634
24603 - FLORA PPTO C | 567452 | 1093 | Industrializado | Concreto | Placa ejes 7-9 / A-L, piso 6, torre 2 | 2026-06-01 | 2026-06-10 | 2026-06-15 | 2026-06-16 | 3-Columnar | 14 | 102 |  | 42 | 8171.282 | 396.3 | 494.6 | 48.5 | 115.5 | 638
24603 - FLORA PPTO C | 567452 | 1093 | Industrializado | Concreto | Placa ejes 7-9 / A-L, piso 6, torre 2 | 2026-06-01 | 2026-06-10 | 2026-06-08 | 2026-06-11 | 3-Columnar | 7 | 102 |  | 42 | 8171.282 | 260.5 | 325.3 | 31.9 | 76 | 633
24603 - FLORA PPTO C | 567452 | 1092 | Autocompactado | Concreto | Muros ejes 1-4 / A-F, piso 8, torre 2 | 2026-06-01 | 2026-06-10 | 2026-06-15 | 2026-06-16 | 3-Columnar | 14 | 102 |  | 48 | 8171.282 | 421.8 | 526.2 | 51.6 | 107.5 | 638
24603 - FLORA PPTO C | 567452 | 1092 | Autocompactado | Concreto | Muros ejes 1-4 / A-F, piso 8, torre 2 | 2026-06-01 | 2026-06-10 | 2026-06-08 | 2026-06-11 | 3-Columnar | 7 | 102 |  | 48 | 8171.282 | 338.1 | 422.2 | 41.4 | 86.3 | 633
24603 - FLORA PPTO C | 567452 | 1091 | Plástico | Concreto | Antepechos ejes 2-4 / A, semisótano plataforma 1 | 2026-06-01 | 2026-06-10 | 2026-06-15 | 2026-06-16 | 3-Columnar | 14 | 101 |  | 21 | 8011.847 | 160.7 | 205 | 20.1 | 95.7 | 638
24603 - FLORA PPTO C | 567452 | 1091 | Plástico | Concreto | Antepechos ejes 2-4 / A, semisótano plataforma 1 | 2026-06-01 | 2026-06-10 | 2026-06-08 | 2026-06-11 | 3-Columnar | 7 | 101 |  | 21 | 8011.847 | 140.2 | 178.5 | 17.5 | 83.3 | 633
24603 - FLORA PPTO C | 567453 | 1095 | Industrializado | Concreto | Placa ejes 4-7 / A-L, piso 6 T2 | 2026-06-02 | 2026-06-10 | 2026-06-16 | 2026-06-16 | 3-Columnar | 14 | 101 |  | 42 | 8011.847 | 387.9 | 493.5 | 48.4 | 115.2 | 638
24603 - FLORA PPTO C | 567453 | 1095 | Industrializado | Concreto | Placa ejes 4-7 / A-L, piso 6 T2 | 2026-06-02 | 2026-06-10 | 2026-06-09 | 2026-06-11 | 3-Columnar | 7 | 102 |  | 42 | 8171.282 | 310.3 | 387.5 | 38 | 90.5 | 633
24603 - FLORA PPTO C | 567453 | 1094 | Autocompactado | Concreto | Muros ejes 1-4 / G-L, piso 5 T2 | 2026-06-02 | 2026-06-10 | 2026-06-16 | 2026-06-16 | 3-Columnar | 14 | 102 |  | 48 | 8171.282 | 460.1 | 574.1 | 56.3 | 117.3 | 638
24603 - FLORA PPTO C | 567453 | 1094 | Autocompactado | Concreto | Muros ejes 1-4 / G-L, piso 5 T2 | 2026-06-02 | 2026-06-10 | 2026-06-09 | 2026-06-11 | 3-Columnar | 7 | 102 |  | 48 | 8171.282 | 350.6 | 437.5 | 42.9 | 89.4 | 633
24603 - FLORA PPTO C | 567451 | 1090 | Autocompactado | Concreto | Muros ejes 4-7 / F-L, piso 5, T2 | 2026-05-30 | 2026-06-09 | 2026-06-13 | 2026-06-16 | 3-Columnar | 14 | 102 |  | 48 | 8171.282 | 396.7 | 494.6 | 48.5 | 101 | 638
24603 - FLORA PPTO C | 567451 | 1090 | Autocompactado | Concreto | Muros ejes 4-7 / F-L, piso 5, T2 | 2026-05-30 | 2026-06-09 | 2026-06-06 | 2026-06-09 | 3-Columnar | 7 | 102 |  | 48 | 8171.282 | 349.8 | 436.4 | 42.8 | 89.2 | 631
24603 - FLORA PPTO C | 567451 | 1089 | Industrializado | Concreto | Placa ejes 9-12 / A-L piso 6, T2 | 2026-05-30 | 2026-06-09 | 2026-06-13 | 2026-06-16 | 3-Columnar | 14 | 101 |  | 42 | 8011.847 | 381.3 | 485.4 | 47.6 | 113.3 | 638
24603 - FLORA PPTO C | 567451 | 1089 | Industrializado | Concreto | Placa ejes 9-12 / A-L piso 6, T2 | 2026-05-30 | 2026-06-09 | 2026-06-06 | 2026-06-09 | 3-Columnar | 7 | 102 |  | 42 | 8171.282 | 325.1 | 405.8 | 39.8 | 94.8 | 631
24603 - FLORA PPTO C | 564269 | 1048 | No especificado | Concreto | Placa T2, Piso 4, ejes 1 - 4 / A - 2 | 2026-05-14 | 2026-05-16 | 2026-06-11 | 2026-06-12 | 2-Cónica y dividida | 28 | 101 |  | 41.4 | 8011.847 | 409.5 | 521.1 | 51.1 | 123.4 | 635
24603 - FLORA PPTO C | 564269 | 1048 | No especificado | Concreto | Placa T2, Piso 4, ejes 1 - 4 / A - 2 | 2026-05-14 | 2026-05-16 | 2026-06-11 | 2026-06-12 | 2-Cónica y dividida | 28 | 101 |  | 41.4 | 8011.847 | 407.8 | 519 | 50.9 | 122.9 | 635
24603 - FLORA PPTO C | 564269 | 1048 | No especificado | Concreto | Placa T2, Piso 4, ejes 1 - 4 / A - 2 | 2026-05-14 | 2026-05-16 | 2026-06-11 | 2026-06-12 | 2-Cónica y dividida | 28 | 100 |  | 41.4 | 7853.982 | 405.8 | 527.2 | 51.7 | 124.9 | 635
24603 - FLORA PPTO C | 564269 | 1047 | No especificado | Concreto | Muros T2 , piso 4 , ejes 1 - 4 / A - 2 | 2026-05-14 | 2026-05-16 | 2026-06-11 | 2026-06-12 | 2-Cónica y dividida | 28 | 100 |  | 48.3 | 7853.982 | 477.8 | 620 | 60.8 | 125.9 | 635
24603 - FLORA PPTO C | 564269 | 1047 | No especificado | Concreto | Muros T2 , piso 4 , ejes 1 - 4 / A - 2 | 2026-05-14 | 2026-05-16 | 2026-06-11 | 2026-06-12 | 2-Cónica y dividida | 28 | 100 |  | 48.3 | 7853.982 | 475.5 | 616.9 | 60.5 | 125.3 | 635
24603 - FLORA PPTO C | 564269 | 1047 | No especificado | Concreto | Muros T2 , piso 4 , ejes 1 - 4 / A - 2 | 2026-05-14 | 2026-05-16 | 2026-06-11 | 2026-06-12 | 2-Cónica y dividida | 28 | 101 |  | 48.3 | 8011.847 | 472.8 | 601.6 | 59 | 122.2 | 635
24603 - FLORA PPTO C | 564269 | 1046 | No especificado | Concreto | Muros T1 , piso 4 ejes 4 - 7 / A - D | 2026-05-13 | 2026-05-16 | 2026-06-10 | 2026-06-10 | 2-Cónica y dividida | 28 | 101 |  | 48.3 | 8011.847 | 439.5 | 559.8 | 54.9 | 113.7 | 632
24603 - FLORA PPTO C | 564269 | 1046 | No especificado | Concreto | Muros T1 , piso 4 ejes 4 - 7 / A - D | 2026-05-13 | 2026-05-16 | 2026-06-10 | 2026-06-10 | 2-Cónica y dividida | 28 | 101 |  | 48.3 | 8011.847 | 437.8 | 556.8 | 54.6 | 113 | 632
24603 - FLORA PPTO C | 564269 | 1046 | No especificado | Concreto | Muros T1 , piso 4 ejes 4 - 7 / A - D | 2026-05-13 | 2026-05-16 | 2026-06-10 | 2026-06-10 | 2-Cónica y dividida | 28 | 101 |  | 48.3 | 8011.847 | 435.8 | 554.7 | 54.4 | 112.6 | 632
24603 - FLORA PPTO C | 564269 | 1045 | No especificado | Concreto | Placa T2 , piso 4 ejes 4-6/A - 2 | 2026-05-12 | 2026-05-16 | 2026-06-09 | 2026-06-10 | 2-Cónica y dividida | 28 | 100 |  | 41.4 | 7853.982 | 408.6 | 530.3 | 52 | 125.6 | 632
24603 - FLORA PPTO C | 564269 | 1045 | No especificado | Concreto | Placa T2 , piso 4 ejes 4-6/A - 2 | 2026-05-12 | 2026-05-16 | 2026-06-09 | 2026-06-10 | 2-Cónica y dividida | 28 | 100 |  | 41.4 | 7853.982 | 401.3 | 521.1 | 51.1 | 123.4 | 632
24603 - FLORA PPTO C | 564269 | 1045 | No especificado | Concreto | Placa T2 , piso 4 ejes 4-6/A - 2 | 2026-05-12 | 2026-05-16 | 2026-06-09 | 2026-06-10 | 2-Cónica y dividida | 28 | 100 |  | 41.4 | 7853.982 | 405.6 | 526.2 | 51.6 | 124.6 | 632
24603 - FLORA PPTO C | 564269 | 1044 | No especificado | Concreto | Muros T2 , piso 3 ejes 1 - 3 / B - 2 | 2026-05-12 | 2026-05-16 | 2026-06-09 | 2026-06-10 | 2-Cónica y dividida | 28 | 101 |  | 48.3 | 8011.847 | 487.3 | 620 | 60.8 | 125.9 | 632
24603 - FLORA PPTO C | 564269 | 1044 | No especificado | Concreto | Muros T2 , piso 3 ejes 1 - 3 / B - 2 | 2026-05-12 | 2026-05-16 | 2026-06-09 | 2026-06-10 | 2-Cónica y dividida | 28 | 100 |  | 48.3 | 7853.982 | 490 | 636.3 | 62.4 | 129.2 | 632
24603 - FLORA PPTO C | 564269 | 1044 | No especificado | Concreto | Muros T2 , piso 3 ejes 1 - 3 / B - 2 | 2026-05-12 | 2026-05-16 | 2026-06-09 | 2026-06-10 | 2-Cónica y dividida | 28 | 101 |  | 48.3 | 8011.847 | 482.6 | 613.9 | 60.2 | 124.6 | 632
24603 - FLORA PPTO C | 567461 | M - 110 | No especificado | Mortero | Piso 28 - C T4 | 2026-06-04 | 2026-06-06 | 2026-07-02 | 2026-07-06 | 2-Cónica y dividida | 28 | 76 |  | 10 | 4536.46 | 80.2 | 180.5 | 17.7 | 177 | 658
24603 - FLORA PPTO C | 567461 | M - 110 | No especificado | Mortero | Piso 28 - C T4 | 2026-06-04 | 2026-06-06 | 2026-07-02 | 2026-07-06 | 2-Cónica y dividida | 28 | 75 |  | 10 | 4417.865 | 79.5 | 183.5 | 18 | 180 | 658
24603 - FLORA PPTO C | 567461 | M - 110 | No especificado | Mortero | Piso 28 - C T4 | 2026-06-04 | 2026-06-06 | 2026-07-02 | 2026-07-06 | 2-Cónica y dividida | 28 | 76 |  | 10 | 4536.46 | 78.3 | 176.4 | 17.3 | 173 | 658
24603 - FLORA PPTO C | 567461 | M - 110 | No especificado | Mortero | Piso 28 - C T4 | 2026-06-04 | 2026-06-06 | 2026-06-18 | 2026-06-19 | 2-Cónica y dividida | 14 | 75 |  | 10 | 4417.865 | 70.8 | 163.2 | 16 | 160 | 641
24603 - FLORA PPTO C | 567461 | M - 110 | No especificado | Mortero | Piso 28 - C T4 | 2026-06-04 | 2026-06-06 | 2026-06-11 | 2026-06-12 | 2-Cónica y dividida | 7 | 76 |  | 10 | 4536.46 | 60.7 | 136.6 | 13.4 | 134 | 635
24603 - FLORA PPTO C | 567461 | G - 110 | No especificado | Grouting | Piso 28 - C T4 | 2026-06-04 | 2026-06-06 | 2026-07-02 | 2026-07-06 | 2-Cónica y dividida | 28 | 101 |  | 10 | 8011.847 | 159.5 | 202.9 | 19.9 | 199 | 658
24603 - FLORA PPTO C | 567461 | G - 110 | No especificado | Grouting | Piso 28 - C T4 | 2026-06-04 | 2026-06-06 | 2026-07-02 | 2026-07-06 | 2-Cónica y dividida | 28 | 100 |  | 10 | 7853.982 | 157.8 | 205 | 20.1 | 201 | 658
24603 - FLORA PPTO C | 567461 | G - 110 | No especificado | Grouting | Piso 28 - C T4 | 2026-06-04 | 2026-06-06 | 2026-07-02 | 2026-07-06 | 2-Cónica y dividida | 28 | 101 |  | 10 | 8011.847 | 155.5 | 197.8 | 19.4 | 194 | 658
24603 - FLORA PPTO C | 567461 | G - 110 | No especificado | Grouting | Piso 28 - C T4 | 2026-06-04 | 2026-06-06 | 2026-06-18 | 2026-06-19 | 2-Cónica y dividida | 14 | 100 |  | 10 | 7853.982 | 128.9 | 167.2 | 16.4 | 164 | 641
24603 - FLORA PPTO C | 567461 | G - 110 | No especificado | Grouting | Piso 28 - C T4 | 2026-06-04 | 2026-06-06 | 2026-06-11 | 2026-06-12 | 2-Cónica y dividida | 7 | 101 |  | 10 | 8011.847 | 114.8 | 145.8 | 14.3 | 143 | 635
24603 - FLORA PPTO C | 567461 | M - 109 | No especificado | Mortero | Piso 28 - C T3 | 2026-06-04 | 2026-06-06 | 2026-07-02 | 2026-07-06 | 2-Cónica y dividida | 28 | 76 |  | 10 | 4536.46 | 80.2 | 180.5 | 17.7 | 177 | 658
24603 - FLORA PPTO C | 567461 | M - 109 | No especificado | Mortero | Piso 28 - C T3 | 2026-06-04 | 2026-06-06 | 2026-07-02 | 2026-07-06 | 2-Cónica y dividida | 28 | 75 |  | 10 | 4417.865 | 82.4 | 190.7 | 18.7 | 187 | 658
24603 - FLORA PPTO C | 567461 | M - 109 | No especificado | Mortero | Piso 28 - C T3 | 2026-06-04 | 2026-06-06 | 2026-07-02 | 2026-07-06 | 2-Cónica y dividida | 28 | 76 |  | 10 | 4536.46 | 83.1 | 186.6 | 18.3 | 183 | 658
24603 - FLORA PPTO C | 567461 | M - 109 | No especificado | Mortero | Piso 28 - C T3 | 2026-06-04 | 2026-06-06 | 2026-06-18 | 2026-06-19 | 2-Cónica y dividida | 14 | 75 |  | 10 | 4417.865 | 73.5 | 169.3 | 16.6 | 166 | 641
24603 - FLORA PPTO C | 567461 | M - 109 | No especificado | Mortero | Piso 28 - C T3 | 2026-06-04 | 2026-06-06 | 2026-06-11 | 2026-06-12 | 2-Cónica y dividida | 7 | 76 |  | 10 | 4536.46 | 63.4 | 142.8 | 14 | 140 | 635
24603 - FLORA PPTO C | 567461 | G - 109 | No especificado | Grouting | Piso 28 - C T3 | 2026-06-04 | 2026-06-06 | 2026-07-02 | 2026-07-06 | 2-Cónica y dividida | 28 | 100 |  | 10 | 7853.982 | 158.5 | 206 | 20.2 | 202 | 658
24603 - FLORA PPTO C | 567461 | G - 109 | No especificado | Grouting | Piso 28 - C T3 | 2026-06-04 | 2026-06-06 | 2026-07-02 | 2026-07-06 | 2-Cónica y dividida | 28 | 101 |  | 10 | 8011.847 | 166.9 | 212.1 | 20.8 | 208 | 658
24603 - FLORA PPTO C | 567461 | G - 109 | No especificado | Grouting | Piso 28 - C T3 | 2026-06-04 | 2026-06-06 | 2026-07-02 | 2026-07-06 | 2-Cónica y dividida | 28 | 100 |  | 10 | 7853.982 | 164.8 | 214.1 | 21 | 210 | 658
24603 - FLORA PPTO C | 567461 | G - 109 | No especificado | Grouting | Piso 28 - C T3 | 2026-06-04 | 2026-06-06 | 2026-06-18 | 2026-06-19 | 2-Cónica y dividida | 14 | 101 |  | 10 | 8011.847 | 141.8 | 180.5 | 17.7 | 177 | 641
24603 - FLORA PPTO C | 567461 | G - 109 | No especificado | Grouting | Piso 28 - C T3 | 2026-06-04 | 2026-06-06 | 2026-06-11 | 2026-06-12 | 2-Cónica y dividida | 7 | 100 |  | 10 | 7853.982 | 123.9 | 161.1 | 15.8 | 158 | 635
24603 - FLORA PPTO C | 564320 | 1088 | Autocompactado | Concreto | Muros ejes 5-9 / A-F, piso 5, T2 | 2026-05-29 | 2026-06-05 | 2026-06-12 | 2026-06-13 | 3-Columnar | 14 | 102 |  | 48 | 8171.282 | 350.2 | 437.5 | 42.9 | 89.4 | 636
24603 - FLORA PPTO C | 564320 | 1088 | Autocompactado | Concreto | Muros ejes 5-9 / A-F, piso 5, T2 | 2026-05-29 | 2026-06-05 | 2026-06-05 | 2026-06-06 | 3-Columnar | 7 | 102 |  | 48 | 8171.282 | 279.8 | 348.7 | 34.2 | 71.3 | 629
24603 - FLORA PPTO C | 564320 | 1087 | Industrializado | Concreto | Placa ejes 12-15 / A-L, piso 6, T2 | 2026-05-29 | 2026-06-05 | 2026-06-12 | 2026-06-13 | 3-Columnar | 14 | 101 |  | 42 | 8011.847 | 355.4 | 452.8 | 44.4 | 105.7 | 636
24603 - FLORA PPTO C | 564320 | 1087 | Industrializado | Concreto | Placa ejes 12-15 / A-L, piso 6, T2 | 2026-05-29 | 2026-06-05 | 2026-06-05 | 2026-06-06 | 3-Columnar | 7 | 102 |  | 42 | 8171.282 | 311.7 | 388.5 | 38.1 | 90.7 | 629
24603 - FLORA PPTO C | 564319 | 1086 | Autocompactado | Concreto | Muros T2, piso 5, ejes 7-11 / F-L | 2026-05-28 | 2026-06-04 | 2026-06-11 | 2026-06-13 | 3-Columnar | 14 | 102 |  | 48 | 8171.282 | 401.7 | 501.7 | 49.2 | 102.5 | 636
24603 - FLORA PPTO C | 564319 | 1086 | Autocompactado | Concreto | Muros T2, piso 5, ejes 7-11 / F-L | 2026-05-28 | 2026-06-04 | 2026-06-04 | 2026-06-06 | 3-Columnar | 7 | 102 |  | 48 | 8171.282 | 317.1 | 395.7 | 38.8 | 80.8 | 629
24603 - FLORA PPTO C | 564319 | 1085 | Autocompactado | Concreto | Columnas semisótano ejes 5-7 / H-I, plataforma 1 | 2026-05-28 | 2026-06-04 | 2026-06-11 | 2026-06-13 | 3-Columnar | 14 | 102 |  | 21 | 8171.282 | 175.7 | 219.2 | 21.5 | 102.4 | 636
24603 - FLORA PPTO C | 564319 | 1085 | Autocompactado | Concreto | Columnas semisótano ejes 5-7 / H-I, plataforma 1 | 2026-05-28 | 2026-06-04 | 2026-06-04 | 2026-06-06 | 3-Columnar | 7 | 102 |  | 21 | 8171.282 | 140.2 | 175.4 | 17.2 | 81.9 | 629
24603 - FLORA PPTO C | 564319 | 1084 | Industrializado | Concreto | Placa T1, piso 2, ejes 8-12 / A-G | 2026-05-28 | 2026-06-04 | 2026-06-11 | 2026-06-13 | 3-Columnar | 14 | 101 |  | 42 | 8011.847 | 396.9 | 504.8 | 49.5 | 117.9 | 636
24603 - FLORA PPTO C | 564319 | 1084 | Industrializado | Concreto | Placa T1, piso 2, ejes 8-12 / A-G | 2026-05-28 | 2026-06-04 | 2026-06-04 | 2026-06-06 | 3-Columnar | 7 | 102 |  | 42 | 8171.282 | 378.5 | 472.1 | 46.3 | 110.2 | 629
24603 - FLORA PPTO C | 564268 | 1043 | AUTOCO | Concreto | Muros T1 piso 1 ejes 4 - 7 / G - L | 2026-05-11 | 2026-05-16 | 2026-06-08 | 2026-06-09 | 2-Cónica y dividida | 28 | 100 |  | 48.3 | 7853.982 | 475 | 616.9 | 60.5 | 125.3 | 630
24603 - FLORA PPTO C | 564268 | 1043 | AUTOCO | Concreto | Muros T1 piso 1 ejes 4 - 7 / G - L | 2026-05-11 | 2026-05-16 | 2026-06-08 | 2026-06-09 | 2-Cónica y dividida | 28 | 101 |  | 48.3 | 8011.847 | 472.3 | 601.6 | 59 | 122.2 | 630
24603 - FLORA PPTO C | 564268 | 1043 | AUTOCO | Concreto | Muros T1 piso 1 ejes 4 - 7 / G - L | 2026-05-11 | 2026-05-16 | 2026-06-08 | 2026-06-09 | 2-Cónica y dividida | 28 | 100 |  | 48.3 | 7853.982 | 477.6 | 620 | 60.8 | 125.9 | 630
24603 - FLORA PPTO C | 564268 | 1042 | AUTOCO | Concreto | Muros T2 piso 3 ejes 1 - 4 / A - F - 4 - 5 / G - L | 2026-05-11 | 2026-05-16 | 2026-06-08 | 2026-06-09 | 2-Cónica y dividida | 28 | 101 |  | 48.3 | 8011.847 | 493.9 | 628.1 | 61.6 | 127.5 | 630
24603 - FLORA PPTO C | 564268 | 1042 | AUTOCO | Concreto | Muros T2 piso 3 ejes 1 - 4 / A - F - 4 - 5 / G - L | 2026-05-11 | 2026-05-16 | 2026-06-08 | 2026-06-09 | 2-Cónica y dividida | 28 | 100 |  | 48.3 | 7853.982 | 487.3 | 632.2 | 62 | 128.4 | 630
24603 - FLORA PPTO C | 564268 | 1042 | AUTOCO | Concreto | Muros T2 piso 3 ejes 1 - 4 / A - F - 4 - 5 / G - L | 2026-05-11 | 2026-05-16 | 2026-06-08 | 2026-06-09 | 2-Cónica y dividida | 28 | 101 |  | 48.3 | 8011.847 | 498.6 | 634.3 | 62.2 | 128.8 | 630
24603 - FLORA PPTO C | 564268 | 1041 | INDUS | Concreto | Placa T1 ejes 13 - 15 / A - L , piso 1 | 2026-05-11 | 2026-05-16 | 2026-06-08 | 2026-06-09 | 2-Cónica y dividida | 28 | 101 |  | 41.4 | 8011.847 | 338.7 | 431.3 | 42.3 | 102.2 | 630
24603 - FLORA PPTO C | 564268 | 1041 | INDUS | Concreto | Placa T1 ejes 13 - 15 / A - L , piso 1 | 2026-05-11 | 2026-05-16 | 2026-06-08 | 2026-06-09 | 2-Cónica y dividida | 28 | 100 |  | 41.4 | 7853.982 | 340.3 | 441.5 | 43.3 | 104.6 | 630
24603 - FLORA PPTO C | 564268 | 1041 | INDUS | Concreto | Placa T1 ejes 13 - 15 / A - L , piso 1 | 2026-05-11 | 2026-05-16 | 2026-06-08 | 2026-06-09 | 2-Cónica y dividida | 28 | 100 |  | 41.4 | 7853.982 | 333.6 | 433.4 | 42.5 | 102.7 | 630
24603 - FLORA PPTO C | 564268 | 1040 | INDUS | Concreto | Placa T2 ejes 6 - 8 / A - L piso 4 | 2026-05-08 | 2026-05-16 | 2026-06-05 | 2026-06-09 | 2-Cónica y dividida | 28 | 100 |  | 41.4 | 7853.982 | 395.5 | 513.9 | 50.4 | 121.7 | 630
24603 - FLORA PPTO C | 564268 | 1040 | INDUS | Concreto | Placa T2 ejes 6 - 8 / A - L piso 4 | 2026-05-08 | 2026-05-16 | 2026-06-05 | 2026-06-09 | 2-Cónica y dividida | 28 | 100 |  | 41.4 | 7853.982 | 393.3 | 510.9 | 50.1 | 121 | 630
24603 - FLORA PPTO C | 564268 | 1040 | INDUS | Concreto | Placa T2 ejes 6 - 8 / A - L piso 4 | 2026-05-08 | 2026-05-16 | 2026-06-05 | 2026-06-09 | 2-Cónica y dividida | 28 | 101 |  | 41.4 | 8011.847 | 391.5 | 498.6 | 48.9 | 118.1 | 630
24603 - FLORA PPTO C | 564268 | 1039 | INDUS | Concreto | Placa T1 ejes 1 - 13 / A - L | 2026-05-08 | 2026-05-16 | 2026-06-05 | 2026-06-09 | 2-Cónica y dividida | 28 | 101 |  | 41.4 | 8011.847 | 271.5 | 345.7 | 33.9 | 109.4 | 630
24603 - FLORA PPTO C | 564268 | 1039 | INDUS | Concreto | Placa T1 ejes 1 - 13 / A - L | 2026-05-08 | 2026-05-16 | 2026-06-05 | 2026-06-09 | 2-Cónica y dividida | 28 | 101 |  | 41.4 | 8011.847 | 269.3 | 342.6 | 33.6 | 108.4 | 630
24603 - FLORA PPTO C | 564268 | 1039 | INDUS | Concreto | Placa T1 ejes 1 - 13 / A - L | 2026-05-08 | 2026-05-16 | 2026-06-05 | 2026-06-09 | 2-Cónica y dividida | 28 | 100 |  | 41.4 | 7853.982 | 267.8 | 347.7 | 34.1 | 110 | 630
24603 - FLORA PPTO C | 564268 | 1038 | AUTOCO | Concreto | Columnas ejes 1 - 2 E - G , sótano plataforma 1 | 2026-05-08 | 2026-05-16 | 2026-06-05 | 2026-06-09 | 2-Cónica y dividida | 28 | 101 |  | 20.7 | 8011.847 | 217.9 | 277.4 | 27.2 | 131.4 | 630
24603 - FLORA PPTO C | 564268 | 1038 | AUTOCO | Concreto | Columnas ejes 1 - 2 E - G , sótano plataforma 1 | 2026-05-08 | 2026-05-16 | 2026-06-05 | 2026-06-09 | 2-Cónica y dividida | 28 | 100 |  | 20.7 | 7853.982 | 215.8 | 280.4 | 27.5 | 132.9 | 630
24603 - FLORA PPTO C | 564268 | 1038 | AUTOCO | Concreto | Columnas ejes 1 - 2 E - G , sótano plataforma 1 | 2026-05-08 | 2026-05-16 | 2026-06-05 | 2026-06-09 | 2-Cónica y dividida | 28 | 101 |  | 20.7 | 8011.847 | 213.8 | 272.3 | 26.7 | 129 | 630
24603 - FLORA PPTO C | 564318 | 1083 | Autocompactado | Concreto | Muros T2, piso 5, ejes 9-12 / A-E | 2026-05-27 | 2026-06-03 | 2026-06-10 | 2026-06-11 | 3-Columnar | 14 | 102 |  | 48 | 8171.282 | 396 | 494.6 | 48.5 | 101 | 634
24603 - FLORA PPTO C | 564318 | 1083 | Autocompactado | Concreto | Muros T2, piso 5, ejes 9-12 / A-E | 2026-05-27 | 2026-06-03 | 2026-06-03 | 2026-06-04 | 3-Columnar | 7 | 102 |  | 48 | 8171.282 | 348.4 | 434.4 | 42.6 | 88.8 | 628
24603 - FLORA PPTO C | 564318 | 1082 | Industrializado | Concreto | Placa T2, piso 5, ejes 1-4 / A-L | 2026-05-27 | 2026-06-03 | 2026-06-10 | 2026-06-11 | 3-Columnar | 14 | 102 |  | 42 | 8171.282 | 357.7 | 446.6 | 43.8 | 104.3 | 634
24603 - FLORA PPTO C | 564318 | 1082 | Industrializado | Concreto | Placa T2, piso 5, ejes 1-4 / A-L | 2026-05-27 | 2026-06-03 | 2026-06-03 | 2026-06-04 | 3-Columnar | 7 | 102 |  | 42 | 8171.282 | 327.2 | 407.9 | 40 | 95.2 | 628
24603 - FLORA PPTO C | 564318 | 1080 | Autocompactado | Concreto | Muros T1, piso 1, ejes 1-4 / A-L | 2026-05-27 | 2026-06-03 | 2026-06-10 | 2026-06-11 | 3-Columnar | 14 | 102 |  | 48 | 8171.282 | 397 | 495.6 | 48.6 | 101.3 | 634
24603 - FLORA PPTO C | 564318 | 1080 | Autocompactado | Concreto | Muros T1, piso 1, ejes 1-4 / A-L | 2026-05-27 | 2026-06-03 | 2026-06-03 | 2026-06-04 | 3-Columnar | 7 | 102 |  | 48 | 8171.282 | 336.2 | 419.1 | 41.1 | 85.6 | 628
24603 - FLORA PPTO C | 564267 | 1037 | Indus | Concreto | Placa T2, piso 4, ejes 8 - 10 / A - L | 2026-05-06 | 2026-05-09 | 2026-06-03 | 2026-06-04 | 2-Cónica y dividida | 28 | 100 |  | 41.4 | 7853.982 | 415.8 | 539.4 | 52.9 | 127.8 | 627
24603 - FLORA PPTO C | 564267 | 1037 | Indus | Concreto | Placa T2, piso 4, ejes 8 - 10 / A - L | 2026-05-06 | 2026-05-09 | 2026-06-03 | 2026-06-04 | 2-Cónica y dividida | 28 | 101 |  | 41.4 | 8011.847 | 412.3 | 525.2 | 51.5 | 124.4 | 627
24603 - FLORA PPTO C | 564267 | 1037 | Indus | Concreto | Placa T2, piso 4, ejes 8 - 10 / A - L | 2026-05-06 | 2026-05-09 | 2026-06-03 | 2026-06-04 | 2-Cónica y dividida | 28 | 100 |  | 41.4 | 7853.982 | 410.3 | 532.3 | 52.2 | 126.1 | 627
24603 - FLORA PPTO C | 564267 | 1036 | Autoco | Concreto | Muros T2, piso 3 ejes 4 - 7 / A - F | 2026-05-06 | 2026-05-09 | 2026-06-03 | 2026-06-04 | 2-Cónica y dividida | 28 | 101 |  | 48.3 | 8011.847 | 398.9 | 507.8 | 49.8 | 103.1 | 627
24603 - FLORA PPTO C | 564267 | 1036 | Autoco | Concreto | Muros T2, piso 3 ejes 4 - 7 / A - F | 2026-05-06 | 2026-05-09 | 2026-06-03 | 2026-06-04 | 2-Cónica y dividida | 28 | 100 |  | 48.3 | 7853.982 | 380.3 | 493.5 | 48.4 | 100.2 | 627
24603 - FLORA PPTO C | 564267 | 1036 | Autoco | Concreto | Muros T2, piso 3 ejes 4 - 7 / A - F | 2026-05-06 | 2026-05-09 | 2026-06-03 | 2026-06-04 | 2-Cónica y dividida | 28 | 101 |  | 48.3 | 8011.847 | 395.9 | 503.7 | 49.4 | 102.3 | 627
24603 - FLORA PPTO C | 564267 | 1035 | Autoco | Concreto | Muros T1 piso 1 ejes 1 - 3 / A - L | 2026-05-06 | 2026-05-09 | 2026-06-03 | 2026-06-04 | 2-Cónica y dividida | 28 | 100 |  | 48.3 | 7853.982 | 398 | 517 | 50.7 | 105 | 627
24603 - FLORA PPTO C | 564267 | 1035 | Autoco | Concreto | Muros T1 piso 1 ejes 1 - 3 / A - L | 2026-05-06 | 2026-05-09 | 2026-06-03 | 2026-06-04 | 2-Cónica y dividida | 28 | 101 |  | 48.3 | 8011.847 | 400.6 | 509.9 | 50 | 103.5 | 627
24603 - FLORA PPTO C | 564267 | 1035 | Autoco | Concreto | Muros T1 piso 1 ejes 1 - 3 / A - L | 2026-05-06 | 2026-05-09 | 2026-06-03 | 2026-06-04 | 2-Cónica y dividida | 28 | 100 |  | 48.3 | 7853.982 | 394.6 | 511.9 | 50.2 | 103.9 | 627
24603 - FLORA PPTO C | 564267 | 1034 | Indus | Concreto | Placa T2, piso 4, ejes 10 - 12 / A - L | 2026-05-06 | 2026-05-09 | 2026-06-03 | 2026-06-04 | 5-Fractura extremos | 28 | 101 |  | 41.4 | 8011.847 | 482.8 | 614.9 | 60.3 | 145.7 | 627
24603 - FLORA PPTO C | 564267 | 1034 | Indus | Concreto | Placa T2, piso 4, ejes 10 - 12 / A - L | 2026-05-06 | 2026-05-09 | 2026-06-03 | 2026-06-04 | 5-Fractura extremos | 28 | 100 |  | 41.4 | 7853.982 | 480.3 | 624.1 | 61.2 | 147.8 | 627
24603 - FLORA PPTO C | 564267 | 1034 | Indus | Concreto | Placa T2, piso 4, ejes 10 - 12 / A - L | 2026-05-06 | 2026-05-09 | 2026-06-03 | 2026-06-04 | 5-Fractura extremos | 28 | 101 |  | 41.4 | 8011.847 | 478.9 | 609.8 | 59.8 | 144.4 | 627
24603 - FLORA PPTO C | 564267 | 1033 | Autoco | Concreto | Muros T2 piso 3, ejes 5 - 9 / G - L | 2026-05-06 | 2026-05-09 | 2026-06-03 | 2026-06-04 | 2-Cónica y dividida | 28 | 100 |  | 48.3 | 7853.982 | 508.3 | 659.8 | 64.7 | 134 | 627
24603 - FLORA PPTO C | 564267 | 1033 | Autoco | Concreto | Muros T2 piso 3, ejes 5 - 9 / G - L | 2026-05-06 | 2026-05-09 | 2026-06-03 | 2026-06-04 | 2-Cónica y dividida | 28 | 101 |  | 48.3 | 8011.847 | 512 | 651.6 | 63.9 | 132.3 | 627
24603 - FLORA PPTO C | 564267 | 1033 | Autoco | Concreto | Muros T2 piso 3, ejes 5 - 9 / G - L | 2026-05-06 | 2026-05-09 | 2026-06-03 | 2026-06-04 | 2-Cónica y dividida | 28 | 100 |  | 48.3 | 7853.982 | 507.6 | 658.7 | 64.6 | 133.7 | 627
24603 - FLORA PPTO C | 564315 | 1077 | Autocompactado | Concreto | Muros ejes 12-15 / A-L, piso 5, T2 | 2026-05-26 | 2026-06-10 | 2026-06-09 | 2026-06-11 | 3-Columnar | 14 | 102 |  | 48 | 8171.282 | 366.4 | 456.8 | 44.8 | 93.3 | 633
24603 - FLORA PPTO C | 564315 | 1077 | Autocompactado | Concreto | Muros ejes 12-15 / A-L, piso 5, T2 | 2026-05-26 | 2026-06-10 | 2026-06-02 | 2026-06-03 | 3-Columnar | 7 | 102 |  | 48 | 8171.282 | 338.9 | 423.2 | 41.5 | 86.5 | 626
24603 - FLORA PPTO C | 564315 | 1076 | Industrializado | Concreto | Placa ejes 8-12 / F-L, piso 2, T1 | 2026-05-26 | 2026-06-10 | 2026-06-09 | 2026-06-11 | 3-Columnar | 14 | 101 |  | 42 | 8011.847 | 401 | 510.9 | 50.1 | 119.3 | 633
24603 - FLORA PPTO C | 564315 | 1076 | Industrializado | Concreto | Placa ejes 8-12 / F-L, piso 2, T1 | 2026-05-26 | 2026-06-10 | 2026-06-02 | 2026-06-03 | 3-Columnar | 7 | 102 |  | 42 | 8171.282 | 388.1 | 484.4 | 47.5 | 113.1 | 626
24603 - FLORA PPTO C | 564315 | 1075 | Industrializado | Concreto | Escaleras ejes 13-15 / E-H, piso 1 a piso 2, T2 | 2026-05-26 | 2026-06-10 | 2026-06-09 | 2026-06-11 | 3-Columnar | 14 | 101 |  | 42 | 8011.847 | 352.9 | 448.7 | 44 | 104.8 | 633
24603 - FLORA PPTO C | 564315 | 1075 | Industrializado | Concreto | Escaleras ejes 13-15 / E-H, piso 1 a piso 2, T2 | 2026-05-26 | 2026-06-10 | 2026-06-02 | 2026-06-03 | 3-Columnar | 7 | 102 |  | 42 | 8171.282 | 328.6 | 409.9 | 40.2 | 95.7 | 626
24603 - FLORA PPTO C | 564315 | 1074 | Plástico | Concreto | Placa semisótano ejes 4-7 / J-G, plataforma 1 | 2026-05-26 | 2026-06-10 | 2026-06-09 | 2026-06-11 | 3-Columnar | 14 | 101 |  | 21 | 8011.847 | 202.1 | 257 | 25.2 | 120 | 633
24603 - FLORA PPTO C | 564315 | 1074 | Plástico | Concreto | Placa semisótano ejes 4-7 / J-G, plataforma 1 | 2026-05-26 | 2026-06-10 | 2026-06-02 | 2026-06-03 | 3-Columnar | 7 | 102 |  | 21 | 8171.282 | 180.3 | 225.4 | 22.1 | 105.2 | 626
24603 - FLORA PPTO C | 564317 | 1081 | Plástico | Concreto | Viga cabezal semisótano ejes 1-2 / D plataforma 1 | 2026-05-27 | 2026-06-03 | 2026-06-10 | 2026-06-11 | 3-Columnar | 14 | 102 |  | 21 | 8171.282 | 211.6 | 264.1 | 25.9 | 123.3 | 634
24603 - FLORA PPTO C | 564317 | 1081 | Plástico | Concreto | Viga cabezal semisótano ejes 1-2 / D plataforma 1 | 2026-05-27 | 2026-06-03 | 2026-06-03 | 2026-06-04 | 3-Columnar | 7 | 101 |  | 21 | 8011.847 | 153.9 | 195.8 | 19.2 | 91.4 | 628
24603 - FLORA PPTO C | 564317 | 1079 | Autocompactado | Concreto | Columnas semisótano ejes 1-3 / E-G, plataforma 1 | 2026-05-27 | 2026-06-03 | 2026-06-10 | 2026-06-11 | 3-Columnar | 14 | 101 |  | 21 | 8011.847 | 183 | 232.5 | 22.8 | 108.6 | 634
24603 - FLORA PPTO C | 564317 | 1079 | Autocompactado | Concreto | Columnas semisótano ejes 1-3 / E-G, plataforma 1 | 2026-05-27 | 2026-06-03 | 2026-06-03 | 2026-06-04 | 3-Columnar | 7 | 102 |  | 21 | 8171.282 | 165.8 | 207 | 20.3 | 96.7 | 628
24603 - FLORA PPTO C | 564317 | 1078 | Autocompactado | Concreto | Columnas semisótano ejes 1-3 / E-G, plataforma 1 | 2026-05-26 | 2026-06-03 | 2026-06-09 | 2026-06-11 | 3-Columnar | 14 | 101 |  | 21 | 8011.847 | 260.1 | 331.4 | 32.5 | 154.8 | 633
24603 - FLORA PPTO C | 564317 | 1078 | Autocompactado | Concreto | Columnas semisótano ejes 1-3 / E-G, plataforma 1 | 2026-05-26 | 2026-06-03 | 2026-06-02 | 2026-06-03 | 3-Columnar | 7 | 102 |  | 21 | 8171.282 | 172.2 | 215.2 | 21.1 | 100.5 | 626
24603 - FLORA PPTO C | 564266 | 1032 | Indus | Concreto | Placa T2 piso 4 ejes 12 - 15 / A - L | 2026-05-05 | 2026-05-09 | 2026-06-02 | 2026-06-03 | 2-Cónica y dividida | 28 | 101 |  | 41.4 | 8011.847 | 427.6 | 544.5 | 53.4 | 129 | 625
24603 - FLORA PPTO C | 564266 | 1032 | Indus | Concreto | Placa T2 piso 4 ejes 12 - 15 / A - L | 2026-05-05 | 2026-05-09 | 2026-06-02 | 2026-06-03 | 2-Cónica y dividida | 28 | 100 |  | 41.4 | 7853.982 | 418.4 | 543.5 | 53.3 | 128.7 | 625
24603 - FLORA PPTO C | 564266 | 1032 | Indus | Concreto | Placa T2 piso 4 ejes 12 - 15 / A - L | 2026-05-05 | 2026-05-09 | 2026-06-02 | 2026-06-03 | 2-Cónica y dividida | 28 | 101 |  | 41.4 | 8011.847 | 421.6 | 536.4 | 52.6 | 127.1 | 625
24603 - FLORA PPTO C | 564266 | 1031 | Ptico | Concreto | Placa T1 cimentación ejes 8 - 11 / A - L | 2026-05-05 | 2026-05-09 | 2026-06-02 | 2026-06-03 | 2-Cónica y dividida | 28 | 100 |  | 31 | 7853.982 | 307.5 | 399.7 | 39.2 | 126.5 | 625
24603 - FLORA PPTO C | 564266 | 1031 | Ptico | Concreto | Placa T1 cimentación ejes 8 - 11 / A - L | 2026-05-05 | 2026-05-09 | 2026-06-02 | 2026-06-03 | 2-Cónica y dividida | 28 | 101 |  | 31 | 8011.847 | 305.8 | 389.5 | 38.2 | 123.2 | 625
24603 - FLORA PPTO C | 564266 | 1031 | Ptico | Concreto | Placa T1 cimentación ejes 8 - 11 / A - L | 2026-05-05 | 2026-05-09 | 2026-06-02 | 2026-06-03 | 2-Cónica y dividida | 28 | 100 |  | 31 | 7853.982 | 302.5 | 392.6 | 38.5 | 124.2 | 625
24603 - FLORA PPTO C | 564266 | 1030 | Ptico | Concreto | Placa semi sótano ejes 5 - 7 / D - G plataforma 1 | 2026-05-05 | 2026-05-09 | 2026-06-02 | 2026-06-03 | 5-Fractura extremos | 28 | 101 |  | 20.7 | 8011.847 | 277.4 | 352.8 | 34.6 | 167.1 | 625
24603 - FLORA PPTO C | 564266 | 1030 | Ptico | Concreto | Placa semi sótano ejes 5 - 7 / D - G plataforma 1 | 2026-05-05 | 2026-05-09 | 2026-06-02 | 2026-06-03 | 5-Fractura extremos | 28 | 100 |  | 20.7 | 7853.982 | 275 | 356.9 | 35 | 169.1 | 625
24603 - FLORA PPTO C | 564266 | 1030 | Ptico | Concreto | Placa semi sótano ejes 5 - 7 / D - G plataforma 1 | 2026-05-05 | 2026-05-09 | 2026-06-02 | 2026-06-03 | 5-Fractura extremos | 28 | 101 |  | 20.7 | 8011.847 | 276.6 | 351.8 | 34.5 | 166.7 | 625
24603 - FLORA PPTO C | 564266 | 1029 | Ptico | Concreto | Placa semi sótano ejes 5 - 7 / D - G plataforma 1 | 2026-05-05 | 2026-05-09 | 2026-06-02 | 2026-06-03 | 2-Cónica y dividida | 28 | 100 |  | 20.7 | 7853.982 | 261.4 | 339.6 | 33.3 | 160.9 | 625
24603 - FLORA PPTO C | 564266 | 1029 | Ptico | Concreto | Placa semi sótano ejes 5 - 7 / D - G plataforma 1 | 2026-05-05 | 2026-05-09 | 2026-06-02 | 2026-06-03 | 2-Cónica y dividida | 28 | 101 |  | 20.7 | 8011.847 | 260.3 | 331.4 | 32.5 | 157 | 625
24603 - FLORA PPTO C | 564266 | 1029 | Ptico | Concreto | Placa semi sótano ejes 5 - 7 / D - G plataforma 1 | 2026-05-05 | 2026-05-09 | 2026-06-02 | 2026-06-03 | 2-Cónica y dividida | 28 | 100 |  | 20.7 | 7853.982 | 258.9 | 336.5 | 33 | 159.4 | 625
24603 - FLORA PPTO C | 552560 | MP - 01 | No especificado | Mortero | Mortero de prueba piso 1 apto 104 - Torre 2 | 2026-05-26 | 2026-05-30 | 2026-06-23 | 2026-06-23 | 2-Cónica y dividida | 28 | 75 |  | 10 | 4417.865 | 48.9 | 113.2 | 11.1 | 111 | 646
24603 - FLORA PPTO C | 552560 | MP - 01 | No especificado | Mortero | Mortero de prueba piso 1 apto 104 - Torre 2 | 2026-05-26 | 2026-05-30 | 2026-06-23 | 2026-06-23 | 2-Cónica y dividida | 28 | 76 |  | 10 | 4536.46 | 47.2 | 106.1 | 10.4 | 104 | 646
24603 - FLORA PPTO C | 552560 | MP - 01 | No especificado | Mortero | Mortero de prueba piso 1 apto 104 - Torre 2 | 2026-05-26 | 2026-05-30 | 2026-06-23 | 2026-06-23 | 2-Cónica y dividida | 28 | 75 |  | 10 | 4417.865 | 46.2 | 107.1 | 10.5 | 105 | 646
24603 - FLORA PPTO C | 552560 | MP - 01 | No especificado | Mortero | Mortero de prueba piso 1 apto 104 - Torre 2 | 2026-05-26 | 2026-05-30 | 2026-06-09 | 2026-06-10 | 2-Cónica y dividida | 14 | 76 |  | 10 | 4536.46 | 38.7 | 86.7 | 8.5 | 85 | 632
24603 - FLORA PPTO C | 552560 | MP - 01 | No especificado | Mortero | Mortero de prueba piso 1 apto 104 - Torre 2 | 2026-05-26 | 2026-05-30 | 2026-06-02 | 2026-06-03 | 2-Cónica y dividida | 7 | 75 |  | 10 | 4417.865 | 34.7 | 80.6 | 7.9 | 79 | 625
24603 - FLORA PPTO C | 564314 | 1073 | Industrializado | Concreto | Placa ejes 4-7 / A-L, piso 5, torre 2 | 2026-05-25 | 2026-06-02 | 2026-06-08 | 2026-06-11 | 3-Columnar | 14 | 101 |  | 42 | 8011.847 | 370.6 | 472.1 | 46.3 | 110.2 | 633
24603 - FLORA PPTO C | 564314 | 1073 | Industrializado | Concreto | Placa ejes 4-7 / A-L, piso 5, torre 2 | 2026-05-25 | 2026-06-02 | 2026-06-01 | 2026-06-02 | 4-Transversal | 7 | 102 |  | 42 | 8171.282 | 337 | 420.1 | 41.2 | 98.1 | 623
24603 - FLORA PPTO C | 564314 | 1072 | Plástico | Concreto | Viga cabezal ejes 2-4 / D, semisótano plataforma 1 | 2026-05-25 | 2026-06-02 | 2026-06-08 | 2026-06-11 | 3-Columnar | 14 | 101 |  | 21 | 8011.847 | 188.8 | 240.7 | 23.6 | 112.4 | 633
24603 - FLORA PPTO C | 564314 | 1072 | Plástico | Concreto | Viga cabezal ejes 2-4 / D, semisótano plataforma 1 | 2026-05-25 | 2026-06-02 | 2026-06-01 | 2026-06-02 | 3-Columnar | 7 | 102 |  | 21 | 8171.282 | 174.9 | 218.2 | 21.4 | 101.9 | 623
24603 - FLORA PPTO C | 564313 | 1071 | Autocompactado | Concreto | Muros T2, piso 4, ejes 1-4 / A-L | 2026-05-23 | 2026-06-01 | 2026-06-06 | 2026-06-09 | 3-Columnar | 14 | 102 |  | 48 | 8171.282 | 414.1 | 517 | 50.7 | 105.6 | 631
24603 - FLORA PPTO C | 564313 | 1071 | Autocompactado | Concreto | Muros T2, piso 4, ejes 1-4 / A-L | 2026-05-23 | 2026-06-01 | 2026-05-30 | 2026-06-02 | 3-Columnar | 7 | 102 |  | 48 | 8171.282 | 383.6 | 478.2 | 46.9 | 97.7 | 623
24603 - FLORA PPTO C | 564313 | 1070 | Industrializado | Concreto | Placa T2, piso 5, ejes 7-9 / A-L | 2026-05-23 | 2026-06-01 | 2026-06-06 | 2026-06-09 | 3-Columnar | 14 | 101 |  | 42 | 8011.847 | 360.6 | 458.9 | 45 | 107.1 | 631
24603 - FLORA PPTO C | 564313 | 1070 | Industrializado | Concreto | Placa T2, piso 5, ejes 7-9 / A-L | 2026-05-23 | 2026-06-01 | 2026-05-30 | 2026-06-02 | 3-Columnar | 7 | 102 |  | 42 | 8171.282 | 340.6 | 425.2 | 41.7 | 99.3 | 623
24603 - FLORA PPTO C | 564313 | 1069 | Autocompactado | Concreto | Muros T1, piso 1, ejes 4-7 / G-L | 2026-05-23 | 2026-06-01 | 2026-06-06 | 2026-06-09 | 3-Columnar | 14 | 101 |  | 48 | 8011.847 | 425.3 | 541.5 | 53.1 | 110.6 | 631
24603 - FLORA PPTO C | 564313 | 1069 | Autocompactado | Concreto | Muros T1, piso 1, ejes 4-7 / G-L | 2026-05-23 | 2026-06-01 | 2026-05-30 | 2026-06-02 | 3-Columnar | 7 | 102 |  | 48 | 8171.282 | 413.8 | 516 | 50.6 | 105.4 | 623
24603 - FLORA PPTO C | 564312 | 1068 | Autocompactado | Concreto | Muros T2, piso 4, ejes 4-7 / A-F | 2026-05-22 | 2026-06-01 | 2026-06-05 | 2026-06-06 | 3-Columnar | 14 | 101 |  | 48 | 8011.847 | 432.9 | 550.6 | 54 | 112.5 | 629
24603 - FLORA PPTO C | 564312 | 1068 | Autocompactado | Concreto | Muros T2, piso 4, ejes 4-7 / A-F | 2026-05-22 | 2026-06-01 | 2026-05-29 | 2026-06-01 | 3-Columnar | 7 | 102 |  | 48 | 8171.282 | 402.2 | 501.7 | 49.2 | 102.5 | 621
24603 - FLORA PPTO C | 564312 | 1067 | Autocompactado | Concreto | Columnas ejes 1-3 / E-F, sótano plataforma 1 | 2026-05-22 | 2026-06-01 | 2026-06-05 | 2026-06-06 | 3-Columnar | 14 | 102 |  | 21 | 8171.282 | 205.9 | 257 | 25.2 | 120 | 629
24603 - FLORA PPTO C | 564312 | 1067 | Autocompactado | Concreto | Columnas ejes 1-3 / E-F, sótano plataforma 1 | 2026-05-22 | 2026-06-01 | 2026-05-29 | 2026-06-01 | 3-Columnar | 7 | 102 |  | 21 | 8171.282 | 156.8 | 195.8 | 19.2 | 91.4 | 621
24603 - FLORA PPTO C | 564312 | 1066 | Industrializado | Concreto | Placa T1, piso 2, ejes 4-8 / G-L | 2026-05-22 | 2026-06-01 | 2026-06-05 | 2026-06-06 | 3-Columnar | 14 | 102 |  | 42 | 8171.282 | 401 | 500.7 | 49.1 | 116.9 | 629
24603 - FLORA PPTO C | 564312 | 1066 | Industrializado | Concreto | Placa T1, piso 2, ejes 4-8 / G-L | 2026-05-22 | 2026-06-01 | 2026-05-29 | 2026-06-01 | 3-Columnar | 7 | 102 |  | 42 | 8171.282 | 360 | 449.7 | 44.1 | 105 | 621
24603 - FLORA PPTO C | 564311 | 1065 | Autocompactado | Concreto | Muros T2, piso 4, ejes 4-7 / G-L | 2026-05-21 | 2026-05-29 | 2026-06-04 | 2026-06-06 | 3-Columnar | 14 | 102 |  | 48 | 8171.282 | 465.9 | 581.2 | 57 | 118.8 | 629
24603 - FLORA PPTO C | 564311 | 1065 | Autocompactado | Concreto | Muros T2, piso 4, ejes 4-7 / G-L | 2026-05-21 | 2026-05-29 | 2026-05-28 | 2026-05-29 | 3-Columnar | 7 | 102 |  | 48 | 8171.282 | 392.2 | 489.5 | 48 | 100 | 620
24603 - FLORA PPTO C | 564311 | 1064 | Industrializado | Concreto | Placa T1, piso 2, ejes 4-8 / A-L | 2026-05-21 | 2026-05-29 | 2026-06-04 | 2026-06-06 | 3-Columnar | 14 | 102 |  | 42 | 8171.282 | 428.9 | 535.4 | 52.5 | 125 | 629
24603 - FLORA PPTO C | 564311 | 1064 | Industrializado | Concreto | Placa T1, piso 2, ejes 4-8 / A-L | 2026-05-21 | 2026-05-29 | 2026-05-28 | 2026-05-29 | 3-Columnar | 7 | 102 |  | 42 | 8171.282 | 386.5 | 482.3 | 47.3 | 112.6 | 620
24603 - FLORA PPTO C | 564311 | 1063 | Industrializado | Concreto | Placa T2, piso 5, ejes 9-12 / A-L | 2026-05-21 | 2026-05-29 | 2026-06-04 | 2026-06-06 | 3-Columnar | 14 | 101 |  | 42 | 8011.847 | 353 | 449.7 | 44.1 | 105 | 629
24603 - FLORA PPTO C | 564311 | 1063 | Industrializado | Concreto | Placa T2, piso 5, ejes 9-12 / A-L | 2026-05-21 | 2026-05-29 | 2026-05-28 | 2026-05-29 | 3-Columnar | 7 | 102 |  | 42 | 8171.282 | 337.7 | 421.1 | 41.3 | 98.3 | 620
24603 - FLORA PPTO C | 564311 | 1062 | Plástico | Concreto | Antepechos 1-1 / K piso 1, plataforma 1 | 2026-05-21 | 2026-05-29 | 2026-06-04 | 2026-06-06 | 3-Columnar | 14 | 102 |  | 21 | 8171.282 | 190.4 | 237.6 | 23.3 | 111 | 629
24603 - FLORA PPTO C | 564311 | 1062 | Plástico | Concreto | Antepechos 1-1 / K piso 1, plataforma 1 | 2026-05-21 | 2026-05-29 | 2026-05-28 | 2026-05-29 | 3-Columnar | 7 | 102 |  | 21 | 8171.282 | 170.2 | 212.1 | 20.8 | 99 | 620
24603 - FLORA PPTO C | 564262 | 1017 | No especificado | Concreto | Muros T2 , piso 2, ejes 1 - 4 / A - F | 2026-04-26 | 2026-05-02 | 2026-05-24 | 2026-05-29 | 2-Cónica y dividida | 28 | 101 |  | 48.3 | 8011.847 | 451.5 | 575.1 | 56.4 | 116.8 | 619
24603 - FLORA PPTO C | 564262 | 1017 | No especificado | Concreto | Muros T2 , piso 2, ejes 1 - 4 / A - F | 2026-04-26 | 2026-05-02 | 2026-05-24 | 2026-05-29 | 2-Cónica y dividida | 28 | 100 |  | 48.3 | 7853.982 | 449.7 | 584.3 | 57.3 | 118.6 | 619
24603 - FLORA PPTO C | 564262 | 1017 | No especificado | Concreto | Muros T2 , piso 2, ejes 1 - 4 / A - F | 2026-04-26 | 2026-05-02 | 2026-05-24 | 2026-05-29 | 2-Cónica y dividida | 28 | 101 |  | 48.3 | 8011.847 | 442.3 | 562.9 | 55.2 | 114.3 | 619
24603 - FLORA PPTO C | 564262 | 1016 | No especificado | Concreto | Columnas sotano ejes 7 / H - F plataforma 1 | 2026-04-25 | 2026-05-02 | 2026-05-23 | 2026-05-29 | 2-Cónica y dividida | 28 | 100 |  | 20.7 | 7853.982 | 223.1 | 289.6 | 28.4 | 137.2 | 619
24603 - FLORA PPTO C | 564262 | 1016 | No especificado | Concreto | Columnas sotano ejes 7 / H - F plataforma 1 | 2026-04-25 | 2026-05-02 | 2026-05-23 | 2026-05-29 | 2-Cónica y dividida | 28 | 101 |  | 20.7 | 8011.847 | 221.6 | 282.5 | 27.7 | 133.8 | 619
24603 - FLORA PPTO C | 564262 | 1016 | No especificado | Concreto | Columnas sotano ejes 7 / H - F plataforma 1 | 2026-04-25 | 2026-05-02 | 2026-05-23 | 2026-05-29 | 2-Cónica y dividida | 28 | 100 |  | 20.7 | 7853.982 | 217.5 | 282.5 | 27.7 | 133.8 | 619
24603 - FLORA PPTO C | 564262 | 1015 | No especificado | Concreto | Placa T2, piso 3, ejes 7 ,9 , /A - pasillo ejes 9 - 12 / F - G , piso 3, T2 | 2026-04-24 | 2026-05-02 | 2026-05-22 | 2026-05-29 | 2-Cónica y dividida | 28 | 101 |  | 41.4 | 8011.847 | 368.5 | 469.1 | 46 | 111.1 | 619
24603 - FLORA PPTO C | 564262 | 1015 | No especificado | Concreto | Placa T2, piso 3, ejes 7 ,9 , /A - pasillo ejes 9 - 12 / F - G , piso 3, T2 | 2026-04-24 | 2026-05-02 | 2026-05-22 | 2026-05-29 | 2-Cónica y dividida | 28 | 100 |  | 41.4 | 7853.982 | 366.8 | 476.2 | 46.7 | 112.8 | 619
24603 - FLORA PPTO C | 564262 | 1015 | No especificado | Concreto | Placa T2, piso 3, ejes 7 ,9 , /A - pasillo ejes 9 - 12 / F - G , piso 3, T2 | 2026-04-24 | 2026-05-02 | 2026-05-22 | 2026-05-29 | 2-Cónica y dividida | 28 | 101 |  | 41.4 | 8011.847 | 364.9 | 464 | 45.5 | 109.9 | 619
24603 - FLORA PPTO C | 564262 | 1014 | No especificado | Concreto | Cimentación T1 ejes 11 - 15 / A - 2 | 2026-04-24 | 2026-05-02 | 2026-05-22 | 2026-05-29 | 2-Cónica y dividida | 28 | 100 |  | 31.5 | 7853.982 | 303.8 | 394.6 | 38.7 | 122.9 | 619
24603 - FLORA PPTO C | 564262 | 1014 | No especificado | Concreto | Cimentación T1 ejes 11 - 15 / A - 2 | 2026-04-24 | 2026-05-02 | 2026-05-22 | 2026-05-29 | 2-Cónica y dividida | 28 | 101 |  | 31.5 | 8011.847 | 304.3 | 387.5 | 38 | 120.6 | 619
24603 - FLORA PPTO C | 564262 | 1014 | No especificado | Concreto | Cimentación T1 ejes 11 - 15 / A - 2 | 2026-04-24 | 2026-05-02 | 2026-05-22 | 2026-05-29 | 2-Cónica y dividida | 28 | 100 |  | 31.5 | 7853.982 | 308.9 | 400.7 | 39.3 | 124.8 | 619
24603 - FLORA PPTO C | 564262 | 1013 | No especificado | Concreto | Cimentación T1 ejes 11 - 15 / A - 2 | 2026-04-24 | 2026-05-02 | 2026-05-22 | 2026-05-29 | 2-Cónica y dividida | 28 | 100 |  | 31 | 7853.982 | 287.1 | 373.2 | 36.6 | 118.1 | 619
24603 - FLORA PPTO C | 564262 | 1013 | No especificado | Concreto | Cimentación T1 ejes 11 - 15 / A - 2 | 2026-04-24 | 2026-05-02 | 2026-05-22 | 2026-05-29 | 2-Cónica y dividida | 28 | 101 |  | 31 | 8011.847 | 285.5 | 363 | 35.6 | 114.8 | 619
24603 - FLORA PPTO C | 564262 | 1013 | No especificado | Concreto | Cimentación T1 ejes 11 - 15 / A - 2 | 2026-04-24 | 2026-05-02 | 2026-05-22 | 2026-05-29 | 2-Cónica y dividida | 28 | 100 |  | 31 | 7853.982 | 283.9 | 368.1 | 36.1 | 116.5 | 619
24603 - FLORA PPTO C | 564330 | 1061 | Autocompactado | Concreto | Muros T2, piso 4, ejes 7-9 / G-L | 2026-05-20 | 2026-05-22 | 2026-06-03 | 2026-06-04 | 3-Columnar | 14 | 102 |  | 48 | 8171.282 | 387.6 | 483.3 | 47.4 | 98.8 | 628
24603 - FLORA PPTO C | 564330 | 1061 | Autocompactado | Concreto | Muros T2, piso 4, ejes 7-9 / G-L | 2026-05-20 | 2026-05-22 | 2026-05-27 | 2026-05-28 | 3-Columnar | 7 | 102 |  | 48 | 8171.282 | 340.6 | 425.2 | 41.7 | 86.9 | 618
24603 - FLORA PPTO C | 564330 | 1060 | Autocompactado | Concreto | Muros T1, piso 1, ejes 9-12 / G-L | 2026-05-20 | 2026-05-22 | 2026-06-03 | 2026-06-04 | 3-Columnar | 14 | 101 |  | 48 | 8011.847 | 382.1 | 486.4 | 47.7 | 99.4 | 628
24603 - FLORA PPTO C | 564330 | 1060 | Autocompactado | Concreto | Muros T1, piso 1, ejes 9-12 / G-L | 2026-05-20 | 2026-05-22 | 2026-05-27 | 2026-05-28 | 3-Columnar | 7 | 102 |  | 48 | 8171.282 | 360.4 | 449.7 | 44.1 | 91.9 | 618
24603 - FLORA PPTO C | 564330 | 1059 | Autocompactado | Concreto | Columnas ejes 5-8 / E-G, semisótano plataforma 1 | 2026-05-20 | 2026-05-22 | 2026-06-03 | 2026-06-04 | 3-Columnar | 14 | 102 |  | 21 | 8171.282 | 200.8 | 250.9 | 24.6 | 117.1 | 628
24603 - FLORA PPTO C | 564330 | 1059 | Autocompactado | Concreto | Columnas ejes 5-8 / E-G, semisótano plataforma 1 | 2026-05-20 | 2026-05-22 | 2026-05-27 | 2026-05-28 | 3-Columnar | 7 | 102 |  | 21 | 8171.282 | 162.1 | 201.9 | 19.8 | 94.3 | 618
24603 - FLORA PPTO C | 564270 | 1054 | AUTO | Concreto | Muros T1, piso 1 ejes 7 - 9 / G - L | 2026-05-16 | 2026-05-23 | 2026-06-13 | 2026-06-16 | 2-Cónica y dividida | 28 | 101 |  | 48.3 | 8011.847 | 447.8 | 570 | 55.9 | 115.7 | 637
24603 - FLORA PPTO C | 564270 | 1054 | AUTO | Concreto | Muros T1, piso 1 ejes 7 - 9 / G - L | 2026-05-16 | 2026-05-23 | 2026-06-13 | 2026-06-16 | 2-Cónica y dividida | 28 | 100 |  | 48.3 | 7853.982 | 445.5 | 578.2 | 56.7 | 117.4 | 637
24603 - FLORA PPTO C | 564270 | 1054 | AUTO | Concreto | Muros T1, piso 1 ejes 7 - 9 / G - L | 2026-05-16 | 2026-05-23 | 2026-06-13 | 2026-06-16 | 2-Cónica y dividida | 28 | 101 |  | 48.3 | 8011.847 | 442.8 | 563.9 | 55.3 | 114.5 | 637
24603 - FLORA PPTO C | 564270 | 1053 | PTICO | Concreto | Antepechos ejes 2 - 4 / K, plataforma 1 | 2026-05-16 | 2026-05-23 | 2026-06-13 | 2026-06-16 | 2-Cónica y dividida | 28 | 100 |  | 20.7 | 7853.982 | 225.9 | 293.7 | 28.8 | 139.1 | 637
24603 - FLORA PPTO C | 564270 | 1053 | PTICO | Concreto | Antepechos ejes 2 - 4 / K, plataforma 1 | 2026-05-16 | 2026-05-23 | 2026-06-13 | 2026-06-16 | 2-Cónica y dividida | 28 | 101 |  | 20.7 | 8011.847 | 222.2 | 282.5 | 27.7 | 133.8 | 637
24603 - FLORA PPTO C | 564270 | 1053 | PTICO | Concreto | Antepechos ejes 2 - 4 / K, plataforma 1 | 2026-05-16 | 2026-05-23 | 2026-06-13 | 2026-06-16 | 2-Cónica y dividida | 28 | 100 |  | 20.7 | 7853.982 | 220.8 | 286.5 | 28.1 | 135.7 | 637
24603 - FLORA PPTO C | 564270 | 1052 | INDUS | Concreto | Placa T1, piso 2 ejes 1 - 4 / A - L | 2026-05-15 | 2026-05-23 | 2026-06-12 | 2026-06-12 | 2-Cónica y dividida | 28 | 101 |  | 41.4 | 8011.847 | 407.8 | 519 | 50.9 | 122.9 | 635
24603 - FLORA PPTO C | 564270 | 1052 | INDUS | Concreto | Placa T1, piso 2 ejes 1 - 4 / A - L | 2026-05-15 | 2026-05-23 | 2026-06-12 | 2026-06-12 | 2-Cónica y dividida | 28 | 100 |  | 41.4 | 7853.982 | 405.9 | 527.2 | 51.7 | 124.9 | 635
24603 - FLORA PPTO C | 564270 | 1052 | INDUS | Concreto | Placa T1, piso 2 ejes 1 - 4 / A - L | 2026-05-15 | 2026-05-23 | 2026-06-12 | 2026-06-12 | 2-Cónica y dividida | 28 | 101 |  | 41.4 | 8011.847 | 402.8 | 512.9 | 50.3 | 121.5 | 635
24603 - FLORA PPTO C | 564270 | 1051 | AUTO | Concreto | Muros T2, piso 4, ejes 11 - 12 / A - F | 2026-05-15 | 2026-05-23 | 2026-06-12 | 2026-06-12 | 2-Cónica y dividida | 28 | 100 |  | 48.3 | 7853.982 | 470.8 | 610.8 | 59.9 | 124 | 635
24603 - FLORA PPTO C | 564270 | 1051 | AUTO | Concreto | Muros T2, piso 4, ejes 11 - 12 / A - F | 2026-05-15 | 2026-05-23 | 2026-06-12 | 2026-06-12 | 2-Cónica y dividida | 28 | 101 |  | 48.3 | 8011.847 | 468.9 | 596.5 | 58.5 | 121.1 | 635
24603 - FLORA PPTO C | 564270 | 1051 | AUTO | Concreto | Muros T2, piso 4, ejes 11 - 12 / A - F | 2026-05-15 | 2026-05-23 | 2026-06-12 | 2026-06-12 | 2-Cónica y dividida | 28 | 100 |  | 48.3 | 7853.982 | 466.5 | 605.7 | 59.4 | 123 | 635
24603 - FLORA PPTO C | 564270 | 1050 | AUTO | Concreto | Muros T1, piso 1, ejes 7 - 9 / A - F | 2026-05-15 | 2026-05-23 | 2026-06-12 | 2026-06-12 | 2-Cónica y dividida | 28 | 101 |  | 48.3 | 8011.847 | 442.5 | 562.9 | 55.2 | 114.3 | 635
24603 - FLORA PPTO C | 564270 | 1050 | AUTO | Concreto | Muros T1, piso 1, ejes 7 - 9 / A - F | 2026-05-15 | 2026-05-23 | 2026-06-12 | 2026-06-12 | 2-Cónica y dividida | 28 | 100 |  | 48.3 | 7853.982 | 440.5 | 572.1 | 56.1 | 116.1 | 635
24603 - FLORA PPTO C | 564270 | 1050 | AUTO | Concreto | Muros T1, piso 1, ejes 7 - 9 / A - F | 2026-05-15 | 2026-05-23 | 2026-06-12 | 2026-06-12 | 2-Cónica y dividida | 28 | 101 |  | 48.3 | 8011.847 | 438.8 | 558.8 | 54.8 | 113.5 | 635
24603 - FLORA PPTO C | 564270 | 1049 | PTICO | Concreto | Placa semi sótano ejes 1 - 3 / D - G, plataforma 1 | 2026-05-15 | 2026-05-23 | 2026-06-12 | 2026-06-12 | 2-Cónica y dividida | 28 | 100 |  | 20.7 | 7853.982 | 213.9 | 277.4 | 27.2 | 131.4 | 635
24603 - FLORA PPTO C | 564270 | 1049 | PTICO | Concreto | Placa semi sótano ejes 1 - 3 / D - G, plataforma 1 | 2026-05-15 | 2026-05-23 | 2026-06-12 | 2026-06-12 | 2-Cónica y dividida | 28 | 101 |  | 20.7 | 8011.847 | 217.3 | 276.3 | 27.1 | 130.9 | 635
24603 - FLORA PPTO C | 564270 | 1049 | PTICO | Concreto | Placa semi sótano ejes 1 - 3 / D - G, plataforma 1 | 2026-05-15 | 2026-05-23 | 2026-06-12 | 2026-06-12 | 2-Cónica y dividida | 28 | 100 |  | 20.7 | 7853.982 | 215.9 | 280.4 | 27.5 | 132.9 | 635
24603 - FLORA PPTO C | 560371 | 1059 | AUTO | Concreto | Columnas eje 5-8 E-G, semisótano plataforma 1 | 2026-05-20 | 2026-05-23 | 2026-06-17 | 2026-06-17 | 5-Fractura extremos | 28 | 100 |  | 20.7 | 7853.982 | 225.5 | 292.7 | 28.7 | 138.6 | 639
24603 - FLORA PPTO C | 560371 | 1059 | AUTO | Concreto | Columnas eje 5-8 E-G, semisótano plataforma 1 | 2026-05-20 | 2026-05-23 | 2026-06-17 | 2026-06-17 | 5-Fractura extremos | 28 | 101 |  | 20.7 | 8011.847 | 223.8 | 284.5 | 27.9 | 134.8 | 639
24603 - FLORA PPTO C | 560371 | 1059 | AUTO | Concreto | Columnas eje 5-8 E-G, semisótano plataforma 1 | 2026-05-20 | 2026-05-23 | 2026-06-17 | 2026-06-17 | 5-Fractura extremos | 28 | 100 |  | 20.7 | 7853.982 | 221.8 | 287.6 | 28.2 | 136.2 | 639
24603 - FLORA PPTO C | 560371 | 1058 | INDUS | Concreto | Placa T2, Piso 5, ejes 1-15 A-L | 2026-05-19 | 2026-05-23 | 2026-06-16 | 2026-06-17 | 2-Cónica y dividida | 28 | 101 |  | 41.4 | 8011.847 | 402.6 | 512.9 | 50.3 | 121.5 | 639
24603 - FLORA PPTO C | 560371 | 1058 | INDUS | Concreto | Placa T2, Piso 5, ejes 1-15 A-L | 2026-05-19 | 2026-05-23 | 2026-06-16 | 2026-06-17 | 2-Cónica y dividida | 28 | 100 |  | 41.4 | 7853.982 | 400 | 519 | 50.9 | 122.9 | 639
24603 - FLORA PPTO C | 560371 | 1058 | INDUS | Concreto | Placa T2, Piso 5, ejes 1-15 A-L | 2026-05-19 | 2026-05-23 | 2026-06-16 | 2026-06-17 | 2-Cónica y dividida | 28 | 101 |  | 41.4 | 8011.847 | 394.6 | 502.7 | 49.3 | 119.1 | 639
24603 - FLORA PPTO C | 560371 | 1057 | PTICO | Concreto | Escaleras sótanos, semisótano, plataforma 1 | 2026-05-19 | 2026-05-23 | 2026-06-16 | 2026-06-17 | 2-Cónica y dividida | 28 | 100 |  | 20.7 | 7853.982 | 212.3 | 275.3 | 27 | 130.4 | 639
24603 - FLORA PPTO C | 560371 | 1057 | PTICO | Concreto | Escaleras sótanos, semisótano, plataforma 1 | 2026-05-19 | 2026-05-23 | 2026-06-16 | 2026-06-17 | 2-Cónica y dividida | 28 | 101 |  | 20.7 | 8011.847 | 209.6 | 267.2 | 26.2 | 126.6 | 639
24603 - FLORA PPTO C | 560371 | 1057 | PTICO | Concreto | Escaleras sótanos, semisótano, plataforma 1 | 2026-05-19 | 2026-05-23 | 2026-06-16 | 2026-06-17 | 2-Cónica y dividida | 28 | 100 |  | 20.7 | 7853.982 | 201.6 | 262.1 | 25.7 | 124.2 | 639
24603 - FLORA PPTO C | 560371 | 1056 | C.FLUIDO | Concreto | Columnas ejes 6-7, E-F Semisótano plataforma 1 | 2026-05-16 | 2026-05-23 | 2026-06-13 | 2026-06-16 | 2-Cónica y dividida | 28 | 101 |  | 20.7 | 8011.847 | 251.8 | 320.2 | 31.4 | 151.7 | 637
24603 - FLORA PPTO C | 560371 | 1056 | C.FLUIDO | Concreto | Columnas ejes 6-7, E-F Semisótano plataforma 1 | 2026-05-16 | 2026-05-23 | 2026-06-13 | 2026-06-16 | 2-Cónica y dividida | 28 | 100 |  | 20.7 | 7853.982 | 249.9 | 324.3 | 31.8 | 153.6 | 637
24603 - FLORA PPTO C | 560371 | 1056 | C.FLUIDO | Concreto | Columnas ejes 6-7, E-F Semisótano plataforma 1 | 2026-05-16 | 2026-05-23 | 2026-06-13 | 2026-06-16 | 2-Cónica y dividida | 28 | 101 |  | 20.7 | 8011.847 | 247.6 | 315.1 | 30.9 | 149.3 | 637
24603 - FLORA PPTO C | 560371 | 1055 | AUTO | Concreto | Muros T2, Piso 4, Ejes 9-1, A-F | 2026-05-16 | 2026-05-23 | 2026-06-13 | 2026-06-16 | 2-Cónica y dividida | 28 | 100 |  | 48.3 | 7853.982 | 483.5 | 628.1 | 61.6 | 127.5 | 637
24603 - FLORA PPTO C | 560371 | 1055 | AUTO | Concreto | Muros T2, Piso 4, Ejes 9-1, A-F | 2026-05-16 | 2026-05-23 | 2026-06-13 | 2026-06-16 | 2-Cónica y dividida | 28 | 101 |  | 48.3 | 8011.847 | 481.5 | 612.9 | 60.1 | 124.4 | 637
24603 - FLORA PPTO C | 560371 | 1055 | AUTO | Concreto | Muros T2, Piso 4, Ejes 9-1, A-F | 2026-05-16 | 2026-05-23 | 2026-06-13 | 2026-06-16 | 2-Cónica y dividida | 28 | 100 |  | 48.3 | 7853.982 | 479.8 | 623 | 61.1 | 126.5 | 637
24603 - FLORA PPTO C | 560372 | 1065 | AUTO | Concreto | Muros T2, piso 4, Ejes 4-7 G-L | 2026-05-21 | 2026-05-23 | 2026-06-18 | 2026-06-19 | 2-Cónica y dividida | 28 | 101 |  | 48.3 | 8011.847 | 540.8 | 688.3 | 67.5 | 139.8 | 641
24603 - FLORA PPTO C | 560372 | 1065 | AUTO | Concreto | Muros T2, piso 4, Ejes 4-7 G-L | 2026-05-21 | 2026-05-23 | 2026-06-18 | 2026-06-19 | 2-Cónica y dividida | 28 | 100 |  | 48.3 | 7853.982 | 538.8 | 699.5 | 68.6 | 142 | 641
24603 - FLORA PPTO C | 560372 | 1065 | AUTO | Concreto | Muros T2, piso 4, Ejes 4-7 G-L | 2026-05-21 | 2026-05-23 | 2026-06-18 | 2026-06-19 | 2-Cónica y dividida | 28 | 101 |  | 48.3 | 8011.847 | 536.9 | 683.2 | 67 | 138.7 | 641
24603 - FLORA PPTO C | 560372 | 1064 | INDUS | Concreto | Placa T1, Piso 2, Ejes 4-8 A-L | 2026-05-21 | 2026-05-23 | 2026-06-18 | 2026-06-19 | 5-Fractura extremos | 28 | 100 |  | 41.4 | 7853.982 | 473.3 | 614.9 | 60.3 | 145.7 | 641
24603 - FLORA PPTO C | 560372 | 1064 | INDUS | Concreto | Placa T1, Piso 2, Ejes 4-8 A-L | 2026-05-21 | 2026-05-23 | 2026-06-18 | 2026-06-19 | 5-Fractura extremos | 28 | 101 |  | 41.4 | 8011.847 | 471.8 | 600.6 | 58.9 | 142.3 | 641
24603 - FLORA PPTO C | 560372 | 1064 | INDUS | Concreto | Placa T1, Piso 2, Ejes 4-8 A-L | 2026-05-21 | 2026-05-23 | 2026-06-18 | 2026-06-19 | 5-Fractura extremos | 28 | 100 |  | 41.4 | 7853.982 | 469.5 | 609.8 | 59.8 | 144.4 | 641
24603 - FLORA PPTO C | 560372 | 1063 | INDUS | Concreto | Placa T2, Piso 5, Ejes 9-12 A-L | 2026-05-21 | 2026-05-23 | 2026-06-18 | 2026-06-19 | 2-Cónica y dividida | 28 | 101 |  | 41.4 | 8011.847 | 377.8 | 481.3 | 47.2 | 114 | 641
24603 - FLORA PPTO C | 560372 | 1063 | INDUS | Concreto | Placa T2, Piso 5, Ejes 9-12 A-L | 2026-05-21 | 2026-05-23 | 2026-06-18 | 2026-06-19 | 2-Cónica y dividida | 28 | 100 |  | 41.4 | 7853.982 | 375.8 | 487.4 | 47.8 | 115.5 | 641
24603 - FLORA PPTO C | 560372 | 1063 | INDUS | Concreto | Placa T2, Piso 5, Ejes 9-12 A-L | 2026-05-21 | 2026-05-23 | 2026-06-18 | 2026-06-19 | 2-Cónica y dividida | 28 | 101 |  | 41.4 | 8011.847 | 372.5 | 474.2 | 46.5 | 112.3 | 641
24603 - FLORA PPTO C | 560372 | 1062 | PTICO | Concreto | Ante pechos eje I-I a Piso 1, plataforma 1 | 2026-05-21 | 2026-05-23 | 2026-06-18 | 2026-06-19 | 2-Cónica y dividida | 28 | 100 |  | 20.7 | 7853.982 | 225.5 | 292.7 | 28.7 | 138.6 | 641
24603 - FLORA PPTO C | 560372 | 1062 | PTICO | Concreto | Ante pechos eje I-I a Piso 1, plataforma 1 | 2026-05-21 | 2026-05-23 | 2026-06-18 | 2026-06-19 | 2-Cónica y dividida | 28 | 101 |  | 20.7 | 8011.847 | 222.5 | 283.5 | 27.8 | 134.3 | 641
24603 - FLORA PPTO C | 560372 | 1062 | PTICO | Concreto | Ante pechos eje I-I a Piso 1, plataforma 1 | 2026-05-21 | 2026-05-23 | 2026-06-18 | 2026-06-19 | 2-Cónica y dividida | 28 | 100 |  | 20.7 | 7853.982 | 220.8 | 286.5 | 28.1 | 135.7 | 641
24603 - FLORA PPTO C | 560372 | 1061 | AUTO | Concreto | Muros T2, Piso 4, Ejes 7-9 G-L | 2026-05-20 | 2026-05-23 | 2026-06-17 | 2026-06-17 | 2-Cónica y dividida | 28 | 101 |  | 48.3 | 8011.847 | 465.8 | 592.5 | 58.1 | 120.3 | 639
24603 - FLORA PPTO C | 560372 | 1061 | AUTO | Concreto | Muros T2, Piso 4, Ejes 7-9 G-L | 2026-05-20 | 2026-05-23 | 2026-06-17 | 2026-06-17 | 2-Cónica y dividida | 28 | 100 |  | 48.3 | 7853.982 | 462.8 | 600.6 | 58.9 | 121.9 | 639
24603 - FLORA PPTO C | 560372 | 1061 | AUTO | Concreto | Muros T2, Piso 4, Ejes 7-9 G-L | 2026-05-20 | 2026-05-23 | 2026-06-17 | 2026-06-17 | 2-Cónica y dividida | 28 | 101 |  | 48.3 | 8011.847 | 460.8 | 586.3 | 57.5 | 119 | 639
24603 - FLORA PPTO C | 560372 | 1060 | AUTO | Concreto | Muros T1, Piso 1, Ejes 9-12 G-L | 2026-05-20 | 2026-05-23 | 2026-06-17 | 2026-06-17 | 2-Cónica y dividida | 28 | 100 |  | 48.3 | 7853.982 | 452.8 | 588.4 | 57.7 | 119.5 | 639
24603 - FLORA PPTO C | 560372 | 1060 | AUTO | Concreto | Muros T1, Piso 1, Ejes 9-12 G-L | 2026-05-20 | 2026-05-23 | 2026-06-17 | 2026-06-17 | 2-Cónica y dividida | 28 | 101 |  | 48.3 | 8011.847 | 450.8 | 574.1 | 56.3 | 116.6 | 639
24603 - FLORA PPTO C | 560372 | 1060 | AUTO | Concreto | Muros T1, Piso 1, Ejes 9-12 G-L | 2026-05-20 | 2026-05-23 | 2026-06-17 | 2026-06-17 | 2-Cónica y dividida | 28 | 100 |  | 48.3 | 7853.982 | 448.9 | 583.3 | 57.2 | 118.4 | 639
24603 - FLORA PPTO C | 564329 | 1058 | Industrializado | Concreto | Placa T2, piso 5, ejes 12-15 / A-L | 2026-05-19 | 2026-05-23 | 2026-06-02 | 2026-06-03 | 3-Columnar | 14 | 102 |  | 42 | 8171.282 | 366.5 | 457.9 | 44.9 | 106.9 | 626
24603 - FLORA PPTO C | 564329 | 1058 | Industrializado | Concreto | Placa T2, piso 5, ejes 12-15 / A-L | 2026-05-19 | 2026-05-23 | 2026-05-26 | 2026-05-26 | 3-Columnar | 7 | 102 |  | 42 | 8171.282 | 311.5 | 388.5 | 38.1 | 90.7 | 616
24603 - FLORA PPTO C | 564329 | 1057 | Plástico | Concreto | Escalera sótano/ semisótano plataforma 1 | 2026-05-19 | 2026-05-23 | 2026-06-02 | 2026-06-03 | 3-Columnar | 14 | 102 |  | 21 | 8171.282 | 175.8 | 219.2 | 21.5 | 102.4 | 626
24603 - FLORA PPTO C | 564329 | 1057 | Plástico | Concreto | Escalera sótano/ semisótano plataforma 1 | 2026-05-19 | 2026-05-23 | 2026-05-26 | 2026-05-26 | 3-Columnar | 7 | 102 |  | 21 | 8171.282 | 151.5 | 188.6 | 18.5 | 88.1 | 616
24603 - FLORA PPTO C | 564329 | 1056 | C. Fluido | Concreto | Columnas ejes 6-7 / E-F, semisótano plataforma 1 | 2026-05-16 | 2026-05-23 | 2026-05-30 | 2026-06-02 | 3-Columnar | 14 | 102 |  | 21 | 8171.282 | 207.9 | 259 | 25.4 | 121 | 623
24603 - FLORA PPTO C | 564329 | 1056 | C. Fluido | Concreto | Columnas ejes 6-7 / E-F, semisótano plataforma 1 | 2026-05-16 | 2026-05-23 | 2026-05-23 | 2026-05-25 | 3-Columnar | 7 | 102 |  | 21 | 8171.282 | 140.8 | 175.4 | 17.2 | 81.9 | 613
24603 - FLORA PPTO C | 564328 | 1055 | Autocompactado | Concreto | Muros T2, piso 4, ejes 9-11 / A-F | 2026-05-16 | 2026-05-23 | 2026-05-30 | 2026-06-02 | 3-Columnar | 14 | 102 |  | 48 | 8171.282 | 390.9 | 487.4 | 47.8 | 99.6 | 623
24603 - FLORA PPTO C | 564328 | 1055 | Autocompactado | Concreto | Muros T2, piso 4, ejes 9-11 / A-F | 2026-05-16 | 2026-05-23 | 2026-05-23 | 2026-05-25 | 3-Columnar | 7 | 102 |  | 48 | 8171.282 | 306.6 | 382.4 | 37.5 | 78.1 | 613
24603 - FLORA PPTO C | 564328 | 1054 | Autocompactado | Concreto | Muros T1, piso 1, ejes 7-9 / G-L | 2026-05-16 | 2026-05-23 | 2026-05-30 | 2026-06-02 | 3-Columnar | 14 | 102 |  | 48 | 8171.282 | 400.3 | 499.7 | 49 | 102.1 | 623
24603 - FLORA PPTO C | 564328 | 1054 | Autocompactado | Concreto | Muros T1, piso 1, ejes 7-9 / G-L | 2026-05-16 | 2026-05-23 | 2026-05-23 | 2026-05-25 | 3-Columnar | 7 | 102 |  | 48 | 8171.282 | 353.4 | 440.5 | 43.2 | 90 | 613
24603 - FLORA PPTO C | 564328 | 1053 | Plástico | Concreto | Antepechos ejes 2-4 / K, plataforma 1 | 2026-05-16 | 2026-05-23 | 2026-05-30 | 2026-06-02 | 3-Columnar | 14 | 102 |  | 21 | 8171.282 | 190.3 | 237.6 | 23.3 | 111 | 623
24603 - FLORA PPTO C | 564328 | 1053 | Plástico | Concreto | Antepechos ejes 2-4 / K, plataforma 1 | 2026-05-16 | 2026-05-23 | 2026-05-23 | 2026-05-25 | 3-Columnar | 7 | 102 |  | 21 | 8171.282 | 160.5 | 199.9 | 19.6 | 93.3 | 613
24603 - FLORA PPTO C | 564327 | 1052 | Industrializado | Concreto | Placa T1, piso 2, ejes 1-4 / A-L | 2026-05-15 | 2026-05-23 | 2026-05-29 | 2026-06-01 | 3-Columnar | 14 | 102 |  | 42 | 8171.282 | 345.1 | 430.3 | 42.2 | 100.5 | 621
24603 - FLORA PPTO C | 564327 | 1052 | Industrializado | Concreto | Placa T1, piso 2, ejes 1-4 / A-L | 2026-05-15 | 2026-05-23 | 2026-05-22 | 2026-05-25 | 3-Columnar | 7 | 102 |  | 42 | 8171.282 | 306.1 | 382.4 | 37.5 | 89.3 | 613
24603 - FLORA PPTO C | 564327 | 1051 | Autocompactado | Concreto | Muros T2, piso 4, ejes 9-11 / G-L y 11-12 / A-F | 2026-05-15 | 2026-05-23 | 2026-05-29 | 2026-06-01 | 3-Columnar | 14 | 102 |  | 48 | 8171.282 | 414.2 | 517 | 50.7 | 105.6 | 621
24603 - FLORA PPTO C | 564327 | 1051 | Autocompactado | Concreto | Muros T2, piso 4, ejes 9-11 / G-L y 11-12 / A-F | 2026-05-15 | 2026-05-23 | 2026-05-22 | 2026-05-25 | 3-Columnar | 7 | 102 |  | 48 | 8171.282 | 366.6 | 457.9 | 44.9 | 93.5 | 613
24603 - FLORA PPTO C | 564327 | 1050 | Autocompactado | Concreto | Muros T1, piso 1, ejes 7-9 / A-F | 2026-05-15 | 2026-05-23 | 2026-05-29 | 2026-06-01 | 3-Columnar | 14 | 102 |  | 48 | 8171.282 | 407.5 | 508.8 | 49.9 | 104 | 621
24603 - FLORA PPTO C | 564327 | 1050 | Autocompactado | Concreto | Muros T1, piso 1, ejes 7-9 / A-F | 2026-05-15 | 2026-05-23 | 2026-05-22 | 2026-05-25 | 4-Transversal | 7 | 102 |  | 48 | 8171.282 | 300.6 | 375.3 | 36.8 | 76.7 | 613
24603 - FLORA PPTO C | 564327 | 1049 | Plástico | Concreto | Placa semisótano ejes 1-3 / D-G, plataforma 1 | 2026-05-15 | 2026-05-23 | 2026-05-29 | 2026-06-01 | 3-Columnar | 14 | 101 |  | 21 | 8011.847 | 186.8 | 237.6 | 23.3 | 111 | 621
24603 - FLORA PPTO C | 564327 | 1049 | Plástico | Concreto | Placa semisótano ejes 1-3 / D-G, plataforma 1 | 2026-05-15 | 2026-05-23 | 2026-05-22 | 2026-05-25 | 3-Columnar | 7 | 102 |  | 21 | 8171.282 | 180.5 | 225.4 | 22.1 | 105.2 | 613
24603 - FLORA PPTO C | 564326 | 1048 | Industrializado | Concreto | Placa T2, piso 4, ejes 1-4 / A-L | 2026-05-14 | 2026-05-19 | 2026-05-28 | 2026-05-29 | 3-Columnar | 14 | 102 |  | 42 | 8171.282 | 355.8 | 443.6 | 43.5 | 103.6 | 620
24603 - FLORA PPTO C | 564326 | 1048 | Industrializado | Concreto | Placa T2, piso 4, ejes 1-4 / A-L | 2026-05-14 | 2026-05-19 | 2026-05-21 | 2026-05-22 | 3-Columnar | 7 | 102 |  | 42 | 8171.282 | 332.7 | 415 | 40.7 | 96.9 | 612
24603 - FLORA PPTO C | 564326 | 1047 | Autocompactado | Concreto | Muros T2, piso 4, ejes 12-15 / A-L | 2026-05-14 | 2026-05-19 | 2026-05-28 | 2026-05-29 | 3-Columnar | 14 | 102 |  | 48 | 8171.282 | 370.1 | 461.9 | 45.3 | 94.4 | 620
24603 - FLORA PPTO C | 564326 | 1047 | Autocompactado | Concreto | Muros T2, piso 4, ejes 12-15 / A-L | 2026-05-14 | 2026-05-19 | 2026-05-21 | 2026-05-22 | 4-Transversal | 7 | 102 |  | 48 | 8171.282 | 303.7 | 379.3 | 37.2 | 77.5 | 612
24603 - FLORA PPTO C | 564325 | 1046 | Autocompactado | Concreto | Muros T1, piso 1, ejes 4-7 / A-D | 2026-05-13 | 2026-05-19 | 2026-05-27 | 2026-05-28 | 3-Columnar | 14 | 102 |  | 48 | 8171.282 | 399.4 | 498.6 | 48.9 | 101.9 | 618
24603 - FLORA PPTO C | 564325 | 1046 | Autocompactado | Concreto | Muros T1, piso 1, ejes 4-7 / A-D | 2026-05-13 | 2026-05-19 | 2026-05-20 | 2026-05-21 | 3-Columnar | 7 | 102 |  | 48 | 8171.282 | 270.4 | 337.5 | 33.1 | 69 | 609
24603 - FLORA PPTO C | 552557 | M106 | No especificado | Mortero | Piso 27 torre 3 | 2026-05-11 | 2026-05-16 | 2026-06-08 | 2026-06-09 | 2-Cónica y dividida | 28 | 75 |  | 10 | 4417.865 | 75.3 | 173.4 | 17 | 170 | 630
24603 - FLORA PPTO C | 552557 | M106 | No especificado | Mortero | Piso 27 torre 3 | 2026-05-11 | 2026-05-16 | 2026-06-08 | 2026-06-09 | 2-Cónica y dividida | 28 | 76 |  | 10 | 4536.46 | 74.9 | 168.3 | 16.5 | 165 | 630
24603 - FLORA PPTO C | 552557 | M106 | No especificado | Mortero | Piso 27 torre 3 | 2026-05-11 | 2026-05-16 | 2026-06-08 | 2026-06-09 | 2-Cónica y dividida | 28 | 75 |  | 10 | 4417.865 | 73.7 | 170.3 | 16.7 | 167 | 630
24603 - FLORA PPTO C | 552557 | M106 | No especificado | Mortero | Piso 27 torre 3 | 2026-05-11 | 2026-05-16 | 2026-05-25 | 2026-05-26 | 2-Cónica y dividida | 14 | 76 |  | 10 | 4536.46 | 62.6 | 140.7 | 13.8 | 138 | 615
24603 - FLORA PPTO C | 552557 | M106 | No especificado | Mortero | Piso 27 torre 3 | 2026-05-11 | 2026-05-16 | 2026-05-18 | 2026-05-22 | 2-Cónica y dividida | 7 | 75 |  | 10 | 4417.865 | 52.4 | 121.3 | 11.9 | 119 | 611
24603 - FLORA PPTO C | 552557 | G106 | No especificado | Grouting | Piso 27 torre 3 | 2026-05-11 | 2026-05-16 | 2026-06-08 | 2026-06-09 | 2-Cónica y dividida | 28 | 100 |  | 10 | 7853.982 | 144 | 186.6 | 18.3 | 183 | 630
24603 - FLORA PPTO C | 552557 | G106 | No especificado | Grouting | Piso 27 torre 3 | 2026-05-11 | 2026-05-16 | 2026-06-08 | 2026-06-09 | 2-Cónica y dividida | 28 | 101 |  | 10 | 8011.847 | 151.6 | 192.7 | 18.9 | 189 | 630
24603 - FLORA PPTO C | 552557 | G106 | No especificado | Grouting | Piso 27 torre 3 | 2026-05-11 | 2026-05-16 | 2026-06-08 | 2026-06-09 | 2-Cónica y dividida | 28 | 100 |  | 10 | 7853.982 | 149.6 | 193.7 | 19 | 190 | 630
24603 - FLORA PPTO C | 552557 | G106 | No especificado | Grouting | Piso 27 torre 3 | 2026-05-11 | 2026-05-16 | 2026-05-25 | 2026-05-26 | 2-Cónica y dividida | 14 | 101 |  | 10 | 8011.847 | 129.5 | 165.2 | 16.2 | 162 | 615
24603 - FLORA PPTO C | 552557 | G106 | No especificado | Grouting | Piso 27 torre 3 | 2026-05-11 | 2026-05-16 | 2026-05-18 | 2026-05-22 | 2-Cónica y dividida | 7 | 100 |  | 10 | 7853.982 | 113.4 | 146.8 | 14.4 | 144 | 611
24603 - FLORA PPTO C | 552557 | M105 | No especificado | Mortero | Piso 27 torre 3 | 2026-05-11 | 2026-05-16 | 2026-06-08 | 2026-06-09 | 2-Cónica y dividida | 28 | 75 |  | 10 | 4417.865 | 83.4 | 192.7 | 18.9 | 189 | 630
24603 - FLORA PPTO C | 552557 | M105 | No especificado | Mortero | Piso 27 torre 3 | 2026-05-11 | 2026-05-16 | 2026-06-08 | 2026-06-09 | 2-Cónica y dividida | 28 | 76 |  | 10 | 4536.46 | 82.7 | 185.6 | 18.2 | 182 | 630
24603 - FLORA PPTO C | 552557 | M105 | No especificado | Mortero | Piso 27 torre 3 | 2026-05-11 | 2026-05-16 | 2026-06-08 | 2026-06-09 | 2-Cónica y dividida | 28 | 75 |  | 10 | 4417.865 | 81.2 | 187.6 | 18.4 | 184 | 630
24603 - FLORA PPTO C | 552557 | M105 | No especificado | Mortero | Piso 27 torre 3 | 2026-05-11 | 2026-05-16 | 2026-05-25 | 2026-05-26 | 2-Cónica y dividida | 14 | 76 |  | 10 | 4536.46 | 69.2 | 156 | 15.3 | 153 | 615
24603 - FLORA PPTO C | 552557 | M105 | No especificado | Mortero | Piso 27 torre 3 | 2026-05-11 | 2026-05-16 | 2026-05-18 | 2026-05-22 | 2-Cónica y dividida | 7 | 75 |  | 10 | 4417.865 | 60.5 | 139.7 | 13.7 | 137 | 611
24603 - FLORA PPTO C | 552557 | G105 | No especificado | Grouting | Piso 27 torre 3 | 2026-05-11 | 2026-05-16 | 2026-06-08 | 2026-06-09 | 5-Fractura extremos | 28 | 100 |  | 10 | 7853.982 | 153.9 | 199.9 | 19.6 | 196 | 630
24603 - FLORA PPTO C | 552557 | G105 | No especificado | Grouting | Piso 27 torre 3 | 2026-05-11 | 2026-05-16 | 2026-06-08 | 2026-06-09 | 5-Fractura extremos | 28 | 101 |  | 10 | 8011.847 | 158 | 200.9 | 19.7 | 197 | 630
24603 - FLORA PPTO C | 552557 | G105 | No especificado | Grouting | Piso 27 torre 3 | 2026-05-11 | 2026-05-16 | 2026-06-08 | 2026-06-09 | 5-Fractura extremos | 28 | 100 |  | 10 | 7853.982 | 154.6 | 200.9 | 19.7 | 197 | 630
24603 - FLORA PPTO C | 552557 | G105 | No especificado | Grouting | Piso 27 torre 3 | 2026-05-11 | 2026-05-16 | 2026-05-25 | 2026-05-26 | 5-Fractura extremos | 14 | 101 |  | 10 | 8011.847 | 135.9 | 173.4 | 17 | 170 | 615
24603 - FLORA PPTO C | 552557 | G105 | No especificado | Grouting | Piso 27 torre 3 | 2026-05-11 | 2026-05-16 | 2026-05-18 | 2026-05-22 | 5-Fractura extremos | 7 | 100 |  | 10 | 7853.982 | 121.6 | 158.1 | 15.5 | 155 | 611
24603 - FLORA PPTO C | 552558 | M108 | No especificado | Mortero | Piso 27 Torre 4 | 2026-05-13 | 2026-05-16 | 2026-06-10 | 2026-06-10 | 2-Cónica y dividida | 28 | 75 |  | 10 | 4417.865 | 73.9 | 170.3 | 16.7 | 167 | 632
24603 - FLORA PPTO C | 552558 | M108 | No especificado | Mortero | Piso 27 Torre 4 | 2026-05-13 | 2026-05-16 | 2026-06-10 | 2026-06-10 | 2-Cónica y dividida | 28 | 76 |  | 10 | 4536.46 | 73.4 | 165.2 | 16.2 | 162 | 632
24603 - FLORA PPTO C | 552558 | M108 | No especificado | Mortero | Piso 27 Torre 4 | 2026-05-13 | 2026-05-16 | 2026-06-10 | 2026-06-10 | 2-Cónica y dividida | 28 | 75 |  | 10 | 4417.865 | 71.8 | 166.2 | 16.3 | 163 | 632
24603 - FLORA PPTO C | 552558 | M108 | No especificado | Mortero | Piso 27 Torre 4 | 2026-05-13 | 2026-05-16 | 2026-05-27 | 2026-05-27 | 2-Cónica y dividida | 14 | 76 |  | 10 | 4536.46 | 67.7 | 151.9 | 14.9 | 149 | 617
24603 - FLORA PPTO C | 552558 | M108 | No especificado | Mortero | Piso 27 Torre 4 | 2026-05-13 | 2026-05-16 | 2026-05-20 | 2026-05-22 | 2-Cónica y dividida | 7 | 76 |  | 10 | 4536.46 | 56.9 | 127.5 | 12.5 | 125 | 611
24603 - FLORA PPTO C | 552558 | G108 | No especificado | Grouting | Piso 27 Torre 4 | 2026-05-13 | 2026-05-16 | 2026-06-10 | 2026-06-10 | 2-Cónica y dividida | 28 | 100 |  | 10 | 7853.982 | 143.5 | 186.6 | 18.3 | 183 | 632
24603 - FLORA PPTO C | 552558 | G108 | No especificado | Grouting | Piso 27 Torre 4 | 2026-05-13 | 2026-05-16 | 2026-06-10 | 2026-06-10 | 2-Cónica y dividida | 28 | 101 |  | 10 | 8011.847 | 141.8 | 180.5 | 17.7 | 177 | 632
24603 - FLORA PPTO C | 552558 | G108 | No especificado | Grouting | Piso 27 Torre 4 | 2026-05-13 | 2026-05-16 | 2026-06-10 | 2026-06-10 | 2-Cónica y dividida | 28 | 100 |  | 10 | 7853.982 | 139.8 | 181.5 | 17.8 | 178 | 632
24603 - FLORA PPTO C | 552558 | G108 | No especificado | Grouting | Piso 27 Torre 4 | 2026-05-13 | 2026-05-16 | 2026-05-27 | 2026-05-27 | 2-Cónica y dividida | 14 | 101 |  | 10 | 8011.847 | 123.6 | 157 | 15.4 | 154 | 617
24603 - FLORA PPTO C | 552558 | G108 | No especificado | Grouting | Piso 27 Torre 4 | 2026-05-13 | 2026-05-16 | 2026-05-20 | 2026-05-22 | 2-Cónica y dividida | 7 | 100 |  | 10 | 7853.982 | 101.9 | 132.6 | 13 | 130 | 611
24603 - FLORA PPTO C | 552558 | M107 | No especificado | Mortero | Piso 27 Torre 4 | 2026-05-13 | 2026-05-16 | 2026-06-10 | 2026-06-10 | 2-Cónica y dividida | 28 | 75 |  | 10 | 4417.865 | 70.9 | 163.2 | 16 | 160 | 632
24603 - FLORA PPTO C | 552558 | M107 | No especificado | Mortero | Piso 27 Torre 4 | 2026-05-13 | 2026-05-16 | 2026-06-10 | 2026-06-10 | 2-Cónica y dividida | 28 | 76 |  | 10 | 4536.46 | 69.3 | 156 | 15.3 | 153 | 632
24603 - FLORA PPTO C | 552558 | M107 | No especificado | Mortero | Piso 27 Torre 4 | 2026-05-13 | 2026-05-16 | 2026-06-10 | 2026-06-10 | 2-Cónica y dividida | 28 | 75 |  | 10 | 4417.865 | 72.3 | 167.2 | 16.4 | 164 | 632
24603 - FLORA PPTO C | 552558 | M107 | No especificado | Mortero | Piso 27 Torre 4 | 2026-05-13 | 2026-05-16 | 2026-05-27 | 2026-05-27 | 2-Cónica y dividida | 14 | 76 |  | 10 | 4536.46 | 64.9 | 145.8 | 14.3 | 143 | 617
24603 - FLORA PPTO C | 552558 | M107 | No especificado | Mortero | Piso 27 Torre 4 | 2026-05-13 | 2026-05-16 | 2026-05-20 | 2026-05-22 | 2-Cónica y dividida | 7 | 76 |  | 10 | 4536.46 | 54.9 | 123.4 | 12.1 | 121 | 611
24603 - FLORA PPTO C | 552558 | G107 | No especificado | Grouting | Piso 27 Torre 4 | 2026-05-13 | 2026-05-16 | 2026-06-10 | 2026-06-10 | 2-Cónica y dividida | 28 | 100 |  | 10 | 7853.982 | 139.5 | 181.5 | 17.8 | 178 | 632
24603 - FLORA PPTO C | 552558 | G107 | No especificado | Grouting | Piso 27 Torre 4 | 2026-05-13 | 2026-05-16 | 2026-06-10 | 2026-06-10 | 2-Cónica y dividida | 28 | 101 |  | 10 | 8011.847 | 137.8 | 175.4 | 17.2 | 172 | 632
24603 - FLORA PPTO C | 552558 | G107 | No especificado | Grouting | Piso 27 Torre 4 | 2026-05-13 | 2026-05-16 | 2026-06-10 | 2026-06-10 | 2-Cónica y dividida | 28 | 100 |  | 10 | 7853.982 | 135.9 | 176.4 | 17.3 | 173 | 632
24603 - FLORA PPTO C | 552558 | G107 | No especificado | Grouting | Piso 27 Torre 4 | 2026-05-13 | 2026-05-16 | 2026-05-27 | 2026-05-27 | 2-Cónica y dividida | 14 | 101 |  | 10 | 8011.847 | 121.3 | 154 | 15.1 | 151 | 617
24603 - FLORA PPTO C | 552558 | G107 | No especificado | Grouting | Piso 27 Torre 4 | 2026-05-13 | 2026-05-16 | 2026-05-20 | 2026-05-22 | 2-Cónica y dividida | 7 | 100 |  | 10 | 7853.982 | 100.2 | 130.5 | 12.8 | 128 | 611
24603 - FLORA PPTO C | 552556 | M - 104 | No especificado | Mortero | Piso 26 - T4 | 2026-05-08 | 2026-05-09 | 2026-06-05 | 2026-06-09 | 2-Cónica y dividida | 28 | 75 |  | 10 | 4417.865 | 86.2 | 198.8 | 19.5 | 195 | 630
24603 - FLORA PPTO C | 552556 | M - 104 | No especificado | Mortero | Piso 26 - T4 | 2026-05-08 | 2026-05-09 | 2026-06-05 | 2026-06-09 | 2-Cónica y dividida | 28 | 76 |  | 10 | 4536.46 | 85.6 | 192.7 | 18.9 | 189 | 630
24603 - FLORA PPTO C | 552556 | M - 104 | No especificado | Mortero | Piso 26 - T4 | 2026-05-08 | 2026-05-09 | 2026-06-05 | 2026-06-09 | 2-Cónica y dividida | 28 | 75 |  | 10 | 4417.865 | 84.2 | 194.8 | 19.1 | 191 | 630
24603 - FLORA PPTO C | 552556 | M - 104 | No especificado | Mortero | Piso 26 - T4 | 2026-05-08 | 2026-05-09 | 2026-05-22 | 2026-06-02 | 2-Cónica y dividida | 14 | 76 |  | 10 | 4536.46 | 68.8 | 155 | 15.2 | 152 | 624
24603 - FLORA PPTO C | 552556 | M - 104 | No especificado | Mortero | Piso 26 - T4 | 2026-05-08 | 2026-05-09 | 2026-05-15 | 2026-06-02 | 2-Cónica y dividida | 7 | 75 |  | 10 | 4417.865 | 54.9 | 126.4 | 12.4 | 124 | 624
24603 - FLORA PPTO C | 552556 | G - 104 | No especificado | Grouting | Piso 26 - T4 | 2026-05-08 | 2026-05-09 | 2026-06-05 | 2026-06-09 | 2-Cónica y dividida | 28 | 101 |  | 10 | 8011.847 | 150.8 | 191.7 | 18.8 | 188 | 630
24603 - FLORA PPTO C | 552556 | G - 104 | No especificado | Grouting | Piso 26 - T4 | 2026-05-08 | 2026-05-09 | 2026-06-05 | 2026-06-09 | 2-Cónica y dividida | 28 | 100 |  | 10 | 7853.982 | 148.9 | 193.7 | 19 | 190 | 630
24603 - FLORA PPTO C | 552556 | G - 104 | No especificado | Grouting | Piso 26 - T4 | 2026-05-08 | 2026-05-09 | 2026-06-05 | 2026-06-09 | 2-Cónica y dividida | 28 | 101 |  | 10 | 8011.847 | 156.8 | 199.9 | 19.6 | 196 | 630
24603 - FLORA PPTO C | 552556 | G - 104 | No especificado | Grouting | Piso 26 - T4 | 2026-05-08 | 2026-05-09 | 2026-05-22 | 2026-05-25 | 2-Cónica y dividida | 14 | 100 |  | 10 | 7853.982 | 124.9 | 162.1 | 15.9 | 159 | 614
24603 - FLORA PPTO C | 552556 | G - 104 | No especificado | Grouting | Piso 26 - T4 | 2026-05-08 | 2026-05-09 | 2026-05-14 | 2026-05-22 | 2-Cónica y dividida | 7 | 101 |  | 10 | 8011.847 | 102.5 | 130.5 | 12.8 | 128 | 610
24603 - FLORA PPTO C | 552556 | M - 103 | No especificado | Mortero | Piso 26 - T4 | 2026-05-08 | 2026-05-09 | 2026-06-05 | 2026-06-09 | 2-Cónica y dividida | 28 | 75 |  | 10 | 4417.865 | 79.4 | 183.5 | 18 | 180 | 630
24603 - FLORA PPTO C | 552556 | M - 103 | No especificado | Mortero | Piso 26 - T4 | 2026-05-08 | 2026-05-09 | 2026-06-05 | 2026-06-09 | 2-Cónica y dividida | 28 | 76 |  | 10 | 4536.46 | 78.6 | 176.4 | 17.3 | 173 | 630
24603 - FLORA PPTO C | 552556 | M - 103 | No especificado | Mortero | Piso 26 - T4 | 2026-05-08 | 2026-05-09 | 2026-06-05 | 2026-06-09 | 2-Cónica y dividida | 28 | 75 |  | 10 | 4417.865 | 77.2 | 178.5 | 17.5 | 175 | 630
24603 - FLORA PPTO C | 552556 | M - 103 | No especificado | Mortero | Piso 26 - T4 | 2026-05-08 | 2026-05-09 | 2026-05-22 | 2026-05-25 | 2-Cónica y dividida | 14 | 76 |  | 10 | 4536.46 | 62.7 | 140.7 | 13.8 | 138 | 614
24603 - FLORA PPTO C | 552556 | M - 103 | No especificado | Mortero | Piso 26 - T4 | 2026-05-08 | 2026-05-09 | 2026-05-15 | 2026-05-22 | 2-Cónica y dividida | 7 | 75 |  | 10 | 4417.865 | 43.1 | 99.9 | 9.8 | 98 | 610
24603 - FLORA PPTO C | 552556 | G - 103 | No especificado | Grouting | Piso 26 - T4 | 2026-05-08 | 2026-05-09 | 2026-06-05 | 2026-06-09 | 2-Cónica y dividida | 28 | 100 |  | 10 | 7853.982 | 138.8 | 180.5 | 17.7 | 177 | 630
24603 - FLORA PPTO C | 552556 | G - 103 | No especificado | Grouting | Piso 26 - T4 | 2026-05-08 | 2026-05-09 | 2026-06-05 | 2026-06-09 | 2-Cónica y dividida | 28 | 101 |  | 10 | 8011.847 | 140.6 | 178.5 | 17.5 | 175 | 630
24603 - FLORA PPTO C | 552556 | G - 103 | No especificado | Grouting | Piso 26 - T4 | 2026-05-08 | 2026-05-09 | 2026-06-05 | 2026-06-09 | 2-Cónica y dividida | 28 | 100 |  | 10 | 7853.982 | 139.9 | 181.5 | 17.8 | 178 | 630
24603 - FLORA PPTO C | 552556 | G - 103 | No especificado | Grouting | Piso 26 - T4 | 2026-05-08 | 2026-05-09 | 2026-05-22 | 2026-05-25 | 2-Cónica y dividida | 14 | 101 |  | 10 | 8011.847 | 114.6 | 145.8 | 14.3 | 143 | 614
24603 - FLORA PPTO C | 552556 | G - 103 | No especificado | Grouting | Piso 26 - T4 | 2026-05-08 | 2026-05-09 | 2026-05-15 | 2026-05-22 | 2-Cónica y dividida | 7 | 100 |  | 10 | 7853.982 | 94.6 | 122.4 | 12 | 120 | 610
24603 - FLORA PPTO C | 552555 | M - 102 | No especificado | Mortero | Piso 26 - T3 | 2026-05-07 | 2026-05-09 | 2026-06-04 | 2026-06-04 | 2-Cónica y dividida | 28 | 75 |  | 10 | 4417.865 | 65.6 | 150.9 | 14.8 | 148 | 627
24603 - FLORA PPTO C | 552555 | M - 102 | No especificado | Mortero | Piso 26 - T3 | 2026-05-07 | 2026-05-09 | 2026-06-04 | 2026-06-04 | 2-Cónica y dividida | 28 | 76 |  | 10 | 4536.46 | 65.2 | 146.8 | 14.4 | 144 | 627
24603 - FLORA PPTO C | 552555 | M - 102 | No especificado | Mortero | Piso 26 - T3 | 2026-05-07 | 2026-05-09 | 2026-06-04 | 2026-06-04 | 2-Cónica y dividida | 28 | 75 |  | 10 | 4417.865 | 65.8 | 151.9 | 14.9 | 149 | 627
24603 - FLORA PPTO C | 552555 | M - 102 | No especificado | Mortero | Piso 26 - T3 | 2026-05-07 | 2026-05-09 | 2026-05-21 | 2026-05-22 | 2-Cónica y dividida | 14 | 76 |  | 10 | 4536.46 | 55.1 | 123.4 | 12.1 | 121 | 611
24603 - FLORA PPTO C | 552555 | M - 102 | No especificado | Mortero | Piso 26 - T3 | 2026-05-07 | 2026-05-09 | 2026-05-14 | 2026-05-22 | 2-Cónica y dividida | 7 | 75 |  | 10 | 4417.865 | 42.1 | 96.9 | 9.5 | 95 | 610
24603 - FLORA PPTO C | 552555 | G - 102 | No especificado | Grouting | Piso 26 - T3 | 2026-05-07 | 2026-05-09 | 2026-06-04 | 2026-06-04 | 2-Cónica y dividida | 28 | 101 |  | 10 | 8011.847 | 140.4 | 178.5 | 17.5 | 175 | 627
24603 - FLORA PPTO C | 552555 | G - 102 | No especificado | Grouting | Piso 26 - T3 | 2026-05-07 | 2026-05-09 | 2026-06-04 | 2026-06-04 | 2-Cónica y dividida | 28 | 100 |  | 10 | 7853.982 | 138 | 179.5 | 17.6 | 176 | 627
24603 - FLORA PPTO C | 552555 | G - 102 | No especificado | Grouting | Piso 26 - T3 | 2026-05-07 | 2026-05-09 | 2026-06-04 | 2026-06-04 | 2-Cónica y dividida | 28 | 101 |  | 10 | 8011.847 | 137.8 | 175.4 | 17.2 | 172 | 627
24603 - FLORA PPTO C | 552555 | G - 102 | No especificado | Grouting | Piso 26 - T3 | 2026-05-07 | 2026-05-09 | 2026-05-21 | 2026-05-22 | 2-Cónica y dividida | 14 | 100 |  | 10 | 7853.982 | 123.9 | 161.1 | 15.8 | 158 | 611
24603 - FLORA PPTO C | 552555 | G - 102 | No especificado | Grouting | Piso 26 - T3 | 2026-05-07 | 2026-05-09 | 2026-05-14 | 2026-05-22 | 2-Cónica y dividida | 7 | 101 |  | 10 | 8011.847 | 114.4 | 145.8 | 14.3 | 143 | 610
24603 - FLORA PPTO C | 552555 | M - 101 | No especificado | Mortero | Piso 26 - T3 | 2026-05-06 | 2026-05-09 | 2026-06-03 | 2026-06-03 | 2-Cónica y dividida | 28 | 75 |  | 10 | 4417.865 | 72.8 | 168.3 | 16.5 | 165 | 625
24603 - FLORA PPTO C | 552555 | M - 101 | No especificado | Mortero | Piso 26 - T3 | 2026-05-06 | 2026-05-09 | 2026-06-03 | 2026-06-03 | 2-Cónica y dividida | 28 | 76 |  | 10 | 4536.46 | 74.1 | 166.2 | 16.3 | 163 | 625
24603 - FLORA PPTO C | 552555 | M - 101 | No especificado | Mortero | Piso 26 - T3 | 2026-05-06 | 2026-05-09 | 2026-06-03 | 2026-06-03 | 2-Cónica y dividida | 28 | 75 |  | 10 | 4417.865 | 73.2 | 169.3 | 16.6 | 166 | 625
24603 - FLORA PPTO C | 552555 | M - 101 | No especificado | Mortero | Piso 26 - T3 | 2026-05-06 | 2026-05-09 | 2026-05-20 | 2026-05-22 | 2-Cónica y dividida | 14 | 76 |  | 10 | 4536.46 | 63.3 | 142.8 | 14 | 140 | 611
24603 - FLORA PPTO C | 552555 | M - 101 | No especificado | Mortero | Piso 26 - T3 | 2026-05-06 | 2026-05-09 | 2026-05-13 | 2026-05-22 | 2-Cónica y dividida | 7 | 75 |  | 10 | 4417.865 | 52.7 | 121.3 | 11.9 | 119 | 610
24603 - FLORA PPTO C | 552555 | G - 101 | No especificado | Grouting | Piso 26 - T3 | 2026-05-06 | 2026-05-09 | 2026-06-03 | 2026-06-03 | 2-Cónica y dividida | 28 | 100 |  | 10 | 7853.982 | 135.3 | 175.4 | 17.2 | 172 | 625
24603 - FLORA PPTO C | 552555 | G - 101 | No especificado | Grouting | Piso 26 - T3 | 2026-05-06 | 2026-05-09 | 2026-06-03 | 2026-06-03 | 2-Cónica y dividida | 28 | 101 |  | 10 | 8011.847 | 137.4 | 174.4 | 17.1 | 171 | 625
24603 - FLORA PPTO C | 552555 | G - 101 | No especificado | Grouting | Piso 26 - T3 | 2026-05-06 | 2026-05-09 | 2026-06-03 | 2026-06-03 | 2-Cónica y dividida | 28 | 100 |  | 10 | 7853.982 | 139 | 180.5 | 17.7 | 177 | 625
24603 - FLORA PPTO C | 552555 | G - 101 | No especificado | Grouting | Piso 26 - T3 | 2026-05-06 | 2026-05-09 | 2026-05-20 | 2026-05-22 | 2-Cónica y dividida | 14 | 101 |  | 10 | 8011.847 | 122.3 | 156 | 15.3 | 153 | 611
24603 - FLORA PPTO C | 552555 | G - 101 | No especificado | Grouting | Piso 26 - T3 | 2026-05-06 | 2026-05-09 | 2026-05-13 | 2026-05-22 | 2-Cónica y dividida | 7 | 100 |  | 10 | 7853.982 | 105.9 | 137.7 | 13.5 | 135 | 610
24603 - FLORA PPTO C | 564323 | 1043 | Autocompactado | Concreto | Muros T1, piso 1, ejes 4-7 / G-L | 2026-05-11 | 2026-05-20 | 2026-05-25 | 2026-05-26 | 3-Columnar | 14 | 102 |  | 48 | 8171.282 | 356.7 | 445.6 | 43.7 | 91 | 616
24603 - FLORA PPTO C | 564323 | 1043 | Autocompactado | Concreto | Muros T1, piso 1, ejes 4-7 / G-L | 2026-05-11 | 2026-05-20 | 2026-05-18 | 2026-05-20 | 3-Columnar | 7 | 102 |  | 48 | 8171.282 | 326.2 | 406.9 | 39.9 | 83.1 | 608
24603 - FLORA PPTO C | 564323 | 1042 | Autocompactado | Concreto | Muros T2, piso 3, ejes 1-4 / A-F y 4-5 / G-L | 2026-05-11 | 2026-05-20 | 2026-05-25 | 2026-05-26 | 3-Columnar | 14 | 101 |  | 48 | 8011.847 | 365.1 | 465 | 45.6 | 95 | 616
24603 - FLORA PPTO C | 564323 | 1042 | Autocompactado | Concreto | Muros T2, piso 3, ejes 1-4 / A-F y 4-5 / G-L | 2026-05-11 | 2026-05-20 | 2026-05-18 | 2026-05-20 | 3-Columnar | 7 | 102 |  | 48 | 8171.282 | 348.1 | 434.4 | 42.6 | 88.8 | 608
24603 - FLORA PPTO C | 564323 | 1041 | Industrializado | Concreto | Placa ejes 13-15 / A-L, piso 1, T1 | 2026-05-11 | 2026-05-20 | 2026-05-25 | 2026-05-26 | 3-Columnar | 14 | 101 |  | 42 | 8011.847 | 277.6 | 352.8 | 34.6 | 82.4 | 616
24603 - FLORA PPTO C | 564323 | 1041 | Industrializado | Concreto | Placa ejes 13-15 / A-L, piso 1, T1 | 2026-05-11 | 2026-05-20 | 2026-05-18 | 2026-05-20 | 4-Transversal | 7 | 102 |  | 42 | 8171.282 | 240.1 | 299.8 | 29.4 | 70 | 608
24603 - FLORA PPTO C | 564324 | 1045 | Industrializado | Concreto | Placa T2, piso 4, ejes 4-6 / A-L | 2026-05-12 | 2026-05-20 | 2026-05-26 | 2026-05-26 | 3-Columnar | 14 | 101 |  | 42 | 8011.847 | 366.2 | 466 | 45.7 | 108.8 | 616
24603 - FLORA PPTO C | 564324 | 1045 | Industrializado | Concreto | Placa T2, piso 4, ejes 4-6 / A-L | 2026-05-12 | 2026-05-20 | 2026-05-19 | 2026-05-20 | 3-Columnar | 7 | 102 |  | 42 | 8171.282 | 350.6 | 437.5 | 42.9 | 102.1 | 608
24603 - FLORA PPTO C | 564324 | 1044 | Autocompactado | Concreto | Muros T2, piso 3, ejes 1-3 / B-L | 2026-05-12 | 2026-05-20 | 2026-05-26 | 2026-05-26 | 3-Columnar | 14 | 102 |  | 48 | 8171.282 | 420.1 | 524.1 | 51.4 | 107.1 | 616
24603 - FLORA PPTO C | 564324 | 1044 | Autocompactado | Concreto | Muros T2, piso 3, ejes 1-3 / B-L | 2026-05-12 | 2026-05-20 | 2026-05-19 | 2026-05-20 | 3-Columnar | 7 | 102 |  | 48 | 8171.282 | 362.5 | 452.8 | 44.4 | 92.5 | 608
24603 - FLORA PPTO C | 564322 | 1040 | Industrializado | Concreto | Placa T2, ejea 6-8 / A-L, piso 4 | 2026-05-08 | 2026-05-12 | 2026-05-22 | 2026-05-25 | 3-Columnar | 14 | 101 |  | 42 | 8011.847 | 340.3 | 433.4 | 42.5 | 101.2 | 613
24603 - FLORA PPTO C | 564322 | 1040 | Industrializado | Concreto | Placa T2, ejea 6-8 / A-L, piso 4 | 2026-05-08 | 2026-05-12 | 2026-05-15 | 2026-05-19 | 3-Columnar | 7 | 102 |  | 42 | 8171.282 | 265.9 | 331.4 | 32.5 | 77.4 | 605
24603 - FLORA PPTO C | 564322 | 1039 | Plástico | Concreto | Placa T1, ejes 11-13 / A-L | 2026-05-08 | 2026-05-12 | 2026-05-22 | 2026-05-25 | 3-Columnar | 14 | 101 |  | 31 | 8011.847 | 220.2 | 280.4 | 27.5 | 88.7 | 613
24603 - FLORA PPTO C | 564322 | 1039 | Plástico | Concreto | Placa T1, ejes 11-13 / A-L | 2026-05-08 | 2026-05-12 | 2026-05-15 | 2026-05-19 | 4-Transversal | 7 | 101 |  | 31 | 8011.847 | 170.6 | 217.2 | 21.3 | 68.7 | 605
24603 - FLORA PPTO C | 564322 | 1038 | Autocompactante | Concreto | Columnas ejes 1-2 / E-G Sótano plataforma 1 | 2026-05-08 | 2026-05-12 | 2026-05-22 | 2026-05-25 | 3-Columnar | 14 | 102 |  | 21 | 8171.282 | 190.9 | 238.6 | 23.4 | 111.4 | 613
24603 - FLORA PPTO C | 564322 | 1038 | Autocompactante | Concreto | Columnas ejes 1-2 / E-G Sótano plataforma 1 | 2026-05-08 | 2026-05-12 | 2026-05-15 | 2026-05-19 | 3-Columnar | 7 | 102 |  | 21 | 8171.282 | 150.5 | 187.6 | 18.4 | 87.6 | 605
24603 - FLORA PPTO C | 564321 | 1037 | Industrializado | Concreto | Placa T2, piso 4, ejes 8-10 / A-L | 2026-05-07 | 2026-05-15 | 2026-05-21 | 2026-05-22 | 3-Columnar | 14 | 102 |  | 42 | 8171.282 | 400.8 | 499.7 | 49 | 116.7 | 612
24603 - FLORA PPTO C | 564321 | 1037 | Industrializado | Concreto | Placa T2, piso 4, ejes 8-10 / A-L | 2026-05-07 | 2026-05-15 | 2026-05-14 | 2026-05-19 | 3-Columnar | 7 | 102 |  | 42 | 8171.282 | 346.9 | 433.4 | 42.5 | 101.2 | 604
24603 - FLORA PPTO C | 564321 | 1036 | Autocompactado | Concreto | Muros T2, piso 3, ejes 4-7 / A-F | 2026-05-07 | 2026-05-15 | 2026-05-21 | 2026-05-22 | 3-Columnar | 14 | 102 |  | 48 | 8171.282 | 386.9 | 482.3 | 47.3 | 98.5 | 612
24603 - FLORA PPTO C | 564321 | 1036 | Autocompactado | Concreto | Muros T2, piso 3, ejes 4-7 / A-F | 2026-05-07 | 2026-05-15 | 2026-05-14 | 2026-05-19 | 3-Columnar | 7 | 102 |  | 48 | 8171.282 | 352.6 | 440.5 | 43.2 | 90 | 604
24603 - FLORA PPTO C | 564321 | 1035 | Autocompactado | Concreto | Muros T1, piso 1, eje 1-3 / A-L | 2026-05-07 | 2026-05-15 | 2026-05-21 | 2026-05-22 | 3-Columnar | 14 | 102 |  | 48 | 8171.282 | 379.8 | 474.2 | 46.5 | 96.9 | 612
24603 - FLORA PPTO C | 564321 | 1035 | Autocompactado | Concreto | Muros T1, piso 1, eje 1-3 / A-L | 2026-05-07 | 2026-05-15 | 2026-05-14 | 2026-05-19 | 3-Columnar | 7 | 102 |  | 48 | 8171.282 | 320.4 | 399.7 | 39.2 | 81.7 | 604
24603 - FLORA PPTO C | 561490 | 1034 | Industrializado | Concreto | Placa T2, piso 4, ejes 10-12 / A-L | 2026-05-06 | 2026-05-11 | 2026-05-20 | 2026-05-21 | 3-Columnar | 14 | 102 |  | 42 | 8171.282 | 403.3 | 503.7 | 49.4 | 117.6 | 609
24603 - FLORA PPTO C | 561490 | 1034 | Industrializado | Concreto | Placa T2, piso 4, ejes 10-12 / A-L | 2026-05-06 | 2026-05-11 | 2026-05-13 | 2026-05-19 | 3-Columnar | 7 | 102 |  | 42 | 8171.282 | 335.1 | 418.1 | 41 | 97.6 | 604
24603 - FLORA PPTO C | 561490 | 1033 | Autocompactado | Concreto | Muros T2, piso 3, ejes 5-9 / G-L | 2026-05-06 | 2026-05-11 | 2026-05-20 | 2026-05-21 | 3-Columnar | 14 | 102 |  | 48 | 8171.282 | 424.2 | 529.2 | 51.9 | 108.1 | 609
24603 - FLORA PPTO C | 561490 | 1033 | Autocompactado | Concreto | Muros T2, piso 3, ejes 5-9 / G-L | 2026-05-06 | 2026-05-11 | 2026-05-13 | 2026-05-19 | 4-Transversal | 7 | 102 |  | 48 | 8171.282 | 328.2 | 409.9 | 40.2 | 83.8 | 604
24603 - FLORA PPTO C | 561489 | 1032 | Industrializado | Concreto | Placa T2, piso 4, ejes 12-15 / A-L | 2026-05-05 | 2026-05-13 | 2026-05-19 | 2026-05-21 | 3-Columnar | 14 | 102 |  | 42 | 8171.282 | 362.7 | 452.8 | 44.4 | 105.7 | 609
24603 - FLORA PPTO C | 561489 | 1032 | Industrializado | Concreto | Placa T2, piso 4, ejes 12-15 / A-L | 2026-05-05 | 2026-05-13 | 2026-05-12 | 2026-05-13 | 4-Transversal | 7 | 102 |  | 42 | 8171.282 | 315.4 | 393.6 | 38.6 | 91.9 | 602
24603 - FLORA PPTO C | 561489 | 1031 | Plástico | Concreto | Placa ejes 8-11 / A-L, cimentación T1 | 2026-05-05 | 2026-05-13 | 2026-05-19 | 2026-05-21 | 3-Columnar | 14 | 101 |  | 31 | 8011.847 | 225.8 | 287.6 | 28.2 | 91 | 609
24603 - FLORA PPTO C | 561489 | 1031 | Plástico | Concreto | Placa ejes 8-11 / A-L, cimentación T1 | 2026-05-05 | 2026-05-13 | 2026-05-12 | 2026-05-13 | 4-Transversal | 7 | 102 |  | 31 | 8171.282 | 183.8 | 229.4 | 22.5 | 72.6 | 602
24603 - FLORA PPTO C | 561489 | 1030 | Plástico | Concreto | Placa semisótano ejes 5-7 / D-G, plataforma 1 | 2026-05-05 | 2026-05-13 | 2026-05-19 | 2026-05-21 | 3-Columnar | 14 | 102 |  | 21 | 8171.282 | 227.2 | 283.5 | 27.8 | 132.4 | 609
24603 - FLORA PPTO C | 561489 | 1030 | Plástico | Concreto | Placa semisótano ejes 5-7 / D-G, plataforma 1 | 2026-05-05 | 2026-05-13 | 2026-05-12 | 2026-05-13 | 3-Columnar | 7 | 102 |  | 21 | 8171.282 | 191.5 | 238.6 | 23.4 | 111.4 | 602
24603 - FLORA PPTO C | 561489 | 1029 | Plástico | Concreto | Placa semisótano ejes 5-7 / D-G, plataforma 1 | 2026-05-05 | 2026-05-13 | 2026-05-19 | 2026-05-21 | 3-Columnar | 14 | 102 |  | 21 | 8171.282 | 222.4 | 277.4 | 27.2 | 129.5 | 609
24603 - FLORA PPTO C | 561489 | 1029 | Plástico | Concreto | Placa semisótano ejes 5-7 / D-G, plataforma 1 | 2026-05-05 | 2026-05-13 | 2026-05-12 | 2026-05-13 | 3-Columnar | 7 | 102 |  | 21 | 8171.282 | 181.9 | 227.4 | 22.3 | 106.2 | 602
24603 - FLORA PPTO C | 561488 | 1028 | Autocompactante | Concreto | Muros T2, piso 3, ejes 7-11 / A-F | 2026-05-04 | 2026-05-12 | 2026-05-18 | 2026-05-20 | 3-Columnar | 14 | 102 |  | 48 | 8171.282 | 426.1 | 531.3 | 52.1 | 108.5 | 608
24603 - FLORA PPTO C | 561488 | 1028 | Autocompactante | Concreto | Muros T2, piso 3, ejes 7-11 / A-F | 2026-05-04 | 2026-05-12 | 2026-05-11 | 2026-05-13 | 3-Columnar | 7 | 102 |  | 48 | 8171.282 | 327.3 | 408.9 | 40.1 | 83.5 | 602
24603 - FLORA PPTO C | 561488 | 1027 | Plástico | Concreto | Viga cabezal, ejes 1 / I - K semisótano plataforma 1 | 2026-05-04 | 2026-05-12 | 2026-05-18 | 2026-05-20 | 3-Columnar | 14 | 101 |  | 21 | 8011.847 | 170.8 | 217.2 | 21.3 | 101.4 | 608
24603 - FLORA PPTO C | 561488 | 1027 | Plástico | Concreto | Viga cabezal, ejes 1 / I - K semisótano plataforma 1 | 2026-05-04 | 2026-05-12 | 2026-05-11 | 2026-05-13 | 4-Transversal | 7 | 101 |  | 21 | 8011.847 | 125.7 | 160.1 | 15.7 | 74.8 | 602
24603 - FLORA PPTO C | 561488 | 1026 | C. Fluido | Concreto | Columnas ejes 2-3 / E-F, sótano plataforma 1 | 2026-05-04 | 2026-05-12 | 2026-05-18 | 2026-05-20 | 3-Columnar | 14 | 102 |  | 21 | 8171.282 | 200.6 | 249.8 | 24.5 | 116.7 | 608
24603 - FLORA PPTO C | 561488 | 1026 | C. Fluido | Concreto | Columnas ejes 2-3 / E-F, sótano plataforma 1 | 2026-05-04 | 2026-05-12 | 2026-05-11 | 2026-05-13 | 4-Transversal | 7 | 102 |  | 21 | 8171.282 | 134 | 167.2 | 16.4 | 78.1 | 602
24603 - FLORA PPTO C | 561487 | 1025 | Industrializado | Concreto | Placa T2, piso 3, ejes 1-4 / A-L | 2026-05-02 | 2026-05-12 | 2026-05-16 | 2026-05-21 | 3-Columnar | 14 | 102 |  | 42 | 8171.282 | 315.3 | 393.6 | 38.6 | 91.9 | 609
24603 - FLORA PPTO C | 561487 | 1025 | Industrializado | Concreto | Placa T2, piso 3, ejes 1-4 / A-L | 2026-05-02 | 2026-05-12 | 2026-05-09 | 2026-05-13 | 3-Columnar | 7 | 102 |  | 42 | 8171.282 | 276.2 | 344.7 | 33.8 | 80.5 | 601
24603 - FLORA PPTO C | 561487 | 1024 | Industrializado | Concreto | Muros T2, piso 3, ejes 9-12 / F-L y 11-12 / A-F | 2026-05-02 | 2026-05-12 | 2026-05-16 | 2026-05-21 | 3-Columnar | 14 | 101 |  | 48 | 8011.847 | 290.7 | 370.2 | 36.3 | 75.6 | 609
24603 - FLORA PPTO C | 561487 | 1024 | Industrializado | Concreto | Muros T2, piso 3, ejes 9-12 / F-L y 11-12 / A-F | 2026-05-02 | 2026-05-12 | 2026-05-09 | 2026-05-13 | 3-Columnar | 7 | 102 |  | 48 | 8171.282 | 249.4 | 311 | 30.5 | 63.5 | 601
24603 - FLORA PPTO C | 564265 | 1028 | AUTOCO | Concreto | Muros T2, Piso 3, Ejes 7, 11 / A – F | 2026-05-04 | 2026-05-09 | 2026-06-01 | 2026-06-02 | 2-Cónica y dividida | 28 | 101 |  | 48.3 | 8011.847 | 491.4 | 625.1 | 61.3 | 126.9 | 622
24603 - FLORA PPTO C | 564265 | 1028 | AUTOCO | Concreto | Muros T2, Piso 3, Ejes 7, 11 / A – F | 2026-05-04 | 2026-05-09 | 2026-06-01 | 2026-06-02 | 2-Cónica y dividida | 28 | 100 |  | 48.3 | 7853.982 | 489.9 | 636.3 | 62.4 | 129.2 | 622
24603 - FLORA PPTO C | 564265 | 1028 | AUTOCO | Concreto | Muros T2, Piso 3, Ejes 7, 11 / A – F | 2026-05-04 | 2026-05-09 | 2026-06-01 | 2026-06-02 | 2-Cónica y dividida | 28 | 101 |  | 48.3 | 8011.847 | 487.8 | 621 | 60.9 | 126.1 | 622
24603 - FLORA PPTO C | 564265 | 1027 | PTICO | Concreto | Viga Cabezal Ejes 1, / I – K Semisótano Plataforma 1 | 2026-05-04 | 2026-05-09 | 2026-06-01 | 2026-06-02 | 2-Cónica y dividida | 28 | 100 |  | 20.7 | 7853.982 | 204 | 265.1 | 26 | 125.6 | 622
24603 - FLORA PPTO C | 564265 | 1027 | PTICO | Concreto | Viga Cabezal Ejes 1, / I – K Semisótano Plataforma 1 | 2026-05-04 | 2026-05-09 | 2026-06-01 | 2026-06-02 | 2-Cónica y dividida | 28 | 100 |  | 20.7 | 7853.982 | 202.3 | 263.1 | 25.8 | 124.6 | 622
24603 - FLORA PPTO C | 564265 | 1027 | PTICO | Concreto | Viga Cabezal Ejes 1, / I – K Semisótano Plataforma 1 | 2026-05-04 | 2026-05-09 | 2026-06-01 | 2026-06-02 | 2-Cónica y dividida | 28 | 101 |  | 20.7 | 8011.847 | 200.3 | 254.9 | 25 | 120.8 | 622
24603 - FLORA PPTO C | 564265 | 1026 | C.FLUIDO | Concreto | Columnas Ejes 2, 3 / E, F Sótano Plataforma 1 | 2026-05-04 | 2026-05-09 | 2026-06-01 | 2026-06-02 | 2-Cónica y dividida | 28 | 100 |  | 20.7 | 7853.982 | 212.4 | 275.3 | 27 | 130.4 | 622
24603 - FLORA PPTO C | 564265 | 1026 | C.FLUIDO | Concreto | Columnas Ejes 2, 3 / E, F Sótano Plataforma 1 | 2026-05-04 | 2026-05-09 | 2026-06-01 | 2026-06-02 | 2-Cónica y dividida | 28 | 101 |  | 20.7 | 8011.847 | 210.3 | 267.2 | 26.2 | 126.6 | 622
24603 - FLORA PPTO C | 564265 | 1026 | C.FLUIDO | Concreto | Columnas Ejes 2, 3 / E, F Sótano Plataforma 1 | 2026-05-04 | 2026-05-09 | 2026-06-01 | 2026-06-02 | 2-Cónica y dividida | 28 | 100 |  | 20.7 | 7853.982 | 208.4 | 270.2 | 26.5 | 128 | 622
24603 - FLORA PPTO C | 564265 | 1025 | INDUS | Concreto | Placa T2, Piso 3, Ejes 1, 4 / A – L | 2026-05-02 | 2026-05-09 | 2026-05-30 | 2026-06-02 | 2-Cónica y dividida | 28 | 100 |  | 41.4 | 7853.982 | 403.5 | 524.1 | 51.4 | 124.2 | 622
24603 - FLORA PPTO C | 564265 | 1025 | INDUS | Concreto | Placa T2, Piso 3, Ejes 1, 4 / A – L | 2026-05-02 | 2026-05-09 | 2026-05-30 | 2026-06-02 | 2-Cónica y dividida | 28 | 101 |  | 41.4 | 8011.847 | 401.3 | 510.9 | 50.1 | 121 | 622
24603 - FLORA PPTO C | 564265 | 1025 | INDUS | Concreto | Placa T2, Piso 3, Ejes 1, 4 / A – L | 2026-05-02 | 2026-05-09 | 2026-05-30 | 2026-06-02 | 2-Cónica y dividida | 28 | 100 |  | 41.4 | 7853.982 | 399.5 | 519 | 50.9 | 122.9 | 622
24603 - FLORA PPTO C | 564265 | 1024 | AUTOCO | Concreto | Muros T2, Piso 3, 9 y 12, / F – L, y 11 – 12 / A – F | 2026-05-02 | 2026-05-09 | 2026-05-30 | 2026-06-02 | 2-Cónica y dividida | 28 | 101 |  | 48.3 | 8011.847 | 400.1 | 508.8 | 49.9 | 103.3 | 622
24603 - FLORA PPTO C | 564265 | 1024 | AUTOCO | Concreto | Muros T2, Piso 3, 9 y 12, / F – L, y 11 – 12 / A – F | 2026-05-02 | 2026-05-09 | 2026-05-30 | 2026-06-02 | 2-Cónica y dividida | 28 | 100 |  | 48.3 | 7853.982 | 408.1 | 530.3 | 52 | 107.7 | 622
24603 - FLORA PPTO C | 564265 | 1024 | AUTOCO | Concreto | Muros T2, Piso 3, 9 y 12, / F – L, y 11 – 12 / A – F | 2026-05-02 | 2026-05-09 | 2026-05-30 | 2026-06-02 | 2-Cónica y dividida | 28 | 101 |  | 48.3 | 8011.847 | 406.9 | 518 | 50.8 | 105.2 | 622
24603 - FLORA PPTO C | 558738 | 1000 | Autocompactante | Concreto | Muros T2 piso 2, ejes 9,12 G-2 | 2026-04-16 | 2026-04-18 | 2026-05-14 | 2026-05-14 | 2-Cónica y dividida | 28 | 101 |  | 48.3 | 8011.847 | 428.5 | 545.6 | 53.5 | 110.8 | 603
24603 - FLORA PPTO C | 558738 | 1000 | Autocompactante | Concreto | Muros T2 piso 2, ejes 9,12 G-2 | 2026-04-16 | 2026-04-18 | 2026-05-14 | 2026-05-14 | 2-Cónica y dividida | 28 | 100 |  | 48.3 | 7853.982 | 426.9 | 554.7 | 54.4 | 112.6 | 603
24603 - FLORA PPTO C | 558738 | 1000 | Autocompactante | Concreto | Muros T2 piso 2, ejes 9,12 G-2 | 2026-04-16 | 2026-04-18 | 2026-05-14 | 2026-05-14 | 2-Cónica y dividida | 28 | 101 |  | 48.3 | 8011.847 | 424.9 | 540.5 | 53 | 109.7 | 603
24603 - FLORA PPTO C | 558738 | 999 | Industrializado | Concreto | Placa sobre recorrido ascensores T3 y T4 | 2026-04-16 | 2026-04-18 | 2026-05-14 | 2026-05-14 | 2-Cónica y dividida | 28 | 100 |  | 20.7 | 7853.982 | 252.4 | 327.3 | 32.1 | 155.1 | 603
24603 - FLORA PPTO C | 558738 | 999 | Industrializado | Concreto | Placa sobre recorrido ascensores T3 y T4 | 2026-04-16 | 2026-04-18 | 2026-05-14 | 2026-05-14 | 2-Cónica y dividida | 28 | 101 |  | 20.7 | 8011.847 | 259.8 | 330.4 | 32.4 | 156.5 | 603
24603 - FLORA PPTO C | 558738 | 999 | Industrializado | Concreto | Placa sobre recorrido ascensores T3 y T4 | 2026-04-16 | 2026-04-18 | 2026-05-14 | 2026-05-14 | 2-Cónica y dividida | 28 | 100 |  | 20.7 | 7853.982 | 258.9 | 336.5 | 33 | 159.4 | 603
24603 - FLORA PPTO C | 558738 | M-998 | Autocompactante | Concreto | Muros T2, piso 2 ejes 9-12 A-F | 2026-04-15 | 2026-04-18 | 2026-05-13 | 2026-05-13 | 2-Cónica y dividida | 28 | 101 |  | 48.3 | 8011.847 | 462.5 | 588.4 | 57.7 | 119.5 | 600
24603 - FLORA PPTO C | 558738 | M-998 | Autocompactante | Concreto | Muros T2, piso 2 ejes 9-12 A-F | 2026-04-15 | 2026-04-18 | 2026-05-13 | 2026-05-13 | 2-Cónica y dividida | 28 | 100 |  | 48.3 | 7853.982 | 460.6 | 597.6 | 58.6 | 121.3 | 600
24603 - FLORA PPTO C | 558738 | M-998 | Autocompactante | Concreto | Muros T2, piso 2 ejes 9-12 A-F | 2026-04-15 | 2026-04-18 | 2026-05-13 | 2026-05-13 | 2-Cónica y dividida | 28 | 101 |  | 48.3 | 8011.847 | 458.6 | 583.3 | 57.2 | 118.4 | 600
24603 - FLORA PPTO C | 558738 | 997 | Industrializado | Concreto | Placa T2 piso 2 ejes 4-7 A-2 | 2026-04-15 | 2026-04-18 | 2026-05-13 | 2026-05-13 | 5-Fractura extremos | 28 | 100 |  | 41.4 | 7853.982 | 500.5 | 649.6 | 63.7 | 153.9 | 600
24603 - FLORA PPTO C | 558738 | 997 | Industrializado | Concreto | Placa T2 piso 2 ejes 4-7 A-2 | 2026-04-15 | 2026-04-18 | 2026-05-13 | 2026-05-13 | 5-Fractura extremos | 28 | 101 |  | 41.4 | 8011.847 | 508.8 | 647.5 | 63.5 | 153.4 | 600
24603 - FLORA PPTO C | 558738 | 997 | Industrializado | Concreto | Placa T2 piso 2 ejes 4-7 A-2 | 2026-04-15 | 2026-04-18 | 2026-05-13 | 2026-05-13 | 5-Fractura extremos | 28 | 100 |  | 41.4 | 7853.982 | 506.9 | 657.7 | 64.5 | 155.8 | 600
24603 - FLORA PPTO C | 558738 | 996 | Autocompactante | Concreto | Muros T2, ejes 11, 12, A-F y 12, A-2, piso 2 | 2026-04-14 | 2026-04-18 | 2026-05-12 | 2026-05-13 | 2-Cónica y dividida | 28 | 101 |  | 48.3 | 8011.847 | 475.6 | 605.7 | 59.4 | 123 | 600
24603 - FLORA PPTO C | 558738 | 996 | Autocompactante | Concreto | Muros T2, ejes 11, 12, A-F y 12, A-2, piso 2 | 2026-04-14 | 2026-04-18 | 2026-05-12 | 2026-05-13 | 2-Cónica y dividida | 28 | 100 |  | 48.3 | 7853.982 | 473.5 | 614.9 | 60.3 | 124.8 | 600
24603 - FLORA PPTO C | 558738 | 996 | Autocompactante | Concreto | Muros T2, ejes 11, 12, A-F y 12, A-2, piso 2 | 2026-04-14 | 2026-04-18 | 2026-05-12 | 2026-05-13 | 2-Cónica y dividida | 28 | 101 |  | 48.3 | 8011.847 | 471.6 | 600.6 | 58.9 | 121.9 | 600
24603 - FLORA PPTO C | 558737 | 995 | Ptico | Concreto | Placa cubierta comercio 2 | 2026-04-14 | 2026-04-18 | 2026-05-12 | 2026-05-13 | 2-Cónica y dividida | 28 | 101 |  | 20.7 | 8011.847 | 289.8 | 369.1 | 36.2 | 174.9 | 600
24603 - FLORA PPTO C | 558737 | 995 | Ptico | Concreto | Placa cubierta comercio 2 | 2026-04-14 | 2026-04-18 | 2026-05-12 | 2026-05-13 | 2-Cónica y dividida | 28 | 100 |  | 20.7 | 7853.982 | 287 | 372.2 | 36.5 | 176.3 | 600
24603 - FLORA PPTO C | 558737 | 995 | Ptico | Concreto | Placa cubierta comercio 2 | 2026-04-14 | 2026-04-18 | 2026-05-12 | 2026-05-13 | 2-Cónica y dividida | 28 | 101 |  | 20.7 | 8011.847 | 285.3 | 363 | 35.6 | 172 | 600
24603 - FLORA PPTO C | 558737 | 994 | Ptico | Concreto | Placa cubierta comercio 2 | 2026-04-14 | 2026-04-18 | 2026-05-12 | 2026-05-13 | 2-Cónica y dividida | 28 | 100 |  | 20.7 | 7853.982 | 283.8 | 368.1 | 36.1 | 174.4 | 600
24603 - FLORA PPTO C | 558737 | 994 | Ptico | Concreto | Placa cubierta comercio 2 | 2026-04-14 | 2026-04-18 | 2026-05-12 | 2026-05-13 | 2-Cónica y dividida | 28 | 101 |  | 20.7 | 8011.847 | 291.6 | 371.2 | 36.4 | 175.8 | 600
24603 - FLORA PPTO C | 558737 | 994 | Ptico | Concreto | Placa cubierta comercio 2 | 2026-04-14 | 2026-04-18 | 2026-05-12 | 2026-05-13 | 2-Cónica y dividida | 28 | 100 |  | 20.7 | 7853.982 | 289.5 | 376.3 | 36.9 | 178.3 | 600
24603 - FLORA PPTO C | 558737 | 993 | Indus | Concreto | Placa T2, ejes 7 , 9 / A - L , piso 2 | 2026-04-13 | 2026-04-18 | 2026-05-11 | 2026-05-13 | 2-Cónica y dividida | 28 | 101 |  | 41.4 | 8011.847 | 418 | 532.3 | 52.2 | 126.1 | 600
24603 - FLORA PPTO C | 558737 | 993 | Indus | Concreto | Placa T2, ejes 7 , 9 / A - L , piso 2 | 2026-04-13 | 2026-04-18 | 2026-05-11 | 2026-05-13 | 2-Cónica y dividida | 28 | 100 |  | 41.4 | 7853.982 | 412.8 | 536.4 | 52.6 | 127.1 | 600
24603 - FLORA PPTO C | 558737 | 993 | Indus | Concreto | Placa T2, ejes 7 , 9 / A - L , piso 2 | 2026-04-13 | 2026-04-18 | 2026-05-11 | 2026-05-13 | 2-Cónica y dividida | 28 | 101 |  | 41.4 | 8011.847 | 410.6 | 522.1 | 51.2 | 123.7 | 600
24603 - FLORA PPTO C | 558737 | 992 | Ptico | Concreto | Cimentación T1, ejes 4,8 / A - L | 2026-04-13 | 2026-04-18 | 2026-05-11 | 2026-05-13 | 2-Cónica y dividida | 28 | 100 |  | 31 | 7853.982 | 308.4 | 400.7 | 39.3 | 126.8 | 600
24603 - FLORA PPTO C | 558737 | 992 | Ptico | Concreto | Cimentación T1, ejes 4,8 / A - L | 2026-04-13 | 2026-04-18 | 2026-05-11 | 2026-05-13 | 2-Cónica y dividida | 28 | 101 |  | 31 | 8011.847 | 315.6 | 401.8 | 39.4 | 127.1 | 600
24603 - FLORA PPTO C | 558737 | 992 | Ptico | Concreto | Cimentación T1, ejes 4,8 / A - L | 2026-04-13 | 2026-04-18 | 2026-05-11 | 2026-05-13 | 2-Cónica y dividida | 28 | 100 |  | 31 | 7853.982 | 311 | 403.8 | 39.6 | 127.7 | 600
24603 - FLORA PPTO C | 558737 | 991 | Ptico | Concreto | Cimentación T1, ejes 4,8 / A - L | 2026-04-13 | 2026-04-18 | 2026-05-11 | 2026-05-13 | 2-Cónica y dividida | 28 | 101 |  | 31 | 8011.847 | 333.7 | 425.2 | 41.7 | 134.5 | 600
24603 - FLORA PPTO C | 558737 | 991 | Ptico | Concreto | Cimentación T1, ejes 4,8 / A - L | 2026-04-13 | 2026-04-18 | 2026-05-11 | 2026-05-13 | 2-Cónica y dividida | 28 | 100 |  | 31 | 7853.982 | 332.8 | 432.4 | 42.4 | 136.8 | 600
24603 - FLORA PPTO C | 558737 | 991 | Ptico | Concreto | Cimentación T1, ejes 4,8 / A - L | 2026-04-13 | 2026-04-18 | 2026-05-11 | 2026-05-13 | 2-Cónica y dividida | 28 | 101 |  | 31 | 8011.847 | 329.1 | 419.1 | 41.1 | 132.6 | 600
24603 - FLORA PPTO C | 558736 | 990 | Autoco | Concreto | Muros Sobre Recorrido, Ascensor T3 | 2026-04-11 | 2026-04-18 | 2026-05-09 | 2026-05-11 | 2-Cónica y dividida | 28 | 101 |  | 27.6 | 8011.847 | 285.7 | 364 | 35.7 | 129.3 | 599
24603 - FLORA PPTO C | 558736 | 990 | Autoco | Concreto | Muros Sobre Recorrido, Ascensor T3 | 2026-04-11 | 2026-04-18 | 2026-05-09 | 2026-05-11 | 2-Cónica y dividida | 28 | 101 |  | 27.6 | 8011.847 | 283.9 | 361 | 35.4 | 128.3 | 599
24603 - FLORA PPTO C | 558736 | 990 | Autoco | Concreto | Muros Sobre Recorrido, Ascensor T3 | 2026-04-11 | 2026-04-18 | 2026-05-09 | 2026-05-11 | 2-Cónica y dividida | 28 | 100 |  | 27.6 | 7853.982 | 281.6 | 366.1 | 35.9 | 130.1 | 599
24603 - FLORA PPTO C | 558736 | 989 | Ptico | Concreto | Cimentación Ejes 6, 8 / E - I, Sótano Plataforma 1 | 2026-04-11 | 2026-04-18 | 2026-05-09 | 2026-05-11 | 2-Cónica y dividida | 28 | 100 |  | 20.7 | 7853.982 | 206 | 267.2 | 26.2 | 126.6 | 599
24603 - FLORA PPTO C | 558736 | 989 | Ptico | Concreto | Cimentación Ejes 6, 8 / E - I, Sótano Plataforma 1 | 2026-04-11 | 2026-04-18 | 2026-05-09 | 2026-05-11 | 2-Cónica y dividida | 28 | 101 |  | 20.7 | 8011.847 | 204.5 | 260 | 25.5 | 123.2 | 599
24603 - FLORA PPTO C | 558736 | 989 | Ptico | Concreto | Cimentación Ejes 6, 8 / E - I, Sótano Plataforma 1 | 2026-04-11 | 2026-04-18 | 2026-05-09 | 2026-05-11 | 2-Cónica y dividida | 28 | 100 |  | 20.7 | 7853.982 | 202.9 | 263.1 | 25.8 | 124.6 | 599
24603 - FLORA PPTO C | 558736 | 988 | Ptico | Concreto | Cimentación Ejes 6, 8 / E - I, Sótano Plataforma 1 | 2026-04-11 | 2026-04-18 | 2026-05-09 | 2026-05-11 | 2-Cónica y dividida | 28 | 100 |  | 20.7 | 7853.982 | 198.1 | 257 | 25.2 | 121.7 | 599
24603 - FLORA PPTO C | 558736 | 988 | Ptico | Concreto | Cimentación Ejes 6, 8 / E - I, Sótano Plataforma 1 | 2026-04-11 | 2026-04-18 | 2026-05-09 | 2026-05-11 | 2-Cónica y dividida | 28 | 101 |  | 20.7 | 8011.847 | 196.8 | 250.9 | 24.6 | 118.8 | 599
24603 - FLORA PPTO C | 558736 | 988 | Ptico | Concreto | Cimentación Ejes 6, 8 / E - I, Sótano Plataforma 1 | 2026-04-11 | 2026-04-18 | 2026-05-09 | 2026-05-11 | 2-Cónica y dividida | 28 | 100 |  | 20.7 | 7853.982 | 194.3 | 251.9 | 24.7 | 119.3 | 599
24603 - FLORA PPTO C | 558736 | 987 | Autoco | Concreto | Muros T2, Piso 1, Ejes B - F / 1 - 2 | 2026-04-09 | 2026-04-18 | 2026-05-07 | 2026-05-07 | 2-Cónica y dividida | 28 | 100 |  | 48.3 | 7853.982 | 443.8 | 576.1 | 56.5 | 117 | 597
24603 - FLORA PPTO C | 558736 | 987 | Autoco | Concreto | Muros T2, Piso 1, Ejes B - F / 1 - 2 | 2026-04-09 | 2026-04-18 | 2026-05-07 | 2026-05-07 | 2-Cónica y dividida | 28 | 100 |  | 48.3 | 7853.982 | 441.5 | 573.1 | 56.2 | 116.4 | 597
24603 - FLORA PPTO C | 558736 | 987 | Autoco | Concreto | Muros T2, Piso 1, Ejes B - F / 1 - 2 | 2026-04-09 | 2026-04-18 | 2026-05-07 | 2026-05-07 | 2-Cónica y dividida | 28 | 101 |  | 48.3 | 8011.847 | 439.3 | 558.8 | 54.8 | 113.5 | 597
24603 - FLORA PPTO C | 558736 | 986 | Indus | Concreto | Placa T2, Piso 2, Ejes 9, 12 / A - L | 2026-04-09 | 2026-04-18 | 2026-05-07 | 2026-05-07 | 2-Cónica y dividida | 28 | 100 |  | 41.4 | 7853.982 | 435.5 | 564.9 | 55.4 | 133.8 | 597
24603 - FLORA PPTO C | 558736 | 986 | Indus | Concreto | Placa T2, Piso 2, Ejes 9, 12 / A - L | 2026-04-09 | 2026-04-18 | 2026-05-07 | 2026-05-07 | 2-Cónica y dividida | 28 | 100 |  | 41.4 | 7853.982 | 432.5 | 561.9 | 55.1 | 133.1 | 597
24603 - FLORA PPTO C | 558736 | 986 | Indus | Concreto | Placa T2, Piso 2, Ejes 9, 12 / A - L | 2026-04-09 | 2026-04-18 | 2026-05-07 | 2026-05-07 | 2-Cónica y dividida | 28 | 101 |  | 41.4 | 8011.847 | 430.8 | 548.6 | 53.8 | 130 | 597
24603 - FLORA PPTO C | 561486 | 1023 | Autocompactado | Concreto | Muros T2, piso 3, ejes 13-15 / A-L | 2026-04-28 | 2026-04-30 | 2026-05-12 | 2026-05-13 | 3-Columnar | 14 | 102 |  | 48 | 8171.282 | 398.8 | 497.6 | 48.8 | 101.7 | 602
24603 - FLORA PPTO C | 561486 | 1023 | Autocompactado | Concreto | Muros T2, piso 3, ejes 13-15 / A-L | 2026-04-28 | 2026-04-30 | 2026-05-05 | 2026-05-06 | 3-Columnar | 7 | 102 |  | 48 | 8171.282 | 363.7 | 453.8 | 44.5 | 92.7 | 594
24603 - FLORA PPTO C | 561486 | 1022 | Plástico | Concreto | Cimentación ejes 1-3 / E-I, sótano plataforma 1 | 2026-04-28 | 2026-04-30 | 2026-05-12 | 2026-05-13 | 3-Columnar | 14 | 101 |  | 21 | 8011.847 | 172.8 | 220.3 | 21.6 | 102.9 | 602
24603 - FLORA PPTO C | 561486 | 1022 | Plástico | Concreto | Cimentación ejes 1-3 / E-I, sótano plataforma 1 | 2026-04-28 | 2026-04-30 | 2026-05-05 | 2026-05-06 | 4-Transversal | 7 | 101 |  | 21 | 8011.847 | 136 | 173.4 | 17 | 81 | 594
24603 - FLORA PPTO C | 561486 | 1021 | Plástico | Concreto | Viga cabezal ejes 1-4 / K, semisótano plataforma 1 | 2026-04-28 | 2026-04-30 | 2026-05-12 | 2026-05-13 | 3-Columnar | 14 | 101 |  | 21 | 8011.847 | 170.9 | 217.2 | 21.3 | 101.4 | 602
24603 - FLORA PPTO C | 561486 | 1021 | Plástico | Concreto | Viga cabezal ejes 1-4 / K, semisótano plataforma 1 | 2026-04-28 | 2026-04-30 | 2026-05-05 | 2026-05-06 | 4-Transversal | 7 | 101 |  | 21 | 8011.847 | 140.7 | 179.5 | 17.6 | 83.8 | 594
24603 - FLORA PPTO C | 561486 | 1020 | Plástico | Concreto | Cimentación ejes 1-3 / E-I, sótano plataforma 1 | 2026-04-28 | 2026-04-30 | 2026-05-12 | 2026-05-13 | 3-Columnar | 14 | 102 |  | 21 | 8171.282 | 175.5 | 219.2 | 21.5 | 102.4 | 602
24603 - FLORA PPTO C | 561486 | 1020 | Plástico | Concreto | Cimentación ejes 1-3 / E-I, sótano plataforma 1 | 2026-04-28 | 2026-04-30 | 2026-05-05 | 2026-05-06 | 4-Transversal | 7 | 102 |  | 21 | 8171.282 | 136.9 | 171.3 | 16.8 | 80 | 594
24603 - FLORA PPTO C | 561485 | 1019 | Industrializado | Concreto | Placa T2, piso 3, ejes 4-5 / F-G y 5-7 / A-L | 2026-04-27 | 2026-04-29 | 2026-05-11 | 2026-05-13 | 3-Columnar | 14 | 102 |  | 42 | 8171.282 | 402.9 | 502.7 | 49.3 | 117.4 | 602
24603 - FLORA PPTO C | 561485 | 1019 | Industrializado | Concreto | Placa T2, piso 3, ejes 4-5 / F-G y 5-7 / A-L | 2026-04-27 | 2026-04-29 | 2026-05-04 | 2026-05-06 | 3-Columnar | 7 | 102 |  | 42 | 8171.282 | 374.7 | 468.1 | 45.9 | 109.3 | 593
24603 - FLORA PPTO C | 561485 | 1018 | Plástico | Concreto | Placa T1, piso 1, ejes 4-8 / A-L | 2026-04-27 | 2026-04-29 | 2026-05-11 | 2026-05-13 | 3-Columnar | 14 | 101 |  | 31 | 8011.847 | 252.1 | 321.2 | 31.5 | 101.6 | 602
24603 - FLORA PPTO C | 561485 | 1018 | Plástico | Concreto | Placa T1, piso 1, ejes 4-8 / A-L | 2026-04-27 | 2026-04-29 | 2026-05-04 | 2026-05-06 | 3-Columnar | 7 | 101 |  | 31 | 8011.847 | 236.6 | 300.8 | 29.5 | 95.2 | 593
24603 - FLORA PPTO C | 561485 | 1017 | Autocompactado | Concreto | Muros T2, piso 2, ejes 1-4 / A-F | 2026-04-27 | 2026-04-29 | 2026-05-11 | 2026-05-13 | 3-Columnar | 14 | 102 |  | 48 | 8171.282 | 322.4 | 402.8 | 39.5 | 82.3 | 602
24603 - FLORA PPTO C | 561485 | 1017 | Autocompactado | Concreto | Muros T2, piso 2, ejes 1-4 / A-F | 2026-04-27 | 2026-04-29 | 2026-05-04 | 2026-05-06 | 3-Columnar | 7 | 102 |  | 48 | 8171.282 | 303.9 | 379.3 | 37.2 | 77.5 | 593
24603 - FLORA PPTO C | 561485 | 1016 | Autocompactado | Concreto | Columnas sótano ejes 7 / H-F, plataforma 1 | 2026-04-25 | 2026-04-29 | 2026-05-09 | 2026-05-13 | 3-Columnar | 14 | 102 |  | 21 | 8171.282 | 177.8 | 222.3 | 21.8 | 103.8 | 601
24603 - FLORA PPTO C | 561485 | 1016 | Autocompactado | Concreto | Columnas sótano ejes 7 / H-F, plataforma 1 | 2026-04-25 | 2026-04-29 | 2026-05-02 | 2026-05-04 | 4-Transversal | 7 | 102 |  | 21 | 8171.282 | 135.1 | 168.3 | 16.5 | 78.6 | 590
24603 - FLORA PPTO C | 561484 | 1015 | Industrializado | Concreto | Placa ejes 7-9 / A-L, piso 3, T2, pasillo ejes 9-12 / F-G, piso 3, T2 | 2026-04-24 | 2026-04-29 | 2026-05-08 | 2026-05-13 | 3-Columnar | 14 | 102 |  | 42 | 8171.282 | 359.2 | 448.7 | 44 | 104.8 | 601
24603 - FLORA PPTO C | 561484 | 1015 | Industrializado | Concreto | Placa ejes 7-9 / A-L, piso 3, T2, pasillo ejes 9-12 / F-G, piso 3, T2 | 2026-04-24 | 2026-04-29 | 2026-05-01 | 2026-05-04 | 4-Transversal | 7 | 102 |  | 42 | 8171.282 | 293.1 | 366.1 | 35.9 | 85.5 | 590
24603 - FLORA PPTO C | 561484 | 1014 | Plástico | Concreto | Cimentación T1, ejes 11-15 / A-L | 2026-04-24 | 2026-04-29 | 2026-05-08 | 2026-05-13 | 3-Columnar | 14 | 102 |  | 31 | 8171.282 | 282.8 | 352.8 | 34.6 | 111.6 | 601
24603 - FLORA PPTO C | 561484 | 1014 | Plástico | Concreto | Cimentación T1, ejes 11-15 / A-L | 2026-04-24 | 2026-04-29 | 2026-05-01 | 2026-05-04 | 3-Columnar | 7 | 102 |  | 31 | 8171.282 | 236.7 | 295.7 | 29 | 93.5 | 590
24603 - FLORA PPTO C | 561484 | 1013 | Plástico | Concreto | Cimentación T1, ejes 11-15 / A-L | 2026-04-24 | 2026-04-29 | 2026-05-08 | 2026-05-13 | 3-Columnar | 14 | 102 |  | 31 | 8171.282 | 275.1 | 343.6 | 33.7 | 108.7 | 601
24603 - FLORA PPTO C | 561484 | 1013 | Plástico | Concreto | Cimentación T1, ejes 11-15 / A-L | 2026-04-24 | 2026-04-29 | 2026-05-01 | 2026-05-04 | 4-Transversal | 7 | 102 |  | 31 | 8171.282 | 237.4 | 296.7 | 29.1 | 93.9 | 590
24603 - FLORA PPTO C | 564264 | 1023 | Autoco | Concreto | Muros T2 piso 3 ejes 13, 15 / A - L | 2026-04-28 | 2026-05-02 | 2026-05-26 | 2026-05-26 | 2-Cónica y dividida | 28 | 100 |  | 48.3 | 7853.982 | 432.9 | 561.9 | 55.1 | 114.1 | 615
24603 - FLORA PPTO C | 564264 | 1023 | Autoco | Concreto | Muros T2 piso 3 ejes 13, 15 / A - L | 2026-04-28 | 2026-05-02 | 2026-05-26 | 2026-05-26 | 2-Cónica y dividida | 28 | 101 |  | 48.3 | 8011.847 | 427.9 | 544.5 | 53.4 | 110.6 | 615
24603 - FLORA PPTO C | 564264 | 1023 | Autoco | Concreto | Muros T2 piso 3 ejes 13, 15 / A - L | 2026-04-28 | 2026-05-02 | 2026-05-26 | 2026-05-26 | 2-Cónica y dividida | 28 | 100 |  | 48.3 | 7853.982 | 428.9 | 556.8 | 54.6 | 113 | 615
24603 - FLORA PPTO C | 564263 | 1022 | Ptico | Concreto | Cimentación ejes 1 - 3 / E - I sótano plataforma 1 | 2026-04-28 | 2026-05-02 | 2026-05-26 | 2026-05-26 | 2-Cónica y dividida | 28 | 101 |  | 20.7 | 8011.847 | 204.9 | 261 | 25.6 | 123.7 | 615
24603 - FLORA PPTO C | 564263 | 1022 | Ptico | Concreto | Cimentación ejes 1 - 3 / E - I sótano plataforma 1 | 2026-04-28 | 2026-05-02 | 2026-05-26 | 2026-05-26 | 2-Cónica y dividida | 28 | 100 |  | 20.7 | 7853.982 | 207.3 | 269.2 | 26.4 | 127.5 | 615
24603 - FLORA PPTO C | 564263 | 1022 | Ptico | Concreto | Cimentación ejes 1 - 3 / E - I sótano plataforma 1 | 2026-04-28 | 2026-05-02 | 2026-05-26 | 2026-05-26 | 2-Cónica y dividida | 28 | 101 |  | 20.7 | 8011.847 | 208.9 | 266.1 | 26.1 | 126.1 | 615
24603 - FLORA PPTO C | 564263 | 1021 | Ptico | Concreto | Viga cabezal ejes 1 - 4 / K semisótano plataforma 1 | 2026-04-28 | 2026-05-02 | 2026-05-26 | 2026-05-26 | 2-Cónica y dividida | 28 | 100 |  | 20.7 | 7853.982 | 215.9 | 280.4 | 27.5 | 132.9 | 615
24603 - FLORA PPTO C | 564263 | 1021 | Ptico | Concreto | Viga cabezal ejes 1 - 4 / K semisótano plataforma 1 | 2026-04-28 | 2026-05-02 | 2026-05-26 | 2026-05-26 | 2-Cónica y dividida | 28 | 101 |  | 20.7 | 8011.847 | 210.9 | 268.2 | 26.3 | 127.1 | 615
24603 - FLORA PPTO C | 564263 | 1021 | Ptico | Concreto | Viga cabezal ejes 1 - 4 / K semisótano plataforma 1 | 2026-04-28 | 2026-05-02 | 2026-05-26 | 2026-05-26 | 2-Cónica y dividida | 28 | 100 |  | 20.7 | 7853.982 | 213.8 | 277.4 | 27.2 | 131.4 | 615
24603 - FLORA PPTO C | 564263 | 1020 | Ptico | Concreto | Cimentación ejes 1 - 3 / E - I sótamo plataforma 1 | 2026-04-28 | 2026-05-02 | 2026-05-26 | 2026-05-26 | 2-Cónica y dividida | 28 | 101 |  | 20.7 | 8011.847 | 208.1 | 265.1 | 26 | 125.6 | 615
24603 - FLORA PPTO C | 564263 | 1020 | Ptico | Concreto | Cimentación ejes 1 - 3 / E - I sótamo plataforma 1 | 2026-04-28 | 2026-05-02 | 2026-05-26 | 2026-05-26 | 2-Cónica y dividida | 28 | 100 |  | 20.7 | 7853.982 | 210.7 | 273.3 | 26.8 | 129.5 | 615
24603 - FLORA PPTO C | 564263 | 1020 | Ptico | Concreto | Cimentación ejes 1 - 3 / E - I sótamo plataforma 1 | 2026-04-28 | 2026-05-02 | 2026-05-26 | 2026-05-26 | 2-Cónica y dividida | 28 | 101 |  | 20.7 | 8011.847 | 212.9 | 271.2 | 26.6 | 128.5 | 615
24603 - FLORA PPTO C | 564263 | 1019 | Indus | Concreto | Placa T2, piso 3, ejes 4, 5 / F - G y 5 - 7 / A - L | 2026-04-26 | 2026-05-02 | 2026-05-24 | 2026-05-25 | 2-Cónica y dividida | 28 | 100 |  | 41.4 | 7853.982 | 456.8 | 593.5 | 58.2 | 140.6 | 614
24603 - FLORA PPTO C | 564263 | 1019 | Indus | Concreto | Placa T2, piso 3, ejes 4, 5 / F - G y 5 - 7 / A - L | 2026-04-26 | 2026-05-02 | 2026-05-24 | 2026-05-25 | 2-Cónica y dividida | 28 | 101 |  | 41.4 | 8011.847 | 457.3 | 582.3 | 57.1 | 137.9 | 614
24603 - FLORA PPTO C | 564263 | 1019 | Indus | Concreto | Placa T2, piso 3, ejes 4, 5 / F - G y 5 - 7 / A - L | 2026-04-26 | 2026-05-02 | 2026-05-24 | 2026-05-25 | 2-Cónica y dividida | 28 | 100 |  | 41.4 | 7853.982 | 452.9 | 588.4 | 57.7 | 139.4 | 614
24603 - FLORA PPTO C | 564263 | 1018 | Ptico | Concreto | Placa T1, piso 1, ejes 4, 8 / A - L | 2026-04-26 | 2026-05-02 | 2026-05-24 | 2026-05-25 | 2-Cónica y dividida | 28 | 101 |  | 31 | 8011.847 | 307.7 | 391.6 | 38.4 | 123.9 | 614
24603 - FLORA PPTO C | 564263 | 1018 | Ptico | Concreto | Placa T1, piso 1, ejes 4, 8 / A - L | 2026-04-26 | 2026-05-02 | 2026-05-24 | 2026-05-25 | 2-Cónica y dividida | 28 | 100 |  | 31 | 7853.982 | 308.5 | 400.7 | 39.3 | 126.8 | 614
24603 - FLORA PPTO C | 564263 | 1018 | Ptico | Concreto | Placa T1, piso 1, ejes 4, 8 / A - L | 2026-04-26 | 2026-05-02 | 2026-05-24 | 2026-05-25 | 2-Cónica y dividida | 28 | 101 |  | 31 | 8011.847 | 302.9 | 385.5 | 37.8 | 121.9 | 614
24603 - FLORA PPTO C | 561483 | 1012 | Autocompactado | Concreto | Muros T2, piso 2 | 2026-04-23 | 2026-04-25 | 2026-05-07 | 2026-05-08 | 3-Columnar | 14 | 102 |  | 48 | 8171.282 | 396.6 | 494.6 | 48.5 | 101 | 598
24603 - FLORA PPTO C | 561483 | 1012 | Autocompactado | Concreto | Muros T2, piso 2 | 2026-04-23 | 2026-04-25 | 2026-04-30 | 2026-05-04 | 3-Columnar | 7 | 102 |  | 48 | 8171.282 | 350.2 | 437.5 | 42.9 | 89.4 | 590
24603 - FLORA PPTO C | 561483 | 1011 | Plástico | Concreto | Cimentación T1, placa ejes 1-4 / A-L | 2026-04-22 | 2026-04-25 | 2026-05-06 | 2026-05-07 | 4-Transversal | 14 | 102 |  | 31 | 8171.282 | 311.3 | 388.5 | 38.1 | 122.9 | 596
24603 - FLORA PPTO C | 561483 | 1011 | Plástico | Concreto | Cimentación T1, placa ejes 1-4 / A-L | 2026-04-22 | 2026-04-25 | 2026-04-29 | 2026-05-04 | 4-Transversal | 7 | 102 |  | 31 | 8171.282 | 221.1 | 276.3 | 27.1 | 87.4 | 590
24603 - FLORA PPTO C | 561483 | 1010 | Industrializado | Concreto | Placa T2, piso 2, ejes 9-12 / A-L | 2026-04-22 | 2026-04-25 | 2026-05-06 | 2026-05-07 | 3-Columnar | 14 | 102 |  | 42 | 8171.282 | 393.6 | 491.5 | 48.2 | 114.8 | 596
24603 - FLORA PPTO C | 561483 | 1010 | Industrializado | Concreto | Placa T2, piso 2, ejes 9-12 / A-L | 2026-04-22 | 2026-04-25 | 2026-04-29 | 2026-05-04 | 3-Columnar | 7 | 102 |  | 42 | 8171.282 | 336.5 | 420.1 | 41.2 | 98.1 | 590
24603 - FLORA PPTO C | 561483 | 1009 | Autocompactado | Concreto | Muros T2, piso 2, ejes 4-7 / A-L | 2026-04-21 | 2026-04-25 | 2026-05-05 | 2026-05-06 | 3-Columnar | 14 | 102 |  | 48 | 8171.282 | 400.8 | 499.7 | 49 | 102.1 | 594
24603 - FLORA PPTO C | 561483 | 1009 | Autocompactado | Concreto | Muros T2, piso 2, ejes 4-7 / A-L | 2026-04-21 | 2026-04-25 | 2026-04-28 | 2026-04-29 | 3-Columnar | 7 | 102 |  | 48 | 8171.282 | 348.9 | 435.4 | 42.7 | 89 | 589
24603 - FLORA PPTO C | 561483 | 1008 | Plástico | Concreto | Cimentación ejes 3-4 / E-K, sótano plataforma 1 | 2026-04-21 | 2026-04-25 | 2026-05-05 | 2026-05-06 | 3-Columnar | 14 | 102 |  | 21 | 8171.282 | 171.5 | 214.1 | 21 | 100 | 594
24603 - FLORA PPTO C | 561483 | 1008 | Plástico | Concreto | Cimentación ejes 3-4 / E-K, sótano plataforma 1 | 2026-04-21 | 2026-04-25 | 2026-04-28 | 2026-04-29 | 4-Transversal | 7 | 102 |  | 21 | 8171.282 | 128.6 | 160.1 | 15.7 | 74.8 | 589
24603 - FLORA PPTO C | 558734 | 985 | Autoco. | Concreto | Muros T2, ejes 1, 3,1, A - B y F -2 , piso 1 | 2026-04-08 | 2026-04-10 | 2026-05-06 | 2026-05-06 | 2-Cónica y dividida | 28 | 100 |  | 48.3 | 7853.982 | 491.7 | 638.3 | 62.6 | 129.6 | 595
24603 - FLORA PPTO C | 558734 | 985 | Autoco. | Concreto | Muros T2, ejes 1, 3,1, A - B y F -2 , piso 1 | 2026-04-08 | 2026-04-10 | 2026-05-06 | 2026-05-06 | 2-Cónica y dividida | 28 | 100 |  | 48.3 | 7853.982 | 489.6 | 635.3 | 62.3 | 129 | 595
24603 - FLORA PPTO C | 558734 | 985 | Autoco. | Concreto | Muros T2, ejes 1, 3,1, A - B y F -2 , piso 1 | 2026-04-08 | 2026-04-10 | 2026-05-06 | 2026-05-06 | 2-Cónica y dividida | 28 | 100 |  | 48.3 | 7853.982 | 487.6 | 633.2 | 62.1 | 128.6 | 595
24603 - FLORA PPTO C | 558734 | 984 | Indus. | Concreto | Placa cubierta escaleras ascensor y seti T3 | 2026-04-08 | 2026-04-10 | 2026-05-06 | 2026-05-06 | 5-Fractura extremos | 28 | 100 |  | 20.7 | 7853.982 | 322.8 | 419.1 | 41.1 | 198.6 | 595
24603 - FLORA PPTO C | 558734 | 984 | Indus. | Concreto | Placa cubierta escaleras ascensor y seti T3 | 2026-04-08 | 2026-04-10 | 2026-05-06 | 2026-05-06 | 5-Fractura extremos | 28 | 100 |  | 20.7 | 7853.982 | 320.8 | 416 | 40.8 | 197.1 | 595
24603 - FLORA PPTO C | 558734 | 984 | Indus. | Concreto | Placa cubierta escaleras ascensor y seti T3 | 2026-04-08 | 2026-04-10 | 2026-05-06 | 2026-05-06 | 5-Fractura extremos | 28 | 100 |  | 20.7 | 7853.982 | 328.9 | 427.3 | 41.9 | 202.4 | 595
24603 - FLORA PPTO C | 558734 | 983 | Autoco. | Concreto | Muros sobre recorrido, ascensor T4 | 2026-04-08 | 2026-04-10 | 2026-05-06 | 2026-05-06 | 2-Cónica y dividida | 28 | 100 |  | 27.6 | 7853.982 | 277.5 | 360 | 35.3 | 127.9 | 595
24603 - FLORA PPTO C | 558734 | 983 | Autoco. | Concreto | Muros sobre recorrido, ascensor T4 | 2026-04-08 | 2026-04-10 | 2026-05-06 | 2026-05-06 | 2-Cónica y dividida | 28 | 100 |  | 27.6 | 7853.982 | 275.5 | 357.9 | 35.1 | 127.2 | 595
24603 - FLORA PPTO C | 558734 | 983 | Autoco. | Concreto | Muros sobre recorrido, ascensor T4 | 2026-04-08 | 2026-04-10 | 2026-05-06 | 2026-05-06 | 2-Cónica y dividida | 28 | 100 |  | 27.6 | 7853.982 | 273.6 | 354.9 | 34.8 | 126.1 | 595
24603 - FLORA PPTO C | 558734 | 982 | Indus. | Concreto | Dinteles piso 1 T2 | 2026-04-07 | 2026-04-10 | 2026-05-05 | 2026-05-06 | 2-Cónica y dividida | 28 | 100 |  | 41.4 | 7853.982 | 441.8 | 574.1 | 56.3 | 136 | 595
24603 - FLORA PPTO C | 558734 | 982 | Indus. | Concreto | Dinteles piso 1 T2 | 2026-04-07 | 2026-04-10 | 2026-05-05 | 2026-05-06 | 2-Cónica y dividida | 28 | 100 |  | 41.4 | 7853.982 | 450.3 | 584.3 | 57.3 | 138.4 | 595
24603 - FLORA PPTO C | 558734 | 982 | Indus. | Concreto | Dinteles piso 1 T2 | 2026-04-07 | 2026-04-10 | 2026-05-05 | 2026-05-06 | 2-Cónica y dividida | 28 | 100 |  | 41.4 | 7853.982 | 449.6 | 583.3 | 57.2 | 138.2 | 595
24603 - FLORA PPTO C | 558734 | 981 | Ptico. | Concreto | Viga cabezal ejes 2, 4, a semisotano plataforma 1 | 2026-04-01 | 2026-04-10 | 2026-04-29 | 2026-05-05 | 2-Cónica y dividida | 28 | 100 |  | 20.7 | 7853.982 | 248.8 | 323.3 | 31.7 | 153.1 | 591
24603 - FLORA PPTO C | 558734 | 981 | Ptico. | Concreto | Viga cabezal ejes 2, 4, a semisotano plataforma 1 | 2026-04-01 | 2026-04-10 | 2026-04-29 | 2026-05-05 | 2-Cónica y dividida | 28 | 100 |  | 20.7 | 7853.982 | 246.9 | 320.2 | 31.4 | 151.7 | 591
24603 - FLORA PPTO C | 558734 | 981 | Ptico. | Concreto | Viga cabezal ejes 2, 4, a semisotano plataforma 1 | 2026-04-01 | 2026-04-10 | 2026-04-29 | 2026-05-05 | 2-Cónica y dividida | 28 | 100 |  | 20.7 | 7853.982 | 244.9 | 318.2 | 31.2 | 150.7 | 591
24603 - FLORA PPTO C | 558734 | 980 | Indus. | Concreto | Cubierta y ascensor escaleras T4 | 2026-03-31 | 2026-04-10 | 2026-04-28 | 2026-04-28 | 5-Fractura extremos | 28 | 100 |  | 20.7 | 7853.982 | 270.4 | 350.8 | 34.4 | 166.2 | 588
24603 - FLORA PPTO C | 558734 | 980 | Indus. | Concreto | Cubierta y ascensor escaleras T4 | 2026-03-31 | 2026-04-10 | 2026-04-28 | 2026-04-28 | 5-Fractura extremos | 28 | 100 |  | 20.7 | 7853.982 | 268.5 | 348.7 | 34.2 | 165.2 | 588
24603 - FLORA PPTO C | 558734 | 980 | Indus. | Concreto | Cubierta y ascensor escaleras T4 | 2026-03-31 | 2026-04-10 | 2026-04-28 | 2026-04-28 | 5-Fractura extremos | 28 | 100 |  | 20.7 | 7853.982 | 263.9 | 342.6 | 33.6 | 162.3 | 588
24603 - FLORA PPTO C | 561482 | 1007 | Autocompactado | Concreto | Muros T2, piso 2, ejes 4-7 / A-F | 2026-04-20 | 2026-04-22 | 2026-05-04 | 2026-05-06 | 3-Columnar | 14 | 102 |  | 48 | 8171.282 | 363.9 | 453.8 | 44.5 | 92.7 | 593
24603 - FLORA PPTO C | 561482 | 1007 | Autocompactado | Concreto | Muros T2, piso 2, ejes 4-7 / A-F | 2026-04-20 | 2026-04-22 | 2026-04-27 | 2026-04-29 | 3-Columnar | 7 | 102 |  | 48 | 8171.282 | 306.2 | 382.4 | 37.5 | 78.1 | 589
24603 - FLORA PPTO C | 561482 | 1006 | Industrializado | Concreto | Placa T2, piso 3, ejes 12-15 / A-L | 2026-04-20 | 2026-04-22 | 2026-05-04 | 2026-05-06 | 3-Columnar | 14 | 102 |  | 42 | 8171.282 | 374.6 | 467 | 45.8 | 109 | 593
24603 - FLORA PPTO C | 561482 | 1006 | Industrializado | Concreto | Placa T2, piso 3, ejes 12-15 / A-L | 2026-04-20 | 2026-04-22 | 2026-04-27 | 2026-04-29 | 3-Columnar | 7 | 102 |  | 42 | 8171.282 | 361.9 | 451.7 | 44.3 | 105.5 | 589
24603 - FLORA PPTO C | 561482 | 1005 | Autocompactado | Concreto | Muros T2, piso 2, ejes 7-9 / A-L | 2026-04-18 | 2026-04-22 | 2026-05-02 | 2026-05-04 | 3-Columnar | 14 | 102 |  | 48 | 8171.282 | 400.4 | 499.7 | 49 | 102.1 | 590
24603 - FLORA PPTO C | 561482 | 1005 | Autocompactado | Concreto | Muros T2, piso 2, ejes 7-9 / A-L | 2026-04-18 | 2026-04-22 | 2026-04-25 | 2026-04-27 | 3-Columnar | 7 | 101 |  | 48 | 8011.847 | 321.9 | 409.9 | 40.2 | 83.8 | 587
24603 - FLORA PPTO C | 561481 | 1004 | Autocompactado | Concreto | Muros T1, pozo ascensores, ejes | 2026-04-18 | 2026-04-20 | 2026-05-02 | 2026-05-04 | 3-Columnar | 14 | 102 |  | 48 | 8171.282 | 502.9 | 627.1 | 61.5 | 128.1 | 590
24603 - FLORA PPTO C | 561481 | 1004 | Autocompactado | Concreto | Muros T1, pozo ascensores, ejes | 2026-04-18 | 2026-04-20 | 2026-04-25 | 2026-04-27 | 3-Columnar | 7 | 102 |  | 48 | 8171.282 | 429.3 | 535.4 | 52.5 | 109.4 | 587
24603 - FLORA PPTO C | 561481 | 1003 | Plástico | Concreto | Vigas de cimentación, ejes 7-11 / A-L, T1 | 2026-04-18 | 2026-04-20 | 2026-05-02 | 2026-05-04 | 3-Columnar | 14 | 102 |  | 31 | 8171.282 | 251.4 | 314.1 | 30.8 | 99.4 | 590
24603 - FLORA PPTO C | 561481 | 1003 | Plástico | Concreto | Vigas de cimentación, ejes 7-11 / A-L, T1 | 2026-04-18 | 2026-04-20 | 2026-04-25 | 2026-04-27 | 3-Columnar | 7 | 101 |  | 31 | 8011.847 | 234.6 | 298.8 | 29.3 | 94.5 | 587
24603 - FLORA PPTO C | 561481 | 1002 | Plástico | Concreto | Vigas de cimentación, ejes 7-11 / A-L, T1 | 2026-04-18 | 2026-04-20 | 2026-05-02 | 2026-05-04 | 3-Columnar | 14 | 102 |  | 31 | 8171.282 | 250.7 | 313.1 | 30.7 | 99 | 590
24603 - FLORA PPTO C | 561481 | 1002 | Plástico | Concreto | Vigas de cimentación, ejes 7-11 / A-L, T1 | 2026-04-18 | 2026-04-20 | 2026-04-25 | 2026-04-27 | 4-Transversal | 7 | 101 |  | 31 | 8011.847 | 226.1 | 287.6 | 28.2 | 91 | 587
24603 - FLORA PPTO C | 561481 | 1001 | Industrializado | Concreto | Placa T2, piso 2, ejes 1-4 / L-A | 2026-04-17 | 2026-04-20 | 2026-05-01 | 2026-05-04 | 3-Columnar | 14 | 101 |  | 42 | 8011.847 | 370.4 | 471.1 | 46.2 | 110 | 590
24603 - FLORA PPTO C | 561481 | 1001 | Industrializado | Concreto | Placa T2, piso 2, ejes 1-4 / L-A | 2026-04-17 | 2026-04-20 | 2026-04-24 | 2026-04-27 | 3-Columnar | 7 | 102 |  | 42 | 8171.282 | 357.1 | 445.6 | 43.7 | 104 | 586
24603 - FLORA PPTO C | 558740 | 1012 | Autoco | Concreto | Muros T2 piso 2 ejes 1, 5 / G - L | 2026-04-23 | 2026-04-25 | 2026-05-21 | 2026-05-22 | 2-Cónica y dividida | 28 | 100 |  | 48.3 | 7853.982 | 467.8 | 607.8 | 59.6 | 123.4 | 611
24603 - FLORA PPTO C | 558740 | 1012 | Autoco | Concreto | Muros T2 piso 2 ejes 1, 5 / G - L | 2026-04-23 | 2026-04-25 | 2026-05-21 | 2026-05-22 | 2-Cónica y dividida | 28 | 101 |  | 48.3 | 8011.847 | 465.8 | 592.5 | 58.1 | 120.3 | 611
24603 - FLORA PPTO C | 558740 | 1012 | Autoco | Concreto | Muros T2 piso 2 ejes 1, 5 / G - L | 2026-04-23 | 2026-04-25 | 2026-05-21 | 2026-05-22 | 2-Cónica y dividida | 28 | 100 |  | 48.3 | 7853.982 | 462.8 | 600.6 | 58.9 | 121.9 | 611
24603 - FLORA PPTO C | 558740 | 1011 | Ptico | Concreto | Cimentación placa T1 ejes 1, 4 / A - L | 2026-04-22 | 2026-04-25 | 2026-05-20 | 2026-05-20 | 2-Cónica y dividida | 28 | 101 |  | 31 | 8011.847 | 337.4 | 429.3 | 42.1 | 135.8 | 607
24603 - FLORA PPTO C | 558740 | 1011 | Ptico | Concreto | Cimentación placa T1 ejes 1, 4 / A - L | 2026-04-22 | 2026-04-25 | 2026-05-20 | 2026-05-20 | 2-Cónica y dividida | 28 | 100 |  | 31 | 7853.982 | 335.8 | 436.4 | 42.8 | 138.1 | 607
24603 - FLORA PPTO C | 558740 | 1011 | Ptico | Concreto | Cimentación placa T1 ejes 1, 4 / A - L | 2026-04-22 | 2026-04-25 | 2026-05-20 | 2026-05-20 | 2-Cónica y dividida | 28 | 101 |  | 31 | 8011.847 | 332.9 | 424.2 | 41.6 | 134.2 | 607
24603 - FLORA PPTO C | 558740 | 1010 | Indus | Concreto | Placa T2 piso 2 ejes 9, 12 / A - L | 2026-04-22 | 2026-04-25 | 2026-05-20 | 2026-05-20 | 2-Cónica y dividida | 28 | 100 |  | 41.4 | 7853.982 | 451.8 | 586.3 | 57.5 | 138.9 | 607
24603 - FLORA PPTO C | 558740 | 1010 | Indus | Concreto | Placa T2 piso 2 ejes 9, 12 / A - L | 2026-04-22 | 2026-04-25 | 2026-05-20 | 2026-05-20 | 2-Cónica y dividida | 28 | 101 |  | 41.4 | 8011.847 | 459.8 | 585.3 | 57.4 | 138.6 | 607
24603 - FLORA PPTO C | 558740 | 1010 | Indus | Concreto | Placa T2 piso 2 ejes 9, 12 / A - L | 2026-04-22 | 2026-04-25 | 2026-05-20 | 2026-05-20 | 2-Cónica y dividida | 28 | 100 |  | 41.4 | 7853.982 | 457.6 | 594.5 | 58.3 | 140.8 | 607
24603 - FLORA PPTO C | 558740 | 1009 | Autoco | Concreto | Muros T2 piso 2 ejes 4 - 7 / A - L | 2026-04-21 | 2026-04-25 | 2026-05-19 | 2026-05-20 | 2-Cónica y dividida | 28 | 101 |  | 48.3 | 8011.847 | 493.3 | 628.1 | 61.6 | 127.5 | 607
24603 - FLORA PPTO C | 558740 | 1009 | Autoco | Concreto | Muros T2 piso 2 ejes 4 - 7 / A - L | 2026-04-21 | 2026-04-25 | 2026-05-19 | 2026-05-20 | 2-Cónica y dividida | 28 | 100 |  | 48.3 | 7853.982 | 491.8 | 638.3 | 62.6 | 129.6 | 607
24603 - FLORA PPTO C | 558740 | 1009 | Autoco | Concreto | Muros T2 piso 2 ejes 4 - 7 / A - L | 2026-04-21 | 2026-04-25 | 2026-05-19 | 2026-05-20 | 2-Cónica y dividida | 28 | 101 |  | 48.3 | 8011.847 | 487.9 | 621 | 60.9 | 126.1 | 607
24603 - FLORA PPTO C | 558740 | 1008 | Ptico | Concreto | Cimnetación ejes 3, 4 / E - K sótano plataforma 1 | 2026-04-21 | 2026-04-25 | 2026-05-19 | 2026-05-20 | 2-Cónica y dividida | 28 | 100 |  | 20.7 | 7853.982 | 209.2 | 271.2 | 26.6 | 128.5 | 607
24603 - FLORA PPTO C | 558740 | 1008 | Ptico | Concreto | Cimnetación ejes 3, 4 / E - K sótano plataforma 1 | 2026-04-21 | 2026-04-25 | 2026-05-19 | 2026-05-20 | 2-Cónica y dividida | 28 | 101 |  | 20.7 | 8011.847 | 205.6 | 262.1 | 25.7 | 124.2 | 607
24603 - FLORA PPTO C | 558740 | 1008 | Ptico | Concreto | Cimnetación ejes 3, 4 / E - K sótano plataforma 1 | 2026-04-21 | 2026-04-25 | 2026-05-19 | 2026-05-20 | 2-Cónica y dividida | 28 | 100 |  | 20.7 | 7853.982 | 201.4 | 261 | 25.6 | 123.7 | 607
24603 - FLORA PPTO C | 558740 | 1007 | Autoco | Concreto | Muros T2 piso 2 ejes 4, 7 / A - F | 2026-04-20 | 2026-04-25 | 2026-05-18 | 2026-05-20 | 2-Cónica y dividida | 28 | 101 |  | 48.3 | 8011.847 | 397 | 505.8 | 49.6 | 102.7 | 606
24603 - FLORA PPTO C | 558740 | 1007 | Autoco | Concreto | Muros T2 piso 2 ejes 4, 7 / A - F | 2026-04-20 | 2026-04-25 | 2026-05-18 | 2026-05-20 | 2-Cónica y dividida | 28 | 100 |  | 48.3 | 7853.982 | 395.9 | 513.9 | 50.4 | 104.3 | 606
24603 - FLORA PPTO C | 558740 | 1007 | Autoco | Concreto | Muros T2 piso 2 ejes 4, 7 / A - F | 2026-04-20 | 2026-04-25 | 2026-05-18 | 2026-05-20 | 2-Cónica y dividida | 28 | 101 |  | 48.3 | 8011.847 | 392.2 | 499.7 | 49 | 101.4 | 606
24603 - FLORA PPTO C | 558739 | 1006 | Indus | Concreto | Placa T2 piso 3 ejes 12, 15 / A - L | 2026-04-20 | 2026-04-25 | 2026-05-18 | 2026-05-20 | 2-Cónica y dividida | 28 | 100 |  | 41.4 | 7853.982 | 415.2 | 539.4 | 52.9 | 127.8 | 606
24603 - FLORA PPTO C | 558739 | 1006 | Indus | Concreto | Placa T2 piso 3 ejes 12, 15 / A - L | 2026-04-20 | 2026-04-25 | 2026-05-18 | 2026-05-20 | 2-Cónica y dividida | 28 | 101 |  | 41.4 | 8011.847 | 413.9 | 527.2 | 51.7 | 124.9 | 606
24603 - FLORA PPTO C | 558739 | 1006 | Indus | Concreto | Placa T2 piso 3 ejes 12, 15 / A - L | 2026-04-20 | 2026-04-25 | 2026-05-18 | 2026-05-20 | 2-Cónica y dividida | 28 | 100 |  | 41.4 | 7853.982 | 410.2 | 532.3 | 52.2 | 126.1 | 606
24603 - FLORA PPTO C | 558739 | 1005 | Autoco | Concreto | Muros T2 piso 2 ejes 7 - 9 / A - L | 2026-04-18 | 2026-04-25 | 2026-05-16 | 2026-05-20 | 2-Cónica y dividida | 28 | 101 |  | 48.3 | 8011.847 | 465.7 | 592.5 | 58.1 | 120.3 | 606
24603 - FLORA PPTO C | 558739 | 1005 | Autoco | Concreto | Muros T2 piso 2 ejes 7 - 9 / A - L | 2026-04-18 | 2026-04-25 | 2026-05-16 | 2026-05-20 | 2-Cónica y dividida | 28 | 100 |  | 48.3 | 7853.982 | 463.8 | 602.7 | 59.1 | 122.4 | 606
24603 - FLORA PPTO C | 558739 | 1005 | Autoco | Concreto | Muros T2 piso 2 ejes 7 - 9 / A - L | 2026-04-18 | 2026-04-25 | 2026-05-16 | 2026-05-20 | 2-Cónica y dividida | 28 | 101 |  | 48.3 | 8011.847 | 461.9 | 588.4 | 57.7 | 119.5 | 606
24603 - FLORA PPTO C | 558739 | 1004 | Autoco | Concreto | Muros T1 pozo ascensores ejes 9 - 7 / H - I | 2026-04-18 | 2026-04-25 | 2026-05-16 | 2026-05-20 | 5-Fractura extremos | 28 | 100 |  | 48.3 | 7853.982 | 550.5 | 714.8 | 70.1 | 145.1 | 606
24603 - FLORA PPTO C | 558739 | 1004 | Autoco | Concreto | Muros T1 pozo ascensores ejes 9 - 7 / H - I | 2026-04-18 | 2026-04-25 | 2026-05-16 | 2026-05-20 | 5-Fractura extremos | 28 | 101 |  | 48.3 | 8011.847 | 558.2 | 710.7 | 69.7 | 144.3 | 606
24603 - FLORA PPTO C | 558739 | 1004 | Autoco | Concreto | Muros T1 pozo ascensores ejes 9 - 7 / H - I | 2026-04-18 | 2026-04-25 | 2026-05-16 | 2026-05-20 | 5-Fractura extremos | 28 | 100 |  | 48.3 | 7853.982 | 556.9 | 723 | 70.9 | 146.8 | 606
24603 - FLORA PPTO C | 558739 | 1003 | Ptico | Concreto | Vigas cimentación ejes 7 - 11 / A - L T1 | 2026-04-18 | 2026-04-25 | 2026-05-16 | 2026-05-20 | 2-Cónica y dividida | 28 | 101 |  | 31 | 8011.847 | 318.5 | 405.8 | 39.8 | 128.4 | 606
24603 - FLORA PPTO C | 558739 | 1003 | Ptico | Concreto | Vigas cimentación ejes 7 - 11 / A - L T1 | 2026-04-18 | 2026-04-25 | 2026-05-16 | 2026-05-20 | 2-Cónica y dividida | 28 | 100 |  | 31 | 7853.982 | 316.8 | 410.9 | 40.3 | 130 | 606
24603 - FLORA PPTO C | 558739 | 1003 | Ptico | Concreto | Vigas cimentación ejes 7 - 11 / A - L T1 | 2026-04-18 | 2026-04-25 | 2026-05-16 | 2026-05-20 | 2-Cónica y dividida | 28 | 101 |  | 31 | 8011.847 | 314.9 | 400.7 | 39.3 | 126.8 | 606
24603 - FLORA PPTO C | 558739 | 1002 | Ptico | Concreto | Vigas cimentación ejes 7 - 11 / A - L T1 | 2026-04-18 | 2026-04-25 | 2026-05-16 | 2026-05-20 | 2-Cónica y dividida | 28 | 100 |  | 31 | 7853.982 | 307.4 | 398.7 | 39.1 | 126.1 | 606
24603 - FLORA PPTO C | 558739 | 1002 | Ptico | Concreto | Vigas cimentación ejes 7 - 11 / A - L T1 | 2026-04-18 | 2026-04-25 | 2026-05-16 | 2026-05-20 | 2-Cónica y dividida | 28 | 101 |  | 31 | 8011.847 | 305.8 | 389.5 | 38.2 | 123.2 | 606
24603 - FLORA PPTO C | 558739 | 1002 | Ptico | Concreto | Vigas cimentación ejes 7 - 11 / A - L T1 | 2026-04-18 | 2026-04-25 | 2026-05-16 | 2026-05-20 | 2-Cónica y dividida | 28 | 100 |  | 31 | 7853.982 | 302.9 | 393.6 | 38.6 | 124.5 | 606
24603 - FLORA PPTO C | 558739 | 1001 | Indus | Concreto | Placa T2 piso 2 ejes 1, 4 / L - A | 2026-04-17 | 2026-04-25 | 2026-05-15 | 2026-05-20 | 2-Cónica y dividida | 28 | 101 |  | 41.4 | 8011.847 | 428.2 | 544.5 | 53.4 | 129 | 606
24603 - FLORA PPTO C | 558739 | 1001 | Indus | Concreto | Placa T2 piso 2 ejes 1, 4 / L - A | 2026-04-17 | 2026-04-25 | 2026-05-15 | 2026-05-20 | 2-Cónica y dividida | 28 | 100 |  | 41.4 | 7853.982 | 426.9 | 554.7 | 54.4 | 131.4 | 606
24603 - FLORA PPTO C | 558739 | 1001 | Indus | Concreto | Placa T2 piso 2 ejes 1, 4 / L - A | 2026-04-17 | 2026-04-25 | 2026-05-15 | 2026-05-20 | 2-Cónica y dividida | 28 | 101 |  | 41.4 | 8011.847 | 424.9 | 540.5 | 53 | 128 | 606
24603 - FLORA PPTO C | 552554 | M 100 | No especificado | Mortero | Piso 25, T4 | 2026-04-23 | 2026-04-25 | 2026-05-21 | 2026-05-22 | 2-Cónica y dividida | 28 | 76 |  | 10 | 4536.46 | 73.9 | 166.2 | 16.3 | 163 | 611
24603 - FLORA PPTO C | 552554 | M 100 | No especificado | Mortero | Piso 25, T4 | 2026-04-23 | 2026-04-25 | 2026-05-21 | 2026-05-22 | 2-Cónica y dividida | 28 | 75 |  | 10 | 4417.865 | 71.5 | 165.2 | 16.2 | 162 | 611
24603 - FLORA PPTO C | 552554 | M 100 | No especificado | Mortero | Piso 25, T4 | 2026-04-23 | 2026-04-25 | 2026-05-21 | 2026-05-22 | 2-Cónica y dividida | 28 | 76 |  | 10 | 4536.46 | 74.2 | 167.2 | 16.4 | 164 | 611
24603 - FLORA PPTO C | 552554 | M 100 | No especificado | Mortero | Piso 25, T4 | 2026-04-23 | 2026-04-25 | 2026-05-07 | 2026-05-07 | 2-Cónica y dividida | 14 | 75 |  | 10 | 4417.865 | 64.2 | 147.9 | 14.5 | 145 | 597
24603 - FLORA PPTO C | 552554 | M 100 | No especificado | Mortero | Piso 25, T4 | 2026-04-23 | 2026-04-25 | 2026-04-30 | 2026-05-05 | 2-Cónica y dividida | 7 | 76 |  | 10 | 4536.46 | 57.3 | 128.5 | 12.6 | 126 | 591
24603 - FLORA PPTO C | 552554 | G100 | No especificado | Grouting | Piso 25, T4 | 2026-04-23 | 2026-04-25 | 2026-05-21 | 2026-05-22 | 2-Cónica y dividida | 28 | 100 |  | 10 | 7853.982 | 145.7 | 189.7 | 18.6 | 186 | 611
24603 - FLORA PPTO C | 552554 | G100 | No especificado | Grouting | Piso 25, T4 | 2026-04-23 | 2026-04-25 | 2026-05-21 | 2026-05-22 | 2-Cónica y dividida | 28 | 101 |  | 10 | 8011.847 | 151.3 | 192.7 | 18.9 | 189 | 611
24603 - FLORA PPTO C | 552554 | G100 | No especificado | Grouting | Piso 25, T4 | 2026-04-23 | 2026-04-25 | 2026-05-21 | 2026-05-22 | 2-Cónica y dividida | 28 | 100 |  | 10 | 7853.982 | 147.4 | 191.7 | 18.8 | 188 | 611
24603 - FLORA PPTO C | 552554 | G100 | No especificado | Grouting | Piso 25, T4 | 2026-04-23 | 2026-04-25 | 2026-05-07 | 2026-05-07 | 2-Cónica y dividida | 14 | 101 |  | 10 | 8011.847 | 127.9 | 163.2 | 16 | 160 | 597
24603 - FLORA PPTO C | 552554 | G100 | No especificado | Grouting | Piso 25, T4 | 2026-04-23 | 2026-04-25 | 2026-04-30 | 2026-05-05 | 2-Cónica y dividida | 7 | 100 |  | 10 | 7853.982 | 115.5 | 149.9 | 14.7 | 147 | 591
24603 - FLORA PPTO C | 552554 | M99 | No especificado | Mortero | Piso 25, T4 | 2026-04-23 | 2026-04-25 | 2026-05-21 | 2026-05-22 | 2-Cónica y dividida | 28 | 76 |  | 10 | 4536.46 | 77.7 | 174.4 | 17.1 | 171 | 611
24603 - FLORA PPTO C | 552554 | M99 | No especificado | Mortero | Piso 25, T4 | 2026-04-23 | 2026-04-25 | 2026-05-21 | 2026-05-22 | 2-Cónica y dividida | 28 | 75 |  | 10 | 4417.865 | 78.5 | 181.5 | 17.8 | 178 | 611
24603 - FLORA PPTO C | 552554 | M99 | No especificado | Mortero | Piso 25, T4 | 2026-04-23 | 2026-04-25 | 2026-05-21 | 2026-05-22 | 2-Cónica y dividida | 28 | 76 |  | 10 | 4536.46 | 79.2 | 178.5 | 17.5 | 175 | 611
24603 - FLORA PPTO C | 552554 | M99 | No especificado | Mortero | Piso 25, T4 | 2026-04-23 | 2026-04-25 | 2026-05-07 | 2026-05-07 | 2-Cónica y dividida | 14 | 75 |  | 10 | 4417.865 | 67.8 | 156 | 15.3 | 153 | 597
24603 - FLORA PPTO C | 552554 | M99 | No especificado | Mortero | Piso 25, T4 | 2026-04-23 | 2026-04-25 | 2026-04-30 | 2026-05-05 | 2-Cónica y dividida | 7 | 76 |  | 10 | 4536.46 | 61.8 | 138.7 | 13.6 | 136 | 591
24603 - FLORA PPTO C | 552554 | G99 | No especificado | Grouting | Piso 25, T4 | 2026-04-23 | 2026-04-25 | 2026-05-21 | 2026-05-22 | 2-Cónica y dividida | 28 | 100 |  | 10 | 7853.982 | 149.3 | 193.7 | 19 | 190 | 611
24603 - FLORA PPTO C | 552554 | G99 | No especificado | Grouting | Piso 25, T4 | 2026-04-23 | 2026-04-25 | 2026-05-21 | 2026-05-22 | 2-Cónica y dividida | 28 | 101 |  | 10 | 8011.847 | 148.3 | 188.6 | 18.5 | 185 | 611
24603 - FLORA PPTO C | 552554 | G99 | No especificado | Grouting | Piso 25, T4 | 2026-04-23 | 2026-04-25 | 2026-05-21 | 2026-05-22 | 2-Cónica y dividida | 28 | 100 |  | 10 | 7853.982 | 145.8 | 189.7 | 18.6 | 186 | 611
24603 - FLORA PPTO C | 552554 | G99 | No especificado | Grouting | Piso 25, T4 | 2026-04-23 | 2026-04-25 | 2026-05-07 | 2026-05-07 | 2-Cónica y dividida | 14 | 101 |  | 10 | 8011.847 | 131.8 | 168.3 | 16.5 | 165 | 597
24603 - FLORA PPTO C | 552554 | G99 | No especificado | Grouting | Piso 25, T4 | 2026-04-23 | 2026-04-25 | 2026-04-30 | 2026-05-05 | 2-Cónica y dividida | 7 | 100 |  | 10 | 7853.982 | 118.6 | 154 | 15.1 | 151 | 591
24603 - FLORA PPTO C | 552553 | M98 | No especificado | Mortero | Piso 25, T3 | 2026-04-21 | 2026-04-25 | 2026-05-19 | 2026-05-20 | 2-Cónica y dividida | 28 | 76 |  | 10 | 4536.46 | 66.3 | 148.9 | 14.6 | 146 | 607
24603 - FLORA PPTO C | 552553 | M98 | No especificado | Mortero | Piso 25, T3 | 2026-04-21 | 2026-04-25 | 2026-05-19 | 2026-05-20 | 2-Cónica y dividida | 28 | 75 |  | 10 | 4417.865 | 65.1 | 149.9 | 14.7 | 147 | 607
24603 - FLORA PPTO C | 552553 | M98 | No especificado | Mortero | Piso 25, T3 | 2026-04-21 | 2026-04-25 | 2026-05-19 | 2026-05-20 | 2-Cónica y dividida | 28 | 76 |  | 10 | 4536.46 | 67 | 150.9 | 14.8 | 148 | 607
24603 - FLORA PPTO C | 552553 | M98 | No especificado | Mortero | Piso 25, T3 | 2026-04-21 | 2026-04-25 | 2026-05-05 | 2026-05-06 | 2-Cónica y dividida | 14 | 75 |  | 10 | 4417.865 | 55.1 | 127.5 | 12.5 | 125 | 595
24603 - FLORA PPTO C | 552553 | M98 | No especificado | Mortero | Piso 25, T3 | 2026-04-21 | 2026-04-25 | 2026-04-28 | 2026-04-28 | 2-Cónica y dividida | 7 | 76 |  | 10 | 4536.46 | 46.1 | 104 | 10.2 | 102 | 588
24603 - FLORA PPTO C | 552553 | G98 | No especificado | Grouting | Piso 25, T3 | 2026-04-21 | 2026-04-25 | 2026-05-19 | 2026-05-20 | 2-Cónica y dividida | 28 | 100 |  | 10 | 7853.982 | 100.7 | 130.5 | 12.8 | 128 | 607
24603 - FLORA PPTO C | 552553 | G98 | No especificado | Grouting | Piso 25, T3 | 2026-04-21 | 2026-04-25 | 2026-05-19 | 2026-05-20 | 2-Cónica y dividida | 28 | 101 |  | 10 | 8011.847 | 102.1 | 129.5 | 12.7 | 127 | 607
24603 - FLORA PPTO C | 552553 | G98 | No especificado | Grouting | Piso 25, T3 | 2026-04-21 | 2026-04-25 | 2026-05-19 | 2026-05-20 | 2-Cónica y dividida | 28 | 100 |  | 10 | 7853.982 | 102.5 | 133.6 | 13.1 | 131 | 607
24603 - FLORA PPTO C | 552553 | G98 | No especificado | Grouting | Piso 25, T3 | 2026-04-21 | 2026-04-25 | 2026-05-05 | 2026-05-06 | 2-Cónica y dividida | 14 | 101 |  | 10 | 8011.847 | 85.3 | 108.1 | 10.6 | 106 | 595
24603 - FLORA PPTO C | 552553 | G98 | No especificado | Grouting | Piso 25, T3 | 2026-04-21 | 2026-04-25 | 2026-04-28 | 2026-04-28 | 2-Cónica y dividida | 7 | 100 |  | 10 | 7853.982 | 72.8 | 94.8 | 9.3 | 93 | 588
24603 - FLORA PPTO C | 552553 | M97 | No especificado | Mortero | Piso 25, T3 | 2026-04-21 | 2026-04-25 | 2026-05-19 | 2026-05-20 | 2-Cónica y dividida | 28 | 76 |  | 10 | 4536.46 | 73.7 | 165.2 | 16.2 | 162 | 607
24603 - FLORA PPTO C | 552553 | M97 | No especificado | Mortero | Piso 25, T3 | 2026-04-21 | 2026-04-25 | 2026-05-19 | 2026-05-20 | 2-Cónica y dividida | 28 | 75 |  | 10 | 4417.865 | 74.5 | 172.3 | 16.9 | 169 | 607
24603 - FLORA PPTO C | 552553 | M97 | No especificado | Mortero | Piso 25, T3 | 2026-04-21 | 2026-04-25 | 2026-05-19 | 2026-05-20 | 2-Cónica y dividida | 28 | 76 |  | 10 | 4536.46 | 74.6 | 167.2 | 16.4 | 164 | 607
24603 - FLORA PPTO C | 552553 | M97 | No especificado | Mortero | Piso 25, T3 | 2026-04-21 | 2026-04-25 | 2026-05-05 | 2026-05-06 | 2-Cónica y dividida | 14 | 75 |  | 10 | 4417.865 | 61.5 | 141.7 | 13.9 | 139 | 595
24603 - FLORA PPTO C | 552553 | M97 | No especificado | Mortero | Piso 25, T3 | 2026-04-21 | 2026-04-25 | 2026-04-28 | 2026-04-28 | 2-Cónica y dividida | 7 | 76 |  | 10 | 4536.46 | 51.8 | 116.2 | 11.4 | 114 | 588
24603 - FLORA PPTO C | 552553 | G97 | No especificado | Grouting | Piso 25, T3 | 2026-04-21 | 2026-04-25 | 2026-05-19 | 2026-05-20 | 2-Cónica y dividida | 28 | 100 |  | 10 | 7853.982 | 102.1 | 132.6 | 13 | 130 | 607
24603 - FLORA PPTO C | 552553 | G97 | No especificado | Grouting | Piso 25, T3 | 2026-04-21 | 2026-04-25 | 2026-05-19 | 2026-05-20 | 2-Cónica y dividida | 28 | 101 |  | 10 | 8011.847 | 104.1 | 132.6 | 13 | 130 | 607
24603 - FLORA PPTO C | 552553 | G97 | No especificado | Grouting | Piso 25, T3 | 2026-04-21 | 2026-04-25 | 2026-05-19 | 2026-05-20 | 2-Cónica y dividida | 28 | 100 |  | 10 | 7853.982 | 103.6 | 134.6 | 13.2 | 132 | 607
24603 - FLORA PPTO C | 552553 | G97 | No especificado | Grouting | Piso 25, T3 | 2026-04-21 | 2026-04-25 | 2026-05-05 | 2026-05-06 | 2-Cónica y dividida | 14 | 101 |  | 10 | 8011.847 | 86.3 | 110.1 | 10.8 | 108 | 595
24603 - FLORA PPTO C | 552553 | G97 | No especificado | Grouting | Piso 25, T3 | 2026-04-21 | 2026-04-25 | 2026-04-28 | 2026-04-28 | 2-Cónica y dividida | 7 | 100 |  | 10 | 7853.982 | 64.4 | 83.6 | 8.2 | 82 | 588
24603 - FLORA PPTO C | 555400 | 1000 | Autocompactado | Concreto | Muros T2, piso 2, ejes 9-12 / G-L | 2026-04-16 | 2026-04-18 | 2026-04-30 | 2026-05-04 | 4-Transversal | 14 | 102 |  | 48 | 8171.282 | 326.9 | 407.9 | 40 | 83.3 | 590
24603 - FLORA PPTO C | 555400 | 1000 | Autocompactado | Concreto | Muros T2, piso 2, ejes 9-12 / G-L | 2026-04-16 | 2026-04-18 | 2026-04-23 | 2026-04-27 | 4-Transversal | 7 | 102 |  | 48 | 8171.282 | 301.2 | 376.3 | 36.9 | 76.9 | 586
24603 - FLORA PPTO C | 555400 | 999 | Industrializado | Concreto | Placa sobre recorrido ascensores T3 y T4 | 2026-04-16 | 2026-04-18 | 2026-04-30 | 2026-05-04 | 3-Columnar | 14 | 102 |  | 21 | 8171.282 | 220.1 | 274.3 | 26.9 | 128.1 | 590
24603 - FLORA PPTO C | 555400 | 999 | Industrializado | Concreto | Placa sobre recorrido ascensores T3 y T4 | 2026-04-16 | 2026-04-18 | 2026-04-23 | 2026-04-27 | 3-Columnar | 7 | 102 |  | 21 | 8171.282 | 180.2 | 225.4 | 22.1 | 105.2 | 586
24603 - FLORA PPTO C | 555400 | 998 | Autocompactado | Concreto | Muros T2, piso 2, ejes 9-12 / A-F | 2026-04-15 | 2026-04-18 | 2026-04-29 | 2026-05-04 | 3-Columnar | 14 | 102 |  | 48 | 8171.282 | 398.3 | 496.6 | 48.7 | 101.5 | 590
24603 - FLORA PPTO C | 555400 | 998 | Autocompactado | Concreto | Muros T2, piso 2, ejes 9-12 / A-F | 2026-04-15 | 2026-04-18 | 2026-04-22 | 2026-04-23 | 3-Columnar | 7 | 102 |  | 48 | 8171.282 | 389.6 | 486.4 | 47.7 | 99.4 | 584
24603 - FLORA PPTO C | 555400 | 997 | Industrializado | Concreto | Placa T2, piso 2, eje 4-7 / A-L | 2026-04-15 | 2026-04-18 | 2026-04-29 | 2026-05-04 | 3-Columnar | 14 | 101 |  | 42 | 8011.847 | 415.1 | 528.2 | 51.8 | 123.3 | 590
24603 - FLORA PPTO C | 555400 | 997 | Industrializado | Concreto | Placa T2, piso 2, eje 4-7 / A-L | 2026-04-15 | 2026-04-18 | 2026-04-22 | 2026-04-23 | 3-Columnar | 7 | 102 |  | 42 | 8171.282 | 407.7 | 508.8 | 49.9 | 118.8 | 584
24603 - FLORA PPTO C | 558733 | 979 | Autoco | Concreto | Columnas Ejes 5, 8 / K – I, Sótano Plataforma 1 | 2026-03-30 | 2026-04-10 | 2026-04-27 | 2026-04-28 | 2-Cónica y dividida | 28 | 101 |  | 20.7 | 8011.847 | 225.7 | 287.6 | 28.2 | 136.2 | 588
24603 - FLORA PPTO C | 558733 | 979 | Autoco | Concreto | Columnas Ejes 5, 8 / K – I, Sótano Plataforma 1 | 2026-03-30 | 2026-04-10 | 2026-04-27 | 2026-04-28 | 2-Cónica y dividida | 28 | 100 |  | 20.7 | 7853.982 | 224.9 | 291.6 | 28.6 | 138.2 | 588
24603 - FLORA PPTO C | 558733 | 979 | Autoco | Concreto | Columnas Ejes 5, 8 / K – I, Sótano Plataforma 1 | 2026-03-30 | 2026-04-10 | 2026-04-27 | 2026-04-28 | 2-Cónica y dividida | 28 | 101 |  | 20.7 | 8011.847 | 221.5 | 281.4 | 27.6 | 133.3 | 588
24603 - FLORA PPTO C | 558733 | 978 | Indus | Concreto | Placa T2, Ejes 12, 15 / A - L Piso 2 | 2026-03-27 | 2026-04-10 | 2026-04-24 | 2026-04-24 | 2-Cónica y dividida | 28 | 100 |  | 41.4 | 7853.982 | 439.3 | 570 | 55.9 | 135 | 585
24603 - FLORA PPTO C | 558733 | 978 | Indus | Concreto | Placa T2, Ejes 12, 15 / A - L Piso 2 | 2026-03-27 | 2026-04-10 | 2026-04-24 | 2026-04-24 | 2-Cónica y dividida | 28 | 101 |  | 41.4 | 8011.847 | 437.8 | 556.8 | 54.6 | 131.9 | 585
24603 - FLORA PPTO C | 558733 | 978 | Indus | Concreto | Placa T2, Ejes 12, 15 / A - L Piso 2 | 2026-03-27 | 2026-04-10 | 2026-04-24 | 2026-04-24 | 2-Cónica y dividida | 28 | 100 |  | 41.4 | 7853.982 | 435.9 | 565.9 | 55.5 | 134.1 | 585
24603 - FLORA PPTO C | 558733 | 977 | Autoco | Concreto | Muros T2, Ejes 4, 6, / G - L y 5, 7 / A - F P1 | 2026-03-27 | 2026-04-10 | 2026-04-24 | 2026-04-24 | 2-Cónica y dividida | 28 | 100 |  | 48.3 | 7853.982 | 465.8 | 604.7 | 59.3 | 122.8 | 585
24603 - FLORA PPTO C | 558733 | 977 | Autoco | Concreto | Muros T2, Ejes 4, 6, / G - L y 5, 7 / A - F P1 | 2026-03-27 | 2026-04-10 | 2026-04-24 | 2026-04-24 | 2-Cónica y dividida | 28 | 101 |  | 48.3 | 8011.847 | 463.8 | 590.4 | 57.9 | 119.9 | 585
24603 - FLORA PPTO C | 558733 | 977 | Autoco | Concreto | Muros T2, Ejes 4, 6, / G - L y 5, 7 / A - F P1 | 2026-03-27 | 2026-04-10 | 2026-04-24 | 2026-04-24 | 2-Cónica y dividida | 28 | 101 |  | 48.3 | 8011.847 | 461.9 | 588.4 | 57.7 | 119.5 | 585
24603 - FLORA PPTO C | 558733 | 976 | Ptico | Concreto | Vigas de Cimentación | 2026-03-26 | 2026-04-10 | 2026-04-23 | 2026-04-23 | 2-Cónica y dividida | 28 | 100 |  | 31 | 7853.982 | 320.4 | 416 | 40.8 | 131.6 | 583
24603 - FLORA PPTO C | 558733 | 976 | Ptico | Concreto | Vigas de Cimentación | 2026-03-26 | 2026-04-10 | 2026-04-23 | 2026-04-23 | 2-Cónica y dividida | 28 | 101 |  | 31 | 8011.847 | 318.5 | 405.8 | 39.8 | 128.4 | 583
24603 - FLORA PPTO C | 558733 | 976 | Ptico | Concreto | Vigas de Cimentación | 2026-03-26 | 2026-04-10 | 2026-04-23 | 2026-04-23 | 2-Cónica y dividida | 28 | 101 |  | 31 | 8011.847 | 316.9 | 403.8 | 39.6 | 127.7 | 583
24603 - FLORA PPTO C | 558733 | 975 | Ptico | Concreto | Vigas de Cimentación T1, Ejes 1, 4, / A - L | 2026-03-26 | 2026-04-10 | 2026-04-23 | 2026-04-23 | 2-Cónica y dividida | 28 | 100 |  | 31 | 7853.982 | 351.5 | 456.8 | 44.8 | 144.5 | 583
24603 - FLORA PPTO C | 558733 | 975 | Ptico | Concreto | Vigas de Cimentación T1, Ejes 1, 4, / A - L | 2026-03-26 | 2026-04-10 | 2026-04-23 | 2026-04-23 | 2-Cónica y dividida | 28 | 101 |  | 31 | 8011.847 | 349.6 | 444.6 | 43.6 | 140.6 | 583
24603 - FLORA PPTO C | 558733 | 975 | Ptico | Concreto | Vigas de Cimentación T1, Ejes 1, 4, / A - L | 2026-03-26 | 2026-04-10 | 2026-04-23 | 2026-04-23 | 2-Cónica y dividida | 28 | 101 |  | 31 | 8011.847 | 347.9 | 442.6 | 43.4 | 140 | 583
24603 - FLORA PPTO C | 558733 | 974 | Ptico | Concreto | Vigas de Cimentación T1, Ejes 1, 4, / A - L | 2026-03-26 | 2026-04-10 | 2026-04-23 | 2026-04-23 | 2-Cónica y dividida | 28 | 100 |  | 31 | 7853.982 | 327.4 | 425.2 | 41.7 | 134.5 | 583
24603 - FLORA PPTO C | 558733 | 974 | Ptico | Concreto | Vigas de Cimentación T1, Ejes 1, 4, / A - L | 2026-03-26 | 2026-04-10 | 2026-04-23 | 2026-04-23 | 2-Cónica y dividida | 28 | 100 |  | 31 | 7853.982 | 325.8 | 423.2 | 41.5 | 133.9 | 583
24603 - FLORA PPTO C | 558733 | 974 | Ptico | Concreto | Vigas de Cimentación T1, Ejes 1, 4, / A - L | 2026-03-26 | 2026-04-10 | 2026-04-23 | 2026-04-23 | 2-Cónica y dividida | 28 | 101 |  | 31 | 8011.847 | 323.9 | 412 | 40.4 | 130.3 | 583
24603 - FLORA PPTO C | 552552 | M96 | No Especificado | Mortero | Piso 24 T4 | 2026-04-09 | 2026-04-18 | 2026-05-07 | 2026-05-07 | 2-Cónica y dividida | 28 | 75 |  | 10 | 4417.865 | 74.8 | 172.3 | 16.9 | 169 | 597
24603 - FLORA PPTO C | 552552 | M96 | No Especificado | Mortero | Piso 24 T4 | 2026-04-09 | 2026-04-18 | 2026-05-07 | 2026-05-07 | 2-Cónica y dividida | 28 | 76 |  | 10 | 4536.46 | 70.8 | 159.1 | 15.6 | 156 | 597
24603 - FLORA PPTO C | 552552 | M96 | No Especificado | Mortero | Piso 24 T4 | 2026-04-09 | 2026-04-18 | 2026-05-07 | 2026-05-07 | 2-Cónica y dividida | 28 | 76 |  | 10 | 4536.46 | 72 | 162.1 | 15.9 | 159 | 597
24603 - FLORA PPTO C | 552552 | M96 | No Especificado | Mortero | Piso 24 T4 | 2026-04-09 | 2026-04-18 | 2026-04-23 | 2026-04-23 | 2-Cónica y dividida | 14 | 75 |  | 10 | 4417.865 | 59.9 | 138.7 | 13.6 | 136 | 583
24603 - FLORA PPTO C | 552552 | M96 | No Especificado | Mortero | Piso 24 T4 | 2026-04-09 | 2026-04-18 | 2026-04-18 | 2026-04-22 | 2-Cónica y dividida | 9 | 76 |  | 10 | 4536.46 | 54.5 | 122.4 | 12 | 120 | 581
24603 - FLORA PPTO C | 552552 | G96 | No Especificado | Grouting | Piso 24 T4 | 2026-04-09 | 2026-04-18 | 2026-05-07 | 2026-05-07 | 2-Cónica y dividida | 28 | 100 |  | 10 | 7853.982 | 127 | 165.2 | 16.2 | 162 | 597
24603 - FLORA PPTO C | 552552 | G96 | No Especificado | Grouting | Piso 24 T4 | 2026-04-09 | 2026-04-18 | 2026-05-07 | 2026-05-07 | 2-Cónica y dividida | 28 | 100 |  | 10 | 7853.982 | 128.6 | 167.2 | 16.4 | 164 | 597
24603 - FLORA PPTO C | 552552 | G96 | No Especificado | Grouting | Piso 24 T4 | 2026-04-09 | 2026-04-18 | 2026-05-07 | 2026-05-07 | 2-Cónica y dividida | 28 | 101 |  | 10 | 8011.847 | 128.5 | 163.2 | 16 | 160 | 597
24603 - FLORA PPTO C | 552552 | G96 | No Especificado | Grouting | Piso 24 T4 | 2026-04-09 | 2026-04-18 | 2026-04-23 | 2026-04-23 | 2-Cónica y dividida | 14 | 101 |  | 10 | 8011.847 | 107.1 | 136.6 | 13.4 | 134 | 583
24603 - FLORA PPTO C | 552552 | G96 | No Especificado | Grouting | Piso 24 T4 | 2026-04-09 | 2026-04-18 | 2026-04-18 | 2026-04-22 | 2-Cónica y dividida | 9 | 101 |  | 10 | 8011.847 | 98.3 | 125.4 | 12.3 | 123 | 581
24603 - FLORA PPTO C | 552552 | M95 | No Especificado | Mortero | Piso 24 T4 | 2026-04-09 | 2026-04-18 | 2026-05-07 | 2026-05-07 | 2-Cónica y dividida | 28 | 75 |  | 10 | 4417.865 | 67 | 155 | 15.2 | 152 | 597
24603 - FLORA PPTO C | 552552 | M95 | No Especificado | Mortero | Piso 24 T4 | 2026-04-09 | 2026-04-18 | 2026-05-07 | 2026-05-07 | 2-Cónica y dividida | 28 | 75 |  | 10 | 4417.865 | 68.1 | 157 | 15.4 | 154 | 597
24603 - FLORA PPTO C | 552552 | M95 | No Especificado | Mortero | Piso 24 T4 | 2026-04-09 | 2026-04-18 | 2026-05-07 | 2026-05-07 | 2-Cónica y dividida | 28 | 75 |  | 10 | 4417.865 | 69.8 | 161.1 | 15.8 | 158 | 597
24603 - FLORA PPTO C | 552552 | M95 | No Especificado | Mortero | Piso 24 T4 | 2026-04-09 | 2026-04-18 | 2026-04-23 | 2026-04-23 | 2-Cónica y dividida | 14 | 76 |  | 10 | 4536.46 | 58.4 | 131.5 | 12.9 | 129 | 583
24603 - FLORA PPTO C | 552552 | M95 | No Especificado | Mortero | Piso 24 T4 | 2026-04-09 | 2026-04-18 | 2026-04-18 | 2026-04-22 | 2-Cónica y dividida | 9 | 76 |  | 10 | 4536.46 | 51.5 | 116.2 | 11.4 | 114 | 581
24603 - FLORA PPTO C | 552552 | G95 | No Especificado | Grouting | Piso 24 T4 | 2026-04-09 | 2026-04-18 | 2026-05-07 | 2026-05-07 | 5-Fractura extremos | 28 | 101 |  | 10 | 8011.847 | 136.5 | 173.4 | 17 | 170 | 597
24603 - FLORA PPTO C | 552552 | G95 | No Especificado | Grouting | Piso 24 T4 | 2026-04-09 | 2026-04-18 | 2026-05-07 | 2026-05-07 | 5-Fractura extremos | 28 | 100 |  | 10 | 7853.982 | 137.8 | 178.5 | 17.5 | 175 | 597
24603 - FLORA PPTO C | 552552 | G95 | No Especificado | Grouting | Piso 24 T4 | 2026-04-09 | 2026-04-18 | 2026-05-07 | 2026-05-07 | 5-Fractura extremos | 28 | 100 |  | 10 | 7853.982 | 138.8 | 180.5 | 17.7 | 177 | 597
24603 - FLORA PPTO C | 552552 | G95 | No Especificado | Grouting | Piso 24 T4 | 2026-04-09 | 2026-04-18 | 2026-04-23 | 2026-04-23 | 5-Fractura extremos | 14 | 101 |  | 10 | 8011.847 | 123.1 | 157 | 15.4 | 154 | 583
24603 - FLORA PPTO C | 552552 | G95 | No Especificado | Grouting | Piso 24 T4 | 2026-04-09 | 2026-04-18 | 2026-04-18 | 2026-04-22 | 5-Fractura extremos | 9 | 101 |  | 10 | 8011.847 | 117.9 | 149.9 | 14.7 | 147 | 581
24603 - FLORA PPTO C | 555488 | M90 | No Especificado | Mortero | Piso 23 T3 | 2026-04-06 | 2026-04-18 | 2026-05-04 | 2026-05-05 | 2-Cónica y dividida | 28 | 75 |  | 10 | 4417.865 | 53.5 | 123.4 | 12.1 | 121 | 592
24603 - FLORA PPTO C | 555488 | M90 | No Especificado | Mortero | Piso 23 T3 | 2026-04-06 | 2026-04-18 | 2026-05-04 | 2026-05-05 | 2-Cónica y dividida | 28 | 76 |  | 10 | 4536.46 | 52.9 | 119.3 | 11.7 | 117 | 592
24603 - FLORA PPTO C | 555488 | M90 | No Especificado | Mortero | Piso 23 T3 | 2026-04-06 | 2026-04-18 | 2026-05-04 | 2026-05-05 | 2-Cónica y dividida | 28 | 76 |  | 10 | 4536.46 | 53.7 | 120.3 | 11.8 | 118 | 592
24603 - FLORA PPTO C | 555488 | M90 | No Especificado | Mortero | Piso 23 T3 | 2026-04-06 | 2026-04-18 | 2026-04-20 | 2026-04-22 | 2-Cónica y dividida | 14 | 75 |  | 10 | 4417.865 | 44.3 | 102 | 10 | 100 | 582
24603 - FLORA PPTO C | 555488 | M90 | No Especificado | Mortero | Piso 23 T3 | 2026-04-06 | 2026-04-18 | 2026-04-18 | 2026-04-22 | 2-Cónica y dividida | 12 | 76 |  | 10 | 4536.46 | 44.6 | 99.9 | 9.8 | 98 | 581
24603 - FLORA PPTO C | 555488 | G90 | No Especificado | Grouting | Piso 23 T3 | 2026-04-06 | 2026-04-18 | 2026-05-04 | 2026-05-05 | 2-Cónica y dividida | 28 | 100 |  | 10 | 7853.982 | 126.5 | 164.2 | 16.1 | 161 | 592
24603 - FLORA PPTO C | 555488 | G90 | No Especificado | Grouting | Piso 23 T3 | 2026-04-06 | 2026-04-18 | 2026-05-04 | 2026-05-05 | 2-Cónica y dividida | 28 | 101 |  | 10 | 8011.847 | 125.3 | 159.1 | 15.6 | 156 | 592
24603 - FLORA PPTO C | 555488 | G90 | No Especificado | Grouting | Piso 23 T3 | 2026-04-06 | 2026-04-18 | 2026-05-04 | 2026-05-05 | 2-Cónica y dividida | 28 | 100 |  | 10 | 7853.982 | 123.9 | 161.1 | 15.8 | 158 | 592
24603 - FLORA PPTO C | 555488 | G90 | No Especificado | Grouting | Piso 23 T3 | 2026-04-06 | 2026-04-18 | 2026-04-20 | 2026-04-22 | 2-Cónica y dividida | 14 | 101 |  | 10 | 8011.847 | 109.9 | 139.7 | 13.7 | 137 | 582
24603 - FLORA PPTO C | 555488 | G90 | No Especificado | Grouting | Piso 23 T3 | 2026-04-06 | 2026-04-18 | 2026-04-18 | 2026-04-22 | 2-Cónica y dividida | 12 | 101 |  | 10 | 8011.847 | 105.9 | 134.6 | 13.2 | 132 | 581
24603 - FLORA PPTO C | 555488 | M89 | No Especificado | Mortero | Piso 23 T3 | 2026-04-06 | 2026-04-18 | 2026-05-04 | 2026-05-05 | 2-Cónica y dividida | 28 | 76 |  | 10 | 4536.46 | 53.9 | 121.3 | 11.9 | 119 | 592
24603 - FLORA PPTO C | 555488 | M89 | No Especificado | Mortero | Piso 23 T3 | 2026-04-06 | 2026-04-18 | 2026-05-04 | 2026-05-05 | 2-Cónica y dividida | 28 | 75 |  | 10 | 4417.865 | 54 | 124.4 | 12.2 | 122 | 592
24603 - FLORA PPTO C | 555488 | M89 | No Especificado | Mortero | Piso 23 T3 | 2026-04-06 | 2026-04-18 | 2026-05-04 | 2026-05-05 | 2-Cónica y dividida | 28 | 76 |  | 10 | 4536.46 | 52.8 | 118.3 | 11.6 | 116 | 592
24603 - FLORA PPTO C | 555488 | M89 | No Especificado | Mortero | Piso 23 T3 | 2026-04-06 | 2026-04-18 | 2026-04-20 | 2026-04-22 | 2-Cónica y dividida | 14 | 75 |  | 10 | 4417.865 | 44.4 | 103 | 10.1 | 101 | 582
24603 - FLORA PPTO C | 555488 | M89 | No Especificado | Mortero | Piso 23 T3 | 2026-04-06 | 2026-04-18 | 2026-04-18 | 2026-04-22 | 2-Cónica y dividida | 12 | 76 |  | 10 | 4536.46 | 43.5 | 97.9 | 9.6 | 96 | 581
24603 - FLORA PPTO C | 555488 | G89 | No Especificado | Grouting | Piso 23 T3 | 2026-04-06 | 2026-04-18 | 2026-05-04 | 2026-05-05 | 5-Fractura extremos | 28 | 100 |  | 10 | 7853.982 | 134 | 174.4 | 17.1 | 171 | 592
24603 - FLORA PPTO C | 555488 | G89 | No Especificado | Grouting | Piso 23 T3 | 2026-04-06 | 2026-04-18 | 2026-05-04 | 2026-05-05 | 5-Fractura extremos | 28 | 100 |  | 10 | 7853.982 | 135.9 | 176.4 | 17.3 | 173 | 592
24603 - FLORA PPTO C | 555488 | G89 | No Especificado | Grouting | Piso 23 T3 | 2026-04-06 | 2026-04-18 | 2026-05-04 | 2026-05-05 | 5-Fractura extremos | 28 | 100 |  | 10 | 7853.982 | 139.2 | 180.5 | 17.7 | 177 | 592
24603 - FLORA PPTO C | 555488 | G89 | No Especificado | Grouting | Piso 23 T3 | 2026-04-06 | 2026-04-18 | 2026-04-20 | 2026-04-22 | 5-Fractura extremos | 14 | 101 |  | 10 | 8011.847 | 125.5 | 160.1 | 15.7 | 157 | 582
24603 - FLORA PPTO C | 555488 | G89 | No Especificado | Grouting | Piso 23 T3 | 2026-04-06 | 2026-04-18 | 2026-04-18 | 2026-04-22 | 5-Fractura extremos | 12 | 101 |  | 10 | 8011.847 | 121.1 | 154 | 15.1 | 151 | 581
24603 - FLORA PPTO C | 555489 | M92 | No Especificado | Mortero | Piso 23 T4 | 2026-04-07 | 2026-04-18 | 2026-05-05 | 2026-05-06 | 2-Cónica y dividida | 28 | 75 |  | 10 | 4417.865 | 74.4 | 171.3 | 16.8 | 168 | 595
24603 - FLORA PPTO C | 555489 | M92 | No Especificado | Mortero | Piso 23 T4 | 2026-04-07 | 2026-04-18 | 2026-05-05 | 2026-05-06 | 2-Cónica y dividida | 28 | 75 |  | 10 | 4417.865 | 73 | 168.3 | 16.5 | 165 | 595
24603 - FLORA PPTO C | 555489 | M92 | No Especificado | Mortero | Piso 23 T4 | 2026-04-07 | 2026-04-18 | 2026-05-05 | 2026-05-06 | 2-Cónica y dividida | 28 | 76 |  | 10 | 4536.46 | 72.9 | 164.2 | 16.1 | 161 | 595
24603 - FLORA PPTO C | 555489 | M92 | No Especificado | Mortero | Piso 23 T4 | 2026-04-07 | 2026-04-18 | 2026-04-21 | 2026-04-22 | 2-Cónica y dividida | 14 | 76 |  | 10 | 4536.46 | 65.3 | 146.8 | 14.4 | 144 | 582
24603 - FLORA PPTO C | 555489 | M92 | No Especificado | Mortero | Piso 23 T4 | 2026-04-07 | 2026-04-18 | 2026-04-18 | 2026-04-22 | 2-Cónica y dividida | 11 | 75 |  | 10 | 4417.865 | 59.2 | 136.6 | 13.4 | 134 | 581
24603 - FLORA PPTO C | 555489 | G92 | No Especificado | Grouting | Piso 23 T4 | 2026-04-07 | 2026-04-18 | 2026-05-05 | 2026-05-06 | 2-Cónica y dividida | 28 | 101 |  | 10 | 8011.847 | 119 | 151.9 | 14.9 | 149 | 595
24603 - FLORA PPTO C | 555489 | G92 | No Especificado | Grouting | Piso 23 T4 | 2026-04-07 | 2026-04-18 | 2026-05-05 | 2026-05-06 | 2-Cónica y dividida | 28 | 100 |  | 10 | 7853.982 | 116.5 | 150.9 | 14.8 | 148 | 595
24603 - FLORA PPTO C | 555489 | G92 | No Especificado | Grouting | Piso 23 T4 | 2026-04-07 | 2026-04-18 | 2026-05-05 | 2026-05-06 | 2-Cónica y dividida | 28 | 100 |  | 10 | 7853.982 | 117.1 | 151.9 | 14.9 | 149 | 595
24603 - FLORA PPTO C | 555489 | G92 | No Especificado | Grouting | Piso 23 T4 | 2026-04-07 | 2026-04-18 | 2026-04-21 | 2026-04-22 | 2-Cónica y dividida | 14 | 100 |  | 10 | 7853.982 | 105.8 | 137.7 | 13.5 | 135 | 582
24603 - FLORA PPTO C | 555489 | G92 | No Especificado | Grouting | Piso 23 T4 | 2026-04-07 | 2026-04-18 | 2026-04-18 | 2026-04-22 | 2-Cónica y dividida | 11 | 101 |  | 10 | 8011.847 | 102.5 | 130.5 | 12.8 | 128 | 581
24603 - FLORA PPTO C | 555489 | M91 | No Especificado | Mortero | Piso 23 T4 | 2026-04-07 | 2026-04-18 | 2026-05-05 | 2026-05-06 | 2-Cónica y dividida | 28 | 76 |  | 10 | 4536.46 | 59.2 | 132.6 | 13 | 130 | 595
24603 - FLORA PPTO C | 555489 | M91 | No Especificado | Mortero | Piso 23 T4 | 2026-04-07 | 2026-04-18 | 2026-05-05 | 2026-05-06 | 2-Cónica y dividida | 28 | 75 |  | 10 | 4417.865 | 59.9 | 138.7 | 13.6 | 136 | 595
24603 - FLORA PPTO C | 555489 | M91 | No Especificado | Mortero | Piso 23 T4 | 2026-04-07 | 2026-04-18 | 2026-05-05 | 2026-05-06 | 2-Cónica y dividida | 28 | 75 |  | 10 | 4417.865 | 58.9 | 135.6 | 13.3 | 133 | 595
24603 - FLORA PPTO C | 555489 | M91 | No Especificado | Mortero | Piso 23 T4 | 2026-04-07 | 2026-04-18 | 2026-04-21 | 2026-04-22 | 2-Cónica y dividida | 14 | 76 |  | 10 | 4536.46 | 49.7 | 112.2 | 11 | 110 | 582
24603 - FLORA PPTO C | 555489 | M91 | No Especificado | Mortero | Piso 23 T4 | 2026-04-07 | 2026-04-18 | 2026-04-18 | 2026-04-22 | 2-Cónica y dividida | 11 | 76 |  | 10 | 4536.46 | 45.4 | 102 | 10 | 100 | 581
24603 - FLORA PPTO C | 555489 | G91 | No Especificado | Grouting | Piso 23 T4 | 2026-04-07 | 2026-04-18 | 2026-05-05 | 2026-05-06 | 2-Cónica y dividida | 28 | 101 |  | 10 | 8011.847 | 125.9 | 160.1 | 15.7 | 157 | 595
24603 - FLORA PPTO C | 555489 | G91 | No Especificado | Grouting | Piso 23 T4 | 2026-04-07 | 2026-04-18 | 2026-05-05 | 2026-05-06 | 2-Cónica y dividida | 28 | 100 |  | 10 | 7853.982 | 126.8 | 164.2 | 16.1 | 161 | 595
24603 - FLORA PPTO C | 555489 | G91 | No Especificado | Grouting | Piso 23 T4 | 2026-04-07 | 2026-04-18 | 2026-05-05 | 2026-05-06 | 2-Cónica y dividida | 28 | 100 |  | 10 | 7853.982 | 124.2 | 161.1 | 15.8 | 158 | 595
24603 - FLORA PPTO C | 555489 | G91 | No Especificado | Grouting | Piso 23 T4 | 2026-04-07 | 2026-04-18 | 2026-04-21 | 2026-04-22 | 2-Cónica y dividida | 14 | 101 |  | 10 | 8011.847 | 113.4 | 144.8 | 14.2 | 142 | 582
24603 - FLORA PPTO C | 555489 | G91 | No Especificado | Grouting | Piso 23 T4 | 2026-04-07 | 2026-04-18 | 2026-04-18 | 2026-04-22 | 2-Cónica y dividida | 11 | 101 |  | 10 | 8011.847 | 109.1 | 138.7 | 13.6 | 136 | 581
24603 - FLORA PPTO C | 552551 | M94 | No Especificado | Mortero | Piso 24 T3 | 2026-04-08 | 2026-04-18 | 2026-05-06 | 2026-05-06 | 2-Cónica y dividida | 28 | 76 |  | 10 | 4536.46 | 70.2 | 158.1 | 15.5 | 155 | 595
24603 - FLORA PPTO C | 552551 | M94 | No Especificado | Mortero | Piso 24 T3 | 2026-04-08 | 2026-04-18 | 2026-05-06 | 2026-05-06 | 2-Cónica y dividida | 28 | 75 |  | 10 | 4417.865 | 69.9 | 161.1 | 15.8 | 158 | 595
24603 - FLORA PPTO C | 552551 | M94 | No Especificado | Mortero | Piso 24 T3 | 2026-04-08 | 2026-04-18 | 2026-05-06 | 2026-05-06 | 2-Cónica y dividida | 28 | 75 |  | 10 | 4417.865 | 67.4 | 156 | 15.3 | 153 | 595
24603 - FLORA PPTO C | 552551 | M94 | No Especificado | Mortero | Piso 24 T3 | 2026-04-08 | 2026-04-18 | 2026-04-22 | 2026-04-22 | 2-Cónica y dividida | 14 | 76 |  | 10 | 4536.46 | 62.9 | 141.7 | 13.9 | 139 | 582
24603 - FLORA PPTO C | 552551 | M94 | No Especificado | Mortero | Piso 24 T3 | 2026-04-08 | 2026-04-18 | 2026-04-18 | 2026-04-22 | 2-Cónica y dividida | 10 | 76 |  | 10 | 4536.46 | 59.7 | 134.6 | 13.2 | 132 | 581
24603 - FLORA PPTO C | 552551 | G94 | No Especificado | Grouting | Piso 24 T3 | 2026-04-08 | 2026-04-18 | 2026-05-06 | 2026-05-06 | 2-Cónica y dividida | 28 | 100 |  | 10 | 7853.982 | 129.2 | 168.3 | 16.5 | 165 | 595
24603 - FLORA PPTO C | 552551 | G94 | No Especificado | Grouting | Piso 24 T3 | 2026-04-08 | 2026-04-18 | 2026-05-06 | 2026-05-06 | 2-Cónica y dividida | 28 | 100 |  | 10 | 7853.982 | 127.1 | 165.2 | 16.2 | 162 | 595
24603 - FLORA PPTO C | 552551 | G94 | No Especificado | Grouting | Piso 24 T3 | 2026-04-08 | 2026-04-18 | 2026-05-06 | 2026-05-06 | 2-Cónica y dividida | 28 | 100 |  | 10 | 7853.982 | 126.7 | 164.2 | 16.1 | 161 | 595
24603 - FLORA PPTO C | 552551 | G94 | No Especificado | Grouting | Piso 24 T3 | 2026-04-08 | 2026-04-18 | 2026-04-22 | 2026-04-22 | 2-Cónica y dividida | 14 | 101 |  | 10 | 8011.847 | 118.3 | 150.9 | 14.8 | 148 | 582
24603 - FLORA PPTO C | 552551 | G94 | No Especificado | Grouting | Piso 24 T3 | 2026-04-08 | 2026-04-18 | 2026-04-18 | 2026-04-22 | 2-Cónica y dividida | 10 | 101 |  | 10 | 8011.847 | 112.6 | 143.8 | 14.1 | 141 | 581
24603 - FLORA PPTO C | 552551 | M93 | No Especificado | Mortero | Piso 24 T3 | 2026-04-08 | 2026-04-18 | 2026-05-06 | 2026-05-06 | 2-Cónica y dividida | 28 | 75 |  | 10 | 4417.865 | 69.4 | 160.1 | 15.7 | 157 | 595
24603 - FLORA PPTO C | 552551 | M93 | No Especificado | Mortero | Piso 24 T3 | 2026-04-08 | 2026-04-18 | 2026-05-06 | 2026-05-06 | 2-Cónica y dividida | 28 | 76 |  | 10 | 4536.46 | 69.3 | 156 | 15.3 | 153 | 595
24603 - FLORA PPTO C | 552551 | M93 | No Especificado | Mortero | Piso 24 T3 | 2026-04-08 | 2026-04-18 | 2026-05-06 | 2026-05-06 | 2-Cónica y dividida | 28 | 76 |  | 10 | 4536.46 | 70.1 | 158.1 | 15.5 | 155 | 595
24603 - FLORA PPTO C | 552551 | M93 | No Especificado | Mortero | Piso 24 T3 | 2026-04-08 | 2026-04-18 | 2026-04-22 | 2026-04-22 | 2-Cónica y dividida | 14 | 75 |  | 10 | 4417.865 | 58.3 | 134.6 | 13.2 | 132 | 582
24603 - FLORA PPTO C | 552551 | M93 | No Especificado | Mortero | Piso 24 T3 | 2026-04-08 | 2026-04-18 | 2026-04-18 | 2026-04-22 | 2-Cónica y dividida | 10 | 76 |  | 10 | 4536.46 | 56.7 | 127.5 | 12.5 | 125 | 581
24603 - FLORA PPTO C | 552551 | G93 | No Especificado | Grouting | Piso 24 T3 | 2026-04-08 | 2026-04-18 | 2026-05-06 | 2026-05-06 | 5-Fractura extremos | 28 | 100 |  | 10 | 7853.982 | 141.3 | 183.5 | 18 | 180 | 595
24603 - FLORA PPTO C | 552551 | G93 | No Especificado | Grouting | Piso 24 T3 | 2026-04-08 | 2026-04-18 | 2026-05-06 | 2026-05-06 | 5-Fractura extremos | 28 | 101 |  | 10 | 8011.847 | 143.6 | 182.5 | 17.9 | 179 | 595
24603 - FLORA PPTO C | 552551 | G93 | No Especificado | Grouting | Piso 24 T3 | 2026-04-08 | 2026-04-18 | 2026-05-06 | 2026-05-06 | 5-Fractura extremos | 28 | 101 |  | 10 | 8011.847 | 141.7 | 180.5 | 17.7 | 177 | 595
24603 - FLORA PPTO C | 552551 | G93 | No Especificado | Grouting | Piso 24 T3 | 2026-04-08 | 2026-04-18 | 2026-04-22 | 2026-04-22 | 5-Fractura extremos | 14 | 100 |  | 10 | 7853.982 | 119.3 | 155 | 15.2 | 152 | 582
24603 - FLORA PPTO C | 552551 | G93 | No Especificado | Grouting | Piso 24 T3 | 2026-04-08 | 2026-04-18 | 2026-04-18 | 2026-04-22 | 5-Fractura extremos | 10 | 101 |  | 10 | 8011.847 | 115.4 | 146.8 | 14.4 | 144 | 581
24603 - FLORA PPTO C | 555398 | 993 | Industrializado | Concreto | Placa T2, ejes 7-9 / A-L Piso 2 | 2026-04-13 | 2026-04-16 | 2026-04-27 | 2026-04-29 | 3-Columnar | 14 | 102 |  | 42 | 8171.282 | 369.2 | 460.9 | 45.2 | 107.6 | 589
24603 - FLORA PPTO C | 555398 | 993 | Industrializado | Concreto | Placa T2, ejes 7-9 / A-L Piso 2 | 2026-04-13 | 2026-04-16 | 2026-04-20 | 2026-04-21 | 3-Columnar | 7 | 102 |  | 42 | 8171.282 | 321.4 | 400.7 | 39.3 | 93.6 | 580
24603 - FLORA PPTO C | 555398 | 992 | Plástico | Concreto | Cimentación T1, eje 4-8 / A-L | 2026-04-13 | 2026-04-16 | 2026-04-27 | 2026-04-29 | 3-Columnar | 14 | 101 |  | 31 | 8011.847 | 264.9 | 337.5 | 33.1 | 106.8 | 589
24603 - FLORA PPTO C | 555398 | 992 | Plástico | Concreto | Cimentación T1, eje 4-8 / A-L | 2026-04-13 | 2026-04-16 | 2026-04-20 | 2026-04-21 | 3-Columnar | 7 | 102 |  | 31 | 8171.282 | 210.2 | 262.1 | 25.7 | 82.9 | 580
24603 - FLORA PPTO C | 555398 | 991 | Plástico | Concreto | Cimentación T1, eje 4-8 / A-L | 2026-04-13 | 2026-04-16 | 2026-04-27 | 2026-04-29 | 3-Columnar | 14 | 101 |  | 31 | 8011.847 | 272.9 | 347.7 | 34.1 | 110 | 589
24603 - FLORA PPTO C | 555398 | 991 | Plástico | Concreto | Cimentación T1, eje 4-8 / A-L | 2026-04-13 | 2026-04-16 | 2026-04-20 | 2026-04-21 | 3-Columnar | 7 | 102 |  | 31 | 8171.282 | 200.1 | 249.8 | 24.5 | 79 | 580
24603 - FLORA PPTO C | 555397 | 990 | Autocompactado | Concreto | Muros sobre recorrido ascensor T3 | 2026-04-11 | 2026-04-13 | 2026-04-25 | 2026-04-27 | 3-Columnar | 14 | 102 |  | 28 | 8171.282 | 240.3 | 299.8 | 29.4 | 105 | 587
24603 - FLORA PPTO C | 555397 | 990 | Autocompactado | Concreto | Muros sobre recorrido ascensor T3 | 2026-04-11 | 2026-04-13 | 2026-04-18 | 2026-04-20 | 3-Columnar | 7 | 102 |  | 28 | 8171.282 | 204.2 | 254.9 | 25 | 89.3 | 578
24603 - FLORA PPTO C | 555397 | 989 | Plástico | Concreto | Cimentación ejes 6-8 / E-I, plataforma 1 sótano | 2026-04-11 | 2026-04-13 | 2026-04-25 | 2026-04-27 | 3-Columnar | 14 | 102 |  | 21 | 8171.282 | 186.1 | 232.5 | 22.8 | 108.6 | 587
24603 - FLORA PPTO C | 555397 | 989 | Plástico | Concreto | Cimentación ejes 6-8 / E-I, plataforma 1 sótano | 2026-04-11 | 2026-04-13 | 2026-04-18 | 2026-04-20 | 4-Transversal | 7 | 102 |  | 21 | 8171.282 | 144.6 | 180.5 | 17.7 | 84.3 | 578
24603 - FLORA PPTO C | 555397 | 988 | Plástico | Concreto | Cimentación ejes 6-8 / E-I, plataforma 1 sótano | 2026-04-11 | 2026-04-13 | 2026-04-25 | 2026-04-27 | 3-Columnar | 14 | 102 |  | 21 | 8171.282 | 183.8 | 229.4 | 22.5 | 107.1 | 587
24603 - FLORA PPTO C | 555397 | 988 | Plástico | Concreto | Cimentación ejes 6-8 / E-I, plataforma 1 sótano | 2026-04-11 | 2026-04-13 | 2026-04-18 | 2026-04-20 | 3-Columnar | 7 | 102 |  | 21 | 8171.282 | 169.8 | 212.1 | 20.8 | 99 | 578
24603 - FLORA PPTO C | 555399 | 996 | Autocompactado | Concreto | Muros T2, ejes 11-12 / A-F y 12-15 / A-L, piso 2 | 2026-04-14 | 2026-04-20 | 2026-04-28 | 2026-04-29 | 3-Columnar | 14 | 102 |  | 48 | 8171.282 | 366.5 | 457.9 | 44.9 | 93.5 | 589
24603 - FLORA PPTO C | 555399 | 996 | Autocompactado | Concreto | Muros T2, ejes 11-12 / A-F y 12-15 / A-L, piso 2 | 2026-04-14 | 2026-04-20 | 2026-04-21 | 2026-04-23 | 3-Columnar | 7 | 102 |  | 48 | 8171.282 | 304.1 | 379.3 | 37.2 | 77.5 | 584
24603 - FLORA PPTO C | 555399 | 995 | Plástico | Concreto | Placa cubierta comercio 2 | 2026-04-14 | 2026-04-20 | 2026-04-28 | 2026-04-29 | 3-Columnar | 14 | 102 |  | 21 | 8171.282 | 262 | 327.3 | 32.1 | 152.9 | 589
24603 - FLORA PPTO C | 555399 | 995 | Plástico | Concreto | Placa cubierta comercio 2 | 2026-04-14 | 2026-04-20 | 2026-04-17 | 2026-04-20 | 4-Transversal | 3 | 102 |  | 21 | 8171.282 | 150.5 | 187.6 | 18.4 | 87.6 | 578
24603 - FLORA PPTO C | 555399 | 994 | Plástico | Concreto | Placa cubierta comercio 2 | 2026-04-14 | 2026-04-20 | 2026-04-28 | 2026-04-29 | 3-Columnar | 14 | 102 |  | 21 | 8171.282 | 253.8 | 317.1 | 31.1 | 148.1 | 589
24603 - FLORA PPTO C | 555399 | 994 | Plástico | Concreto | Placa cubierta comercio 2 | 2026-04-14 | 2026-04-20 | 2026-04-17 | 2026-04-20 | 4-Transversal | 3 | 102 |  | 21 | 8171.282 | 150.1 | 187.6 | 18.4 | 87.6 | 578
24603 - FLORA PPTO C | 555396 | 987 | Autocompactado | Concreto | Muros T2, piso 1, ejes B-F / 1-2 | 2026-04-09 | 2026-04-10 | 2026-04-23 | 2026-04-27 | 4-Transversal | 14 | 102 |  | 48 | 8171.282 | 316 | 394.6 | 38.7 | 80.6 | 586
24603 - FLORA PPTO C | 555396 | 987 | Autocompactado | Concreto | Muros T2, piso 1, ejes B-F / 1-2 | 2026-04-09 | 2026-04-10 | 2026-04-16 | 2026-04-16 | 4-Transversal | 7 | 102 |  | 48 | 8171.282 | 280.2 | 349.8 | 34.3 | 71.5 | 576
24603 - FLORA PPTO C | 555396 | 986 | Industrializado | Concreto | Placa T2, piso 2, ejes 9-12 / A-L | 2026-04-09 | 2026-04-10 | 2026-04-23 | 2026-04-27 | 3-Columnar | 14 | 102 |  | 42 | 8171.282 | 380.2 | 474.2 | 46.5 | 110.7 | 586
24603 - FLORA PPTO C | 555396 | 986 | Industrializado | Concreto | Placa T2, piso 2, ejes 9-12 / A-L | 2026-04-09 | 2026-04-10 | 2026-04-16 | 2026-04-16 | 3-Columnar | 7 | 101 |  | 42 | 8011.847 | 370.3 | 471.1 | 46.2 | 110 | 576
24603 - FLORA PPTO C | 555395 | 985 | Autocompactado | Concreto | Muros T2, piso 11, ejes 1-3 / A-B y F-L | 2026-04-08 | 2026-04-10 | 2026-04-22 | 2026-04-23 | 3-Columnar | 14 | 101 |  | 48 | 8011.847 | 400 | 508.8 | 49.9 | 104 | 584
24603 - FLORA PPTO C | 555395 | 985 | Autocompactado | Concreto | Muros T2, piso 11, ejes 1-3 / A-B y F-L | 2026-04-08 | 2026-04-10 | 2026-04-15 | 2026-04-16 | 4-Transversal | 7 | 102 |  | 48 | 8171.282 | 356.3 | 444.6 | 43.6 | 90.8 | 575
24603 - FLORA PPTO C | 555395 | 984 | Industrializado | Concreto | Placa cubierta escaleras, ascensor y set T3 | 2026-04-08 | 2026-04-10 | 2026-04-22 | 2026-04-23 | 3-Columnar | 14 | 102 |  | 21 | 8171.282 | 295.1 | 368.1 | 36.1 | 171.9 | 584
24603 - FLORA PPTO C | 555395 | 984 | Industrializado | Concreto | Placa cubierta escaleras, ascensor y set T3 | 2026-04-08 | 2026-04-10 | 2026-04-15 | 2026-04-16 | 3-Columnar | 7 | 102 |  | 21 | 8171.282 | 270 | 336.5 | 33 | 157.1 | 575
24603 - FLORA PPTO C | 555395 | 983 | Autocompactado | Concreto | Muros sobre recorrido, ascensor T4 | 2026-04-08 | 2026-04-10 | 2026-04-22 | 2026-04-23 | 3-Columnar | 14 | 101 |  | 28 | 8011.847 | 250.6 | 319.2 | 31.3 | 111.8 | 584
24603 - FLORA PPTO C | 555395 | 983 | Autocompactado | Concreto | Muros sobre recorrido, ascensor T4 | 2026-04-08 | 2026-04-10 | 2026-04-15 | 2026-04-16 | 3-Columnar | 7 | 102 |  | 28 | 8171.282 | 238.8 | 297.8 | 29.2 | 104.3 | 575
24603 - FLORA PPTO C | 555395 | 982 | Industrializado | Concreto | Dinteles piso 1, T2 | 2026-04-07 | 2026-04-10 | 2026-04-21 | 2026-04-23 | 3-Columnar | 14 | 102 |  | 42 | 8171.282 | 403.4 | 503.7 | 49.4 | 117.6 | 584
24603 - FLORA PPTO C | 555395 | 982 | Industrializado | Concreto | Dinteles piso 1, T2 | 2026-04-07 | 2026-04-10 | 2026-04-14 | 2026-04-15 | 3-Columnar | 7 | 102 |  | 42 | 8171.282 | 336.4 | 420.1 | 41.2 | 98.1 | 574
24603 - FLORA PPTO C | 555394 | 981 | Plástico | Concreto | Viga cabezal, ejes 2-4 / K Semisótano plataforma 1 | 2026-04-01 | 2026-04-08 | 2026-04-15 | 2026-04-16 | 3-Columnar | 14 | 102 |  | 21 | 8171.282 | 221 | 275.3 | 27 | 128.6 | 575
24603 - FLORA PPTO C | 555394 | 981 | Plástico | Concreto | Viga cabezal, ejes 2-4 / K Semisótano plataforma 1 | 2026-04-01 | 2026-04-08 | 2026-04-08 | 2026-04-10 | 3-Columnar | 7 | 102 |  | 21 | 8171.282 | 180.2 | 225.4 | 22.1 | 105.2 | 570
24603 - FLORA PPTO C | 555394 | 980 | Industrializado | Concreto | Cubierta y escaleras ascensor T4 | 2026-03-31 | 2026-04-08 | 2026-04-14 | 2026-04-15 | 3-Columnar | 14 | 102 |  | 21 | 8171.282 | 250.8 | 313.1 | 30.7 | 146.2 | 574
24603 - FLORA PPTO C | 555394 | 980 | Industrializado | Concreto | Cubierta y escaleras ascensor T4 | 2026-03-31 | 2026-04-08 | 2026-04-07 | 2026-04-08 | 3-Columnar | 7 | 102 |  | 21 | 8171.282 | 210.1 | 262.1 | 25.7 | 122.4 | 568
24603 - FLORA PPTO C | 555393 | 979 | Autocompactado | Concreto | Columnas ejes 5-8 / K-I Sótano plataforma 1 | 2026-03-30 | 2026-04-07 | 2026-04-13 | 2026-04-15 | 3-Columnar | 14 | 102 |  | 21 | 8171.282 | 190.6 | 237.6 | 23.3 | 111 | 574
24603 - FLORA PPTO C | 555393 | 979 | Autocompactado | Concreto | Columnas ejes 5-8 / K-I Sótano plataforma 1 | 2026-03-30 | 2026-04-07 | 2026-04-06 | 2026-04-08 | 4-Transversal | 7 | 102 |  | 21 | 8171.282 | 150.2 | 187.6 | 18.4 | 87.6 | 568
24603 - FLORA PPTO C | 555393 | 978 | Industrializado | Concreto | Placa T2, ejes 12-15 / A-L Piso 2 | 2026-03-27 | 2026-04-07 | 2026-04-10 | 2026-04-13 | 3-Columnar | 14 | 102 |  | 42 | 8171.282 | 370 | 461.9 | 45.3 | 107.9 | 571
24603 - FLORA PPTO C | 555393 | 978 | Industrializado | Concreto | Placa T2, ejes 12-15 / A-L Piso 2 | 2026-03-27 | 2026-04-07 | 2026-04-03 | 2026-04-08 | 3-Columnar | 7 | 102 |  | 42 | 8171.282 | 360.5 | 449.7 | 44.1 | 105 | 567
24603 - FLORA PPTO C | 555393 | 977 | Autocompactado | Concreto | Muros T2, ejes 4-6 / G-L y 5-7/A-F Piso 1 | 2026-03-27 | 2026-04-07 | 2026-04-10 | 2026-04-13 | 3-Columnar | 14 | 102 |  | 48 | 8171.282 | 366.7 | 457.9 | 44.9 | 93.5 | 571
24603 - FLORA PPTO C | 555393 | 977 | Autocompactado | Concreto | Muros T2, ejes 4-6 / G-L y 5-7/A-F Piso 1 | 2026-03-27 | 2026-04-07 | 2026-04-03 | 2026-04-08 | 3-Columnar | 7 | 102 |  | 48 | 8171.282 | 333.3 | 416 | 40.8 | 85 | 567
24603 - FLORA PPTO C | 555392 | 976 | Plástico | Concreto | Vigas de cimentación T1, ejes 1-4 / A-L | 2026-03-26 | 2026-03-27 | 2026-04-09 | 2026-04-10 | 3-Columnar | 14 | 102 |  | 31 | 8171.282 | 283.1 | 352.8 | 34.6 | 111.6 | 570
24603 - FLORA PPTO C | 555392 | 976 | Plástico | Concreto | Vigas de cimentación T1, ejes 1-4 / A-L | 2026-03-26 | 2026-03-27 | 2026-04-02 | 2026-04-08 | 3-Columnar | 7 | 102 |  | 31 | 8171.282 | 245.2 | 305.9 | 30 | 96.8 | 567
24603 - FLORA PPTO C | 555392 | 975 | Plástico | Concreto | Vigas de cimentación T1, ejes 1-4 / A-L | 2026-03-26 | 2026-03-27 | 2026-04-09 | 2026-04-10 | 3-Columnar | 14 | 102 |  | 31 | 8171.282 | 281.2 | 350.8 | 34.4 | 111 | 570
24603 - FLORA PPTO C | 555392 | 975 | Plástico | Concreto | Vigas de cimentación T1, ejes 1-4 / A-L | 2026-03-26 | 2026-03-27 | 2026-04-02 | 2026-04-08 | 3-Columnar | 7 | 102 |  | 31 | 8171.282 | 245.2 | 305.9 | 30 | 96.8 | 567
24603 - FLORA PPTO C | 555392 | 974 | Plástico | Concreto | Vigas de cimentación T1, ejes 1-4 / A-L | 2026-03-26 | 2026-03-27 | 2026-04-09 | 2026-04-10 | 3-Columnar | 14 | 102 |  | 31 | 8171.282 | 280.1 | 349.8 | 34.3 | 110.6 | 570
24603 - FLORA PPTO C | 555392 | 974 | Plástico | Concreto | Vigas de cimentación T1, ejes 1-4 / A-L | 2026-03-26 | 2026-03-27 | 2026-04-02 | 2026-04-08 | 3-Columnar | 7 | 102 |  | 31 | 8171.282 | 239.9 | 299.8 | 29.4 | 94.8 | 567
24603 - FLORA PPTO C | 555391 | 973 | Plástico | Concreto | Cimentación ejes 1-2 / K-L sótano plataforma 1 | 2026-03-25 | 2026-03-26 | 2026-04-08 | 2026-04-10 | 3-Columnar | 14 | 102 |  | 21 | 8171.282 | 205.3 | 255.9 | 25.1 | 119.5 | 570
24603 - FLORA PPTO C | 555391 | 973 | Plástico | Concreto | Cimentación ejes 1-2 / K-L sótano plataforma 1 | 2026-03-25 | 2026-03-26 | 2026-04-01 | 2026-04-08 | 3-Columnar | 7 | 102 |  | 21 | 8171.282 | 198.9 | 247.8 | 24.3 | 115.7 | 567
24603 - FLORA PPTO C | 555391 | 972 | Autocompactado | Concreto | Muros T2, ejes 7-9 / A-L Piso 1 | 2026-03-24 | 2026-03-26 | 2026-04-07 | 2026-04-08 | 3-Columnar | 14 | 102 |  | 48 | 8171.282 | 433.3 | 540.5 | 53 | 110.4 | 568
24603 - FLORA PPTO C | 555391 | 972 | Autocompactado | Concreto | Muros T2, ejes 7-9 / A-L Piso 1 | 2026-03-24 | 2026-03-26 | 2026-03-31 | 2026-03-31 | 3-Columnar | 7 | 102 |  | 48 | 8171.282 | 376.6 | 470.1 | 46.1 | 96 | 564
24603 - FLORA PPTO C | 555391 | 971 | Autocompactado | Concreto | Antepechos T3 | 2026-03-24 | 2026-03-26 | 2026-04-07 | 2026-04-08 | 3-Columnar | 14 | 102 |  | 28 | 8171.282 | 228.8 | 285.5 | 28 | 100 | 568
24603 - FLORA PPTO C | 555391 | 971 | Autocompactado | Concreto | Antepechos T3 | 2026-03-24 | 2026-03-26 | 2026-03-31 | 2026-03-31 | 3-Columnar | 7 | 102 |  | 28 | 8171.282 | 200.7 | 250.9 | 24.6 | 87.9 | 564
24603 - FLORA PPTO C | 555391 | 970 | Autocompactado | Concreto | Muros de escaleras cubierta T3, ejes 1-3 / H-E | 2026-03-21 | 2026-03-26 | 2026-04-04 | 2026-04-08 | 3-Columnar | 14 | 102 |  | 28 | 8171.282 | 226.8 | 283.5 | 27.8 | 99.3 | 567
24603 - FLORA PPTO C | 555391 | 970 | Autocompactado | Concreto | Muros de escaleras cubierta T3, ejes 1-3 / H-E | 2026-03-21 | 2026-03-26 | 2026-03-28 | 2026-03-31 | 3-Columnar | 7 | 102 |  | 28 | 8171.282 | 190.2 | 237.6 | 23.3 | 83.2 | 562
24603 - FLORA PPTO C | 558732 | 973 | Ptico | Concreto | Cimentación ejes 1 , 2 / K - L sótano plataforma 1 | 2026-03-25 | 2026-03-27 | 2026-04-22 | 2026-04-22 | 2-Cónica y dividida | 28 | 101 |  | 20.7 | 8011.847 | 231.7 | 294.7 | 28.9 | 139.6 | 582
24603 - FLORA PPTO C | 558732 | 973 | Ptico | Concreto | Cimentación ejes 1 , 2 / K - L sótano plataforma 1 | 2026-03-25 | 2026-03-27 | 2026-04-22 | 2026-04-22 | 2-Cónica y dividida | 28 | 101 |  | 20.7 | 8011.847 | 229.6 | 292.7 | 28.7 | 138.6 | 582
24603 - FLORA PPTO C | 558732 | 973 | Ptico | Concreto | Cimentación ejes 1 , 2 / K - L sótano plataforma 1 | 2026-03-25 | 2026-03-27 | 2026-04-22 | 2026-04-22 | 2-Cónica y dividida | 28 | 101 |  | 20.7 | 8011.847 | 227.9 | 289.6 | 28.4 | 137.2 | 582
24603 - FLORA PPTO C | 558732 | 972 | Autoco | Concreto | Muros T2 , ejes 7 , 9 / A - L piso 1 | 2026-03-24 | 2026-03-27 | 2026-04-21 | 2026-04-21 | 2-Cónica y dividida | 28 | 100 |  | 48.3 | 7853.982 | 510.4 | 662.8 | 65 | 134.6 | 579
24603 - FLORA PPTO C | 558732 | 972 | Autoco | Concreto | Muros T2 , ejes 7 , 9 / A - L piso 1 | 2026-03-24 | 2026-03-27 | 2026-04-21 | 2026-04-21 | 2-Cónica y dividida | 28 | 101 |  | 48.3 | 8011.847 | 508.2 | 646.5 | 63.4 | 131.3 | 579
24603 - FLORA PPTO C | 558732 | 972 | Autoco | Concreto | Muros T2 , ejes 7 , 9 / A - L piso 1 | 2026-03-24 | 2026-03-27 | 2026-04-21 | 2026-04-21 | 2-Cónica y dividida | 28 | 100 |  | 48.3 | 7853.982 | 506.1 | 656.7 | 64.4 | 133.3 | 579
24603 - FLORA PPTO C | 558732 | 971 | Autoco | Concreto | Antepechos T3 | 2026-03-24 | 2026-03-27 | 2026-04-21 | 2026-04-21 | 2-Cónica y dividida | 28 | 101 |  | 27.6 | 8011.847 | 260.4 | 331.4 | 32.5 | 117.8 | 579
24603 - FLORA PPTO C | 558732 | 971 | Autoco | Concreto | Antepechos T3 | 2026-03-24 | 2026-03-27 | 2026-04-21 | 2026-04-21 | 2-Cónica y dividida | 28 | 100 |  | 27.6 | 7853.982 | 258.7 | 335.5 | 32.9 | 119.2 | 579
24603 - FLORA PPTO C | 558732 | 971 | Autoco | Concreto | Antepechos T3 | 2026-03-24 | 2026-03-27 | 2026-04-21 | 2026-04-21 | 2-Cónica y dividida | 28 | 101 |  | 27.6 | 8011.847 | 256.9 | 327.3 | 32.1 | 116.3 | 579
24603 - FLORA PPTO C | 558731 | 970 | Autoco | Concreto | Muros de escaleras cubierta T3 , ejes 1 , 3 / H - E | 2026-03-21 | 2026-03-27 | 2026-04-18 | 2026-04-21 | 2-Cónica y dividida | 28 | 101 |  | 27.6 | 8011.847 | 255.9 | 325.3 | 31.9 | 115.6 | 579
24603 - FLORA PPTO C | 558731 | 970 | Autoco | Concreto | Muros de escaleras cubierta T3 , ejes 1 , 3 / H - E | 2026-03-21 | 2026-03-27 | 2026-04-18 | 2026-04-21 | 2-Cónica y dividida | 28 | 100 |  | 27.6 | 7853.982 | 263.5 | 341.6 | 33.5 | 121.4 | 579
24603 - FLORA PPTO C | 558731 | 970 | Autoco | Concreto | Muros de escaleras cubierta T3 , ejes 1 , 3 / H - E | 2026-03-21 | 2026-03-27 | 2026-04-18 | 2026-04-21 | 2-Cónica y dividida | 28 | 100 |  | 27.6 | 7853.982 | 261.9 | 339.6 | 33.3 | 120.7 | 579
24603 - FLORA PPTO C | 558731 | 969 | Autoco | Concreto | Muros T2 , ejes 9 , 12 / A - F piso 1 | 2026-03-20 | 2026-03-27 | 2026-04-17 | 2026-04-17 | 2-Cónica y dividida | 28 | 101 |  | 48.3 | 8011.847 | 517.8 | 658.7 | 64.6 | 133.7 | 577
24603 - FLORA PPTO C | 558731 | 969 | Autoco | Concreto | Muros T2 , ejes 9 , 12 / A - F piso 1 | 2026-03-20 | 2026-03-27 | 2026-04-17 | 2026-04-17 | 2-Cónica y dividida | 28 | 100 |  | 48.3 | 7853.982 | 515.9 | 670 | 65.7 | 136 | 577
24603 - FLORA PPTO C | 558731 | 969 | Autoco | Concreto | Muros T2 , ejes 9 , 12 / A - F piso 1 | 2026-03-20 | 2026-03-27 | 2026-04-17 | 2026-04-17 | 2-Cónica y dividida | 28 | 101 |  | 48.3 | 8011.847 | 512.4 | 652.6 | 64 | 132.5 | 577
24603 - FLORA PPTO C | 558731 | 968 | Autoco | Concreto | Columnas sótano ejes 6 , 8 / G - D plataforma 1 | 2026-03-20 | 2026-03-27 | 2026-04-17 | 2026-04-17 | 2-Cónica y dividida | 28 | 101 |  | 20.7 | 8011.847 | 219.6 | 279.4 | 27.4 | 132.4 | 577
24603 - FLORA PPTO C | 558731 | 968 | Autoco | Concreto | Columnas sótano ejes 6 , 8 / G - D plataforma 1 | 2026-03-20 | 2026-03-27 | 2026-04-17 | 2026-04-17 | 2-Cónica y dividida | 28 | 100 |  | 20.7 | 7853.982 | 217.6 | 282.5 | 27.7 | 133.8 | 577
24603 - FLORA PPTO C | 558731 | 968 | Autoco | Concreto | Columnas sótano ejes 6 , 8 / G - D plataforma 1 | 2026-03-20 | 2026-03-27 | 2026-04-17 | 2026-04-17 | 2-Cónica y dividida | 28 | 100 |  | 20.7 | 7853.982 | 215.8 | 280.4 | 27.5 | 132.9 | 577
24603 - FLORA PPTO C | 558731 | 967 | Ptico | Concreto | Cimentación sótano | 2026-03-19 | 2026-03-27 | 2026-04-16 | 2026-04-17 | 2-Cónica y dividida | 28 | 101 |  | 20.7 | 8011.847 | 234.6 | 298.8 | 29.3 | 141.5 | 577
24603 - FLORA PPTO C | 558731 | 967 | Ptico | Concreto | Cimentación sótano | 2026-03-19 | 2026-03-27 | 2026-04-16 | 2026-04-17 | 2-Cónica y dividida | 28 | 100 |  | 20.7 | 7853.982 | 231.3 | 300.8 | 29.5 | 142.5 | 577
24603 - FLORA PPTO C | 558731 | 967 | Ptico | Concreto | Cimentación sótano | 2026-03-19 | 2026-03-27 | 2026-04-16 | 2026-04-17 | 2-Cónica y dividida | 28 | 101 |  | 20.7 | 8011.847 | 239.7 | 304.9 | 29.9 | 144.4 | 577
24603 - FLORA PPTO C | 555486 | M-86 | No especificado | Mortero | Mortero piso 22 T3 | 2026-03-14 | 2026-03-27 | 2026-04-11 | 2026-04-14 | 2-Cónica y dividida | 28 | 75 |  | 10 | 4417.865 | 70 | 161.1 | 15.8 | 158 | 572
24603 - FLORA PPTO C | 555486 | M-86 | No especificado | Mortero | Mortero piso 22 T3 | 2026-03-14 | 2026-03-27 | 2026-04-11 | 2026-04-14 | 2-Cónica y dividida | 28 | 76 |  | 10 | 4536.46 | 68.8 | 155 | 15.2 | 152 | 572
24603 - FLORA PPTO C | 555486 | M-86 | No especificado | Mortero | Mortero piso 22 T3 | 2026-03-14 | 2026-03-27 | 2026-04-11 | 2026-04-14 | 2-Cónica y dividida | 28 | 75 |  | 10 | 4417.865 | 67 | 155 | 15.2 | 152 | 572
24603 - FLORA PPTO C | 555486 | M-86 | No especificado | Mortero | Mortero piso 22 T3 | 2026-03-14 | 2026-03-27 | 2026-03-28 | 2026-03-30 | 2-Cónica y dividida | 14 | 75 |  | 10 | 4417.865 | 58.1 | 134.6 | 13.2 | 132 | 561
24603 - FLORA PPTO C | 555486 | M-86 | No especificado | Mortero | Mortero piso 22 T3 | 2026-03-14 | 2026-03-27 | 2026-03-27 | 2026-03-30 | 2-Cónica y dividida | 13 | 75 |  | 10 | 4417.865 | 56.6 | 130.5 | 12.8 | 128 | 560
24603 - FLORA PPTO C | 555486 | G-86 | No especificado | Grouting | Grouting piso 22 T3 | 2026-03-14 | 2026-03-27 | 2026-04-11 | 2026-04-14 | 2-Cónica y dividida | 28 | 100 |  | 10 | 7853.982 | 93.5 | 121.3 | 11.9 | 119 | 572
24603 - FLORA PPTO C | 555486 | G-86 | No especificado | Grouting | Grouting piso 22 T3 | 2026-03-14 | 2026-03-27 | 2026-04-11 | 2026-04-14 | 2-Cónica y dividida | 28 | 101 |  | 10 | 8011.847 | 91.2 | 116.2 | 11.4 | 114 | 572
24603 - FLORA PPTO C | 555486 | G-86 | No especificado | Grouting | Grouting piso 22 T3 | 2026-03-14 | 2026-03-27 | 2026-04-11 | 2026-04-14 | 2-Cónica y dividida | 28 | 100 |  | 10 | 7853.982 | 94.3 | 122.4 | 12 | 120 | 572
24603 - FLORA PPTO C | 555486 | G-86 | No especificado | Grouting | Grouting piso 22 T3 | 2026-03-14 | 2026-03-27 | 2026-03-28 | 2026-03-30 | 2-Cónica y dividida | 14 | 100 |  | 10 | 7853.982 | 67.4 | 87.7 | 8.6 | 86 | 561
24603 - FLORA PPTO C | 555486 | G-86 | No especificado | Grouting | Grouting piso 22 T3 | 2026-03-14 | 2026-03-27 | 2026-03-27 | 2026-03-30 | 2-Cónica y dividida | 13 | 100 |  | 10 | 7853.982 | 65.3 | 84.6 | 8.3 | 83 | 560
24603 - FLORA PPTO C | 555486 | M-85 | No especificado | Mortero | Mortero piso 22 T3 | 2026-03-13 | 2026-03-27 | 2026-04-10 | 2026-04-10 | 2-Cónica y dividida | 28 | 75 |  | 10 | 4417.865 | 74.6 | 172.3 | 16.9 | 169 | 569
24603 - FLORA PPTO C | 555486 | M-85 | No especificado | Mortero | Mortero piso 22 T3 | 2026-03-13 | 2026-03-27 | 2026-04-10 | 2026-04-10 | 2-Cónica y dividida | 28 | 75 |  | 10 | 4417.865 | 72.1 | 166.2 | 16.3 | 163 | 569
24603 - FLORA PPTO C | 555486 | M-85 | No especificado | Mortero | Mortero piso 22 T3 | 2026-03-13 | 2026-03-27 | 2026-04-10 | 2026-04-10 | 2-Cónica y dividida | 28 | 75 |  | 10 | 4417.865 | 73.3 | 169.3 | 16.6 | 166 | 569
24603 - FLORA PPTO C | 555486 | M-85 | No especificado | Mortero | Mortero piso 22 T3 | 2026-03-13 | 2026-03-27 | 2026-03-27 | 2026-03-30 | 2-Cónica y dividida | 14 | 75 |  | 10 | 4417.865 | 65.9 | 151.9 | 14.9 | 149 | 560
24603 - FLORA PPTO C | 555486 | M-85 | No especificado | Mortero | Mortero piso 22 T3 | 2026-03-13 | 2026-03-27 | 2026-03-27 | 2026-03-30 | 2-Cónica y dividida | 14 | 75 |  | 10 | 4417.865 | 62.5 | 143.8 | 14.1 | 141 | 560
24603 - FLORA PPTO C | 555486 | G-85 | No especificado | Grouting | Grouting piso 22 T3 | 2026-03-13 | 2026-03-27 | 2026-04-10 | 2026-04-10 | 2-Cónica y dividida | 28 | 100 |  | 10 | 7853.982 | 132.2 | 171.3 | 16.8 | 168 | 569
24603 - FLORA PPTO C | 555486 | G-85 | No especificado | Grouting | Grouting piso 22 T3 | 2026-03-13 | 2026-03-27 | 2026-04-10 | 2026-04-10 | 2-Cónica y dividida | 28 | 100 |  | 10 | 7853.982 | 132.4 | 172.3 | 16.9 | 169 | 569
24603 - FLORA PPTO C | 555486 | G-85 | No especificado | Grouting | Grouting piso 22 T3 | 2026-03-13 | 2026-03-27 | 2026-04-10 | 2026-04-10 | 2-Cónica y dividida | 28 | 100 |  | 10 | 7853.982 | 136 | 176.4 | 17.3 | 173 | 569
24603 - FLORA PPTO C | 555486 | G-85 | No especificado | Grouting | Grouting piso 22 T3 | 2026-03-13 | 2026-03-27 | 2026-03-27 | 2026-03-30 | 2-Cónica y dividida | 14 | 100 |  | 10 | 7853.982 | 123.8 | 161.1 | 15.8 | 158 | 560
24603 - FLORA PPTO C | 555486 | G-85 | No especificado | Grouting | Grouting piso 22 T3 | 2026-03-13 | 2026-03-27 | 2026-03-27 | 2026-03-30 | 2-Cónica y dividida | 14 | 100 |  | 10 | 7853.982 | 120.4 | 156 | 15.3 | 153 | 560
24603 - FLORA PPTO C | 555487 | M-88 |  | Mortero | Mortero piso 22 T4 | 2026-03-18 | 2026-03-27 | 2026-04-15 | 2026-04-17 | 2-Cónica y dividida | 28 | 75 |  | 10 | 4417.865 | 74.6 | 172.3 | 16.9 | 169 | 577
24603 - FLORA PPTO C | 555487 | M-88 |  | Mortero | Mortero piso 22 T4 | 2026-03-18 | 2026-03-27 | 2026-04-15 | 2026-04-17 | 2-Cónica y dividida | 28 | 76 |  | 10 | 4536.46 | 77.2 | 173.4 | 17 | 170 | 577
24603 - FLORA PPTO C | 555487 | M-88 |  | Mortero | Mortero piso 22 T4 | 2026-03-18 | 2026-03-27 | 2026-04-15 | 2026-04-17 | 2-Cónica y dividida | 28 | 75 |  | 10 | 4417.865 | 78 | 180.5 | 17.7 | 177 | 577
24603 - FLORA PPTO C | 555487 | M-88 |  | Mortero | Mortero piso 22 T4 | 2026-03-18 | 2026-03-27 | 2026-04-01 | 2026-04-06 | 2-Cónica y dividida | 14 | 75 |  | 10 | 4417.865 | 66.6 | 154 | 15.1 | 151 | 565
24603 - FLORA PPTO C | 555487 | M-88 |  | Mortero | Mortero piso 22 T4 | 2026-03-18 | 2026-03-27 | 2026-03-27 | 2026-03-30 | 2-Cónica y dividida | 9 | 75 |  | 10 | 4417.865 | 55.4 | 127.5 | 12.5 | 125 | 560
24603 - FLORA PPTO C | 555487 | G-88 |  | Grouting | Grouting piso 22 T4 | 2026-03-18 | 2026-03-27 | 2026-04-15 | 2026-04-17 | 2-Cónica y dividida | 28 | 100 |  | 10 | 7853.982 | 113.7 | 147.9 | 14.5 | 145 | 577
24603 - FLORA PPTO C | 555487 | G-88 |  | Grouting | Grouting piso 22 T4 | 2026-03-18 | 2026-03-27 | 2026-04-15 | 2026-04-17 | 2-Cónica y dividida | 28 | 101 |  | 10 | 8011.847 | 115.2 | 146.8 | 14.4 | 144 | 577
24603 - FLORA PPTO C | 555487 | G-88 |  | Grouting | Grouting piso 22 T4 | 2026-03-18 | 2026-03-27 | 2026-04-15 | 2026-04-17 | 2-Cónica y dividida | 28 | 100 |  | 10 | 7853.982 | 117.4 | 151.9 | 14.9 | 149 | 577
24603 - FLORA PPTO C | 555487 | G-88 |  | Grouting | Grouting piso 22 T4 | 2026-03-18 | 2026-03-27 | 2026-04-01 | 2026-04-06 | 2-Cónica y dividida | 14 | 100 |  | 10 | 7853.982 | 95.9 | 124.4 | 12.2 | 122 | 565
24603 - FLORA PPTO C | 555487 | G-88 |  | Grouting | Grouting piso 22 T4 | 2026-03-18 | 2026-03-27 | 2026-03-27 | 2026-03-30 | 2-Cónica y dividida | 9 | 100 |  | 10 | 7853.982 | 70.7 | 91.8 | 9 | 90 | 560
24603 - FLORA PPTO C | 555487 | M-87 |  | Mortero | Mortero piso 22 T4 | 2026-03-16 | 2026-03-27 | 2026-04-13 | 2026-04-14 | 2-Cónica y dividida | 28 | 76 |  | 10 | 4536.46 | 77.7 | 174.4 | 17.1 | 171 | 573
24603 - FLORA PPTO C | 555487 | M-87 |  | Mortero | Mortero piso 22 T4 | 2026-03-16 | 2026-03-27 | 2026-04-13 | 2026-04-14 | 2-Cónica y dividida | 28 | 75 |  | 10 | 4417.865 | 77.1 | 178.5 | 17.5 | 175 | 573
24603 - FLORA PPTO C | 555487 | M-87 |  | Mortero | Mortero piso 22 T4 | 2026-03-16 | 2026-03-27 | 2026-04-13 | 2026-04-14 | 2-Cónica y dividida | 28 | 75 |  | 10 | 4417.865 | 75.1 | 173.4 | 17 | 170 | 573
24603 - FLORA PPTO C | 555487 | M-87 |  | Mortero | Mortero piso 22 T4 | 2026-03-16 | 2026-03-27 | 2026-03-30 | 2026-04-08 | 2-Cónica y dividida | 14 | 75 |  | 10 | 4417.865 | 68.6 | 158.1 | 15.5 | 155 | 563
24603 - FLORA PPTO C | 555487 | M-87 |  | Mortero | Mortero piso 22 T4 | 2026-03-16 | 2026-03-27 | 2026-03-27 | 2026-03-30 | 2-Cónica y dividida | 11 | 75 |  | 10 | 4417.865 | 62.4 | 143.8 | 14.1 | 141 | 560
24603 - FLORA PPTO C | 555487 | G-87 |  | Grouting | Grouting piso 22 T4 | 2026-03-16 | 2026-03-27 | 2026-04-13 | 2026-04-14 | 2-Cónica y dividida | 28 | 100 |  | 10 | 7853.982 | 128.6 | 167.2 | 16.4 | 164 | 573
24603 - FLORA PPTO C | 555487 | G-87 |  | Grouting | Grouting piso 22 T4 | 2026-03-16 | 2026-03-27 | 2026-04-13 | 2026-04-14 | 2-Cónica y dividida | 28 | 100 |  | 10 | 7853.982 | 130 | 169.3 | 16.6 | 166 | 573
24603 - FLORA PPTO C | 555487 | G-87 |  | Grouting | Grouting piso 22 T4 | 2026-03-16 | 2026-03-27 | 2026-04-13 | 2026-04-14 | 2-Cónica y dividida | 28 | 100 |  | 10 | 7853.982 | 129.6 | 168.3 | 16.5 | 165 | 573
24603 - FLORA PPTO C | 555487 | G-87 |  | Grouting | Grouting piso 22 T4 | 2026-03-16 | 2026-03-27 | 2026-03-30 | 2026-04-08 | 2-Cónica y dividida | 14 | 100 |  | 10 | 7853.982 | 119.6 | 155 | 15.2 | 152 | 563
24603 - FLORA PPTO C | 555487 | G-87 |  | Grouting | Grouting piso 22 T4 | 2026-03-16 | 2026-03-27 | 2026-03-27 | 2026-03-30 | 2-Cónica y dividida | 11 | 100 |  | 10 | 7853.982 | 108.7 | 140.7 | 13.8 | 138 | 560
24603 - FLORA PPTO C | 555470 | 969 | Autocompactado | Concreto | Muros T2, ejes 9-12 / A-F Piso 1 | 2026-03-20 | 2026-03-26 | 2026-04-03 | 2026-04-08 | 3-Columnar | 14 | 102 |  | 48 | 8171.282 | 400.8 | 499.7 | 49 | 102.1 | 567
24603 - FLORA PPTO C | 555470 | 969 | Autocompactado | Concreto | Muros T2, ejes 9-12 / A-F Piso 1 | 2026-03-20 | 2026-03-26 | 2026-03-27 | 2026-03-31 | 3-Columnar | 7 | 102 |  | 48 | 8171.282 | 350.1 | 436.4 | 42.8 | 89.2 | 562
24603 - FLORA PPTO C | 555470 | 968 | Autocompactado | Concreto | Columnas sótano, ejes 6-8 / G-D Plataforma 1 | 2026-03-20 | 2026-03-26 | 2026-04-03 | 2026-04-08 | 3-Columnar | 14 | 102 |  | 21 | 8171.282 | 170.7 | 213.1 | 20.9 | 99.5 | 567
24603 - FLORA PPTO C | 555470 | 968 | Autocompactado | Concreto | Columnas sótano, ejes 6-8 / G-D Plataforma 1 | 2026-03-20 | 2026-03-26 | 2026-03-27 | 2026-03-31 | 4-Transversal | 7 | 102 |  | 21 | 8171.282 | 140.8 | 175.4 | 17.2 | 81.9 | 562
24603 - FLORA PPTO C | 555470 | 967 | Plástico | Concreto | Cimentación sótano plataforma 1, ejes 1-2 / D-E | 2026-03-19 | 2026-03-26 | 2026-04-02 | 2026-04-08 | 3-Columnar | 14 | 102 |  | 21 | 8171.282 | 211.1 | 263.1 | 25.8 | 122.9 | 567
24603 - FLORA PPTO C | 555470 | 967 | Plástico | Concreto | Cimentación sótano plataforma 1, ejes 1-2 / D-E | 2026-03-19 | 2026-03-26 | 2026-03-26 | 2026-03-27 | 3-Columnar | 7 | 102 |  | 21 | 8171.282 | 176.4 | 220.3 | 21.6 | 102.9 | 559
24603 - FLORA PPTO C | 555470 | 966 | Autocompactado | Concreto | Muros T2, ejes 9-12 / G-L Piso 1 | 2026-03-17 | 2026-03-26 | 2026-03-31 | 2026-03-31 | 3-Columnar | 14 | 102 |  | 48 | 8171.282 | 400.8 | 499.7 | 49 | 102.1 | 564
24603 - FLORA PPTO C | 555470 | 966 | Autocompactado | Concreto | Muros T2, ejes 9-12 / G-L Piso 1 | 2026-03-17 | 2026-03-26 | 2026-03-24 | 2026-03-26 | 3-Columnar | 7 | 102 |  | 48 | 8171.282 | 380.1 | 474.2 | 46.5 | 96.9 | 557
24603 - FLORA PPTO C | 555469 | 965 | Plástico | Concreto | Placa T2, eje 1-5 / A-L y 5-7 / B-E Piso 1 | 2026-03-17 | 2026-03-26 | 2026-03-31 | 2026-03-31 | 3-Columnar | 14 | 102 |  | 31 | 8171.282 | 261.4 | 326.3 | 32 | 103.2 | 564
24603 - FLORA PPTO C | 555469 | 965 | Plástico | Concreto | Placa T2, eje 1-5 / A-L y 5-7 / B-E Piso 1 | 2026-03-17 | 2026-03-26 | 2026-03-24 | 2026-03-26 | 4-Transversal | 7 | 102 |  | 31 | 8171.282 | 210.2 | 262.1 | 25.7 | 82.9 | 557
24603 - FLORA PPTO C | 555480 | 966 | AUTOCO | Concreto | Muros T2, ejes 9, 12, G – L, piso 1 | 2026-03-18 | 2026-03-20 | 2026-04-15 | 2026-04-17 | 2-Cónica y dividida | 28 | 100 |  | 48.3 | 7853.982 | 470.1 | 610.8 | 59.9 | 124 | 577
24603 - FLORA PPTO C | 555480 | 966 | AUTOCO | Concreto | Muros T2, ejes 9, 12, G – L, piso 1 | 2026-03-18 | 2026-03-20 | 2026-04-15 | 2026-04-17 | 2-Cónica y dividida | 28 | 101 |  | 48.3 | 8011.847 | 468.5 | 596.5 | 58.5 | 121.1 | 577
24603 - FLORA PPTO C | 555480 | 966 | AUTOCO | Concreto | Muros T2, ejes 9, 12, G – L, piso 1 | 2026-03-18 | 2026-03-20 | 2026-04-15 | 2026-04-17 | 2-Cónica y dividida | 28 | 100 |  | 48.3 | 7853.982 | 466.9 | 605.7 | 59.4 | 123 | 577
24603 - FLORA PPTO C | 555480 | 965 | PTICO | Concreto | Placa T2, ejes 1, 5 / A, L y 5 – 7 / B – E, piso 1 | 2026-03-17 | 2026-03-20 | 2026-04-14 | 2026-04-14 | 2-Cónica y dividida | 28 | 101 |  | 31 | 8011.847 | 320.7 | 407.9 | 40 | 129 | 573
24603 - FLORA PPTO C | 555480 | 965 | PTICO | Concreto | Placa T2, ejes 1, 5 / A, L y 5 – 7 / B – E, piso 1 | 2026-03-17 | 2026-03-20 | 2026-04-14 | 2026-04-14 | 2-Cónica y dividida | 28 | 100 |  | 31 | 7853.982 | 318.5 | 414 | 40.6 | 131 | 573
24603 - FLORA PPTO C | 555480 | 965 | PTICO | Concreto | Placa T2, ejes 1, 5 / A, L y 5 – 7 / B – E, piso 1 | 2026-03-17 | 2026-03-20 | 2026-04-14 | 2026-04-14 | 2-Cónica y dividida | 28 | 101 |  | 31 | 8011.847 | 316.9 | 403.8 | 39.6 | 127.7 | 573
24603 - FLORA PPTO C | 555480 | 964 | C. FLUIDO | Concreto | Columnas plataforma 1 sótano, ejes 5, 6 / I – E | 2026-03-17 | 2026-03-20 | 2026-04-14 | 2026-04-14 | 2-Cónica y dividida | 28 | 100 |  | 20.7 | 7853.982 | 206.1 | 267.2 | 26.2 | 126.6 | 573
24603 - FLORA PPTO C | 555480 | 964 | C. FLUIDO | Concreto | Columnas plataforma 1 sótano, ejes 5, 6 / I – E | 2026-03-17 | 2026-03-20 | 2026-04-14 | 2026-04-14 | 2-Cónica y dividida | 28 | 101 |  | 20.7 | 8011.847 | 204.7 | 260 | 25.5 | 123.2 | 573
24603 - FLORA PPTO C | 555480 | 964 | C. FLUIDO | Concreto | Columnas plataforma 1 sótano, ejes 5, 6 / I – E | 2026-03-17 | 2026-03-20 | 2026-04-14 | 2026-04-14 | 2-Cónica y dividida | 28 | 100 |  | 20.7 | 7853.982 | 200.9 | 261 | 25.6 | 123.7 | 573
24603 - FLORA PPTO C | 555480 | 963 | AUTOCO | Concreto | Muros de ascensor T3, ejes 7, 9 / I – F | 2026-03-17 | 2026-03-20 | 2026-04-14 | 2026-04-14 | 2-Cónica y dividida | 28 | 101 |  | 27.6 | 8011.847 | 308.1 | 392.6 | 38.5 | 139.5 | 573
24603 - FLORA PPTO C | 555480 | 963 | AUTOCO | Concreto | Muros de ascensor T3, ejes 7, 9 / I – F | 2026-03-17 | 2026-03-20 | 2026-04-14 | 2026-04-14 | 2-Cónica y dividida | 28 | 100 |  | 27.6 | 7853.982 | 306.3 | 397.7 | 39 | 141.3 | 573
24603 - FLORA PPTO C | 555480 | 963 | AUTOCO | Concreto | Muros de ascensor T3, ejes 7, 9 / I – F | 2026-03-17 | 2026-03-20 | 2026-04-14 | 2026-04-14 | 2-Cónica y dividida | 28 | 101 |  | 27.6 | 8011.847 | 304.8 | 387.5 | 38 | 137.7 | 573
24603 - FLORA PPTO C | 555479 | 962 | AUTOCO | Concreto | Muros de ascensor T3, ejes 4, 6 / I - F | 2026-03-14 | 2026-03-20 | 2026-04-11 | 2026-04-14 | 2-Cónica y dividida | 28 | 100 |  | 48.3 | 7853.982 | 545.1 | 707.7 | 69.4 | 143.7 | 572
24603 - FLORA PPTO C | 555479 | 962 | AUTOCO | Concreto | Muros de ascensor T3, ejes 4, 6 / I - F | 2026-03-14 | 2026-03-20 | 2026-04-11 | 2026-04-14 | 2-Cónica y dividida | 28 | 101 |  | 48.3 | 8011.847 | 543.6 | 691.4 | 67.8 | 140.4 | 572
24603 - FLORA PPTO C | 555479 | 962 | AUTOCO | Concreto | Muros de ascensor T3, ejes 4, 6 / I - F | 2026-03-14 | 2026-03-20 | 2026-04-11 | 2026-04-14 | 2-Cónica y dividida | 28 | 100 |  | 48.3 | 7853.982 | 541.3 | 702.6 | 68.9 | 142.7 | 572
24603 - FLORA PPTO C | 555479 | 961 | AUTOCO | Concreto | Muros T2, ejes 12, 15 / A - L piso 1 | 2026-03-14 | 2026-03-20 | 2026-04-11 | 2026-04-14 | 2-Cónica y dividida | 28 | 101 |  | 27.6 | 8011.847 | 299.4 | 381.4 | 37.4 | 135.5 | 572
24603 - FLORA PPTO C | 555479 | 961 | AUTOCO | Concreto | Muros T2, ejes 12, 15 / A - L piso 1 | 2026-03-14 | 2026-03-20 | 2026-04-11 | 2026-04-14 | 2-Cónica y dividida | 28 | 100 |  | 27.6 | 7853.982 | 297.1 | 385.5 | 37.8 | 137 | 572
24603 - FLORA PPTO C | 555479 | 961 | AUTOCO | Concreto | Muros T2, ejes 12, 15 / A - L piso 1 | 2026-03-14 | 2026-03-20 | 2026-04-11 | 2026-04-14 | 2-Cónica y dividida | 28 | 101 |  | 27.6 | 8011.847 | 295.3 | 376.3 | 36.9 | 133.7 | 572
24603 - FLORA PPTO C | 555479 | 960 | INDUS | Concreto | Escaleras piso 27, cubierta T4 | 2026-03-13 | 2026-03-20 | 2026-04-10 | 2026-04-10 | 2-Cónica y dividida | 28 | 100 |  | 27.6 | 7853.982 | 232.4 | 301.8 | 29.6 | 143 | 569
24603 - FLORA PPTO C | 555479 | 960 | INDUS | Concreto | Escaleras piso 27, cubierta T4 | 2026-03-13 | 2026-03-20 | 2026-04-10 | 2026-04-10 | 2-Cónica y dividida | 28 | 101 |  | 27.6 | 8011.847 | 230.9 | 293.7 | 28.8 | 139.1 | 569
24603 - FLORA PPTO C | 555479 | 960 | INDUS | Concreto | Escaleras piso 27, cubierta T4 | 2026-03-13 | 2026-03-20 | 2026-04-10 | 2026-04-10 | 2-Cónica y dividida | 28 | 100 |  | 27.6 | 7853.982 | 228.6 | 296.7 | 29.1 | 140.6 | 569
24603 - FLORA PPTO C | 555479 | 959 | PTICO | Concreto | Cimentación T2, ejes 7, 9 / H - L | 2026-03-13 | 2026-03-20 | 2026-04-10 | 2026-04-10 | 2-Cónica y dividida | 28 | 101 |  | 31 | 8011.847 | 328.1 | 418.1 | 41 | 132.3 | 569
24603 - FLORA PPTO C | 555479 | 959 | PTICO | Concreto | Cimentación T2, ejes 7, 9 / H - L | 2026-03-13 | 2026-03-20 | 2026-04-10 | 2026-04-10 | 2-Cónica y dividida | 28 | 100 |  | 31 | 7853.982 | 326.8 | 424.2 | 41.6 | 134.2 | 569
24603 - FLORA PPTO C | 555479 | 959 | PTICO | Concreto | Cimentación T2, ejes 7, 9 / H - L | 2026-03-13 | 2026-03-20 | 2026-04-10 | 2026-04-10 | 2-Cónica y dividida | 28 | 101 |  | 31 | 8011.847 | 324.9 | 414 | 40.6 | 131 | 569
24603 - FLORA PPTO C | 555469 | 964 | Fluido | Concreto | Columnas plataforma 1, sótano, ejes 5-6 / I-E | 2026-03-17 | 2026-03-18 | 2026-03-31 | 2026-03-31 | 3-Columnar | 14 | 102 |  | 21 | 8171.282 | 175.3 | 219.2 | 21.5 | 102.4 | 564
24603 - FLORA PPTO C | 555469 | 964 | Fluido | Concreto | Columnas plataforma 1, sótano, ejes 5-6 / I-E | 2026-03-17 | 2026-03-18 | 2026-03-24 | 2026-03-26 | 4-Transversal | 7 | 102 |  | 21 | 8171.282 | 140.3 | 175.4 | 17.2 | 81.9 | 557
24603 - FLORA PPTO C | 555469 | 963 | Autocompactante | Concreto | Muros de ascensor T3, ejes 7-9 / I-F | 2026-03-17 | 2026-03-18 | 2026-03-31 | 2026-03-31 | 3-Columnar | 14 | 102 |  | 28 | 8171.282 | 275.9 | 344.7 | 33.8 | 120.7 | 564
24603 - FLORA PPTO C | 555469 | 963 | Autocompactante | Concreto | Muros de ascensor T3, ejes 7-9 / I-F | 2026-03-17 | 2026-03-18 | 2026-03-24 | 2026-03-26 | 3-Columnar | 7 | 102 |  | 28 | 8171.282 | 256.7 | 320.2 | 31.4 | 112.1 | 557
24603 - FLORA PPTO C | 555469 | 962 | Autocompactante | Concreto | Muros de ascensor T3, ejes 4-6 / I-F | 2026-03-14 | 2026-03-18 | 2026-03-28 | 2026-03-31 | 3-Columnar | 14 | 102 |  | 48 | 8171.282 | 501.7 | 626.1 | 61.4 | 127.9 | 562
24603 - FLORA PPTO C | 555469 | 962 | Autocompactante | Concreto | Muros de ascensor T3, ejes 4-6 / I-F | 2026-03-14 | 2026-03-18 | 2026-03-21 | 2026-03-25 | 3-Columnar | 7 | 102 |  | 48 | 8171.282 | 459.6 | 573.1 | 56.2 | 117.1 | 554
24603 - FLORA PPTO C | 555469 | 961 | Autocompactante | Concreto | Muros T2, ejes 12-15 / A-L, piso 1 | 2026-03-14 | 2026-03-18 | 2026-03-28 | 2026-03-31 | 3-Columnar | 14 | 102 |  | 28 | 8171.282 | 242.2 | 301.8 | 29.6 | 105.7 | 562
24603 - FLORA PPTO C | 555469 | 961 | Autocompactante | Concreto | Muros T2, ejes 12-15 / A-L, piso 1 | 2026-03-14 | 2026-03-18 | 2026-03-21 | 2026-03-25 | 4-Transversal | 7 | 102 |  | 28 | 8171.282 | 175.7 | 219.2 | 21.5 | 76.8 | 554
24603 - FLORA PPTO C | 555468 | 960 | Industrializado | Concreto | Escaleras piso 27 a cubierta T4 | 2026-03-13 | 2026-03-13 | 2026-03-27 | 2026-03-31 | 3-Columnar | 14 | 102 |  | 21 | 8171.282 | 200.2 | 249.8 | 24.5 | 116.7 | 562
24603 - FLORA PPTO C | 555468 | 960 | Industrializado | Concreto | Escaleras piso 27 a cubierta T4 | 2026-03-13 | 2026-03-13 | 2026-03-20 | 2026-03-25 | 3-Columnar | 7 | 102 |  | 21 | 8171.282 | 166.5 | 208 | 20.4 | 97.1 | 554
24603 - FLORA PPTO C | 555468 | 959 | Plástico | Concreto | Cimentación T2, ejes 7-9 / H-L | 2026-03-13 | 2026-03-13 | 2026-03-27 | 2026-03-31 | 3-Columnar | 14 | 102 |  | 31 | 8171.282 | 300.4 | 375.3 | 36.8 | 118.7 | 562
24603 - FLORA PPTO C | 555468 | 959 | Plástico | Concreto | Cimentación T2, ejes 7-9 / H-L | 2026-03-13 | 2026-03-13 | 2026-03-20 | 2026-03-25 | 3-Columnar | 7 | 102 |  | 31 | 8171.282 | 244.3 | 304.9 | 29.9 | 96.5 | 554
24603 - FLORA PPTO C | 555468 | 958 | Plástico | Concreto | Muros tanque RCI, plataforma 1 | 2026-03-11 | 2026-03-13 | 2026-03-25 | 2026-03-26 | 3-Columnar | 14 | 102 |  | 28 | 8171.282 | 240.7 | 300.8 | 29.5 | 105.4 | 557
24603 - FLORA PPTO C | 555468 | 958 | Plástico | Concreto | Muros tanque RCI, plataforma 1 | 2026-03-11 | 2026-03-13 | 2026-03-18 | 2026-03-25 | 4-Transversal | 7 | 102 |  | 28 | 8171.282 | 209.5 | 261 | 25.6 | 91.4 | 553
24603 - FLORA PPTO C | 555468 | 957 | Industrializado | Concreto | Placa cubierta T3, ejes 1-4 / A-L | 2026-03-11 | 2026-03-13 | 2026-03-25 | 2026-03-26 | 3-Columnar | 14 | 102 |  | 21 | 8171.282 | 228.4 | 285.5 | 28 | 133.3 | 557
24603 - FLORA PPTO C | 555468 | 957 | Industrializado | Concreto | Placa cubierta T3, ejes 1-4 / A-L | 2026-03-11 | 2026-03-13 | 2026-03-18 | 2026-03-25 | 3-Columnar | 7 | 102 |  | 21 | 8171.282 | 187.1 | 233.5 | 22.9 | 109 | 553
24603 - FLORA PPTO C | 555485 | M - 84 | No especificado | Mortero | Mortero piso 21, T4 | 2026-03-12 | 2026-03-20 | 2026-04-09 | 2026-04-10 | 2-Cónica y dividida | 28 | 76 |  | 10 | 4536.46 | 62.4 | 140.7 | 13.8 | 138 | 569
24603 - FLORA PPTO C | 555485 | M - 84 | No especificado | Mortero | Mortero piso 21, T4 | 2026-03-12 | 2026-03-20 | 2026-04-09 | 2026-04-10 | 2-Cónica y dividida | 28 | 75 |  | 10 | 4417.865 | 61.9 | 142.8 | 14 | 140 | 569
24603 - FLORA PPTO C | 555485 | M - 84 | No especificado | Mortero | Mortero piso 21, T4 | 2026-03-12 | 2026-03-20 | 2026-04-09 | 2026-04-10 | 2-Cónica y dividida | 28 | 76 |  | 10 | 4536.46 | 60.5 | 135.6 | 13.3 | 133 | 569
24603 - FLORA PPTO C | 555485 | M - 84 | No especificado | Mortero | Mortero piso 21, T4 | 2026-03-12 | 2026-03-20 | 2026-03-26 | 2026-03-26 | 2-Cónica y dividida | 14 | 75 |  | 10 | 4417.865 | 43.4 | 99.9 | 9.8 | 98 | 558
24603 - FLORA PPTO C | 555485 | M - 84 | No especificado | Mortero | Mortero piso 21, T4 | 2026-03-12 | 2026-03-20 | 2026-03-20 | 2026-03-25 | 2-Cónica y dividida | 8 | 76 |  | 10 | 4536.46 | 31.3 | 70.4 | 6.9 | 69 | 555
24603 - FLORA PPTO C | 555485 | G - 84 | No especificado | Grouting | Grouting piso 21, T4 | 2026-03-12 | 2026-03-20 | 2026-04-09 | 2026-04-10 | 2-Cónica y dividida | 28 | 100 |  | 10 | 7853.982 | 122.6 | 159.1 | 15.6 | 156 | 569
24603 - FLORA PPTO C | 555485 | G - 84 | No especificado | Grouting | Grouting piso 21, T4 | 2026-03-12 | 2026-03-20 | 2026-04-09 | 2026-04-10 | 2-Cónica y dividida | 28 | 101 |  | 10 | 8011.847 | 124.1 | 158.1 | 15.5 | 155 | 569
24603 - FLORA PPTO C | 555485 | G - 84 | No especificado | Grouting | Grouting piso 21, T4 | 2026-03-12 | 2026-03-20 | 2026-04-09 | 2026-04-10 | 2-Cónica y dividida | 28 | 100 |  | 10 | 7853.982 | 123.4 | 160.1 | 15.7 | 157 | 569
24603 - FLORA PPTO C | 555485 | G - 84 | No especificado | Grouting | Grouting piso 21, T4 | 2026-03-12 | 2026-03-20 | 2026-03-26 | 2026-03-26 | 2-Cónica y dividida | 14 | 101 |  | 10 | 8011.847 | 107.7 | 136.6 | 13.4 | 134 | 558
24603 - FLORA PPTO C | 555485 | G - 84 | No especificado | Grouting | Grouting piso 21, T4 | 2026-03-12 | 2026-03-20 | 2026-03-20 | 2026-03-25 | 2-Cónica y dividida | 8 | 101 |  | 10 | 8011.847 | 96.7 | 123.4 | 12.1 | 121 | 555
24603 - FLORA PPTO C | 555485 | M - 83 | No especificado | Mortero | Mortero piso 21, T4 | 2026-03-12 | 2026-03-20 | 2026-04-09 | 2026-04-10 | 2-Cónica y dividida | 28 | 76 |  | 10 | 4536.46 | 72.3 | 162.1 | 15.9 | 159 | 569
24603 - FLORA PPTO C | 555485 | M - 83 | No especificado | Mortero | Mortero piso 21, T4 | 2026-03-12 | 2026-03-20 | 2026-04-09 | 2026-04-10 | 2-Cónica y dividida | 28 | 75 |  | 10 | 4417.865 | 71.2 | 164.2 | 16.1 | 161 | 569
24603 - FLORA PPTO C | 555485 | M - 83 | No especificado | Mortero | Mortero piso 21, T4 | 2026-03-12 | 2026-03-20 | 2026-04-09 | 2026-04-10 | 2-Cónica y dividida | 28 | 76 |  | 10 | 4536.46 | 72.2 | 162.1 | 15.9 | 159 | 569
24603 - FLORA PPTO C | 555485 | M - 83 | No especificado | Mortero | Mortero piso 21, T4 | 2026-03-12 | 2026-03-20 | 2026-03-26 | 2026-03-26 | 2-Cónica y dividida | 14 | 75 |  | 10 | 4417.865 | 60.1 | 138.7 | 13.6 | 136 | 558
24603 - FLORA PPTO C | 555485 | M - 83 | No especificado | Mortero | Mortero piso 21, T4 | 2026-03-12 | 2026-03-20 | 2026-03-20 | 2026-03-25 | 2-Cónica y dividida | 8 | 76 |  | 10 | 4536.46 | 50.9 | 114.2 | 11.2 | 112 | 555
24603 - FLORA PPTO C | 555485 | G - 83 | No especificado | Grouting | Grouting piso 21, T4 | 2026-03-12 | 2026-03-20 | 2026-04-09 | 2026-04-10 | 2-Cónica y dividida | 28 | 100 |  | 10 | 7853.982 | 131.8 | 171.3 | 16.8 | 168 | 569
24603 - FLORA PPTO C | 555485 | G - 83 | No especificado | Grouting | Grouting piso 21, T4 | 2026-03-12 | 2026-03-20 | 2026-04-09 | 2026-04-10 | 2-Cónica y dividida | 28 | 101 |  | 10 | 8011.847 | 133.3 | 169.3 | 16.6 | 166 | 569
24603 - FLORA PPTO C | 555485 | G - 83 | No especificado | Grouting | Grouting piso 21, T4 | 2026-03-12 | 2026-03-20 | 2026-04-09 | 2026-04-10 | 2-Cónica y dividida | 28 | 100 |  | 10 | 7853.982 | 132.8 | 172.3 | 16.9 | 169 | 569
24603 - FLORA PPTO C | 555485 | G - 83 | No especificado | Grouting | Grouting piso 21, T4 | 2026-03-12 | 2026-03-20 | 2026-03-26 | 2026-03-26 | 2-Cónica y dividida | 14 | 101 |  | 10 | 8011.847 | 118.1 | 149.9 | 14.7 | 147 | 558
24603 - FLORA PPTO C | 555485 | G - 83 | No especificado | Grouting | Grouting piso 21, T4 | 2026-03-12 | 2026-03-20 | 2026-03-20 | 2026-03-25 | 2-Cónica y dividida | 8 | 101 |  | 10 | 8011.847 | 100.7 | 128.5 | 12.6 | 126 | 555
24603 - FLORA PPTO C | 555484 | M-82 | No especificado | Mortero | Mortero piso 21, T3 | 2026-03-11 | 2026-03-20 | 2026-04-08 | 2026-04-08 | 2-Cónica y dividida | 28 | 75 |  | 10 | 4417.865 | 75.3 | 173.4 | 17 | 170 | 566
24603 - FLORA PPTO C | 555484 | M-82 | No especificado | Mortero | Mortero piso 21, T3 | 2026-03-11 | 2026-03-20 | 2026-04-08 | 2026-04-08 | 2-Cónica y dividida | 28 | 76 |  | 10 | 4536.46 | 77.8 | 174.4 | 17.1 | 171 | 566
24603 - FLORA PPTO C | 555484 | M-82 | No especificado | Mortero | Mortero piso 21, T3 | 2026-03-11 | 2026-03-20 | 2026-04-08 | 2026-04-08 | 2-Cónica y dividida | 28 | 76 |  | 10 | 4536.46 | 76.4 | 171.3 | 16.8 | 168 | 566
24603 - FLORA PPTO C | 555484 | M-82 | No especificado | Mortero | Mortero piso 21, T3 | 2026-03-11 | 2026-03-20 | 2026-03-25 | 2026-03-26 | 2-Cónica y dividida | 14 | 75 |  | 10 | 4417.865 | 67.2 | 155 | 15.2 | 152 | 558
24603 - FLORA PPTO C | 555484 | M-82 | No especificado | Mortero | Mortero piso 21, T3 | 2026-03-11 | 2026-03-20 | 2026-03-20 | 2026-03-25 | 2-Cónica y dividida | 9 | 76 |  | 10 | 4536.46 | 64.2 | 144.8 | 14.2 | 142 | 555
24603 - FLORA PPTO C | 555484 | G-82 | No especificado | Grouting | Grouting piso 21, T3 | 2026-03-11 | 2026-03-20 | 2026-04-08 | 2026-04-08 | 2-Cónica y dividida | 28 | 101 |  | 10 | 8011.847 | 132.1 | 168.3 | 16.5 | 165 | 566
24603 - FLORA PPTO C | 555484 | G-82 | No especificado | Grouting | Grouting piso 21, T3 | 2026-03-11 | 2026-03-20 | 2026-04-08 | 2026-04-08 | 2-Cónica y dividida | 28 | 100 |  | 10 | 7853.982 | 130.8 | 170.3 | 16.7 | 167 | 566
24603 - FLORA PPTO C | 555484 | G-82 | No especificado | Grouting | Grouting piso 21, T3 | 2026-03-11 | 2026-03-20 | 2026-04-08 | 2026-04-08 | 2-Cónica y dividida | 28 | 101 |  | 10 | 8011.847 | 131.7 | 167.2 | 16.4 | 164 | 566
24603 - FLORA PPTO C | 555484 | G-82 | No especificado | Grouting | Grouting piso 21, T3 | 2026-03-11 | 2026-03-20 | 2026-03-25 | 2026-03-26 | 2-Cónica y dividida | 14 | 100 |  | 10 | 7853.982 | 114.3 | 148.9 | 14.6 | 146 | 558
24603 - FLORA PPTO C | 555484 | G-82 | No especificado | Grouting | Grouting piso 21, T3 | 2026-03-11 | 2026-03-20 | 2026-03-20 | 2026-03-25 | 2-Cónica y dividida | 9 | 101 |  | 10 | 8011.847 | 97.4 | 124.4 | 12.2 | 122 | 555
24603 - FLORA PPTO C | 555484 | M-81 | No especificado | Mortero | Mortero piso 21, T3 | 2026-03-11 | 2026-03-20 | 2026-04-08 | 2026-04-08 | 2-Cónica y dividida | 28 | 76 |  | 10 | 4536.46 | 66.3 | 148.9 | 14.6 | 146 | 566
24603 - FLORA PPTO C | 555484 | M-81 | No especificado | Mortero | Mortero piso 21, T3 | 2026-03-11 | 2026-03-20 | 2026-04-08 | 2026-04-08 | 2-Cónica y dividida | 28 | 76 |  | 10 | 4536.46 | 66.6 | 149.9 | 14.7 | 147 | 566
24603 - FLORA PPTO C | 555484 | M-81 | No especificado | Mortero | Mortero piso 21, T3 | 2026-03-11 | 2026-03-20 | 2026-04-08 | 2026-04-08 | 2-Cónica y dividida | 28 | 76 |  | 10 | 4536.46 | 67.3 | 150.9 | 14.8 | 148 | 566
24603 - FLORA PPTO C | 555484 | M-81 | No especificado | Mortero | Mortero piso 21, T3 | 2026-03-11 | 2026-03-20 | 2026-03-25 | 2026-03-26 | 2-Cónica y dividida | 14 | 75 |  | 10 | 4417.865 | 55.6 | 128.5 | 12.6 | 126 | 558
24603 - FLORA PPTO C | 555484 | M-81 | No especificado | Mortero | Mortero piso 21, T3 | 2026-03-11 | 2026-03-20 | 2026-03-20 | 2026-03-25 | 2-Cónica y dividida | 9 | 76 |  | 10 | 4536.46 | 48.6 | 109.1 | 10.7 | 107 | 555
24603 - FLORA PPTO C | 555484 | G-81 | No especificado | Grouting | Grouting piso 21, T3 | 2026-03-11 | 2026-03-20 | 2026-04-08 | 2026-04-08 | 2-Cónica y dividida | 28 | 100 |  | 10 | 7853.982 | 136 | 176.4 | 17.3 | 173 | 566
24603 - FLORA PPTO C | 555484 | G-81 | No especificado | Grouting | Grouting piso 21, T3 | 2026-03-11 | 2026-03-20 | 2026-04-08 | 2026-04-08 | 2-Cónica y dividida | 28 | 101 |  | 10 | 8011.847 | 134.2 | 171.3 | 16.8 | 168 | 566
24603 - FLORA PPTO C | 555484 | G-81 | No especificado | Grouting | Grouting piso 21, T3 | 2026-03-11 | 2026-03-20 | 2026-04-08 | 2026-04-08 | 2-Cónica y dividida | 28 | 101 |  | 10 | 8011.847 | 133 | 169.3 | 16.6 | 166 | 566
24603 - FLORA PPTO C | 555484 | G-81 | No especificado | Grouting | Grouting piso 21, T3 | 2026-03-11 | 2026-03-20 | 2026-03-25 | 2026-03-26 | 2-Cónica y dividida | 14 | 101 |  | 10 | 8011.847 | 121.9 | 155 | 15.2 | 152 | 558
24603 - FLORA PPTO C | 555484 | G-81 | No especificado | Grouting | Grouting piso 21, T3 | 2026-03-11 | 2026-03-20 | 2026-03-20 | 2026-03-25 | 2-Cónica y dividida | 9 | 100 |  | 10 | 7853.982 | 100 | 129.5 | 12.7 | 127 | 555
24603 - FLORA PPTO C | 555475 | 945 | PTICO | Concreto | Cimentación T2 , ejes 7 al 4 | 2026-03-03 | 2026-03-05 | 2026-03-31 | 2026-04-08 | 2-Cónica y dividida | 28 | 101 |  | 31 | 8011.847 | 301.7 | 384.4 | 37.7 | 121.6 | 563
24603 - FLORA PPTO C | 555475 | 945 | PTICO | Concreto | Cimentación T2 , ejes 7 al 4 | 2026-03-03 | 2026-03-05 | 2026-03-31 | 2026-04-08 | 2-Cónica y dividida | 28 | 100 |  | 31 | 7853.982 | 299.3 | 388.5 | 38.1 | 122.9 | 563
24603 - FLORA PPTO C | 555475 | 945 | PTICO | Concreto | Cimentación T2 , ejes 7 al 4 | 2026-03-03 | 2026-03-05 | 2026-03-31 | 2026-04-08 | 2-Cónica y dividida | 28 | 101 |  | 31 | 8011.847 | 297.6 | 378.3 | 37.1 | 119.7 | 563
24603 - FLORA PPTO C | 555475 | 944 | PTICO | Concreto | Cimentación T2 , ejes 7 al 4 | 2026-03-03 | 2026-03-05 | 2026-03-31 | 2026-04-08 | 2-Cónica y dividida | 28 | 100 |  | 31 | 7853.982 | 315.8 | 409.9 | 40.2 | 129.7 | 563
24603 - FLORA PPTO C | 555475 | 944 | PTICO | Concreto | Cimentación T2 , ejes 7 al 4 | 2026-03-03 | 2026-03-05 | 2026-03-31 | 2026-04-08 | 2-Cónica y dividida | 28 | 101 |  | 31 | 8011.847 | 312.6 | 397.7 | 39 | 125.8 | 563
24603 - FLORA PPTO C | 555475 | 944 | PTICO | Concreto | Cimentación T2 , ejes 7 al 4 | 2026-03-03 | 2026-03-05 | 2026-03-31 | 2026-04-08 | 2-Cónica y dividida | 28 | 100 |  | 31 | 7853.982 | 310.9 | 403.8 | 39.6 | 127.7 | 563
24603 - FLORA PPTO C | 555475 | 943 | PTICO | Concreto | Losa T2 , ejes 15 y 9 , piso 1 | 2026-02-28 | 2026-03-05 | 2026-03-28 | 2026-03-30 | 2-Cónica y dividida | 28 | 101 |  | 31 | 8011.847 | 392.1 | 498.6 | 48.9 | 157.7 | 561
24603 - FLORA PPTO C | 555475 | 943 | PTICO | Concreto | Losa T2 , ejes 15 y 9 , piso 1 | 2026-02-28 | 2026-03-05 | 2026-03-28 | 2026-03-30 | 2-Cónica y dividida | 28 | 100 |  | 31 | 7853.982 | 388.7 | 504.8 | 49.5 | 159.7 | 561
24603 - FLORA PPTO C | 555475 | 943 | PTICO | Concreto | Losa T2 , ejes 15 y 9 , piso 1 | 2026-02-28 | 2026-03-05 | 2026-03-28 | 2026-03-30 | 2-Cónica y dividida | 28 | 101 |  | 31 | 8011.847 | 391.3 | 497.6 | 48.8 | 157.4 | 561
24603 - FLORA PPTO C | 555475 | 942 | PTICO | Concreto | Cimentación sótano , ejes 5 y 6 y parte del 4 | 2026-02-27 | 2026-03-05 | 2026-03-27 | 2026-03-30 | 2-Cónica y dividida | 28 | 100 |  | 20.7 | 7853.982 | 211.8 | 275.3 | 27 | 130.4 | 560
24603 - FLORA PPTO C | 555475 | 942 | PTICO | Concreto | Cimentación sótano , ejes 5 y 6 y parte del 4 | 2026-02-27 | 2026-03-05 | 2026-03-27 | 2026-03-30 | 2-Cónica y dividida | 28 | 101 |  | 20.7 | 8011.847 | 219.6 | 279.4 | 27.4 | 132.4 | 560
24603 - FLORA PPTO C | 555475 | 942 | PTICO | Concreto | Cimentación sótano , ejes 5 y 6 y parte del 4 | 2026-02-27 | 2026-03-05 | 2026-03-27 | 2026-03-30 | 2-Cónica y dividida | 28 | 100 |  | 20.7 | 7853.982 | 217.8 | 282.5 | 27.7 | 133.8 | 560
24603 - FLORA PPTO C | 555475 | 941 | PTICO | Concreto | Base tanque RCI , plataforma 1 | 2026-02-27 | 2026-03-05 | 2026-03-27 | 2026-03-30 | 2-Cónica y dividida | 28 | 101 |  | 27.6 | 8011.847 | 302.1 | 384.4 | 37.7 | 136.6 | 560
24603 - FLORA PPTO C | 555475 | 941 | PTICO | Concreto | Base tanque RCI , plataforma 1 | 2026-02-27 | 2026-03-05 | 2026-03-27 | 2026-03-30 | 2-Cónica y dividida | 28 | 100 |  | 27.6 | 7853.982 | 300.5 | 390.6 | 38.3 | 138.8 | 560
24603 - FLORA PPTO C | 555475 | 941 | PTICO | Concreto | Base tanque RCI , plataforma 1 | 2026-02-27 | 2026-03-05 | 2026-03-27 | 2026-03-30 | 2-Cónica y dividida | 28 | 101 |  | 27.6 | 8011.847 | 298.6 | 380.4 | 37.3 | 135.1 | 560
24603 - FLORA PPTO C | 555475 | 940 | INDUS | Concreto | Placa T3 cubierta , ejes 8 - 12 / A - L | 2026-02-27 | 2026-03-05 | 2026-03-27 | 2026-03-30 | 2-Cónica y dividida | 28 | 100 |  | 20.7 | 7853.982 | 261.4 | 339.6 | 33.3 | 160.9 | 560
24603 - FLORA PPTO C | 555475 | 940 | INDUS | Concreto | Placa T3 cubierta , ejes 8 - 12 / A - L | 2026-02-27 | 2026-03-05 | 2026-03-27 | 2026-03-30 | 2-Cónica y dividida | 28 | 101 |  | 20.7 | 8011.847 | 259.3 | 330.4 | 32.4 | 156.5 | 560
24603 - FLORA PPTO C | 555475 | 940 | INDUS | Concreto | Placa T3 cubierta , ejes 8 - 12 / A - L | 2026-02-27 | 2026-03-05 | 2026-03-27 | 2026-03-30 | 2-Cónica y dividida | 28 | 100 |  | 20.7 | 7853.982 | 257.8 | 334.5 | 32.8 | 158.5 | 560
24603 - FLORA PPTO C | 555467 | 956 | Autocompactado | Concreto | Muros cubierta T4 de escaleras | 2026-03-10 | 2026-03-11 | 2026-03-24 | 2026-03-26 | 3-Columnar | 14 | 102 |  | 28 | 8171.282 | 266.2 | 332.4 | 32.6 | 116.4 | 557
24603 - FLORA PPTO C | 555467 | 956 | Autocompactado | Concreto | Muros cubierta T4 de escaleras | 2026-03-10 | 2026-03-11 | 2026-03-17 | 2026-03-19 | 3-Columnar | 7 | 102 |  | 28 | 8171.282 | 236.4 | 294.7 | 28.9 | 103.2 | 550
24603 - FLORA PPTO C | 555467 | 955 | Industrializado | Concreto | Antepechos y bordillos, cubierta T3, ejes 4-7 / A y 4-7 / L | 2026-03-10 | 2026-03-11 | 2026-03-24 | 2026-03-26 | 3-Columnar | 14 | 102 |  | 21 | 8171.282 | 244.7 | 304.9 | 29.9 | 142.4 | 557
24603 - FLORA PPTO C | 555467 | 955 | Industrializado | Concreto | Antepechos y bordillos, cubierta T3, ejes 4-7 / A y 4-7 / L | 2026-03-10 | 2026-03-11 | 2026-03-17 | 2026-03-19 | 3-Columnar | 7 | 102 |  | 21 | 8171.282 | 222.6 | 277.4 | 27.2 | 129.5 | 550
24603 - FLORA PPTO C | 555467 | 954 | Plástico | Concreto | Cimentación plataforma 1, sótano, ejes 5-7 / A-G | 2026-03-10 | 2026-03-11 | 2026-03-24 | 2026-03-26 | 3-Columnar | 14 | 102 |  | 21 | 8171.282 | 200.3 | 249.8 | 24.5 | 116.7 | 557
24603 - FLORA PPTO C | 555467 | 954 | Plástico | Concreto | Cimentación plataforma 1, sótano, ejes 5-7 / A-G | 2026-03-10 | 2026-03-11 | 2026-03-17 | 2026-03-19 | 4-Transversal | 7 | 102 |  | 21 | 8171.282 | 159.8 | 199.9 | 19.6 | 93.3 | 550
24603 - FLORA PPTO C | 555467 | 953 | Plástico | Concreto | Cimentación plataforma 1, sótano, ejes 5-7 / K-G | 2026-03-10 | 2026-03-11 | 2026-03-24 | 2026-03-26 | 3-Columnar | 14 | 102 |  | 21 | 8171.282 | 200.3 | 249.8 | 24.5 | 116.7 | 557
24603 - FLORA PPTO C | 555467 | 953 | Plástico | Concreto | Cimentación plataforma 1, sótano, ejes 5-7 / K-G | 2026-03-10 | 2026-03-11 | 2026-03-17 | 2026-03-19 | 3-Columnar | 7 | 102 |  | 21 | 8171.282 | 174.1 | 217.2 | 21.3 | 101.4 | 550
24603 - FLORA PPTO C | 555481 | M - 76 | No especificado | Mortero | Mortero piso 19, T4 | 2026-03-05 | 2026-03-13 | 2026-04-02 | 2026-04-06 | 2-Cónica y dividida | 28 | 76 |  | 10 | 4536.46 | 79.5 | 178.5 | 17.5 | 175 | 565
24603 - FLORA PPTO C | 555481 | M - 76 | No especificado | Mortero | Mortero piso 19, T4 | 2026-03-05 | 2026-03-13 | 2026-04-02 | 2026-04-06 | 2-Cónica y dividida | 28 | 75 |  | 10 | 4417.865 | 80.8 | 186.6 | 18.3 | 183 | 565
24603 - FLORA PPTO C | 555481 | M - 76 | No especificado | Mortero | Mortero piso 19, T4 | 2026-03-05 | 2026-03-13 | 2026-04-02 | 2026-04-06 | 2-Cónica y dividida | 28 | 76 |  | 10 | 4536.46 | 81.2 | 182.5 | 17.9 | 179 | 565
24603 - FLORA PPTO C | 555481 | M - 76 | No especificado | Mortero | Mortero piso 19, T4 | 2026-03-05 | 2026-03-13 | 2026-03-19 | 2026-03-19 | 2-Cónica y dividida | 14 | 75 |  | 10 | 4417.865 | 67.3 | 155 | 15.2 | 152 | 551
24603 - FLORA PPTO C | 555481 | M - 76 | No especificado | Mortero | Mortero piso 19, T4 | 2026-03-05 | 2026-03-13 | 2026-03-13 | 2026-03-18 | 2-Cónica y dividida | 8 | 76 |  | 10 | 4536.46 | 61.5 | 138.7 | 13.6 | 136 | 549
24603 - FLORA PPTO C | 555481 | G - 76 | No especificado | Grouting | Grouting piso 19, T4 | 2026-03-05 | 2026-03-13 | 2026-04-02 | 2026-04-06 | 2-Cónica y dividida | 28 | 100 |  | 10 | 7853.982 | 129.5 | 168.3 | 16.5 | 165 | 565
24603 - FLORA PPTO C | 555481 | G - 76 | No especificado | Grouting | Grouting piso 19, T4 | 2026-03-05 | 2026-03-13 | 2026-04-02 | 2026-04-06 | 2-Cónica y dividida | 28 | 101 |  | 10 | 8011.847 | 126 | 160.1 | 15.7 | 157 | 565
24603 - FLORA PPTO C | 555481 | G - 76 | No especificado | Grouting | Grouting piso 19, T4 | 2026-03-05 | 2026-03-13 | 2026-04-02 | 2026-04-06 | 2-Cónica y dividida | 28 | 100 |  | 10 | 7853.982 | 127.9 | 166.2 | 16.3 | 163 | 565
24603 - FLORA PPTO C | 555481 | G - 76 | No especificado | Grouting | Grouting piso 19, T4 | 2026-03-05 | 2026-03-13 | 2026-03-19 | 2026-03-19 | 2-Cónica y dividida | 14 | 101 |  | 10 | 8011.847 | 106.8 | 135.6 | 13.3 | 133 | 551
24603 - FLORA PPTO C | 555481 | G - 76 | No especificado | Grouting | Grouting piso 19, T4 | 2026-03-05 | 2026-03-13 | 2026-03-13 | 2026-03-18 | 2-Cónica y dividida | 8 | 101 |  | 10 | 8011.847 | 91.6 | 116.2 | 11.4 | 114 | 549
24603 - FLORA PPTO C | 555481 | M - 75 | No especificado | Mortero | Mortero piso 19, T4 | 2026-03-04 | 2026-03-13 | 2026-04-01 | 2026-04-06 | 2-Cónica y dividida | 28 | 76 |  | 10 | 4536.46 | 78 | 175.4 | 17.2 | 172 | 565
24603 - FLORA PPTO C | 555481 | M - 75 | No especificado | Mortero | Mortero piso 19, T4 | 2026-03-04 | 2026-03-13 | 2026-04-01 | 2026-04-06 | 2-Cónica y dividida | 28 | 75 |  | 10 | 4417.865 | 75.7 | 174.4 | 17.1 | 171 | 565
24603 - FLORA PPTO C | 555481 | M - 75 | No especificado | Mortero | Mortero piso 19, T4 | 2026-03-04 | 2026-03-13 | 2026-04-01 | 2026-04-06 | 2-Cónica y dividida | 28 | 76 |  | 10 | 4536.46 | 76.9 | 173.4 | 17 | 170 | 565
24603 - FLORA PPTO C | 555481 | M - 75 | No especificado | Mortero | Mortero piso 19, T4 | 2026-03-04 | 2026-03-13 | 2026-03-18 | 2026-03-19 | 2-Cónica y dividida | 14 | 75 |  | 10 | 4417.865 | 70.3 | 162.1 | 15.9 | 159 | 551
24603 - FLORA PPTO C | 555481 | M - 75 | No especificado | Mortero | Mortero piso 19, T4 | 2026-03-04 | 2026-03-13 | 2026-03-13 | 2026-03-18 | 2-Cónica y dividida | 9 | 76 |  | 10 | 4536.46 | 67.1 | 150.9 | 14.8 | 148 | 549
24603 - FLORA PPTO C | 555481 | G - 75 | No especificado | Grouting | Grouting piso 19, T4 | 2026-03-04 | 2026-03-13 | 2026-04-01 | 2026-04-06 | 2-Cónica y dividida | 28 | 100 |  | 10 | 7853.982 | 125.4 | 163.2 | 16 | 160 | 565
24603 - FLORA PPTO C | 555481 | G - 75 | No especificado | Grouting | Grouting piso 19, T4 | 2026-03-04 | 2026-03-13 | 2026-04-01 | 2026-04-06 | 2-Cónica y dividida | 28 | 101 |  | 10 | 8011.847 | 128.9 | 164.2 | 16.1 | 161 | 565
24603 - FLORA PPTO C | 555481 | G - 75 | No especificado | Grouting | Grouting piso 19, T4 | 2026-03-04 | 2026-03-13 | 2026-04-01 | 2026-04-06 | 2-Cónica y dividida | 28 | 100 |  | 10 | 7853.982 | 126.9 | 165.2 | 16.2 | 162 | 565
24603 - FLORA PPTO C | 555481 | G - 75 | No especificado | Grouting | Grouting piso 19, T4 | 2026-03-04 | 2026-03-13 | 2026-03-18 | 2026-03-19 | 2-Cónica y dividida | 14 | 101 |  | 10 | 8011.847 | 119.3 | 151.9 | 14.9 | 149 | 551
24603 - FLORA PPTO C | 555481 | G - 75 | No especificado | Grouting | Grouting piso 19, T4 | 2026-03-04 | 2026-03-13 | 2026-03-13 | 2026-03-18 | 2-Cónica y dividida | 9 | 101 |  | 10 | 8011.847 | 111.6 | 141.7 | 13.9 | 139 | 549
24603 - FLORA PPTO C | 555482 | M - 78 | No especificado | Mortero | Mortero piso 20 T3 | 2026-03-09 | 2026-03-13 | 2026-04-06 | 2026-04-08 | 2-Cónica y dividida | 28 | 76 |  | 10 | 4536.46 | 78.1 | 175.4 | 17.2 | 172 | 566
24603 - FLORA PPTO C | 555482 | M - 78 | No especificado | Mortero | Mortero piso 20 T3 | 2026-03-09 | 2026-03-13 | 2026-04-06 | 2026-04-08 | 2-Cónica y dividida | 28 | 75 |  | 10 | 4417.865 | 79.6 | 183.5 | 18 | 180 | 566
24603 - FLORA PPTO C | 555482 | M - 78 | No especificado | Mortero | Mortero piso 20 T3 | 2026-03-09 | 2026-03-13 | 2026-04-06 | 2026-04-08 | 2-Cónica y dividida | 28 | 76 |  | 10 | 4536.46 | 78.9 | 177.4 | 17.4 | 174 | 566
24603 - FLORA PPTO C | 555482 | M - 78 | No especificado | Mortero | Mortero piso 20 T3 | 2026-03-09 | 2026-03-13 | 2026-03-23 | 2026-03-25 | 2-Cónica y dividida | 14 | 75 |  | 10 | 4417.865 | 65.5 | 150.9 | 14.8 | 148 | 556
24603 - FLORA PPTO C | 555482 | M - 78 | No especificado | Mortero | Mortero piso 20 T3 | 2026-03-09 | 2026-03-13 | 2026-03-16 | 2026-03-18 | 2-Cónica y dividida | 7 | 76 |  | 10 | 4536.46 | 55.2 | 124.4 | 12.2 | 122 | 549
24603 - FLORA PPTO C | 555482 | G - 78 | No especificado | Grouting | Grouting piso 20 T3 | 2026-03-09 | 2026-03-13 | 2026-04-06 | 2026-04-08 | 2-Cónica y dividida | 28 | 100 |  | 10 | 7853.982 | 131.5 | 170.3 | 16.7 | 167 | 566
24603 - FLORA PPTO C | 555482 | G - 78 | No especificado | Grouting | Grouting piso 20 T3 | 2026-03-09 | 2026-03-13 | 2026-04-06 | 2026-04-08 | 2-Cónica y dividida | 28 | 101 |  | 10 | 8011.847 | 130.1 | 165.2 | 16.2 | 162 | 566
24603 - FLORA PPTO C | 555482 | G - 78 | No especificado | Grouting | Grouting piso 20 T3 | 2026-03-09 | 2026-03-13 | 2026-04-06 | 2026-04-08 | 2-Cónica y dividida | 28 | 100 |  | 10 | 7853.982 | 130.4 | 169.3 | 16.6 | 166 | 566
24603 - FLORA PPTO C | 555482 | G - 78 | No especificado | Grouting | Grouting piso 20 T3 | 2026-03-09 | 2026-03-13 | 2026-03-23 | 2026-03-25 | 2-Cónica y dividida | 14 | 101 |  | 10 | 8011.847 | 109.2 | 138.7 | 13.6 | 136 | 556
24603 - FLORA PPTO C | 555482 | G - 78 | No especificado | Grouting | Grouting piso 20 T3 | 2026-03-09 | 2026-03-13 | 2026-03-16 | 2026-03-18 | 2-Cónica y dividida | 7 | 101 |  | 10 | 8011.847 | 91.8 | 117.3 | 11.5 | 115 | 549
24603 - FLORA PPTO C | 555482 | M - 77 | No especificado | Mortero | Mortero piso 20 T3 | 2026-03-07 | 2026-03-13 | 2026-04-04 | 2026-04-06 | 2-Cónica y dividida | 28 | 76 |  | 10 | 4536.46 | 74.9 | 168.3 | 16.5 | 165 | 565
24603 - FLORA PPTO C | 555482 | M - 77 | No especificado | Mortero | Mortero piso 20 T3 | 2026-03-07 | 2026-03-13 | 2026-04-04 | 2026-04-06 | 2-Cónica y dividida | 28 | 75 |  | 10 | 4417.865 | 73.1 | 168.3 | 16.5 | 165 | 565
24603 - FLORA PPTO C | 555482 | M - 77 | No especificado | Mortero | Mortero piso 20 T3 | 2026-03-07 | 2026-03-13 | 2026-04-04 | 2026-04-06 | 2-Cónica y dividida | 28 | 76 |  | 10 | 4536.46 | 73.7 | 165.2 | 16.2 | 162 | 565
24603 - FLORA PPTO C | 555482 | M - 77 | No especificado | Mortero | Mortero piso 20 T3 | 2026-03-07 | 2026-03-13 | 2026-03-21 | 2026-03-25 | 2-Cónica y dividida | 14 | 75 |  | 10 | 4417.865 | 61.8 | 142.8 | 14 | 140 | 555
24603 - FLORA PPTO C | 555482 | M - 77 | No especificado | Mortero | Mortero piso 20 T3 | 2026-03-07 | 2026-03-13 | 2026-03-14 | 2026-03-18 | 2-Cónica y dividida | 7 | 76 |  | 10 | 4536.46 | 51.5 | 116.2 | 11.4 | 114 | 549
24603 - FLORA PPTO C | 555482 | G - 77 | No especificado | Grouting | Grouting piso 20 T3 | 2026-03-07 | 2026-03-13 | 2026-04-04 | 2026-04-06 | 2-Cónica y dividida | 28 | 100 |  | 10 | 7853.982 | 119.8 | 156 | 15.3 | 153 | 565
24603 - FLORA PPTO C | 555482 | G - 77 | No especificado | Grouting | Grouting piso 20 T3 | 2026-03-07 | 2026-03-13 | 2026-04-04 | 2026-04-06 | 2-Cónica y dividida | 28 | 101 |  | 10 | 8011.847 | 115.9 | 147.9 | 14.5 | 145 | 565
24603 - FLORA PPTO C | 555482 | G - 77 | No especificado | Grouting | Grouting piso 20 T3 | 2026-03-07 | 2026-03-13 | 2026-04-04 | 2026-04-06 | 2-Cónica y dividida | 28 | 100 |  | 10 | 7853.982 | 118 | 153 | 15 | 150 | 565
24603 - FLORA PPTO C | 555482 | G - 77 | No especificado | Grouting | Grouting piso 20 T3 | 2026-03-07 | 2026-03-13 | 2026-03-21 | 2026-03-25 | 2-Cónica y dividida | 14 | 101 |  | 10 | 8011.847 | 106.5 | 135.6 | 13.3 | 133 | 555
24603 - FLORA PPTO C | 555482 | G - 77 | No especificado | Grouting | Grouting piso 20 T3 | 2026-03-07 | 2026-03-13 | 2026-03-14 | 2026-03-18 | 2-Cónica y dividida | 7 | 101 |  | 10 | 8011.847 | 89 | 113.2 | 11.1 | 111 | 549
24603 - FLORA PPTO C | 555466 | 952 | Industrializado | Concreto | Bordillos T3, ejes 8-12 / A-L | 2026-03-09 | 2026-03-12 | 2026-03-23 | 2026-03-26 | 3-Columnar | 14 | 102 |  | 21 | 8171.282 | 259.4 | 323.3 | 31.7 | 151 | 557
24603 - FLORA PPTO C | 555466 | 952 | Industrializado | Concreto | Bordillos T3, ejes 8-12 / A-L | 2026-03-09 | 2026-03-12 | 2026-03-16 | 2026-03-17 | 3-Columnar | 7 | 102 |  | 21 | 8171.282 | 222.6 | 277.4 | 27.2 | 129.5 | 547
24603 - FLORA PPTO C | 555466 | 951 | Industrializado | Concreto | Escaleras T3, piso 26 al 27 | 2026-03-09 | 2026-03-12 | 2026-03-23 | 2026-03-26 | 3-Columnar | 14 | 102 |  | 21 | 8171.282 | 242.2 | 301.8 | 29.6 | 141 | 557
24603 - FLORA PPTO C | 555466 | 951 | Industrializado | Concreto | Escaleras T3, piso 26 al 27 | 2026-03-09 | 2026-03-12 | 2026-03-16 | 2026-03-17 | 3-Columnar | 7 | 102 |  | 21 | 8171.282 | 216.9 | 270.2 | 26.5 | 126.2 | 547
24603 - FLORA PPTO C | 555466 | 950 | Industrializado | Concreto | Cimentación T2, ejes 4-1 / A-L | 2026-03-07 | 2026-03-12 | 2026-03-21 | 2026-03-25 | 3-Columnar | 14 | 102 |  | 31 | 8171.282 | 250.9 | 313.1 | 30.7 | 99 | 554
24603 - FLORA PPTO C | 555466 | 950 | Industrializado | Concreto | Cimentación T2, ejes 4-1 / A-L | 2026-03-07 | 2026-03-12 | 2026-03-14 | 2026-03-25 | 3-Columnar | 7 | 102 |  | 31 | 8171.282 | 207.5 | 259 | 25.4 | 81.9 | 545
24603 - FLORA PPTO C | 555466 | 949 | Plástico | Concreto | Cimentación T2, ejes 4-1 / A-L | 2026-03-07 | 2026-03-12 | 2026-03-21 | 2026-03-25 | 3-Columnar | 14 | 102 |  | 31 | 8171.282 | 260.8 | 325.3 | 31.9 | 102.9 | 554
24603 - FLORA PPTO C | 555466 | 949 | Plástico | Concreto | Cimentación T2, ejes 4-1 / A-L | 2026-03-07 | 2026-03-12 | 2026-03-14 | 2026-03-25 | 3-Columnar | 7 | 102 |  | 31 | 8171.282 | 213.3 | 266.1 | 26.1 | 84.2 | 545
24603 - FLORA PPTO C | 555466 | 948 | Industrializado | Concreto | Placa T3, cubierta, ejes 4-8 / A-L | 2026-03-06 | 2026-03-12 | 2026-03-20 | 2026-03-25 | 3-Columnar | 14 | 102 |  | 21 | 8171.282 | 206.5 | 258 | 25.3 | 120.5 | 554
24603 - FLORA PPTO C | 555466 | 948 | Industrializado | Concreto | Placa T3, cubierta, ejes 4-8 / A-L | 2026-03-06 | 2026-03-12 | 2026-03-13 | 2026-03-25 | 3-Columnar | 7 | 102 |  | 21 | 8171.282 | 175 | 218.2 | 21.4 | 101.9 | 545
24603 - FLORA PPTO C | 555478 | 906 | Tremie | Concreto | Pilote 3, T2 | 2026-02-03 | 2026-03-13 | 2026-03-31 | 2026-04-08 | 2-Cónica y dividida | 56 | 101 |  | 31 | 8011.847 | 315.9 | 401.8 | 39.4 | 127.1 | 563
24603 - FLORA PPTO C | 555478 | 906 | Tremie | Concreto | Pilote 3, T2 | 2026-02-03 | 2026-03-13 | 2026-03-31 | 2026-04-08 | 2-Cónica y dividida | 56 | 100 |  | 31 | 7853.982 | 311.6 | 404.8 | 39.7 | 128.1 | 563
24603 - FLORA PPTO C | 555478 | 906 | Tremie | Concreto | Pilote 3, T2 | 2026-02-03 | 2026-03-13 | 2026-03-31 | 2026-04-08 | 2-Cónica y dividida | 56 | 101 |  | 31 | 8011.847 | 321.4 | 408.9 | 40.1 | 129.4 | 563
24603 - FLORA PPTO C | 555478 | 958 | Ptico | Concreto | Muros tanque RCI, plataforma 1 | 2026-03-11 | 2026-03-13 | 2026-04-08 | 2026-04-08 | 2-Cónica y dividida | 28 | 100 |  | 27.6 | 7853.982 | 272.3 | 353.8 | 34.7 | 125.7 | 566
24603 - FLORA PPTO C | 555478 | 958 | Ptico | Concreto | Muros tanque RCI, plataforma 1 | 2026-03-11 | 2026-03-13 | 2026-04-08 | 2026-04-08 | 2-Cónica y dividida | 28 | 101 |  | 27.6 | 8011.847 | 270.2 | 343.6 | 33.7 | 122.1 | 566
24603 - FLORA PPTO C | 555478 | 958 | Ptico | Concreto | Muros tanque RCI, plataforma 1 | 2026-03-11 | 2026-03-13 | 2026-04-08 | 2026-04-08 | 2-Cónica y dividida | 28 | 100 |  | 27.6 | 7853.982 | 266.9 | 346.7 | 34 | 123.2 | 566
24603 - FLORA PPTO C | 555478 | 957 | Indus | Concreto | Placa T3 cubierta ejes 1 - 4 / A - L | 2026-03-11 | 2026-03-13 | 2026-04-08 | 2026-04-08 | 2-Cónica y dividida | 28 | 101 |  | 20.7 | 8011.847 | 267.3 | 340.6 | 33.4 | 161.4 | 566
24603 - FLORA PPTO C | 555478 | 957 | Indus | Concreto | Placa T3 cubierta ejes 1 - 4 / A - L | 2026-03-11 | 2026-03-13 | 2026-04-08 | 2026-04-08 | 2-Cónica y dividida | 28 | 100 |  | 20.7 | 7853.982 | 265.8 | 344.7 | 33.8 | 163.3 | 566
24603 - FLORA PPTO C | 555478 | 957 | Indus | Concreto | Placa T3 cubierta ejes 1 - 4 / A - L | 2026-03-11 | 2026-03-13 | 2026-04-08 | 2026-04-08 | 2-Cónica y dividida | 28 | 101 |  | 20.7 | 8011.847 | 260.9 | 332.4 | 32.6 | 157.5 | 566
24603 - FLORA PPTO C | 555478 | 956 | Autoco | Concreto | Muros T4 cubierta escaleras | 2026-03-10 | 2026-03-13 | 2026-04-07 | 2026-04-08 | 2-Cónica y dividida | 28 | 100 |  | 27.6 | 7853.982 | 301.4 | 391.6 | 38.4 | 139.1 | 566
24603 - FLORA PPTO C | 555478 | 956 | Autoco | Concreto | Muros T4 cubierta escaleras | 2026-03-10 | 2026-03-13 | 2026-04-07 | 2026-04-08 | 2-Cónica y dividida | 28 | 101 |  | 27.6 | 8011.847 | 299.2 | 380.4 | 37.3 | 135.1 | 566
24603 - FLORA PPTO C | 555478 | 956 | Autoco | Concreto | Muros T4 cubierta escaleras | 2026-03-10 | 2026-03-13 | 2026-04-07 | 2026-04-08 | 2-Cónica y dividida | 28 | 100 |  | 27.6 | 7853.982 | 297.6 | 386.5 | 37.9 | 137.3 | 566
24603 - FLORA PPTO C | 555476 | 951 | Indus | Concreto | Escaleras T3 piso 26 al 27 | 2026-03-09 | 2026-03-13 | 2026-04-06 | 2026-04-08 | 2-Cónica y dividida | 28 | 100 |  | 20.7 | 7853.982 | 275.8 | 357.9 | 35.1 | 169.6 | 566
24603 - FLORA PPTO C | 555476 | 951 | Indus | Concreto | Escaleras T3 piso 26 al 27 | 2026-03-09 | 2026-03-13 | 2026-04-06 | 2026-04-08 | 2-Cónica y dividida | 28 | 101 |  | 20.7 | 8011.847 | 273.9 | 348.7 | 34.2 | 165.2 | 566
24603 - FLORA PPTO C | 555476 | 951 | Indus | Concreto | Escaleras T3 piso 26 al 27 | 2026-03-09 | 2026-03-13 | 2026-04-06 | 2026-04-08 | 2-Cónica y dividida | 28 | 100 |  | 20.7 | 7853.982 | 271.6 | 352.8 | 34.6 | 167.1 | 566
24603 - FLORA PPTO C | 555476 | 950 | Ptico | Concreto | Cimentación T2 ejes 4 - 1 / A - L | 2026-03-07 | 2026-03-13 | 2026-04-04 | 2026-04-06 | 2-Cónica y dividida | 28 | 101 |  | 31 | 8011.847 | 289.7 | 369.1 | 36.2 | 116.8 | 565
24603 - FLORA PPTO C | 555476 | 950 | Ptico | Concreto | Cimentación T2 ejes 4 - 1 / A - L | 2026-03-07 | 2026-03-13 | 2026-04-04 | 2026-04-06 | 2-Cónica y dividida | 28 | 100 |  | 31 | 7853.982 | 285.9 | 371.2 | 36.4 | 117.4 | 565
24603 - FLORA PPTO C | 555476 | 950 | Ptico | Concreto | Cimentación T2 ejes 4 - 1 / A - L | 2026-03-07 | 2026-03-13 | 2026-04-04 | 2026-04-06 | 2-Cónica y dividida | 28 | 101 |  | 31 | 8011.847 | 290.3 | 369.1 | 36.2 | 116.8 | 565
24603 - FLORA PPTO C | 555476 | 949 | Ptico | Concreto | Cimentación T2 ejes 4 - 1 / A - L | 2026-03-07 | 2026-03-13 | 2026-04-04 | 2026-04-06 | 2-Cónica y dividida | 28 | 100 |  | 31 | 7853.982 | 297.3 | 386.5 | 37.9 | 122.3 | 565
24603 - FLORA PPTO C | 555476 | 949 | Ptico | Concreto | Cimentación T2 ejes 4 - 1 / A - L | 2026-03-07 | 2026-03-13 | 2026-04-04 | 2026-04-06 | 2-Cónica y dividida | 28 | 101 |  | 31 | 8011.847 | 295.1 | 375.3 | 36.8 | 118.7 | 565
24603 - FLORA PPTO C | 555476 | 949 | Ptico | Concreto | Cimentación T2 ejes 4 - 1 / A - L | 2026-03-07 | 2026-03-13 | 2026-04-04 | 2026-04-06 | 2-Cónica y dividida | 28 | 100 |  | 31 | 7853.982 | 291.4 | 378.3 | 37.1 | 119.7 | 565
24603 - FLORA PPTO C | 555476 | 948 | Indus | Concreto | Placa T3 cubierta, ejes 4, 8 / A - L | 2026-03-06 | 2026-03-13 | 2026-04-03 | 2026-04-06 | 2-Cónica y dividida | 28 | 101 |  | 20.7 | 8011.847 | 229.5 | 291.6 | 28.6 | 138.2 | 565
24603 - FLORA PPTO C | 555476 | 948 | Indus | Concreto | Placa T3 cubierta, ejes 4, 8 / A - L | 2026-03-06 | 2026-03-13 | 2026-04-03 | 2026-04-06 | 2-Cónica y dividida | 28 | 100 |  | 20.7 | 7853.982 | 232.5 | 301.8 | 29.6 | 143 | 565
24603 - FLORA PPTO C | 555476 | 948 | Indus | Concreto | Placa T3 cubierta, ejes 4, 8 / A - L | 2026-03-06 | 2026-03-13 | 2026-04-03 | 2026-04-06 | 2-Cónica y dividida | 28 | 101 |  | 20.7 | 8011.847 | 227.5 | 289.6 | 28.4 | 137.2 | 565
24603 - FLORA PPTO C | 555476 | 947 | Indus | Concreto | Muros antepechos cubierta T4 | 2026-03-05 | 2026-03-13 | 2026-04-02 | 2026-04-06 | 2-Cónica y dividida | 28 | 100 |  | 20.7 | 7853.982 | 245.8 | 319.2 | 31.3 | 151.2 | 565
24603 - FLORA PPTO C | 555476 | 947 | Indus | Concreto | Muros antepechos cubierta T4 | 2026-03-05 | 2026-03-13 | 2026-04-02 | 2026-04-06 | 2-Cónica y dividida | 28 | 101 |  | 20.7 | 8011.847 | 243.6 | 310 | 30.4 | 146.9 | 565
24603 - FLORA PPTO C | 555476 | 947 | Indus | Concreto | Muros antepechos cubierta T4 | 2026-03-05 | 2026-03-13 | 2026-04-02 | 2026-04-06 | 2-Cónica y dividida | 28 | 100 |  | 20.7 | 7853.982 | 241.6 | 314.1 | 30.8 | 148.8 | 565
24603 - FLORA PPTO C | 555476 | 946 | Indus | Concreto | Escaleras piso 27 a cubierta ejes A, G, 10 y 9 T4 | 2026-03-05 | 2026-03-13 | 2026-04-02 | 2026-04-06 | 2-Cónica y dividida | 28 | 101 |  | 20.7 | 8011.847 | 254.6 | 324.3 | 31.8 | 153.6 | 565
24603 - FLORA PPTO C | 555476 | 946 | Indus | Concreto | Escaleras piso 27 a cubierta ejes A, G, 10 y 9 T4 | 2026-03-05 | 2026-03-13 | 2026-04-02 | 2026-04-06 | 2-Cónica y dividida | 28 | 100 |  | 20.7 | 7853.982 | 261.3 | 339.6 | 33.3 | 160.9 | 565
24603 - FLORA PPTO C | 555476 | 946 | Indus | Concreto | Escaleras piso 27 a cubierta ejes A, G, 10 y 9 T4 | 2026-03-05 | 2026-03-13 | 2026-04-02 | 2026-04-06 | 2-Cónica y dividida | 28 | 101 |  | 20.7 | 8011.847 | 257.8 | 328.3 | 32.2 | 155.6 | 565
24603 - FLORA PPTO C | 555483 | M 80 | No especificado | Mortero | Mortero piso 20 , T4 | 2026-03-10 | 2026-03-13 | 2026-04-07 | 2026-04-08 | 2-Cónica y dividida | 28 | 76 |  | 10 | 4536.46 | 83.4 | 187.6 | 18.4 | 184 | 566
24603 - FLORA PPTO C | 555483 | M 80 | No especificado | Mortero | Mortero piso 20 , T4 | 2026-03-10 | 2026-03-13 | 2026-04-07 | 2026-04-08 | 2-Cónica y dividida | 28 | 75 |  | 10 | 4417.865 | 82.8 | 190.7 | 18.7 | 187 | 566
24603 - FLORA PPTO C | 555483 | M 80 | No especificado | Mortero | Mortero piso 20 , T4 | 2026-03-10 | 2026-03-13 | 2026-04-07 | 2026-04-08 | 2-Cónica y dividida | 28 | 76 |  | 10 | 4536.46 | 81.4 | 182.5 | 17.9 | 179 | 566
24603 - FLORA PPTO C | 555483 | M 80 | No especificado | Mortero | Mortero piso 20 , T4 | 2026-03-10 | 2026-03-13 | 2026-03-24 | 2026-03-25 | 2-Cónica y dividida | 14 | 75 |  | 10 | 4417.865 | 71.3 | 164.2 | 16.1 | 161 | 556
24603 - FLORA PPTO C | 555483 | M 80 | No especificado | Mortero | Mortero piso 20 , T4 | 2026-03-10 | 2026-03-13 | 2026-03-17 | 2026-03-17 | 2-Cónica y dividida | 7 | 75 |  | 10 | 4417.865 | 61.7 | 142.8 | 14 | 140 | 546
24603 - FLORA PPTO C | 555483 | G 80 | No especificado | Grouting | Grouting piso 20 , T4 | 2026-03-10 | 2026-03-13 | 2026-04-07 | 2026-04-08 | 2-Cónica y dividida | 28 | 100 |  | 10 | 7853.982 | 127.8 | 166.2 | 16.3 | 163 | 566
24603 - FLORA PPTO C | 555483 | G 80 | No especificado | Grouting | Grouting piso 20 , T4 | 2026-03-10 | 2026-03-13 | 2026-04-07 | 2026-04-08 | 2-Cónica y dividida | 28 | 100 |  | 10 | 7853.982 | 130.8 | 170.3 | 16.7 | 167 | 566
24603 - FLORA PPTO C | 555483 | G 80 | No especificado | Grouting | Grouting piso 20 , T4 | 2026-03-10 | 2026-03-13 | 2026-04-07 | 2026-04-08 | 2-Cónica y dividida | 28 | 101 |  | 10 | 8011.847 | 129.8 | 165.2 | 16.2 | 162 | 566
24603 - FLORA PPTO C | 555483 | G 80 | No especificado | Grouting | Grouting piso 20 , T4 | 2026-03-10 | 2026-03-13 | 2026-03-24 | 2026-03-25 | 2-Cónica y dividida | 14 | 101 |  | 10 | 8011.847 | 112.1 | 142.8 | 14 | 140 | 556
24603 - FLORA PPTO C | 555483 | G 80 | No especificado | Grouting | Grouting piso 20 , T4 | 2026-03-10 | 2026-03-13 | 2026-03-17 | 2026-03-17 | 2-Cónica y dividida | 7 | 101 |  | 10 | 8011.847 | 92.3 | 117.3 | 11.5 | 115 | 546
24603 - FLORA PPTO C | 555483 | M 79 | No especificado | Mortero | Mortero piso 20 , T4 | 2026-03-09 | 2026-03-13 | 2026-04-06 | 2026-04-08 | 2-Cónica y dividida | 28 | 75 |  | 10 | 4417.865 | 70.6 | 163.2 | 16 | 160 | 566
24603 - FLORA PPTO C | 555483 | M 79 | No especificado | Mortero | Mortero piso 20 , T4 | 2026-03-09 | 2026-03-13 | 2026-04-06 | 2026-04-08 | 2-Cónica y dividida | 28 | 75 |  | 10 | 4417.865 | 70.1 | 162.1 | 15.9 | 159 | 566
24603 - FLORA PPTO C | 555483 | M 79 | No especificado | Mortero | Mortero piso 20 , T4 | 2026-03-09 | 2026-03-13 | 2026-04-06 | 2026-04-08 | 2-Cónica y dividida | 28 | 76 |  | 10 | 4536.46 | 69.4 | 156 | 15.3 | 153 | 566
24603 - FLORA PPTO C | 555483 | M 79 | No especificado | Mortero | Mortero piso 20 , T4 | 2026-03-09 | 2026-03-13 | 2026-03-23 | 2026-03-25 | 2-Cónica y dividida | 14 | 76 |  | 10 | 4536.46 | 58.3 | 131.5 | 12.9 | 129 | 556
24603 - FLORA PPTO C | 555483 | M 79 | No especificado | Mortero | Mortero piso 20 , T4 | 2026-03-09 | 2026-03-13 | 2026-03-16 | 2026-03-17 | 2-Cónica y dividida | 7 | 76 |  | 10 | 4536.46 | 47.8 | 107.1 | 10.5 | 105 | 546
24603 - FLORA PPTO C | 555483 | G 79 | No especificado | Grouting | Grouting piso 20 , T4 | 2026-03-09 | 2026-03-13 | 2026-04-06 | 2026-04-08 | 5-Fractura extremos | 28 | 100 |  | 10 | 7853.982 | 135.6 | 176.4 | 17.3 | 173 | 566
24603 - FLORA PPTO C | 555483 | G 79 | No especificado | Grouting | Grouting piso 20 , T4 | 2026-03-09 | 2026-03-13 | 2026-04-06 | 2026-04-08 | 5-Fractura extremos | 28 | 100 |  | 10 | 7853.982 | 133.9 | 173.4 | 17 | 170 | 566
24603 - FLORA PPTO C | 555483 | G 79 | No especificado | Grouting | Grouting piso 20 , T4 | 2026-03-09 | 2026-03-13 | 2026-04-06 | 2026-04-08 | 5-Fractura extremos | 28 | 101 |  | 10 | 8011.847 | 135.7 | 172.3 | 16.9 | 169 | 566
24603 - FLORA PPTO C | 555483 | G 79 | No especificado | Grouting | Grouting piso 20 , T4 | 2026-03-09 | 2026-03-13 | 2026-03-23 | 2026-03-25 | 5-Fractura extremos | 14 | 101 |  | 10 | 8011.847 | 121.4 | 155 | 15.2 | 152 | 556
24603 - FLORA PPTO C | 555483 | G 79 | No especificado | Grouting | Grouting piso 20 , T4 | 2026-03-09 | 2026-03-13 | 2026-03-16 | 2026-03-17 | 5-Fractura extremos | 7 | 101 |  | 10 | 8011.847 | 109.3 | 138.7 | 13.6 | 136 | 546
24603 - FLORA PPTO C | 555477 | 955 | Indus. | Concreto | Antepechos y bordillos cubierta T3, ejes 4 - 7 / A y 4 - 7 / L | 2026-03-10 | 2026-03-13 | 2026-04-07 | 2026-04-08 | 2-Cónica y dividida | 28 | 101 |  | 20.7 | 8011.847 | 270.1 | 343.6 | 33.7 | 162.8 | 566
24603 - FLORA PPTO C | 555477 | 955 | Indus. | Concreto | Antepechos y bordillos cubierta T3, ejes 4 - 7 / A y 4 - 7 / L | 2026-03-10 | 2026-03-13 | 2026-04-07 | 2026-04-08 | 2-Cónica y dividida | 28 | 100 |  | 20.7 | 7853.982 | 272.9 | 353.8 | 34.7 | 167.6 | 566
24603 - FLORA PPTO C | 555477 | 955 | Indus. | Concreto | Antepechos y bordillos cubierta T3, ejes 4 - 7 / A y 4 - 7 / L | 2026-03-10 | 2026-03-13 | 2026-04-07 | 2026-04-08 | 2-Cónica y dividida | 28 | 101 |  | 20.7 | 8011.847 | 267.3 | 340.6 | 33.4 | 161.4 | 566
24603 - FLORA PPTO C | 555477 | 954 | Ptico. | Concreto | Cimentación plataforma 1 sótano, ejes 5 - 7 / A - G | 2026-03-10 | 2026-03-13 | 2026-04-07 | 2026-04-08 | 2-Cónica y dividida | 28 | 100 |  | 20.7 | 7853.982 | 228.4 | 296.7 | 29.1 | 140.6 | 566
24603 - FLORA PPTO C | 555477 | 954 | Ptico. | Concreto | Cimentación plataforma 1 sótano, ejes 5 - 7 / A - G | 2026-03-10 | 2026-03-13 | 2026-04-07 | 2026-04-08 | 2-Cónica y dividida | 28 | 101 |  | 20.7 | 8011.847 | 230.5 | 293.7 | 28.8 | 139.1 | 566
24603 - FLORA PPTO C | 555477 | 954 | Ptico. | Concreto | Cimentación plataforma 1 sótano, ejes 5 - 7 / A - G | 2026-03-10 | 2026-03-13 | 2026-04-07 | 2026-04-08 | 2-Cónica y dividida | 28 | 100 |  | 20.7 | 7853.982 | 223.9 | 290.6 | 28.5 | 137.7 | 566
24603 - FLORA PPTO C | 555477 | 953 | Ptico. | Concreto | Cimentación plataforma 1 sótano, ejes 5 - 7 / A - G | 2026-03-10 | 2026-03-13 | 2026-04-07 | 2026-04-08 | 2-Cónica y dividida | 28 | 101 |  | 20.7 | 8011.847 | 215.9 | 274.3 | 26.9 | 130 | 566
24603 - FLORA PPTO C | 555477 | 953 | Ptico. | Concreto | Cimentación plataforma 1 sótano, ejes 5 - 7 / A - G | 2026-03-10 | 2026-03-13 | 2026-04-07 | 2026-04-08 | 2-Cónica y dividida | 28 | 100 |  | 20.7 | 7853.982 | 212.5 | 276.3 | 27.1 | 130.9 | 566
24603 - FLORA PPTO C | 555477 | 953 | Ptico. | Concreto | Cimentación plataforma 1 sótano, ejes 5 - 7 / A - G | 2026-03-10 | 2026-03-13 | 2026-04-07 | 2026-04-08 | 2-Cónica y dividida | 28 | 101 |  | 20.7 | 8011.847 | 210.3 | 267.2 | 26.2 | 126.6 | 566
24603 - FLORA PPTO C | 555477 | 952 | Indus. | Concreto | Bordillos T3, ejes 8 - 12 / A - L | 2026-03-09 | 2026-03-13 | 2026-04-06 | 2026-04-08 | 2-Cónica y dividida | 28 | 100 |  | 20.7 | 7853.982 | 279.1 | 362 | 35.5 | 171.5 | 566
24603 - FLORA PPTO C | 555477 | 952 | Indus. | Concreto | Bordillos T3, ejes 8 - 12 / A - L | 2026-03-09 | 2026-03-13 | 2026-04-06 | 2026-04-08 | 2-Cónica y dividida | 28 | 101 |  | 20.7 | 8011.847 | 277.4 | 352.8 | 34.6 | 167.1 | 566
24603 - FLORA PPTO C | 555477 | 952 | Indus. | Concreto | Bordillos T3, ejes 8 - 12 / A - L | 2026-03-09 | 2026-03-13 | 2026-04-06 | 2026-04-08 | 2-Cónica y dividida | 28 | 100 |  | 20.7 | 7853.982 | 275.9 | 357.9 | 35.1 | 169.6 | 566
24603 - FLORA PPTO C | 555474 | 939 | Autoco | Concreto | Muros T3 piso 27 ejes 1 - 4 / A - L | 2026-02-26 | 2026-02-28 | 2026-03-26 | 2026-03-26 | 2-Cónica y dividida | 28 | 100 |  | 27.6 | 7853.982 | 285.4 | 370.2 | 36.3 | 131.5 | 558
24603 - FLORA PPTO C | 555474 | 939 | Autoco | Concreto | Muros T3 piso 27 ejes 1 - 4 / A - L | 2026-02-26 | 2026-02-28 | 2026-03-26 | 2026-03-26 | 2-Cónica y dividida | 28 | 100 |  | 27.6 | 7853.982 | 283.8 | 368.1 | 36.1 | 130.8 | 558
24603 - FLORA PPTO C | 555474 | 939 | Autoco | Concreto | Muros T3 piso 27 ejes 1 - 4 / A - L | 2026-02-26 | 2026-02-28 | 2026-03-26 | 2026-03-26 | 2-Cónica y dividida | 28 | 100 |  | 27.6 | 7853.982 | 281.3 | 365.1 | 35.8 | 129.7 | 558
24603 - FLORA PPTO C | 555474 | 938 | Autoco | Concreto | Muros T3 piso 27 ejes 4 - 8 / G - L | 2026-02-25 | 2026-02-28 | 2026-03-25 | 2026-03-26 | 2-Cónica y dividida | 28 | 100 |  | 27.6 | 7853.982 | 324.9 | 422.2 | 41.4 | 150 | 558
24603 - FLORA PPTO C | 555474 | 938 | Autoco | Concreto | Muros T3 piso 27 ejes 4 - 8 / G - L | 2026-02-25 | 2026-02-28 | 2026-03-25 | 2026-03-26 | 2-Cónica y dividida | 28 | 100 |  | 27.6 | 7853.982 | 323.7 | 420.1 | 41.2 | 149.3 | 558
24603 - FLORA PPTO C | 555474 | 938 | Autoco | Concreto | Muros T3 piso 27 ejes 4 - 8 / G - L | 2026-02-25 | 2026-02-28 | 2026-03-25 | 2026-03-26 | 2-Cónica y dividida | 28 | 100 |  | 27.6 | 7853.982 | 320.5 | 416 | 40.8 | 147.8 | 558
24603 - FLORA PPTO C | 555474 | 937 | Indus | Concreto | Escaleras T4 piso 26 y 27 | 2026-02-25 | 2026-02-28 | 2026-03-25 | 2026-03-26 | 2-Cónica y dividida | 28 | 100 |  | 20.7 | 7853.982 | 235.1 | 304.9 | 29.9 | 144.4 | 558
24603 - FLORA PPTO C | 555474 | 937 | Indus | Concreto | Escaleras T4 piso 26 y 27 | 2026-02-25 | 2026-02-28 | 2026-03-25 | 2026-03-26 | 2-Cónica y dividida | 28 | 100 |  | 20.7 | 7853.982 | 233.9 | 303.9 | 29.8 | 144 | 558
24603 - FLORA PPTO C | 555474 | 937 | Indus | Concreto | Escaleras T4 piso 26 y 27 | 2026-02-25 | 2026-02-28 | 2026-03-25 | 2026-03-26 | 2-Cónica y dividida | 28 | 100 |  | 20.7 | 7853.982 | 231.4 | 300.8 | 29.5 | 142.5 | 558
24603 - FLORA PPTO C | 555474 | 936 | Ptico | Concreto | Base torre grua | 2026-02-24 | 2026-02-28 | 2026-03-24 | 2026-03-25 | 2-Cónica y dividida | 28 | 100 |  | 20.7 | 7853.982 | 240.4 | 312 | 30.6 | 147.8 | 556
24603 - FLORA PPTO C | 555474 | 936 | Ptico | Concreto | Base torre grua | 2026-02-24 | 2026-02-28 | 2026-03-24 | 2026-03-25 | 2-Cónica y dividida | 28 | 100 |  | 20.7 | 7853.982 | 242.5 | 315.1 | 30.9 | 149.3 | 556
24603 - FLORA PPTO C | 555474 | 936 | Ptico | Concreto | Base torre grua | 2026-02-24 | 2026-02-28 | 2026-03-24 | 2026-03-25 | 2-Cónica y dividida | 28 | 100 |  | 20.7 | 7853.982 | 237.9 | 309 | 30.3 | 146.4 | 556
24603 - FLORA PPTO C | 555474 | 935 | Autoco | Concreto | Muros T3, piso 27 ejes 4 - 8 / A - F | 2026-02-24 | 2026-02-28 | 2026-03-24 | 2026-03-25 | 2-Cónica y dividida | 28 | 100 |  | 27.6 | 7853.982 | 330.8 | 429.3 | 42.1 | 152.5 | 556
24603 - FLORA PPTO C | 555474 | 935 | Autoco | Concreto | Muros T3, piso 27 ejes 4 - 8 / A - F | 2026-02-24 | 2026-02-28 | 2026-03-24 | 2026-03-25 | 2-Cónica y dividida | 28 | 100 |  | 27.6 | 7853.982 | 332.4 | 431.3 | 42.3 | 153.3 | 556
24603 - FLORA PPTO C | 555474 | 935 | Autoco | Concreto | Muros T3, piso 27 ejes 4 - 8 / A - F | 2026-02-24 | 2026-02-28 | 2026-03-24 | 2026-03-25 | 2-Cónica y dividida | 28 | 101 |  | 27.6 | 8011.847 | 327.5 | 417.1 | 40.9 | 148.2 | 556
24603 - FLORA PPTO C | 555472 | 928 | Ptico | Concreto | Vigas de cimntación T2 ejes 9 - 7 / L - A | 2026-02-17 | 2026-02-19 | 2026-03-17 | 2026-03-17 | 2-Cónica y dividida | 28 | 101 |  | 31 | 8011.847 | 302.1 | 384.4 | 37.7 | 121.6 | 546
24603 - FLORA PPTO C | 555472 | 928 | Ptico | Concreto | Vigas de cimntación T2 ejes 9 - 7 / L - A | 2026-02-17 | 2026-02-19 | 2026-03-17 | 2026-03-17 | 2-Cónica y dividida | 28 | 100 |  | 31 | 7853.982 | 300.3 | 389.5 | 38.2 | 123.2 | 546
24603 - FLORA PPTO C | 555472 | 928 | Ptico | Concreto | Vigas de cimntación T2 ejes 9 - 7 / L - A | 2026-02-17 | 2026-02-19 | 2026-03-17 | 2026-03-17 | 2-Cónica y dividida | 28 | 101 |  | 31 | 8011.847 | 298.6 | 380.4 | 37.3 | 120.3 | 546
24603 - FLORA PPTO C | 555472 | 927 | Indus | Concreto | Placa T4, cubierta ejes 5 - 10 / A - 2 | 2026-02-17 | 2026-02-19 | 2026-03-17 | 2026-03-17 | 2-Cónica y dividida | 28 | 100 |  | 20.7 | 7853.982 | 243.4 | 316.1 | 31 | 149.8 | 546
24603 - FLORA PPTO C | 555472 | 927 | Indus | Concreto | Placa T4, cubierta ejes 5 - 10 / A - 2 | 2026-02-17 | 2026-02-19 | 2026-03-17 | 2026-03-17 | 2-Cónica y dividida | 28 | 101 |  | 20.7 | 8011.847 | 251.8 | 320.2 | 31.4 | 151.7 | 546
24603 - FLORA PPTO C | 555472 | 927 | Indus | Concreto | Placa T4, cubierta ejes 5 - 10 / A - 2 | 2026-02-17 | 2026-02-19 | 2026-03-17 | 2026-03-17 | 2-Cónica y dividida | 28 | 100 |  | 20.7 | 7853.982 | 249.3 | 323.3 | 31.7 | 153.1 | 546
24603 - FLORA PPTO C | 555473 | 934 | Indus | Concreto | Placa T4, cubierta, ejes 1 – 5 /A - L | 2026-02-21 | 2026-02-28 | 2026-03-21 | 2026-03-25 | 2-Cónica y dividida | 28 | 101 |  | 20.7 | 8011.847 | 260.9 | 332.4 | 32.6 | 157.5 | 555
24603 - FLORA PPTO C | 555473 | 934 | Indus | Concreto | Placa T4, cubierta, ejes 1 – 5 /A - L | 2026-02-21 | 2026-02-28 | 2026-03-21 | 2026-03-25 | 2-Cónica y dividida | 28 | 100 |  | 20.7 | 7853.982 | 264.3 | 343.6 | 33.7 | 162.8 | 555
24603 - FLORA PPTO C | 555473 | 934 | Indus | Concreto | Placa T4, cubierta, ejes 1 – 5 /A - L | 2026-02-21 | 2026-02-28 | 2026-03-21 | 2026-03-25 | 2-Cónica y dividida | 28 | 101 |  | 20.7 | 8011.847 | 255.6 | 325.3 | 31.9 | 154.1 | 555
24603 - FLORA PPTO C | 555473 | 933 | Autoco | Concreto | Muros T3, piso 27, ejes 8 – 12 / G - L | 2026-02-20 | 2026-02-28 | 2026-03-20 | 2026-03-20 | 2-Cónica y dividida | 28 | 100 |  | 27.6 | 7853.982 | 347.4 | 450.7 | 44.2 | 160.1 | 552
24603 - FLORA PPTO C | 555473 | 933 | Autoco | Concreto | Muros T3, piso 27, ejes 8 – 12 / G - L | 2026-02-20 | 2026-02-28 | 2026-03-20 | 2026-03-20 | 2-Cónica y dividida | 28 | 101 |  | 27.6 | 8011.847 | 345.8 | 440.5 | 43.2 | 156.5 | 552
24603 - FLORA PPTO C | 555473 | 933 | Autoco | Concreto | Muros T3, piso 27, ejes 8 – 12 / G - L | 2026-02-20 | 2026-02-28 | 2026-03-20 | 2026-03-20 | 2-Cónica y dividida | 28 | 100 |  | 27.6 | 7853.982 | 343.6 | 445.6 | 43.7 | 158.3 | 552
24603 - FLORA PPTO C | 555473 | 932 | Autoco | Concreto | Muros T3, piso 27, ejes 8 – 12 / A – F | 2026-02-19 | 2026-02-28 | 2026-03-19 | 2026-03-19 | 2-Cónica y dividida | 28 | 101 |  | 27.6 | 8011.847 | 281 | 357.9 | 35.1 | 127.2 | 551
24603 - FLORA PPTO C | 555473 | 932 | Autoco | Concreto | Muros T3, piso 27, ejes 8 – 12 / A – F | 2026-02-19 | 2026-02-28 | 2026-03-19 | 2026-03-19 | 2-Cónica y dividida | 28 | 100 |  | 27.6 | 7853.982 | 280.3 | 364 | 35.7 | 129.3 | 551
24603 - FLORA PPTO C | 555473 | 932 | Autoco | Concreto | Muros T3, piso 27, ejes 8 – 12 / A – F | 2026-02-19 | 2026-02-28 | 2026-03-19 | 2026-03-19 | 2-Cónica y dividida | 28 | 101 |  | 27.6 | 8011.847 | 276.4 | 351.8 | 34.5 | 125 | 551
24603 - FLORA PPTO C | 555473 | 931 | Ptico | Concreto | Base recalces T2 6, 5 y parte del 4 | 2026-02-19 | 2026-02-28 | 2026-03-19 | 2026-03-19 | 2-Cónica y dividida | 28 | 100 |  | 31 | 7853.982 | 322 | 418.1 | 41 | 132.3 | 551
24603 - FLORA PPTO C | 555473 | 931 | Ptico | Concreto | Base recalces T2 6, 5 y parte del 4 | 2026-02-19 | 2026-02-28 | 2026-03-19 | 2026-03-19 | 2-Cónica y dividida | 28 | 101 |  | 31 | 8011.847 | 320.2 | 407.9 | 40 | 129 | 551
24603 - FLORA PPTO C | 555473 | 931 | Ptico | Concreto | Base recalces T2 6, 5 y parte del 4 | 2026-02-19 | 2026-02-28 | 2026-03-19 | 2026-03-19 | 2-Cónica y dividida | 28 | 100 |  | 31 | 7853.982 | 316.1 | 409.9 | 40.2 | 129.7 | 551
24603 - FLORA PPTO C | 555473 | 930 | Indus | Concreto | Escaleras T3, piso 26 y 27 | 2026-02-19 | 2026-02-28 | 2026-03-19 | 2026-03-19 | 2-Cónica y dividida | 28 | 101 |  | 20.7 | 8011.847 | 262.9 | 334.5 | 32.8 | 158.5 | 551
24603 - FLORA PPTO C | 555473 | 930 | Indus | Concreto | Escaleras T3, piso 26 y 27 | 2026-02-19 | 2026-02-28 | 2026-03-19 | 2026-03-19 | 2-Cónica y dividida | 28 | 100 |  | 20.7 | 7853.982 | 260 | 337.5 | 33.1 | 159.9 | 551
24603 - FLORA PPTO C | 555473 | 930 | Indus | Concreto | Escaleras T3, piso 26 y 27 | 2026-02-19 | 2026-02-28 | 2026-03-19 | 2026-03-19 | 2-Cónica y dividida | 28 | 101 |  | 20.7 | 8011.847 | 258.2 | 328.3 | 32.2 | 155.6 | 551
24603 - FLORA PPTO C | 555473 | 929 | Autoco | Concreto | Muros T4, piso 27, ejes 1, 5 / G - L | 2026-02-18 | 2026-02-28 | 2026-03-18 | 2026-03-18 | 2-Cónica y dividida | 28 | 100 |  | 27.6 | 7853.982 | 288.1 | 374.2 | 36.7 | 133 | 548
24603 - FLORA PPTO C | 555473 | 929 | Autoco | Concreto | Muros T4, piso 27, ejes 1, 5 / G - L | 2026-02-18 | 2026-02-28 | 2026-03-18 | 2026-03-18 | 2-Cónica y dividida | 28 | 101 |  | 27.6 | 8011.847 | 286.3 | 364 | 35.7 | 129.3 | 548
24603 - FLORA PPTO C | 555473 | 929 | Autoco | Concreto | Muros T4, piso 27, ejes 1, 5 / G - L | 2026-02-18 | 2026-02-28 | 2026-03-18 | 2026-03-18 | 2-Cónica y dividida | 28 | 101 |  | 27.6 | 8011.847 | 284.2 | 362 | 35.5 | 128.6 | 548
24603 - FLORA PPTO C | 555471 | 926 | Autoco. | Concreto | Muros cimentación T2, ejes 9-7 / K-A | 2026-02-17 | 2026-02-19 | 2026-03-17 | 2026-03-17 | 2-Cónica y dividida | 28 | 100 |  | 48.3 | 7853.982 | 514.3 | 667.9 | 65.5 | 135.6 | 546
24603 - FLORA PPTO C | 555471 | 926 | Autoco. | Concreto | Muros cimentación T2, ejes 9-7 / K-A | 2026-02-17 | 2026-02-19 | 2026-03-17 | 2026-03-17 | 2-Cónica y dividida | 28 | 100 |  | 48.3 | 7853.982 | 512.8 | 665.9 | 65.3 | 135.2 | 546
24603 - FLORA PPTO C | 555471 | 926 | Autoco. | Concreto | Muros cimentación T2, ejes 9-7 / K-A | 2026-02-17 | 2026-02-19 | 2026-03-17 | 2026-03-17 | 2-Cónica y dividida | 28 | 100 |  | 48.3 | 7853.982 | 510.3 | 662.8 | 65 | 134.6 | 546
24603 - FLORA PPTO C | 555471 | 925 | Ptico. | Concreto | Vigas de cimentación T2, ejes 9- 7 / L - A | 2026-02-17 | 2026-02-19 | 2026-03-17 | 2026-03-17 | 2-Cónica y dividida | 28 | 100 |  | 31 | 7853.982 | 273.8 | 355.9 | 34.9 | 112.6 | 546
24603 - FLORA PPTO C | 555471 | 925 | Ptico. | Concreto | Vigas de cimentación T2, ejes 9- 7 / L - A | 2026-02-17 | 2026-02-19 | 2026-03-17 | 2026-03-17 | 2-Cónica y dividida | 28 | 100 |  | 31 | 7853.982 | 271.2 | 351.8 | 34.5 | 111.3 | 546
24603 - FLORA PPTO C | 555471 | 925 | Ptico. | Concreto | Vigas de cimentación T2, ejes 9- 7 / L - A | 2026-02-17 | 2026-02-19 | 2026-03-17 | 2026-03-17 | 2-Cónica y dividida | 28 | 100 |  | 31 | 7853.982 | 269.3 | 349.8 | 34.3 | 110.6 | 546
24603 - FLORA PPTO C | 555471 | 924 | Autoco. | Concreto | Muros T4, piso 27, ejes 1 - 4 , A-F | 2026-02-16 | 2026-02-19 | 2026-03-16 | 2026-03-16 | 2-Cónica y dividida | 28 | 100 |  | 27.6 | 7853.982 | 311.7 | 404.8 | 39.7 | 143.8 | 544
24603 - FLORA PPTO C | 555471 | 924 | Autoco. | Concreto | Muros T4, piso 27, ejes 1 - 4 , A-F | 2026-02-16 | 2026-02-19 | 2026-03-16 | 2026-03-16 | 2-Cónica y dividida | 28 | 101 |  | 27.6 | 8011.847 | 310.9 | 395.7 | 38.8 | 140.6 | 544
24603 - FLORA PPTO C | 555471 | 924 | Autoco. | Concreto | Muros T4, piso 27, ejes 1 - 4 , A-F | 2026-02-16 | 2026-02-19 | 2026-03-16 | 2026-03-16 | 2-Cónica y dividida | 28 | 100 |  | 27.6 | 7853.982 | 315.3 | 408.9 | 40.1 | 145.3 | 544
24603 - FLORA PPTO C | 555471 | 923 | Indus. | Concreto | Escaleras T3, piso 25 a 26 | 2026-02-16 | 2026-02-19 | 2026-03-16 | 2026-03-16 | 2-Cónica y dividida | 28 | 100 |  | 20.7 | 7853.982 | 313.8 | 407.9 | 40 | 193.2 | 544
24603 - FLORA PPTO C | 555471 | 923 | Indus. | Concreto | Escaleras T3, piso 25 a 26 | 2026-02-16 | 2026-02-19 | 2026-03-16 | 2026-03-16 | 2-Cónica y dividida | 28 | 101 |  | 20.7 | 8011.847 | 310.2 | 394.6 | 38.7 | 187 | 544
24603 - FLORA PPTO C | 555471 | 923 | Indus. | Concreto | Escaleras T3, piso 25 a 26 | 2026-02-16 | 2026-02-19 | 2026-03-16 | 2026-03-16 | 2-Cónica y dividida | 28 | 100 |  | 20.7 | 7853.982 | 308.3 | 400.7 | 39.3 | 189.9 | 544
24603 - FLORA PPTO C | 555471 | 922 | Autoco. | Concreto | Muros T4, piso 27, ejes 5 - 10 / G - L | 2026-02-12 | 2026-02-19 | 2026-03-12 | 2026-03-12 | 2-Cónica y dividida | 28 | 100 |  | 27.6 | 7853.982 | 307.1 | 398.7 | 39.1 | 141.7 | 539
24603 - FLORA PPTO C | 555471 | 922 | Autoco. | Concreto | Muros T4, piso 27, ejes 5 - 10 / G - L | 2026-02-12 | 2026-02-19 | 2026-03-12 | 2026-03-12 | 2-Cónica y dividida | 28 | 100 |  | 27.6 | 7853.982 | 302 | 392.6 | 38.5 | 139.5 | 539
24603 - FLORA PPTO C | 555471 | 922 | Autoco. | Concreto | Muros T4, piso 27, ejes 5 - 10 / G - L | 2026-02-12 | 2026-02-19 | 2026-03-12 | 2026-03-12 | 2-Cónica y dividida | 28 | 100 |  | 27.6 | 7853.982 | 300.3 | 389.5 | 38.2 | 138.4 | 539
24603 - FLORA PPTO C | 556040 | M - 74 | No especificado | Mortero | Mortero Piso 19 T3 | 2026-03-03 | 2026-03-05 | 2026-03-31 | 2026-04-08 | 2-Cónica y dividida | 28 | 76 |  | 10 | 4536.46 | 68.5 | 154 | 15.1 | 151 | 563
24603 - FLORA PPTO C | 556040 | M - 74 | No especificado | Mortero | Mortero Piso 19 T3 | 2026-03-03 | 2026-03-05 | 2026-03-31 | 2026-04-08 | 2-Cónica y dividida | 28 | 75 |  | 10 | 4417.865 | 70.2 | 162.1 | 15.9 | 159 | 563
24603 - FLORA PPTO C | 556040 | M - 74 | No especificado | Mortero | Mortero Piso 19 T3 | 2026-03-03 | 2026-03-05 | 2026-03-31 | 2026-04-08 | 2-Cónica y dividida | 28 | 76 |  | 10 | 4536.46 | 70.3 | 158.1 | 15.5 | 155 | 563
24603 - FLORA PPTO C | 556040 | M - 74 | No especificado | Mortero | Mortero Piso 19 T3 | 2026-03-03 | 2026-03-05 | 2026-03-17 | 2026-03-17 | 2-Cónica y dividida | 14 | 75 |  | 10 | 4417.865 | 57.7 | 133.6 | 13.1 | 131 | 546
24603 - FLORA PPTO C | 556040 | M - 74 | No especificado | Mortero | Mortero Piso 19 T3 | 2026-03-03 | 2026-03-05 | 2026-03-10 | 2026-03-12 | 2-Cónica y dividida | 7 | 76 |  | 10 | 4536.46 | 47.9 | 108.1 | 10.6 | 106 | 539
24603 - FLORA PPTO C | 556040 | G - 74 | No especificado | Grouting | Piso 19 T3, Grouting | 2026-03-03 | 2026-03-05 | 2026-03-31 | 2026-04-08 | 2-Cónica y dividida | 28 | 100 |  | 10 | 7853.982 | 108.5 | 140.7 | 13.8 | 138 | 563
24603 - FLORA PPTO C | 556040 | G - 74 | No especificado | Grouting | Piso 19 T3, Grouting | 2026-03-03 | 2026-03-05 | 2026-03-31 | 2026-04-08 | 2-Cónica y dividida | 28 | 101 |  | 10 | 8011.847 | 109 | 138.7 | 13.6 | 136 | 563
24603 - FLORA PPTO C | 556040 | G - 74 | No especificado | Grouting | Piso 19 T3, Grouting | 2026-03-03 | 2026-03-05 | 2026-03-31 | 2026-04-08 | 2-Cónica y dividida | 28 | 100 |  | 10 | 7853.982 | 108.1 | 140.7 | 13.8 | 138 | 563
24603 - FLORA PPTO C | 556040 | G - 74 | No especificado | Grouting | Piso 19 T3, Grouting | 2026-03-03 | 2026-03-05 | 2026-03-17 | 2026-03-17 | 2-Cónica y dividida | 14 | 101 |  | 10 | 8011.847 | 89.6 | 114.2 | 11.2 | 112 | 546
24603 - FLORA PPTO C | 556040 | G - 74 | No especificado | Grouting | Piso 19 T3, Grouting | 2026-03-03 | 2026-03-05 | 2026-03-10 | 2026-03-12 | 2-Cónica y dividida | 7 | 101 |  | 10 | 8011.847 | 75.3 | 95.9 | 9.4 | 94 | 539
24603 - FLORA PPTO C | 555465 | 947 | Industrializado | Concreto | Muros antepechos cubierta T4 | 2026-03-05 | 2026-03-06 | 2026-03-19 | 2026-03-25 | 3-Columnar | 14 | 102 |  | 21 | 8171.282 | 210.1 | 262.1 | 25.7 | 122.4 | 553
24603 - FLORA PPTO C | 555465 | 947 | Industrializado | Concreto | Muros antepechos cubierta T4 | 2026-03-05 | 2026-03-06 | 2026-03-12 | 2026-03-14 | 3-Columnar | 7 | 102 |  | 21 | 8171.282 | 204.7 | 255.9 | 25.1 | 119.5 | 543
24603 - FLORA PPTO C | 555465 | 946 | Industrializado | Concreto | Escaleras piso 27 a cubierta, ejes A-G / 10-9, T4 | 2026-03-05 | 2026-03-06 | 2026-03-19 | 2026-03-25 | 3-Columnar | 14 | 102 |  | 21 | 8171.282 | 232.8 | 290.6 | 28.5 | 135.7 | 553
24603 - FLORA PPTO C | 555465 | 946 | Industrializado | Concreto | Escaleras piso 27 a cubierta, ejes A-G / 10-9, T4 | 2026-03-05 | 2026-03-06 | 2026-03-12 | 2026-03-14 | 3-Columnar | 7 | 102 |  | 21 | 8171.282 | 197.6 | 246.8 | 24.2 | 115.2 | 543
24603 - FLORA PPTO C | 555465 | 945 | Plástico | Concreto | Cimentación T2, ejes 7 al 4 | 2026-03-03 | 2026-03-06 | 2026-03-17 | 2026-03-19 | 3-Columnar | 14 | 102 |  | 31 | 8171.282 | 276.6 | 345.7 | 33.9 | 109.4 | 550
24603 - FLORA PPTO C | 555465 | 945 | Plástico | Concreto | Cimentación T2, ejes 7 al 4 | 2026-03-03 | 2026-03-06 | 2026-03-10 | 2026-03-12 | 4-Transversal | 7 | 102 |  | 31 | 8171.282 | 205.7 | 257 | 25.2 | 81.3 | 540
24603 - FLORA PPTO C | 555465 | 944 | Plástico | Concreto | Cimentación T2, ejes 7 al 4 | 2026-03-03 | 2026-03-06 | 2026-03-17 | 2026-03-19 | 3-Columnar | 14 | 102 |  | 31 | 8171.282 | 271.8 | 339.6 | 33.3 | 107.4 | 550
24603 - FLORA PPTO C | 555465 | 944 | Plástico | Concreto | Cimentación T2, ejes 7 al 4 | 2026-03-03 | 2026-03-06 | 2026-03-10 | 2026-03-12 | 4-Transversal | 7 | 102 |  | 31 | 8171.282 | 236.9 | 295.7 | 29 | 93.5 | 540
24603 - FLORA PPTO C | 555465 | 943 | Plástico | Concreto | Losa T2, ejes 15 al 9, piso 1 | 2026-02-28 | 2026-03-06 | 2026-03-14 | 2026-03-25 | 3-Columnar | 14 | 102 |  | 31 | 8171.282 | 368.6 | 459.9 | 45.1 | 145.5 | 545
24603 - FLORA PPTO C | 555465 | 943 | Plástico | Concreto | Losa T2, ejes 15 al 9, piso 1 | 2026-02-28 | 2026-03-06 | 2026-03-07 | 2026-03-09 | 3-Columnar | 7 | 102 |  | 31 | 8171.282 | 286.7 | 357.9 | 35.1 | 113.2 | 536
24603 - FLORA PPTO C | 555464 | 942 | Plástico | Concreto | Cimentación sótano ejes 5-6 y parte del 4, plataforma 1 | 2026-02-27 | 2026-03-06 | 2026-03-13 | 2026-03-25 | 3-Columnar | 14 | 102 |  | 21 | 8171.282 | 190.4 | 237.6 | 23.3 | 111 | 545
24603 - FLORA PPTO C | 555464 | 942 | Plástico | Concreto | Cimentación sótano ejes 5-6 y parte del 4, plataforma 1 | 2026-02-27 | 2026-03-06 | 2026-03-06 | 2026-03-09 | 4-Transversal | 7 | 102 |  | 21 | 8171.282 | 166.4 | 208 | 20.4 | 97.1 | 535
24603 - FLORA PPTO C | 555464 | 941 | Plástico | Concreto | Base tanque RCI plataforma 1 | 2026-02-27 | 2026-03-06 | 2026-03-13 | 2026-03-25 | 3-Columnar | 14 | 102 |  | 28 | 8171.282 | 288.7 | 360 | 35.3 | 126.1 | 545
24603 - FLORA PPTO C | 555464 | 941 | Plástico | Concreto | Base tanque RCI plataforma 1 | 2026-02-27 | 2026-03-06 | 2026-03-06 | 2026-03-09 | 4-Transversal | 7 | 102 |  | 28 | 8171.282 | 255.9 | 319.2 | 31.3 | 111.8 | 535
24603 - FLORA PPTO C | 555464 | 940 | Industrializado | Concreto | Placa T3, cubierta ejes 8-12 / A-L | 2026-02-27 | 2026-03-06 | 2026-03-13 | 2026-03-25 | 3-Columnar | 14 | 102 |  | 21 | 8171.282 | 230.3 | 287.6 | 28.2 | 134.3 | 545
24603 - FLORA PPTO C | 555464 | 940 | Industrializado | Concreto | Placa T3, cubierta ejes 8-12 / A-L | 2026-02-27 | 2026-03-06 | 2026-03-06 | 2026-03-09 | 3-Columnar | 7 | 102 |  | 21 | 8171.282 | 192.8 | 240.7 | 23.6 | 112.4 | 535
24603 - FLORA PPTO C | 555464 | 939 | Autocompactado | Concreto | Muros T3, piso 27, ejes 1-4 / A-L | 2026-02-26 | 2026-03-06 | 2026-03-12 | 2026-03-14 | 3-Columnar | 14 | 102 |  | 28 | 8171.282 | 230.6 | 287.6 | 28.2 | 100.7 | 543
24603 - FLORA PPTO C | 555464 | 939 | Autocompactado | Concreto | Muros T3, piso 27, ejes 1-4 / A-L | 2026-02-26 | 2026-03-06 | 2026-03-05 | 2026-03-09 | 4-Transversal | 7 | 102 |  | 28 | 8171.282 | 208.5 | 260 | 25.5 | 91.1 | 535
24603 - FLORA PPTO C | 556039 | M - 73 | No especificado | Mortero | Mortero Piso 19, T3 | 2026-03-02 | 2026-03-05 | 2026-03-30 | 2026-04-08 | 2-Cónica y dividida | 28 | 76 |  | 10 | 4536.46 | 78.6 | 176.4 | 17.3 | 173 | 563
24603 - FLORA PPTO C | 556039 | M - 73 | No especificado | Mortero | Mortero Piso 19, T3 | 2026-03-02 | 2026-03-05 | 2026-03-30 | 2026-04-08 | 2-Cónica y dividida | 28 | 75 |  | 10 | 4417.865 | 78.1 | 180.5 | 17.7 | 177 | 563
24603 - FLORA PPTO C | 556039 | M - 73 | No especificado | Mortero | Mortero Piso 19, T3 | 2026-03-02 | 2026-03-05 | 2026-03-30 | 2026-04-08 | 2-Cónica y dividida | 28 | 76 |  | 10 | 4536.46 | 79.8 | 179.5 | 17.6 | 176 | 563
24603 - FLORA PPTO C | 556039 | M - 73 | No especificado | Mortero | Mortero Piso 19, T3 | 2026-03-02 | 2026-03-05 | 2026-03-16 | 2026-03-16 | 2-Cónica y dividida | 14 | 75 |  | 10 | 4417.865 | 65.7 | 151.9 | 14.9 | 149 | 544
24603 - FLORA PPTO C | 556039 | M - 73 | No especificado | Mortero | Mortero Piso 19, T3 | 2026-03-02 | 2026-03-05 | 2026-03-09 | 2026-03-10 | 2-Cónica y dividida | 7 | 76 |  | 10 | 4536.46 | 58.4 | 131.5 | 12.9 | 129 | 538
24603 - FLORA PPTO C | 556039 | G - 73 | No especificado | Grouting | Grouting Piso 19, T3 | 2026-03-02 | 2026-03-05 | 2026-03-30 | 2026-04-08 | 5-Fractura extremos | 28 | 100 |  | 10 | 7853.982 | 145.3 | 188.6 | 18.5 | 185 | 563
24603 - FLORA PPTO C | 556039 | G - 73 | No especificado | Grouting | Grouting Piso 19, T3 | 2026-03-02 | 2026-03-05 | 2026-03-30 | 2026-04-08 | 5-Fractura extremos | 28 | 101 |  | 10 | 8011.847 | 146.9 | 186.6 | 18.3 | 183 | 563
24603 - FLORA PPTO C | 556039 | G - 73 | No especificado | Grouting | Grouting Piso 19, T3 | 2026-03-02 | 2026-03-05 | 2026-03-30 | 2026-04-08 | 5-Fractura extremos | 28 | 100 |  | 10 | 7853.982 | 146.6 | 190.7 | 18.7 | 187 | 563
24603 - FLORA PPTO C | 556039 | G - 73 | No especificado | Grouting | Grouting Piso 19, T3 | 2026-03-02 | 2026-03-05 | 2026-03-16 | 2026-03-16 | 5-Fractura extremos | 14 | 101 |  | 10 | 8011.847 | 128.6 | 164.2 | 16.1 | 161 | 544
24603 - FLORA PPTO C | 556039 | G - 73 | No especificado | Grouting | Grouting Piso 19, T3 | 2026-03-02 | 2026-03-05 | 2026-03-09 | 2026-03-10 | 2-Cónica y dividida | 7 | 101 |  | 10 | 8011.847 | 117.8 | 149.9 | 14.7 | 147 | 538
24603 - FLORA PPTO C | 556039 | M - 72 | No especificado | Mortero | Mortero Piso 18, T4 | 2026-03-02 | 2026-03-05 | 2026-03-30 | 2026-04-08 | 2-Cónica y dividida | 28 | 76 |  | 10 | 4536.46 | 77.1 | 173.4 | 17 | 170 | 563
24603 - FLORA PPTO C | 556039 | M - 72 | No especificado | Mortero | Mortero Piso 18, T4 | 2026-03-02 | 2026-03-05 | 2026-03-30 | 2026-04-08 | 2-Cónica y dividida | 28 | 75 |  | 10 | 4417.865 | 76.7 | 177.4 | 17.4 | 174 | 563
24603 - FLORA PPTO C | 556039 | M - 72 | No especificado | Mortero | Mortero Piso 18, T4 | 2026-03-02 | 2026-03-05 | 2026-03-30 | 2026-04-08 | 2-Cónica y dividida | 28 | 76 |  | 10 | 4536.46 | 77.1 | 173.4 | 17 | 170 | 563
24603 - FLORA PPTO C | 556039 | M - 72 | No especificado | Mortero | Mortero Piso 18, T4 | 2026-03-02 | 2026-03-05 | 2026-03-16 | 2026-03-16 | 2-Cónica y dividida | 14 | 75 |  | 10 | 4417.865 | 63.9 | 147.9 | 14.5 | 145 | 544
24603 - FLORA PPTO C | 556039 | M - 72 | No especificado | Mortero | Mortero Piso 18, T4 | 2026-03-02 | 2026-03-05 | 2026-03-09 | 2026-03-10 | 2-Cónica y dividida | 7 | 76 |  | 10 | 4536.46 | 55.9 | 125.4 | 12.3 | 123 | 538
24603 - FLORA PPTO C | 556039 | G - 72 | No especificado | Grouting | Grouting Piso 18, T4 | 2026-03-02 | 2026-03-05 | 2026-03-30 | 2026-04-08 | 2-Cónica y dividida | 28 | 100 |  | 10 | 7853.982 | 127.4 | 165.2 | 16.2 | 162 | 563
24603 - FLORA PPTO C | 556039 | G - 72 | No especificado | Grouting | Grouting Piso 18, T4 | 2026-03-02 | 2026-03-05 | 2026-03-30 | 2026-04-08 | 2-Cónica y dividida | 28 | 101 |  | 10 | 8011.847 | 132.4 | 168.3 | 16.5 | 165 | 563
24603 - FLORA PPTO C | 556039 | G - 72 | No especificado | Grouting | Grouting Piso 18, T4 | 2026-03-02 | 2026-03-05 | 2026-03-30 | 2026-04-08 | 2-Cónica y dividida | 28 | 100 |  | 10 | 7853.982 | 126.3 | 164.2 | 16.1 | 161 | 563
24603 - FLORA PPTO C | 556039 | G - 72 | No especificado | Grouting | Grouting Piso 18, T4 | 2026-03-02 | 2026-03-05 | 2026-03-16 | 2026-03-16 | 2-Cónica y dividida | 14 | 101 |  | 10 | 8011.847 | 112.1 | 142.8 | 14 | 140 | 544
24603 - FLORA PPTO C | 556039 | G - 72 | No especificado | Grouting | Grouting Piso 18, T4 | 2026-03-02 | 2026-03-05 | 2026-03-09 | 2026-03-10 | 2-Cónica y dividida | 7 | 101 |  | 10 | 8011.847 | 100.2 | 127.5 | 12.5 | 125 | 538
24603 - FLORA PPTO C | 556038 | M - 71 | No especificado | Mortero | Mortero piso 18, T4 | 2026-02-27 | 2026-03-05 | 2026-03-27 | 2026-03-30 | 2-Cónica y dividida | 28 | 76 |  | 10 | 4536.46 | 73 | 164.2 | 16.1 | 161 | 560
24603 - FLORA PPTO C | 556038 | M - 71 | No especificado | Mortero | Mortero piso 18, T4 | 2026-02-27 | 2026-03-05 | 2026-03-27 | 2026-03-30 | 2-Cónica y dividida | 28 | 75 |  | 10 | 4417.865 | 74.2 | 171.3 | 16.8 | 168 | 560
24603 - FLORA PPTO C | 556038 | M - 71 | No especificado | Mortero | Mortero piso 18, T4 | 2026-02-27 | 2026-03-05 | 2026-03-27 | 2026-03-30 | 2-Cónica y dividida | 28 | 76 |  | 10 | 4536.46 | 73.9 | 166.2 | 16.3 | 163 | 560
24603 - FLORA PPTO C | 556038 | M - 71 | No especificado | Mortero | Mortero piso 18, T4 | 2026-02-27 | 2026-03-05 | 2026-03-13 | 2026-03-13 | 2-Cónica y dividida | 14 | 75 |  | 10 | 4417.865 | 61.6 | 141.7 | 13.9 | 139 | 542
24603 - FLORA PPTO C | 556038 | M - 71 | No especificado | Mortero | Mortero piso 18, T4 | 2026-02-27 | 2026-03-05 | 2026-03-06 | 2026-03-09 | 2-Cónica y dividida | 7 | 76 |  | 10 | 4536.46 | 52.6 | 118.3 | 11.6 | 116 | 537
24603 - FLORA PPTO C | 556038 | G - 71 | No especificado | Grouting | Grouting piso 18, T4 | 2026-02-27 | 2026-03-05 | 2026-03-27 | 2026-03-30 | 2-Cónica y dividida | 28 | 100 |  | 10 | 7853.982 | 130.9 | 170.3 | 16.7 | 167 | 560
24603 - FLORA PPTO C | 556038 | G - 71 | No especificado | Grouting | Grouting piso 18, T4 | 2026-02-27 | 2026-03-05 | 2026-03-27 | 2026-03-30 | 2-Cónica y dividida | 28 | 101 |  | 10 | 8011.847 | 131 | 167.2 | 16.4 | 164 | 560
24603 - FLORA PPTO C | 556038 | G - 71 | No especificado | Grouting | Grouting piso 18, T4 | 2026-02-27 | 2026-03-05 | 2026-03-27 | 2026-03-30 | 2-Cónica y dividida | 28 | 100 |  | 10 | 7853.982 | 129.9 | 168.3 | 16.5 | 165 | 560
24603 - FLORA PPTO C | 556038 | G - 71 | No especificado | Grouting | Grouting piso 18, T4 | 2026-02-27 | 2026-03-05 | 2026-03-13 | 2026-03-13 | 2-Cónica y dividida | 14 | 101 |  | 10 | 8011.847 | 108.2 | 137.7 | 13.5 | 135 | 542
24603 - FLORA PPTO C | 556038 | G - 71 | No especificado | Grouting | Grouting piso 18, T4 | 2026-02-27 | 2026-03-05 | 2026-03-06 | 2026-03-09 | 2-Cónica y dividida | 7 | 101 |  | 10 | 8011.847 | 95.4 | 121.3 | 11.9 | 119 | 537
24603 - FLORA PPTO C | 556038 | M - 70 | No especificado | Mortero | Mortero piso 18, T3 | 2026-02-26 | 2026-03-05 | 2026-03-26 | 2026-03-26 | 2-Cónica y dividida | 28 | 76 |  | 10 | 4536.46 | 72.6 | 163.2 | 16 | 160 | 558
24603 - FLORA PPTO C | 556038 | M - 70 | No especificado | Mortero | Mortero piso 18, T3 | 2026-02-26 | 2026-03-05 | 2026-03-26 | 2026-03-26 | 2-Cónica y dividida | 28 | 75 |  | 10 | 4417.865 | 71.8 | 166.2 | 16.3 | 163 | 558
24603 - FLORA PPTO C | 556038 | M - 70 | No especificado | Mortero | Mortero piso 18, T3 | 2026-02-26 | 2026-03-05 | 2026-03-26 | 2026-03-26 | 2-Cónica y dividida | 28 | 76 |  | 10 | 4536.46 | 73.6 | 165.2 | 16.2 | 162 | 558
24603 - FLORA PPTO C | 556038 | M - 70 | No especificado | Mortero | Mortero piso 18, T3 | 2026-02-26 | 2026-03-05 | 2026-03-12 | 2026-03-12 | 2-Cónica y dividida | 14 | 75 |  | 10 | 4417.865 | 64.4 | 148.9 | 14.6 | 146 | 539
24603 - FLORA PPTO C | 556038 | M - 70 | No especificado | Mortero | Mortero piso 18, T3 | 2026-02-26 | 2026-03-05 | 2026-03-05 | 2026-03-09 | 2-Cónica y dividida | 7 | 76 |  | 10 | 4536.46 | 55.3 | 124.4 | 12.2 | 122 | 537
24603 - FLORA PPTO C | 556038 | G - 70 | No especificado | Grouting | Grouting piso 18, T3 | 2026-02-26 | 2026-03-05 | 2026-03-26 | 2026-03-26 | 2-Cónica y dividida | 28 | 100 |  | 10 | 7853.982 | 118.4 | 154 | 15.1 | 151 | 558
24603 - FLORA PPTO C | 556038 | G - 70 | No especificado | Grouting | Grouting piso 18, T3 | 2026-02-26 | 2026-03-05 | 2026-03-26 | 2026-03-26 | 2-Cónica y dividida | 28 | 101 |  | 10 | 8011.847 | 117.7 | 149.9 | 14.7 | 147 | 558
24603 - FLORA PPTO C | 556038 | G - 70 | No especificado | Grouting | Grouting piso 18, T3 | 2026-02-26 | 2026-03-05 | 2026-03-26 | 2026-03-26 | 2-Cónica y dividida | 28 | 100 |  | 10 | 7853.982 | 119.8 | 156 | 15.3 | 153 | 558
24603 - FLORA PPTO C | 556038 | G - 70 | No especificado | Grouting | Grouting piso 18, T3 | 2026-02-26 | 2026-03-05 | 2026-03-12 | 2026-03-12 | 2-Cónica y dividida | 14 | 101 |  | 10 | 8011.847 | 109.2 | 138.7 | 13.6 | 136 | 539
24603 - FLORA PPTO C | 556038 | G - 70 | No especificado | Grouting | Grouting piso 18, T3 | 2026-02-26 | 2026-03-05 | 2026-03-05 | 2026-03-09 | 2-Cónica y dividida | 7 | 101 |  | 10 | 8011.847 | 90.4 | 115.2 | 11.3 | 113 | 537
24603 - FLORA PPTO C | 555463 | 938 | No especificado | Concreto | Muros T3, piso 27, ejes 4-8 / G-L | 2026-02-25 | 2026-02-26 | 2026-03-11 | 2026-03-12 | 3-Columnar | 14 | 102 |  | 28 | 8171.282 | 254 | 317.1 | 31.1 | 111.1 | 541
24603 - FLORA PPTO C | 555463 | 938 | No especificado | Concreto | Muros T3, piso 27, ejes 4-8 / G-L | 2026-02-25 | 2026-02-26 | 2026-03-04 | 2026-03-09 | 3-Columnar | 7 | 102 |  | 28 | 8171.282 | 245.6 | 306.9 | 30.1 | 107.5 | 534
24603 - FLORA PPTO C | 555463 | 937 | No especificado | Concreto | Escaleras T4, piso 26 a 27 | 2026-02-25 | 2026-02-26 | 2026-03-11 | 2026-03-12 | 3-Columnar | 14 | 102 |  | 21 | 8171.282 | 206.8 | 258 | 25.3 | 120.5 | 541
24603 - FLORA PPTO C | 555463 | 937 | No especificado | Concreto | Escaleras T4, piso 26 a 27 | 2026-02-25 | 2026-02-26 | 2026-03-04 | 2026-03-09 | 3-Columnar | 7 | 102 |  | 21 | 8171.282 | 184.5 | 230.5 | 22.6 | 107.6 | 534
24603 - FLORA PPTO C | 555463 | 936 | No especificado | Concreto | Base torre grúa | 2026-02-24 | 2026-02-26 | 2026-03-10 | 2026-03-12 | 3-Columnar | 14 | 102 |  | 21 | 8171.282 | 215.7 | 269.2 | 26.4 | 125.7 | 540
24603 - FLORA PPTO C | 555463 | 936 | No especificado | Concreto | Base torre grúa | 2026-02-24 | 2026-02-26 | 2026-03-03 | 2026-03-04 | 3-Columnar | 7 | 102 |  | 21 | 8171.282 | 177.7 | 221.3 | 21.7 | 103.3 | 530
24603 - FLORA PPTO C | 555463 | 935 | No especificado | Concreto | Muros T3, piso 27, ejes 4-8 / A-F | 2026-02-24 | 2026-02-26 | 2026-03-10 | 2026-03-12 | 3-Columnar | 14 | 102 |  | 28 | 8171.282 | 304.6 | 380.4 | 37.3 | 133.2 | 540
24603 - FLORA PPTO C | 555463 | 935 | No especificado | Concreto | Muros T3, piso 27, ejes 4-8 / A-F | 2026-02-24 | 2026-02-26 | 2026-03-03 | 2026-03-04 | 3-Columnar | 7 | 102 |  | 28 | 8171.282 | 222.5 | 277.4 | 27.2 | 97.1 | 530
24603 - FLORA PPTO C | 555463 | 934 | No especificado | Concreto | Placa T4, cubierta, ejes 1-5 / A-L | 2026-02-21 | 2026-02-26 | 2026-03-07 | 2026-03-09 | 3-Columnar | 14 | 102 |  | 21 | 8171.282 | 231 | 288.6 | 28.3 | 134.8 | 536
24603 - FLORA PPTO C | 555463 | 934 | No especificado | Concreto | Placa T4, cubierta, ejes 1-5 / A-L | 2026-02-21 | 2026-02-26 | 2026-02-28 | 2026-03-04 | 4-Transversal | 7 | 102 |  | 21 | 8171.282 | 198.8 | 247.8 | 24.3 | 115.7 | 530
24603 - FLORA PPTO C | 556036 | M - 69 | No especificado | Mortero | Mortero piso 18, T3 | 2026-02-26 | 2026-02-28 | 2026-03-26 | 2026-03-26 | 2-Cónica y dividida | 28 | 76 |  | 10 | 4536.46 | 74.2 | 167.2 | 16.4 | 164 | 558
24603 - FLORA PPTO C | 556036 | M - 69 | No especificado | Mortero | Mortero piso 18, T3 | 2026-02-26 | 2026-02-28 | 2026-03-26 | 2026-03-26 | 2-Cónica y dividida | 28 | 75 |  | 10 | 4417.865 | 73.1 | 168.3 | 16.5 | 165 | 558
24603 - FLORA PPTO C | 556036 | M - 69 | No especificado | Mortero | Mortero piso 18, T3 | 2026-02-26 | 2026-02-28 | 2026-03-26 | 2026-03-26 | 2-Cónica y dividida | 28 | 76 |  | 10 | 4536.46 | 75.9 | 170.3 | 16.7 | 167 | 558
24603 - FLORA PPTO C | 556036 | M - 69 | No especificado | Mortero | Mortero piso 18, T3 | 2026-02-26 | 2026-02-28 | 2026-03-12 | 2026-03-12 | 2-Cónica y dividida | 14 | 75 |  | 10 | 4417.865 | 62.6 | 144.8 | 14.2 | 142 | 539
24603 - FLORA PPTO C | 556036 | M - 69 | No especificado | Mortero | Mortero piso 18, T3 | 2026-02-26 | 2026-02-28 | 2026-03-05 | 2026-03-05 | 2-Cónica y dividida | 7 | 76 |  | 10 | 4536.46 | 55.2 | 124.4 | 12.2 | 122 | 532
24603 - FLORA PPTO C | 556036 | G - 69 | No especificado | Grouting | Grouting piso 18, T3 | 2026-02-26 | 2026-02-28 | 2026-03-26 | 2026-03-26 | 2-Cónica y dividida | 28 | 100 |  | 10 | 7853.982 | 127.1 | 165.2 | 16.2 | 162 | 558
24603 - FLORA PPTO C | 556036 | G - 69 | No especificado | Grouting | Grouting piso 18, T3 | 2026-02-26 | 2026-02-28 | 2026-03-26 | 2026-03-26 | 2-Cónica y dividida | 28 | 101 |  | 10 | 8011.847 | 130.5 | 166.2 | 16.3 | 163 | 558
24603 - FLORA PPTO C | 556036 | G - 69 | No especificado | Grouting | Grouting piso 18, T3 | 2026-02-26 | 2026-02-28 | 2026-03-26 | 2026-03-26 | 2-Cónica y dividida | 28 | 100 |  | 10 | 7853.982 | 131.2 | 170.3 | 16.7 | 167 | 558
24603 - FLORA PPTO C | 556036 | G - 69 | No especificado | Grouting | Grouting piso 18, T3 | 2026-02-26 | 2026-02-28 | 2026-03-12 | 2026-03-12 | 2-Cónica y dividida | 14 | 101 |  | 10 | 8011.847 | 118.1 | 149.9 | 14.7 | 147 | 539
24603 - FLORA PPTO C | 556036 | G - 69 | No especificado | Grouting | Grouting piso 18, T3 | 2026-02-26 | 2026-02-28 | 2026-03-05 | 2026-03-05 | 2-Cónica y dividida | 7 | 101 |  | 10 | 8011.847 | 103.4 | 131.5 | 12.9 | 129 | 532
24603 - FLORA PPTO C | 556036 | M - 68 | No especificado | Mortero | Mortero piso 17, T4 | 2026-02-25 | 2026-02-28 | 2026-03-25 | 2026-03-26 | 2-Cónica y dividida | 28 | 76 |  | 10 | 4536.46 | 74.9 | 168.3 | 16.5 | 165 | 558
24603 - FLORA PPTO C | 556036 | M - 68 | No especificado | Mortero | Mortero piso 17, T4 | 2026-02-25 | 2026-02-28 | 2026-03-25 | 2026-03-26 | 2-Cónica y dividida | 28 | 75 |  | 10 | 4417.865 | 75.9 | 175.4 | 17.2 | 172 | 558
24603 - FLORA PPTO C | 556036 | M - 68 | No especificado | Mortero | Mortero piso 17, T4 | 2026-02-25 | 2026-02-28 | 2026-03-25 | 2026-03-26 | 2-Cónica y dividida | 28 | 76 |  | 10 | 4536.46 | 74.5 | 167.2 | 16.4 | 164 | 558
24603 - FLORA PPTO C | 556036 | M - 68 | No especificado | Mortero | Mortero piso 17, T4 | 2026-02-25 | 2026-02-28 | 2026-03-11 | 2026-03-12 | 2-Cónica y dividida | 14 | 75 |  | 10 | 4417.865 | 62.3 | 143.8 | 14.1 | 141 | 539
24603 - FLORA PPTO C | 556036 | M - 68 | No especificado | Mortero | Mortero piso 17, T4 | 2026-02-25 | 2026-02-28 | 2026-03-04 | 2026-03-04 | 2-Cónica y dividida | 7 | 76 |  | 10 | 4536.46 | 55.6 | 125.4 | 12.3 | 123 | 531
24603 - FLORA PPTO C | 556036 | G - 68 | No especificado | Grouting | Grouting piso 17, T4 | 2026-02-25 | 2026-02-28 | 2026-03-25 | 2026-03-26 | 2-Cónica y dividida | 28 | 100 |  | 10 | 7853.982 | 120.6 | 157 | 15.4 | 154 | 558
24603 - FLORA PPTO C | 556036 | G - 68 | No especificado | Grouting | Grouting piso 17, T4 | 2026-02-25 | 2026-02-28 | 2026-03-25 | 2026-03-26 | 2-Cónica y dividida | 28 | 101 |  | 10 | 8011.847 | 124.2 | 158.1 | 15.5 | 155 | 558
24603 - FLORA PPTO C | 556036 | G - 68 | No especificado | Grouting | Grouting piso 17, T4 | 2026-02-25 | 2026-02-28 | 2026-03-25 | 2026-03-26 | 2-Cónica y dividida | 28 | 100 |  | 10 | 7853.982 | 119.9 | 156 | 15.3 | 153 | 558
24603 - FLORA PPTO C | 556036 | G - 68 | No especificado | Grouting | Grouting piso 17, T4 | 2026-02-25 | 2026-02-28 | 2026-03-11 | 2026-03-12 | 2-Cónica y dividida | 14 | 101 |  | 10 | 8011.847 | 110.1 | 139.7 | 13.7 | 137 | 539
24603 - FLORA PPTO C | 556036 | G - 68 | No especificado | Grouting | Grouting piso 17, T4 | 2026-02-25 | 2026-02-28 | 2026-03-04 | 2026-03-04 | 2-Cónica y dividida | 7 | 101 |  | 10 | 8011.847 | 93.7 | 119.3 | 11.7 | 117 | 531
24603 - FLORA PPTO C | 556035 | M - 67 | No especificado | Mortero | Mortero Piso 17, T4 | 2026-02-24 | 2026-02-28 | 2026-03-24 | 2026-03-25 | 2-Cónica y dividida | 28 | 75 |  | 10 | 4417.865 | 68 | 157 | 15.4 | 154 | 556
24603 - FLORA PPTO C | 556035 | M - 67 | No especificado | Mortero | Mortero Piso 17, T4 | 2026-02-24 | 2026-02-28 | 2026-03-24 | 2026-03-25 | 2-Cónica y dividida | 28 | 75 |  | 10 | 4417.865 | 66.2 | 153 | 15 | 150 | 556
24603 - FLORA PPTO C | 556035 | M - 67 | No especificado | Mortero | Mortero Piso 17, T4 | 2026-02-24 | 2026-02-28 | 2026-03-24 | 2026-03-25 | 2-Cónica y dividida | 28 | 75 |  | 10 | 4417.865 | 67.5 | 156 | 15.3 | 153 | 556
24603 - FLORA PPTO C | 556035 | M - 67 | No especificado | Mortero | Mortero Piso 17, T4 | 2026-02-24 | 2026-02-28 | 2026-03-10 | 2026-03-10 | 2-Cónica y dividida | 14 | 75 |  | 10 | 4417.865 | 54.5 | 125.4 | 12.3 | 123 | 538
24603 - FLORA PPTO C | 556035 | M - 67 | No especificado | Mortero | Mortero Piso 17, T4 | 2026-02-24 | 2026-02-28 | 2026-03-03 | 2026-03-04 | 2-Cónica y dividida | 7 | 75 |  | 10 | 4417.865 | 45.3 | 105 | 10.3 | 103 | 529
24603 - FLORA PPTO C | 556035 | G - 67 | No especificado | Grouting | Grouting Piso 17, T4 | 2026-02-24 | 2026-02-28 | 2026-03-24 | 2026-03-25 | 2-Cónica y dividida | 28 | 101 |  | 10 | 8011.847 | 127 | 162.1 | 15.9 | 159 | 556
24603 - FLORA PPTO C | 556035 | G - 67 | No especificado | Grouting | Grouting Piso 17, T4 | 2026-02-24 | 2026-02-28 | 2026-03-24 | 2026-03-25 | 2-Cónica y dividida | 28 | 101 |  | 10 | 8011.847 | 128.7 | 164.2 | 16.1 | 161 | 556
24603 - FLORA PPTO C | 556035 | G - 67 | No especificado | Grouting | Grouting Piso 17, T4 | 2026-02-24 | 2026-02-28 | 2026-03-24 | 2026-03-25 | 2-Cónica y dividida | 28 | 101 |  | 10 | 8011.847 | 129.6 | 165.2 | 16.2 | 162 | 556
24603 - FLORA PPTO C | 556035 | G - 67 | No especificado | Grouting | Grouting Piso 17, T4 | 2026-02-24 | 2026-02-28 | 2026-03-10 | 2026-03-10 | 2-Cónica y dividida | 14 | 101 |  | 10 | 8011.847 | 123.1 | 157 | 15.4 | 154 | 538
24603 - FLORA PPTO C | 556035 | G - 67 | No especificado | Grouting | Grouting Piso 17, T4 | 2026-02-24 | 2026-02-28 | 2026-03-03 | 2026-03-04 | 2-Cónica y dividida | 7 | 101 |  | 10 | 8011.847 | 117.6 | 149.9 | 14.7 | 147 | 529
24603 - FLORA PPTO C | 556035 | M - 66 | No especificado | Mortero | Mortero Piso 17, T3 | 2026-02-24 | 2026-02-28 | 2026-03-24 | 2026-03-25 | 2-Cónica y dividida | 28 | 75 |  | 10 | 4417.865 | 60.3 | 138.7 | 13.6 | 136 | 556
24603 - FLORA PPTO C | 556035 | M - 66 | No especificado | Mortero | Mortero Piso 17, T3 | 2026-02-24 | 2026-02-28 | 2026-03-24 | 2026-03-25 | 2-Cónica y dividida | 28 | 75 |  | 10 | 4417.865 | 61.6 | 141.7 | 13.9 | 139 | 556
24603 - FLORA PPTO C | 556035 | M - 66 | No especificado | Mortero | Mortero Piso 17, T3 | 2026-02-24 | 2026-02-28 | 2026-03-24 | 2026-03-25 | 2-Cónica y dividida | 28 | 75 |  | 10 | 4417.865 | 60.1 | 138.7 | 13.6 | 136 | 556
24603 - FLORA PPTO C | 556035 | M - 66 | No especificado | Mortero | Mortero Piso 17, T3 | 2026-02-24 | 2026-02-28 | 2026-03-10 | 2026-03-10 | 2-Cónica y dividida | 14 | 75 |  | 10 | 4417.865 | 50.8 | 117.3 | 11.5 | 115 | 538
24603 - FLORA PPTO C | 556035 | M - 66 | No especificado | Mortero | Mortero Piso 17, T3 | 2026-02-24 | 2026-02-28 | 2026-03-03 | 2026-03-04 | 2-Cónica y dividida | 7 | 75 |  | 10 | 4417.865 | 42.8 | 98.9 | 9.7 | 97 | 529
24603 - FLORA PPTO C | 556035 | G - 66 | No especificado | Grouting | Grouting piso 17, T3 | 2026-02-24 | 2026-02-28 | 2026-03-24 | 2026-03-25 | 2-Cónica y dividida | 28 | 100 |  | 10 | 7853.982 | 126.3 | 164.2 | 16.1 | 161 | 556
24603 - FLORA PPTO C | 556035 | G - 66 | No especificado | Grouting | Grouting piso 17, T3 | 2026-02-24 | 2026-02-28 | 2026-03-24 | 2026-03-25 | 2-Cónica y dividida | 28 | 100 |  | 10 | 7853.982 | 128.7 | 167.2 | 16.4 | 164 | 556
24603 - FLORA PPTO C | 556035 | G - 66 | No especificado | Grouting | Grouting piso 17, T3 | 2026-02-24 | 2026-02-28 | 2026-03-24 | 2026-03-25 | 2-Cónica y dividida | 28 | 100 |  | 10 | 7853.982 | 125.2 | 162.1 | 15.9 | 159 | 556
24603 - FLORA PPTO C | 556035 | G - 66 | No especificado | Grouting | Grouting piso 17, T3 | 2026-02-24 | 2026-02-28 | 2026-03-10 | 2026-03-10 | 2-Cónica y dividida | 14 | 100 |  | 10 | 7853.982 | 105.5 | 136.6 | 13.4 | 134 | 538
24603 - FLORA PPTO C | 556035 | G - 66 | No especificado | Grouting | Grouting piso 17, T3 | 2026-02-24 | 2026-02-28 | 2026-03-03 | 2026-03-04 | 2-Cónica y dividida | 7 | 100 |  | 10 | 7853.982 | 88.6 | 115.2 | 11.3 | 113 | 529
24603 - FLORA PPTO C | 556032 | M - 61 | No especificado | Mortero | Mortero Piso 16, T3 | 2026-02-19 | 2026-02-28 | 2026-03-19 | 2026-03-19 | 2-Cónica y dividida | 28 | 76 |  | 10 | 4536.46 | 76.1 | 171.3 | 16.8 | 168 | 551
24603 - FLORA PPTO C | 556032 | M - 61 | No especificado | Mortero | Mortero Piso 16, T3 | 2026-02-19 | 2026-02-28 | 2026-03-19 | 2026-03-19 | 2-Cónica y dividida | 28 | 76 |  | 10 | 4536.46 | 74 | 166.2 | 16.3 | 163 | 551
24603 - FLORA PPTO C | 556032 | M - 61 | No especificado | Mortero | Mortero Piso 16, T3 | 2026-02-19 | 2026-02-28 | 2026-03-19 | 2026-03-19 | 2-Cónica y dividida | 28 | 76 |  | 10 | 4536.46 | 73.1 | 164.2 | 16.1 | 161 | 551
24603 - FLORA PPTO C | 556032 | M - 61 | No especificado | Mortero | Mortero Piso 16, T3 | 2026-02-19 | 2026-02-28 | 2026-03-05 | 2026-03-05 | 2-Cónica y dividida | 14 | 76 |  | 10 | 4536.46 | 64.9 | 145.8 | 14.3 | 143 | 532
24603 - FLORA PPTO C | 556032 | M - 61 | No especificado | Mortero | Mortero Piso 16, T3 | 2026-02-19 | 2026-02-28 | 2026-02-28 | 2026-03-03 | 2-Cónica y dividida | 9 | 76 |  | 10 | 4536.46 | 54.9 | 123.4 | 12.1 | 121 | 527
24603 - FLORA PPTO C | 556032 | G - 61 | No especificado | Grouting | Grouting Piso 16, T3 | 2026-02-19 | 2026-02-28 | 2026-03-19 | 2026-03-19 | 2-Cónica y dividida | 28 | 100 |  | 10 | 7853.982 | 135.7 | 176.4 | 17.3 | 173 | 551
24603 - FLORA PPTO C | 556032 | G - 61 | No especificado | Grouting | Grouting Piso 16, T3 | 2026-02-19 | 2026-02-28 | 2026-03-19 | 2026-03-19 | 2-Cónica y dividida | 28 | 100 |  | 10 | 7853.982 | 137.1 | 178.5 | 17.5 | 175 | 551
24603 - FLORA PPTO C | 556032 | G - 61 | No especificado | Grouting | Grouting Piso 16, T3 | 2026-02-19 | 2026-02-28 | 2026-03-19 | 2026-03-19 | 2-Cónica y dividida | 28 | 100 |  | 10 | 7853.982 | 134.7 | 175.4 | 17.2 | 172 | 551
24603 - FLORA PPTO C | 556032 | G - 61 | No especificado | Grouting | Grouting Piso 16, T3 | 2026-02-19 | 2026-02-28 | 2026-03-05 | 2026-03-05 | 2-Cónica y dividida | 14 | 100 |  | 10 | 7853.982 | 121.3 | 157 | 15.4 | 154 | 532
24603 - FLORA PPTO C | 556032 | G - 61 | No especificado | Grouting | Grouting Piso 16, T3 | 2026-02-19 | 2026-02-28 | 2026-02-28 | 2026-03-03 | 2-Cónica y dividida | 9 | 100 |  | 10 | 7853.982 | 110.5 | 143.8 | 14.1 | 141 | 527
24603 - FLORA PPTO C | 556032 | M - 60 | No especificado | Mortero | Mortero Piso 15, T4 | 2026-02-18 | 2026-02-28 | 2026-03-18 | 2026-03-18 | 2-Cónica y dividida | 28 | 76 |  | 10 | 4536.46 | 79.5 | 178.5 | 17.5 | 175 | 548
24603 - FLORA PPTO C | 556032 | M - 60 | No especificado | Mortero | Mortero Piso 15, T4 | 2026-02-18 | 2026-02-28 | 2026-03-18 | 2026-03-18 | 2-Cónica y dividida | 28 | 76 |  | 10 | 4536.46 | 76.8 | 172.3 | 16.9 | 169 | 548
24603 - FLORA PPTO C | 556032 | M - 60 | No especificado | Mortero | Mortero Piso 15, T4 | 2026-02-18 | 2026-02-28 | 2026-03-18 | 2026-03-18 | 2-Cónica y dividida | 28 | 76 |  | 10 | 4536.46 | 78.9 | 177.4 | 17.4 | 174 | 548
24603 - FLORA PPTO C | 556032 | M - 60 | No especificado | Mortero | Mortero Piso 15, T4 | 2026-02-18 | 2026-02-28 | 2026-03-04 | 2026-03-04 | 2-Cónica y dividida | 14 | 76 |  | 10 | 4536.46 | 70.1 | 158.1 | 15.5 | 155 | 531
24603 - FLORA PPTO C | 556032 | M - 60 | No especificado | Mortero | Mortero Piso 15, T4 | 2026-02-18 | 2026-02-28 | 2026-02-28 | 2026-03-03 | 2-Cónica y dividida | 10 | 76 |  | 10 | 4536.46 | 59.1 | 132.6 | 13 | 130 | 527
24603 - FLORA PPTO C | 556032 | G - 60 | No especificado | Grouting | Grouting piso 15, T4 | 2026-02-18 | 2026-02-28 | 2026-03-18 | 2026-03-18 | 5-Fractura extremos | 28 | 100 |  | 10 | 7853.982 | 145.1 | 188.6 | 18.5 | 185 | 548
24603 - FLORA PPTO C | 556032 | G - 60 | No especificado | Grouting | Grouting piso 15, T4 | 2026-02-18 | 2026-02-28 | 2026-03-18 | 2026-03-18 | 5-Fractura extremos | 28 | 100 |  | 10 | 7853.982 | 142.8 | 185.6 | 18.2 | 182 | 548
24603 - FLORA PPTO C | 556032 | G - 60 | No especificado | Grouting | Grouting piso 15, T4 | 2026-02-18 | 2026-02-28 | 2026-03-18 | 2026-03-18 | 5-Fractura extremos | 28 | 100 |  | 10 | 7853.982 | 144.9 | 187.6 | 18.4 | 184 | 548
24603 - FLORA PPTO C | 556032 | G - 60 | No especificado | Grouting | Grouting piso 15, T4 | 2026-02-18 | 2026-02-28 | 2026-03-04 | 2026-03-04 | 5-Fractura extremos | 14 | 100 |  | 10 | 7853.982 | 127.2 | 165.2 | 16.2 | 162 | 531
24603 - FLORA PPTO C | 556032 | G - 60 | No especificado | Grouting | Grouting piso 15, T4 | 2026-02-18 | 2026-02-28 | 2026-02-28 | 2026-03-03 | 5-Fractura extremos | 10 | 100 |  | 10 | 7853.982 | 118.8 | 154 | 15.1 | 151 | 527
24603 - FLORA PPTO C | 556034 | M 65 | No especificado | Mortero | Mortero piso 17 , T3 | 2026-02-23 | 2026-02-28 | 2026-03-23 | 2026-03-25 | 2-Cónica y dividida | 28 | 76 |  | 10 | 4536.46 | 70.4 | 158.1 | 15.5 | 155 | 556
24603 - FLORA PPTO C | 556034 | M 65 | No especificado | Mortero | Mortero piso 17 , T3 | 2026-02-23 | 2026-02-28 | 2026-03-23 | 2026-03-25 | 2-Cónica y dividida | 28 | 76 |  | 10 | 4536.46 | 69.4 | 156 | 15.3 | 153 | 556
24603 - FLORA PPTO C | 556034 | M 65 | No especificado | Mortero | Mortero piso 17 , T3 | 2026-02-23 | 2026-02-28 | 2026-03-23 | 2026-03-25 | 2-Cónica y dividida | 28 | 75 |  | 10 | 4417.865 | 69.6 | 161.1 | 15.8 | 158 | 556
24603 - FLORA PPTO C | 556034 | M 65 | No especificado | Mortero | Mortero piso 17 , T3 | 2026-02-23 | 2026-02-28 | 2026-03-09 | 2026-03-10 | 2-Cónica y dividida | 14 | 75 |  | 10 | 4417.865 | 58.8 | 135.6 | 13.3 | 133 | 538
24603 - FLORA PPTO C | 556034 | M 65 | No especificado | Mortero | Mortero piso 17 , T3 | 2026-02-23 | 2026-02-28 | 2026-03-02 | 2026-03-03 | 2-Cónica y dividida | 7 | 75 |  | 10 | 4417.865 | 48.3 | 111.1 | 10.9 | 109 | 528
24603 - FLORA PPTO C | 556034 | G 65 | No especificado | Grouting | Grouting piso 17 , T3 | 2026-02-23 | 2026-02-28 | 2026-03-23 | 2026-03-25 | 5-Fractura extremos | 28 | 101 |  | 10 | 8011.847 | 129.2 | 164.2 | 16.1 | 161 | 556
24603 - FLORA PPTO C | 556034 | G 65 | No especificado | Grouting | Grouting piso 17 , T3 | 2026-02-23 | 2026-02-28 | 2026-03-23 | 2026-03-25 | 5-Fractura extremos | 28 | 101 |  | 10 | 8011.847 | 128.3 | 163.2 | 16 | 160 | 556
24603 - FLORA PPTO C | 556034 | G 65 | No especificado | Grouting | Grouting piso 17 , T3 | 2026-02-23 | 2026-02-28 | 2026-03-23 | 2026-03-25 | 5-Fractura extremos | 28 | 100 |  | 10 | 7853.982 | 125 | 162.1 | 15.9 | 159 | 556
24603 - FLORA PPTO C | 556034 | G 65 | No especificado | Grouting | Grouting piso 17 , T3 | 2026-02-23 | 2026-02-28 | 2026-03-09 | 2026-03-10 | 5-Fractura extremos | 14 | 100 |  | 10 | 7853.982 | 116.6 | 150.9 | 14.8 | 148 | 538
24603 - FLORA PPTO C | 556034 | G 65 | No especificado | Grouting | Grouting piso 17 , T3 | 2026-02-23 | 2026-02-28 | 2026-03-02 | 2026-03-03 | 5-Fractura extremos | 7 | 101 |  | 10 | 8011.847 | 105.3 | 133.6 | 13.1 | 131 | 528
24603 - FLORA PPTO C | 556034 | M 64 | No especificado | Mortero | Mortero piso 16 , T4 | 2026-02-21 | 2026-02-28 | 2026-03-21 | 2026-03-25 | 2-Cónica y dividida | 28 | 76 |  | 10 | 4536.46 | 72 | 162.1 | 15.9 | 159 | 555
24603 - FLORA PPTO C | 556034 | M 64 | No especificado | Mortero | Mortero piso 16 , T4 | 2026-02-21 | 2026-02-28 | 2026-03-21 | 2026-03-25 | 2-Cónica y dividida | 28 | 75 |  | 10 | 4417.865 | 71.5 | 165.2 | 16.2 | 162 | 555
24603 - FLORA PPTO C | 556034 | M 64 | No especificado | Mortero | Mortero piso 16 , T4 | 2026-02-21 | 2026-02-28 | 2026-03-21 | 2026-03-25 | 2-Cónica y dividida | 28 | 76 |  | 10 | 4536.46 | 70.9 | 159.1 | 15.6 | 156 | 555
24603 - FLORA PPTO C | 556034 | M 64 | No especificado | Mortero | Mortero piso 16 , T4 | 2026-02-21 | 2026-02-28 | 2026-03-07 | 2026-03-09 | 2-Cónica y dividida | 14 | 75 |  | 10 | 4417.865 | 59.7 | 137.7 | 13.5 | 135 | 537
24603 - FLORA PPTO C | 556034 | M 64 | No especificado | Mortero | Mortero piso 16 , T4 | 2026-02-21 | 2026-02-28 | 2026-02-28 | 2026-03-03 | 2-Cónica y dividida | 7 | 76 |  | 10 | 4536.46 | 50.1 | 112.2 | 11 | 110 | 527
24603 - FLORA PPTO C | 556034 | G 64 | No especificado | Grouting | Grouting piso 16 , T4 | 2026-02-21 | 2026-02-28 | 2026-03-21 | 2026-03-25 | 2-Cónica y dividida | 28 | 101 |  | 10 | 8011.847 | 131.2 | 167.2 | 16.4 | 164 | 555
24603 - FLORA PPTO C | 556034 | G 64 | No especificado | Grouting | Grouting piso 16 , T4 | 2026-02-21 | 2026-02-28 | 2026-03-21 | 2026-03-25 | 2-Cónica y dividida | 28 | 100 |  | 10 | 7853.982 | 128.1 | 166.2 | 16.3 | 163 | 555
24603 - FLORA PPTO C | 556034 | G 64 | No especificado | Grouting | Grouting piso 16 , T4 | 2026-02-21 | 2026-02-28 | 2026-03-21 | 2026-03-25 | 2-Cónica y dividida | 28 | 100 |  | 10 | 7853.982 | 129.7 | 168.3 | 16.5 | 165 | 555
24603 - FLORA PPTO C | 556034 | G 64 | No especificado | Grouting | Grouting piso 16 , T4 | 2026-02-21 | 2026-02-28 | 2026-03-07 | 2026-03-09 | 5-Fractura extremos | 14 | 101 |  | 10 | 8011.847 | 116.7 | 148.9 | 14.6 | 146 | 537
24603 - FLORA PPTO C | 556034 | G 64 | No especificado | Grouting | Grouting piso 16 , T4 | 2026-02-21 | 2026-02-28 | 2026-02-28 | 2026-03-03 | 5-Fractura extremos | 7 | 101 |  | 10 | 8011.847 | 107.4 | 136.6 | 13.4 | 134 | 527
24603 - FLORA PPTO C | 556033 | M 63 | No especificado | Mortero | Mortero piso 16 | 2026-02-19 | 2026-02-28 | 2026-03-19 | 2026-03-19 | 2-Cónica y dividida | 28 | 76 |  | 10 | 4536.46 | 74.1 | 166.2 | 16.3 | 163 | 551
24603 - FLORA PPTO C | 556033 | M 63 | No especificado | Mortero | Mortero piso 16 | 2026-02-19 | 2026-02-28 | 2026-03-19 | 2026-03-19 | 2-Cónica y dividida | 28 | 75 |  | 10 | 4417.865 | 72.6 | 167.2 | 16.4 | 164 | 551
24603 - FLORA PPTO C | 556033 | M 63 | No especificado | Mortero | Mortero piso 16 | 2026-02-19 | 2026-02-28 | 2026-03-19 | 2026-03-19 | 2-Cónica y dividida | 28 | 75 |  | 10 | 4417.865 | 75.5 | 174.4 | 17.1 | 171 | 551
24603 - FLORA PPTO C | 556033 | M 63 | No especificado | Mortero | Mortero piso 16 | 2026-02-19 | 2026-02-28 | 2026-03-05 | 2026-03-05 | 2-Cónica y dividida | 14 | 75 |  | 10 | 4417.865 | 64.9 | 149.9 | 14.7 | 147 | 532
24603 - FLORA PPTO C | 556033 | M 63 | No especificado | Mortero | Mortero piso 16 | 2026-02-19 | 2026-02-28 | 2026-02-28 | 2026-03-03 | 2-Cónica y dividida | 9 | 75 |  | 10 | 4417.865 | 57.2 | 131.5 | 12.9 | 129 | 527
24603 - FLORA PPTO C | 556033 | G 63 | No especificado | Grouting | Grouting piso 16 , T4 | 2026-02-19 | 2026-02-28 | 2026-03-19 | 2026-03-19 | 2-Cónica y dividida | 28 | 101 |  | 10 | 8011.847 | 121.7 | 155 | 15.2 | 152 | 551
24603 - FLORA PPTO C | 556033 | G 63 | No especificado | Grouting | Grouting piso 16 , T4 | 2026-02-19 | 2026-02-28 | 2026-03-19 | 2026-03-19 | 2-Cónica y dividida | 28 | 100 |  | 10 | 7853.982 | 122 | 158.1 | 15.5 | 155 | 551
24603 - FLORA PPTO C | 556033 | G 63 | No especificado | Grouting | Grouting piso 16 , T4 | 2026-02-19 | 2026-02-28 | 2026-03-19 | 2026-03-19 | 2-Cónica y dividida | 28 | 100 |  | 10 | 7853.982 | 122.5 | 159.1 | 15.6 | 156 | 551
24603 - FLORA PPTO C | 556033 | G 63 | No especificado | Grouting | Grouting piso 16 , T4 | 2026-02-19 | 2026-02-28 | 2026-03-05 | 2026-03-05 | 2-Cónica y dividida | 14 | 101 |  | 10 | 8011.847 | 102.3 | 130.5 | 12.8 | 128 | 532
24603 - FLORA PPTO C | 556033 | G 63 | No especificado | Grouting | Grouting piso 16 , T4 | 2026-02-19 | 2026-02-28 | 2026-02-28 | 2026-03-03 | 2-Cónica y dividida | 9 | 101 |  | 10 | 8011.847 | 93.6 | 119.3 | 11.7 | 117 | 527
24603 - FLORA PPTO C | 556033 | M 62 | No especificado | Mortero | Mortero piso 16 , T3 | 2026-02-19 | 2026-02-28 | 2026-03-19 | 2026-03-19 | 2-Cónica y dividida | 28 | 76 |  | 10 | 4536.46 | 76.3 | 171.3 | 16.8 | 168 | 551
24603 - FLORA PPTO C | 556033 | M 62 | No especificado | Mortero | Mortero piso 16 , T3 | 2026-02-19 | 2026-02-28 | 2026-03-19 | 2026-03-19 | 2-Cónica y dividida | 28 | 75 |  | 10 | 4417.865 | 73.5 | 169.3 | 16.6 | 166 | 551
24603 - FLORA PPTO C | 556033 | M 62 | No especificado | Mortero | Mortero piso 16 , T3 | 2026-02-19 | 2026-02-28 | 2026-03-19 | 2026-03-19 | 2-Cónica y dividida | 28 | 75 |  | 10 | 4417.865 | 75.6 | 174.4 | 17.1 | 171 | 551
24603 - FLORA PPTO C | 556033 | M 62 | No especificado | Mortero | Mortero piso 16 , T3 | 2026-02-19 | 2026-02-28 | 2026-03-05 | 2026-03-05 | 2-Cónica y dividida | 14 | 76 |  | 10 | 4536.46 | 66.8 | 149.9 | 14.7 | 147 | 532
24603 - FLORA PPTO C | 556033 | M 62 | No especificado | Mortero | Mortero piso 16 , T3 | 2026-02-19 | 2026-02-28 | 2026-02-28 | 2026-03-03 | 2-Cónica y dividida | 9 | 76 |  | 10 | 4536.46 | 55.1 | 123.4 | 12.1 | 121 | 527
24603 - FLORA PPTO C | 556033 | G 62 | No especificado | Grouting | Grouting piso 16 , T3 | 2026-02-19 | 2026-02-28 | 2026-03-19 | 2026-03-19 | 5-Fractura extremos | 28 | 101 |  | 10 | 8011.847 | 132.8 | 169.3 | 16.6 | 166 | 551
24603 - FLORA PPTO C | 556033 | G 62 | No especificado | Grouting | Grouting piso 16 , T3 | 2026-02-19 | 2026-02-28 | 2026-03-19 | 2026-03-19 | 5-Fractura extremos | 28 | 100 |  | 10 | 7853.982 | 132.3 | 171.3 | 16.8 | 168 | 551
24603 - FLORA PPTO C | 556033 | G 62 | No especificado | Grouting | Grouting piso 16 , T3 | 2026-02-19 | 2026-02-28 | 2026-03-19 | 2026-03-19 | 5-Fractura extremos | 28 | 100 |  | 10 | 7853.982 | 129.8 | 168.3 | 16.5 | 165 | 551
24603 - FLORA PPTO C | 556033 | G 62 | No especificado | Grouting | Grouting piso 16 , T3 | 2026-02-19 | 2026-02-28 | 2026-03-05 | 2026-03-05 | 5-Fractura extremos | 14 | 101 |  | 10 | 8011.847 | 118 | 149.9 | 14.7 | 147 | 532
24603 - FLORA PPTO C | 556033 | G 62 | No especificado | Grouting | Grouting piso 16 , T3 | 2026-02-19 | 2026-02-28 | 2026-02-28 | 2026-03-03 | 5-Fractura extremos | 9 | 101 |  | 10 | 8011.847 | 107.2 | 136.6 | 13.4 | 134 | 527
24603 - FLORA PPTO C | 555460 | M - 57 | No especificado | Mortero | Mortero Piso 15, T3 | 2026-02-17 | 2026-02-28 | 2026-03-17 | 2026-03-17 | 2-Cónica y dividida | 28 | 75 |  | 10 | 4417.865 | 53.8 | 124.4 | 12.2 | 122 | 546
24603 - FLORA PPTO C | 555460 | M - 57 | No especificado | Mortero | Mortero Piso 15, T3 | 2026-02-17 | 2026-02-28 | 2026-03-17 | 2026-03-17 | 2-Cónica y dividida | 28 | 75 |  | 10 | 4417.865 | 54.9 | 126.4 | 12.4 | 124 | 546
24603 - FLORA PPTO C | 555460 | M - 57 | No especificado | Mortero | Mortero Piso 15, T3 | 2026-02-17 | 2026-02-28 | 2026-03-17 | 2026-03-17 | 2-Cónica y dividida | 28 | 75 |  | 10 | 4417.865 | 54 | 124.4 | 12.2 | 122 | 546
24603 - FLORA PPTO C | 555460 | M - 57 | No especificado | Mortero | Mortero Piso 15, T3 | 2026-02-17 | 2026-02-28 | 2026-03-03 | 2026-03-04 | 2-Cónica y dividida | 14 | 75 |  | 10 | 4417.865 | 45.2 | 104 | 10.2 | 102 | 529
24603 - FLORA PPTO C | 555460 | M - 57 | No especificado | Mortero | Mortero Piso 15, T3 | 2026-02-17 | 2026-02-28 | 2026-02-28 | 2026-03-03 | 2-Cónica y dividida | 11 | 75 |  | 10 | 4417.865 | 53.5 | 123.4 | 12.1 | 121 | 527
24603 - FLORA PPTO C | 555460 | G - 57 | No especificado | Grouting | Grouting Piso 15, T3 | 2026-02-17 | 2026-02-28 | 2026-03-17 | 2026-03-17 | 2-Cónica y dividida | 28 | 100 |  | 10 | 7853.982 | 124.6 | 162.1 | 15.9 | 159 | 546
24603 - FLORA PPTO C | 555460 | G - 57 | No especificado | Grouting | Grouting Piso 15, T3 | 2026-02-17 | 2026-02-28 | 2026-03-17 | 2026-03-17 | 2-Cónica y dividida | 28 | 100 |  | 10 | 7853.982 | 126.8 | 164.2 | 16.1 | 161 | 546
24603 - FLORA PPTO C | 555460 | G - 57 | No especificado | Grouting | Grouting Piso 15, T3 | 2026-02-17 | 2026-02-28 | 2026-03-17 | 2026-03-17 | 2-Cónica y dividida | 28 | 100 |  | 10 | 7853.982 | 125 | 162.1 | 15.9 | 159 | 546
24603 - FLORA PPTO C | 555460 | G - 57 | No especificado | Grouting | Grouting Piso 15, T3 | 2026-02-17 | 2026-02-28 | 2026-03-03 | 2026-03-04 | 2-Cónica y dividida | 14 | 100 |  | 10 | 7853.982 | 107.9 | 139.7 | 13.7 | 137 | 529
24603 - FLORA PPTO C | 555460 | G - 57 | No especificado | Grouting | Grouting Piso 15, T3 | 2026-02-17 | 2026-02-28 | 2026-02-28 | 2026-03-03 | 2-Cónica y dividida | 11 | 100 |  | 10 | 7853.982 | 115.7 | 149.9 | 14.7 | 147 | 527
24603 - FLORA PPTO C | 555460 | M - 56 | No especificado | Mortero | Mortero Piso 14, T4 | 2026-02-17 | 2026-02-28 | 2026-03-17 | 2026-03-17 | 2-Cónica y dividida | 28 | 75 |  | 10 | 4417.865 | 59.2 | 136.6 | 13.4 | 134 | 546
24603 - FLORA PPTO C | 555460 | M - 56 | No especificado | Mortero | Mortero Piso 14, T4 | 2026-02-17 | 2026-02-28 | 2026-03-17 | 2026-03-17 | 2-Cónica y dividida | 28 | 75 |  | 10 | 4417.865 | 57.6 | 132.6 | 13 | 130 | 546
24603 - FLORA PPTO C | 555460 | M - 56 | No especificado | Mortero | Mortero Piso 14, T4 | 2026-02-17 | 2026-02-28 | 2026-03-17 | 2026-03-17 | 2-Cónica y dividida | 28 | 75 |  | 10 | 4417.865 | 58.5 | 134.6 | 13.2 | 132 | 546
24603 - FLORA PPTO C | 555460 | M - 56 | No especificado | Mortero | Mortero Piso 14, T4 | 2026-02-17 | 2026-02-28 | 2026-03-03 | 2026-03-04 | 2-Cónica y dividida | 14 | 75 |  | 10 | 4417.865 | 51.9 | 119.3 | 11.7 | 117 | 529
24603 - FLORA PPTO C | 555460 | M - 56 | No especificado | Mortero | Mortero Piso 14, T4 | 2026-02-17 | 2026-02-28 | 2026-02-28 | 2026-03-03 | 2-Cónica y dividida | 11 | 75 |  | 10 | 4417.865 | 64.3 | 148.9 | 14.6 | 146 | 527
24603 - FLORA PPTO C | 555460 | G - 56 | No especificado | Grouting | Grouting piso 14, T4 | 2026-02-17 | 2026-02-28 | 2026-03-17 | 2026-03-17 | 2-Cónica y dividida | 28 | 100 |  | 10 | 7853.982 | 136.3 | 177.4 | 17.4 | 174 | 546
24603 - FLORA PPTO C | 555460 | G - 56 | No especificado | Grouting | Grouting piso 14, T4 | 2026-02-17 | 2026-02-28 | 2026-03-17 | 2026-03-17 | 2-Cónica y dividida | 28 | 100 |  | 10 | 7853.982 | 138.3 | 179.5 | 17.6 | 176 | 546
24603 - FLORA PPTO C | 555460 | G - 56 | No especificado | Grouting | Grouting piso 14, T4 | 2026-02-17 | 2026-02-28 | 2026-03-17 | 2026-03-17 | 2-Cónica y dividida | 28 | 100 |  | 10 | 7853.982 | 136.3 | 177.4 | 17.4 | 174 | 546
24603 - FLORA PPTO C | 555460 | G - 56 | No especificado | Grouting | Grouting piso 14, T4 | 2026-02-17 | 2026-02-28 | 2026-03-03 | 2026-03-04 | 2-Cónica y dividida | 14 | 100 |  | 10 | 7853.982 | 122.5 | 159.1 | 15.6 | 156 | 529
24603 - FLORA PPTO C | 555460 | G - 56 | No especificado | Grouting | Grouting piso 14, T4 | 2026-02-17 | 2026-02-28 | 2026-02-28 | 2026-03-03 | 2-Cónica y dividida | 11 | 100 |  | 10 | 7853.982 | 120.4 | 156 | 15.3 | 153 | 527
24603 - FLORA PPTO C | 556031 | M - 59 | No especificado | Mortero | Mortero Piso 15, T4 | 2026-02-18 | 2026-02-28 | 2026-03-18 | 2026-03-18 | 2-Cónica y dividida | 28 | 76 |  | 10 | 4536.46 | 76.4 | 171.3 | 16.8 | 168 | 548
24603 - FLORA PPTO C | 556031 | M - 59 | No especificado | Mortero | Mortero Piso 15, T4 | 2026-02-18 | 2026-02-28 | 2026-03-18 | 2026-03-18 | 2-Cónica y dividida | 28 | 75 |  | 10 | 4417.865 | 77.4 | 178.5 | 17.5 | 175 | 548
24603 - FLORA PPTO C | 556031 | M - 59 | No especificado | Mortero | Mortero Piso 15, T4 | 2026-02-18 | 2026-02-28 | 2026-03-18 | 2026-03-18 | 2-Cónica y dividida | 28 | 76 |  | 10 | 4536.46 | 75.8 | 170.3 | 16.7 | 167 | 548
24603 - FLORA PPTO C | 556031 | M - 59 | No especificado | Mortero | Mortero Piso 15, T4 | 2026-02-18 | 2026-02-28 | 2026-03-04 | 2026-03-04 | 2-Cónica y dividida | 14 | 75 |  | 10 | 4417.865 | 64.1 | 147.9 | 14.5 | 145 | 531
24603 - FLORA PPTO C | 556031 | M - 59 | No especificado | Mortero | Mortero Piso 15, T4 | 2026-02-18 | 2026-02-28 | 2026-02-28 | 2026-03-03 | 2-Cónica y dividida | 10 | 76 |  | 10 | 4536.46 | 60.9 | 136.6 | 13.4 | 134 | 527
24603 - FLORA PPTO C | 556031 | G - 59 | No especificado | Grouting | Grouting Piso 15, T4 | 2026-02-18 | 2026-02-28 | 2026-03-18 | 2026-03-18 | 2-Cónica y dividida | 28 | 100 |  | 10 | 7853.982 | 126.8 | 164.2 | 16.1 | 161 | 548
24603 - FLORA PPTO C | 556031 | G - 59 | No especificado | Grouting | Grouting Piso 15, T4 | 2026-02-18 | 2026-02-28 | 2026-03-18 | 2026-03-18 | 2-Cónica y dividida | 28 | 101 |  | 10 | 8011.847 | 127.5 | 162.1 | 15.9 | 159 | 548
24603 - FLORA PPTO C | 556031 | G - 59 | No especificado | Grouting | Grouting Piso 15, T4 | 2026-02-18 | 2026-02-28 | 2026-03-18 | 2026-03-18 | 2-Cónica y dividida | 28 | 100 |  | 10 | 7853.982 | 128.3 | 166.2 | 16.3 | 163 | 548
24603 - FLORA PPTO C | 556031 | G - 59 | No especificado | Grouting | Grouting Piso 15, T4 | 2026-02-18 | 2026-02-28 | 2026-03-04 | 2026-03-04 | 2-Cónica y dividida | 14 | 101 |  | 10 | 8011.847 | 114.8 | 145.8 | 14.3 | 143 | 531
24603 - FLORA PPTO C | 556031 | G - 59 | No especificado | Grouting | Grouting Piso 15, T4 | 2026-02-18 | 2026-02-28 | 2026-02-28 | 2026-03-03 | 2-Cónica y dividida | 10 | 101 |  | 10 | 8011.847 | 104.6 | 133.6 | 13.1 | 131 | 527
24603 - FLORA PPTO C | 556031 | M - 58 | No especificado | Mortero | Mortero Piso 15, T3 | 2026-02-18 | 2026-02-28 | 2026-03-18 | 2026-03-18 | 2-Cónica y dividida | 28 | 76 |  | 10 | 4536.46 | 75.7 | 170.3 | 16.7 | 167 | 548
24603 - FLORA PPTO C | 556031 | M - 58 | No especificado | Mortero | Mortero Piso 15, T3 | 2026-02-18 | 2026-02-28 | 2026-03-18 | 2026-03-18 | 2-Cónica y dividida | 28 | 75 |  | 10 | 4417.865 | 76.2 | 175.4 | 17.2 | 172 | 548
24603 - FLORA PPTO C | 556031 | M - 58 | No especificado | Mortero | Mortero Piso 15, T3 | 2026-02-18 | 2026-02-28 | 2026-03-18 | 2026-03-18 | 2-Cónica y dividida | 28 | 76 |  | 10 | 4536.46 | 73.4 | 165.2 | 16.2 | 162 | 548
24603 - FLORA PPTO C | 556031 | M - 58 | No especificado | Mortero | Mortero Piso 15, T3 | 2026-02-18 | 2026-02-28 | 2026-03-04 | 2026-03-04 | 2-Cónica y dividida | 14 | 75 |  | 10 | 4417.865 | 67.8 | 156 | 15.3 | 153 | 531
24603 - FLORA PPTO C | 556031 | M - 58 | No especificado | Mortero | Mortero Piso 15, T3 | 2026-02-18 | 2026-02-28 | 2026-02-28 | 2026-03-03 | 2-Cónica y dividida | 10 | 76 |  | 10 | 4536.46 | 63.8 | 143.8 | 14.1 | 141 | 527
24603 - FLORA PPTO C | 556031 | G - 58 | No especificado | Grouting | Grouting piso 15, T3 | 2026-02-18 | 2026-02-28 | 2026-03-18 | 2026-03-18 | 2-Cónica y dividida | 28 | 100 |  | 10 | 7853.982 | 128 | 166.2 | 16.3 | 163 | 548
24603 - FLORA PPTO C | 556031 | G - 58 | No especificado | Grouting | Grouting piso 15, T3 | 2026-02-18 | 2026-02-28 | 2026-03-18 | 2026-03-18 | 2-Cónica y dividida | 28 | 101 |  | 10 | 8011.847 | 127.2 | 162.1 | 15.9 | 159 | 548
24603 - FLORA PPTO C | 556031 | G - 58 | No especificado | Grouting | Grouting piso 15, T3 | 2026-02-18 | 2026-02-28 | 2026-03-18 | 2026-03-18 | 2-Cónica y dividida | 28 | 100 |  | 10 | 7853.982 | 124.3 | 161.1 | 15.8 | 158 | 548
24603 - FLORA PPTO C | 556031 | G - 58 | No especificado | Grouting | Grouting piso 15, T3 | 2026-02-18 | 2026-02-28 | 2026-03-04 | 2026-03-04 | 2-Cónica y dividida | 14 | 101 |  | 10 | 8011.847 | 113.2 | 143.8 | 14.1 | 141 | 531
24603 - FLORA PPTO C | 556031 | G - 58 | No especificado | Grouting | Grouting piso 15, T3 | 2026-02-18 | 2026-02-28 | 2026-02-28 | 2026-03-03 | 2-Cónica y dividida | 10 | 101 |  | 10 | 8011.847 | 103.8 | 132.6 | 13 | 130 | 527
24603 - FLORA PPTO C | 555462 | 933 | Autocompactado | Concreto | Muros T3, piso 27, ejes 8-12 / G-L | 2026-02-20 | 2026-02-18 | 2026-03-06 | 2026-03-09 | 3-Columnar | 14 | 102 |  | 28 | 8171.282 | 285.4 | 355.9 | 34.9 | 124.6 | 535
24603 - FLORA PPTO C | 555462 | 933 | Autocompactado | Concreto | Muros T3, piso 27, ejes 8-12 / G-L | 2026-02-20 | 2026-02-18 | 2026-02-27 | 2026-03-03 | 3-Columnar | 7 | 102 |  | 28 | 8171.282 | 219.7 | 274.3 | 26.9 | 96.1 | 525
24603 - FLORA PPTO C | 555462 | 932 | Autocompactado | Concreto | Muros T3, piso 27, ejes 8-12 / A-F | 2026-02-19 | 2026-02-18 | 2026-03-05 | 2026-03-09 | 3-Columnar | 14 | 102 |  | 28 | 8171.282 | 239.5 | 298.8 | 29.3 | 104.6 | 535
24603 - FLORA PPTO C | 555462 | 932 | Autocompactado | Concreto | Muros T3, piso 27, ejes 8-12 / A-F | 2026-02-19 | 2026-02-18 | 2026-02-26 | 2026-02-26 | 4-Transversal | 7 | 102 |  | 28 | 8171.282 | 211.8 | 264.1 | 25.9 | 92.5 | 522
24603 - FLORA PPTO C | 555462 | 931 | Plástico | Concreto | Base recalces T2, ejes 6 - 5 y parte del 4 | 2026-02-19 | 2026-02-18 | 2026-03-05 | 2026-03-09 | 3-Columnar | 14 | 102 |  | 31 | 8171.282 | 253.6 | 316.1 | 31 | 100 | 535
24603 - FLORA PPTO C | 555462 | 931 | Plástico | Concreto | Base recalces T2, ejes 6 - 5 y parte del 4 | 2026-02-19 | 2026-02-18 | 2026-02-26 | 2026-02-26 | 4-Transversal | 7 | 102 |  | 31 | 8171.282 | 219.5 | 274.3 | 26.9 | 86.8 | 522
24603 - FLORA PPTO C | 555462 | 930 | Industrializado | Concreto | Escaleras T3, piso 26 y 27 | 2026-02-19 | 2026-02-18 | 2026-03-05 | 2026-03-09 | 3-Columnar | 14 | 102 |  | 21 | 8171.282 | 208.2 | 260 | 25.5 | 121.4 | 535
24603 - FLORA PPTO C | 555462 | 930 | Industrializado | Concreto | Escaleras T3, piso 26 y 27 | 2026-02-19 | 2026-02-18 | 2026-02-26 | 2026-02-26 | 3-Columnar | 7 | 102 |  | 21 | 8171.282 | 192 | 239.6 | 23.5 | 111.9 | 522
24603 - FLORA PPTO C | 555462 | 929 | Autocompactado | Concreto | Muros T4, piso 27, ejes 1-5 / G-L | 2026-02-18 | 2026-02-18 | 2026-03-04 | 2026-03-09 | 3-Columnar | 14 | 102 |  | 28 | 8171.282 | 258.4 | 322.2 | 31.6 | 112.9 | 534
24603 - FLORA PPTO C | 555462 | 929 | Autocompactado | Concreto | Muros T4, piso 27, ejes 1-5 / G-L | 2026-02-18 | 2026-02-18 | 2026-02-25 | 2026-02-26 | 4-Transversal | 7 | 102 |  | 28 | 8171.282 | 185.1 | 231.5 | 22.7 | 81.1 | 522
24603 - FLORA PPTO C | 555461 | 928 | Plástico | Concreto | Vigas de cimentación T2, ejes 9-7 / L-A | 2026-02-17 | 2026-02-17 | 2026-03-03 | 2026-03-04 | 3-Columnar | 14 | 102 |  | 31 | 8171.282 | 278.8 | 347.7 | 34.1 | 110 | 530
24603 - FLORA PPTO C | 555461 | 928 | Plástico | Concreto | Vigas de cimentación T2, ejes 9-7 / L-A | 2026-02-17 | 2026-02-17 | 2026-02-24 | 2026-02-26 | 4-Transversal | 7 | 102 |  | 31 | 8171.282 | 216.2 | 270.2 | 26.5 | 85.5 | 520
24603 - FLORA PPTO C | 555461 | 927 | Industrializado | Concreto | Placa T4, cubierta ejes 5-10 / A-L | 2026-02-17 | 2026-02-17 | 2026-03-03 | 2026-03-04 | 3-Columnar | 14 | 102 |  | 21 | 8171.282 | 213.4 | 266.1 | 26.1 | 124.3 | 530
24603 - FLORA PPTO C | 555461 | 927 | Industrializado | Concreto | Placa T4, cubierta ejes 5-10 / A-L | 2026-02-17 | 2026-02-17 | 2026-02-24 | 2026-02-26 | 3-Columnar | 7 | 102 |  | 21 | 8171.282 | 198.4 | 247.8 | 24.3 | 115.7 | 520
24603 - FLORA PPTO C | 555461 | 926 | Autocompactado | Concreto | Muros cimentación T2, ejes 9-7 / K-A | 2026-02-17 | 2026-02-17 | 2026-03-03 | 2026-03-04 | 3-Columnar | 14 | 102 |  | 48 | 8171.282 | 467.7 | 583.3 | 57.2 | 119.2 | 530
24603 - FLORA PPTO C | 555461 | 926 | Autocompactado | Concreto | Muros cimentación T2, ejes 9-7 / K-A | 2026-02-17 | 2026-02-17 | 2026-02-24 | 2026-02-26 | 3-Columnar | 7 | 102 |  | 48 | 8171.282 | 424.9 | 530.3 | 52 | 108.3 | 520
24603 - FLORA PPTO C | 555461 | 925 | Plástico | Concreto | Viga de cimentación T2, ejes 9-7 / L-A | 2026-02-17 | 2026-02-17 | 2026-03-03 | 2026-03-04 | 3-Columnar | 14 | 102 |  | 31 | 8171.282 | 255.4 | 319.2 | 31.3 | 101 | 530
24603 - FLORA PPTO C | 555461 | 925 | Plástico | Concreto | Viga de cimentación T2, ejes 9-7 / L-A | 2026-02-17 | 2026-02-17 | 2026-02-24 | 2026-02-26 | 3-Columnar | 7 | 102 |  | 31 | 8171.282 | 227.7 | 284.5 | 27.9 | 90 | 520
24603 - FLORA PPTO C | 555458 | G - 54 | No especificado | Grouting | Grouting Piso 14, T3 | 2026-02-17 | 2026-02-19 | 2026-03-17 | 2026-03-17 | 2-Cónica y dividida | 28 | 100 |  | 10 | 7853.982 | 123.9 | 161.1 | 15.8 | 158 | 546
24603 - FLORA PPTO C | 555458 | G - 54 | No especificado | Grouting | Grouting Piso 14, T3 | 2026-02-17 | 2026-02-19 | 2026-03-17 | 2026-03-17 | 2-Cónica y dividida | 28 | 101 |  | 10 | 8011.847 | 126.7 | 161.1 | 15.8 | 158 | 546
24603 - FLORA PPTO C | 555458 | G - 54 | No especificado | Grouting | Grouting Piso 14, T3 | 2026-02-17 | 2026-02-19 | 2026-03-17 | 2026-03-17 | 2-Cónica y dividida | 28 | 100 |  | 10 | 7853.982 | 125.1 | 162.1 | 15.9 | 159 | 546
24603 - FLORA PPTO C | 555458 | G - 54 | No especificado | Grouting | Grouting Piso 14, T3 | 2026-02-17 | 2026-02-19 | 2026-03-03 | 2026-03-04 | 2-Cónica y dividida | 14 | 101 |  | 10 | 8011.847 | 109.1 | 138.7 | 13.6 | 136 | 529
24603 - FLORA PPTO C | 555458 | G - 54 | No especificado | Grouting | Grouting Piso 14, T3 | 2026-02-17 | 2026-02-19 | 2026-02-24 | 2026-02-25 | 2-Cónica y dividida | 7 | 101 |  | 10 | 8011.847 | 100.4 | 127.5 | 12.5 | 125 | 518
24603 - FLORA PPTO C | 555458 | M - 54 | No especificado | Mortero | Mortero Piso 14, T3 | 2026-02-17 | 2026-02-19 | 2026-03-17 | 2026-03-17 | 2-Cónica y dividida | 28 | 75 |  | 10 | 4417.865 | 71.6 | 165.2 | 16.2 | 162 | 546
24603 - FLORA PPTO C | 555458 | M - 54 | No especificado | Mortero | Mortero Piso 14, T3 | 2026-02-17 | 2026-02-19 | 2026-03-17 | 2026-03-17 | 2-Cónica y dividida | 28 | 76 |  | 10 | 4536.46 | 71.1 | 160.1 | 15.7 | 157 | 546
24603 - FLORA PPTO C | 555458 | M - 54 | No especificado | Mortero | Mortero Piso 14, T3 | 2026-02-17 | 2026-02-19 | 2026-03-17 | 2026-03-17 | 2-Cónica y dividida | 28 | 76 |  | 10 | 4536.46 | 71.3 | 160.1 | 15.7 | 157 | 546
24603 - FLORA PPTO C | 555458 | M - 54 | No especificado | Mortero | Mortero Piso 14, T3 | 2026-02-17 | 2026-02-19 | 2026-03-03 | 2026-03-04 | 2-Cónica y dividida | 14 | 75 |  | 10 | 4417.865 | 58.8 | 135.6 | 13.3 | 133 | 529
24603 - FLORA PPTO C | 555458 | M - 54 | No especificado | Mortero | Mortero Piso 14, T3 | 2026-02-17 | 2026-02-19 | 2026-02-24 | 2026-02-25 | 2-Cónica y dividida | 7 | 76 |  | 10 | 4536.46 | 56.4 | 126.4 | 12.4 | 124 | 518
24603 - FLORA PPTO C | 555458 | M - 53 | No especificado | Mortero | Mortero Piso 14, T3 | 2026-02-17 | 2026-02-19 | 2026-03-17 | 2026-03-17 | 2-Cónica y dividida | 28 | 76 |  | 10 | 4536.46 | 74.2 | 167.2 | 16.4 | 164 | 546
24603 - FLORA PPTO C | 555458 | M - 53 | No especificado | Mortero | Mortero Piso 14, T3 | 2026-02-17 | 2026-02-19 | 2026-03-17 | 2026-03-17 | 2-Cónica y dividida | 28 | 75 |  | 10 | 4417.865 | 73 | 168.3 | 16.5 | 165 | 546
24603 - FLORA PPTO C | 555458 | M - 53 | No especificado | Mortero | Mortero Piso 14, T3 | 2026-02-17 | 2026-02-19 | 2026-03-17 | 2026-03-17 | 2-Cónica y dividida | 28 | 76 |  | 10 | 4536.46 | 74.8 | 168.3 | 16.5 | 165 | 546
24603 - FLORA PPTO C | 555458 | M - 53 | No especificado | Mortero | Mortero Piso 14, T3 | 2026-02-17 | 2026-02-19 | 2026-03-03 | 2026-03-04 | 2-Cónica y dividida | 14 | 75 |  | 10 | 4417.865 | 61.9 | 142.8 | 14 | 140 | 529
24603 - FLORA PPTO C | 555458 | M - 53 | No especificado | Mortero | Mortero Piso 14, T3 | 2026-02-17 | 2026-02-19 | 2026-02-24 | 2026-02-25 | 2-Cónica y dividida | 7 | 76 |  | 10 | 4536.46 | 55.6 | 125.4 | 12.3 | 123 | 518
24603 - FLORA PPTO C | 555458 | G - 53 | No especificado | Grouting | Grouting Piso 14, T3 | 2026-02-17 | 2026-02-19 | 2026-03-17 | 2026-03-17 | 2-Cónica y dividida | 28 | 100 |  | 10 | 7853.982 | 129.8 | 168.3 | 16.5 | 165 | 546
24603 - FLORA PPTO C | 555458 | G - 53 | No especificado | Grouting | Grouting Piso 14, T3 | 2026-02-17 | 2026-02-19 | 2026-03-17 | 2026-03-17 | 2-Cónica y dividida | 28 | 101 |  | 10 | 8011.847 | 128.2 | 163.2 | 16 | 160 | 546
24603 - FLORA PPTO C | 555458 | G - 53 | No especificado | Grouting | Grouting Piso 14, T3 | 2026-02-17 | 2026-02-19 | 2026-03-17 | 2026-03-17 | 2-Cónica y dividida | 28 | 100 |  | 10 | 7853.982 | 127.2 | 165.2 | 16.2 | 162 | 546
24603 - FLORA PPTO C | 555458 | G - 53 | No especificado | Grouting | Grouting Piso 14, T3 | 2026-02-17 | 2026-02-19 | 2026-03-03 | 2026-03-04 | 5-Fractura extremos | 14 | 101 |  | 10 | 8011.847 | 119.4 | 151.9 | 14.9 | 149 | 529
24603 - FLORA PPTO C | 555458 | G - 53 | No especificado | Grouting | Grouting Piso 14, T3 | 2026-02-17 | 2026-02-19 | 2026-02-24 | 2026-02-25 | 5-Fractura extremos | 7 | 101 |  | 10 | 8011.847 | 111.6 | 141.7 | 13.9 | 139 | 518
24603 - FLORA PPTO C | 555459 | M - 55 | No especificado | Mortero | Mortero piso 14, T4 | 2026-02-17 | 2026-02-19 | 2026-03-17 | 2026-03-17 | 2-Cónica y dividida | 28 | 76 |  | 10 | 4536.46 | 72.6 | 163.2 | 16 | 160 | 546
24603 - FLORA PPTO C | 555459 | M - 55 | No especificado | Mortero | Mortero piso 14, T4 | 2026-02-17 | 2026-02-19 | 2026-03-17 | 2026-03-17 | 2-Cónica y dividida | 28 | 75 |  | 10 | 4417.865 | 71.9 | 166.2 | 16.3 | 163 | 546
24603 - FLORA PPTO C | 555459 | M - 55 | No especificado | Mortero | Mortero piso 14, T4 | 2026-02-17 | 2026-02-19 | 2026-03-17 | 2026-03-17 | 2-Cónica y dividida | 28 | 76 |  | 10 | 4536.46 | 73.1 | 164.2 | 16.1 | 161 | 546
24603 - FLORA PPTO C | 555459 | M - 55 | No especificado | Mortero | Mortero piso 14, T4 | 2026-02-17 | 2026-02-19 | 2026-03-03 | 2026-03-04 | 2-Cónica y dividida | 14 | 75 |  | 10 | 4417.865 | 63.9 | 147.9 | 14.5 | 145 | 529
24603 - FLORA PPTO C | 555459 | M - 55 | No especificado | Mortero | Mortero piso 14, T4 | 2026-02-17 | 2026-02-19 | 2026-02-24 | 2026-02-25 | 2-Cónica y dividida | 7 | 76 |  | 10 | 4536.46 | 58.6 | 131.5 | 12.9 | 129 | 518
24603 - FLORA PPTO C | 555459 | G - 55 | No especificado | Grouting | Grouting piso 14, T4 | 2026-02-17 | 2026-02-19 | 2026-03-17 | 2026-03-17 | 2-Cónica y dividida | 28 | 100 |  | 10 | 7853.982 | 129.8 | 168.3 | 16.5 | 165 | 546
24603 - FLORA PPTO C | 555459 | G - 55 | No especificado | Grouting | Grouting piso 14, T4 | 2026-02-17 | 2026-02-19 | 2026-03-17 | 2026-03-17 | 2-Cónica y dividida | 28 | 101 |  | 10 | 8011.847 | 132.1 | 168.3 | 16.5 | 165 | 546
24603 - FLORA PPTO C | 555459 | G - 55 | No especificado | Grouting | Grouting piso 14, T4 | 2026-02-17 | 2026-02-19 | 2026-03-17 | 2026-03-17 | 2-Cónica y dividida | 28 | 100 |  | 10 | 7853.982 | 130.9 | 170.3 | 16.7 | 167 | 546
24603 - FLORA PPTO C | 555459 | G - 55 | No especificado | Grouting | Grouting piso 14, T4 | 2026-02-17 | 2026-02-19 | 2026-03-03 | 2026-03-04 | 2-Cónica y dividida | 14 | 101 |  | 10 | 8011.847 | 115.6 | 146.8 | 14.4 | 144 | 529
24603 - FLORA PPTO C | 555459 | G - 55 | No especificado | Grouting | Grouting piso 14, T4 | 2026-02-17 | 2026-02-19 | 2026-02-24 | 2026-02-25 | 2-Cónica y dividida | 7 | 101 |  | 10 | 8011.847 | 106.8 | 135.6 | 13.3 | 133 | 518
24603 - FLORA PPTO C | 555457 | M - 52 | No especificado | Mortero | Mortero Piso 13, T4 | 2026-02-16 | 2026-02-19 | 2026-03-16 | 2026-03-16 | 2-Cónica y dividida | 28 | 76 |  | 10 | 4536.46 | 69.8 | 157 | 15.4 | 154 | 544
24603 - FLORA PPTO C | 555457 | M - 52 | No especificado | Mortero | Mortero Piso 13, T4 | 2026-02-16 | 2026-02-19 | 2026-03-16 | 2026-03-16 | 2-Cónica y dividida | 28 | 75 |  | 10 | 4417.865 | 69.3 | 160.1 | 15.7 | 157 | 544
24603 - FLORA PPTO C | 555457 | M - 52 | No especificado | Mortero | Mortero Piso 13, T4 | 2026-02-16 | 2026-02-19 | 2026-03-16 | 2026-03-16 | 2-Cónica y dividida | 28 | 76 |  | 10 | 4536.46 | 68.6 | 154 | 15.1 | 151 | 544
24603 - FLORA PPTO C | 555457 | M - 52 | No especificado | Mortero | Mortero Piso 13, T4 | 2026-02-16 | 2026-02-19 | 2026-03-02 | 2026-03-03 | 2-Cónica y dividida | 14 | 75 |  | 10 | 4417.865 | 57.9 | 133.6 | 13.1 | 131 | 528
24603 - FLORA PPTO C | 555457 | M - 52 | No especificado | Mortero | Mortero Piso 13, T4 | 2026-02-16 | 2026-02-19 | 2026-02-23 | 2026-02-24 | 2-Cónica y dividida | 7 | 76 |  | 10 | 4536.46 | 51.8 | 116.2 | 11.4 | 114 | 517
24603 - FLORA PPTO C | 555457 | G - 52 | No especificado | Grouting | Grouting Piso 13, T4 | 2026-02-16 | 2026-02-19 | 2026-03-16 | 2026-03-16 | 2-Cónica y dividida | 28 | 100 |  | 10 | 7853.982 | 120.3 | 156 | 15.3 | 153 | 544
24603 - FLORA PPTO C | 555457 | G - 52 | No especificado | Grouting | Grouting Piso 13, T4 | 2026-02-16 | 2026-02-19 | 2026-03-16 | 2026-03-16 | 2-Cónica y dividida | 28 | 101 |  | 10 | 8011.847 | 119.7 | 151.9 | 14.9 | 149 | 544
24603 - FLORA PPTO C | 555457 | G - 52 | No especificado | Grouting | Grouting Piso 13, T4 | 2026-02-16 | 2026-02-19 | 2026-03-16 | 2026-03-16 | 2-Cónica y dividida | 28 | 100 |  | 10 | 7853.982 | 121.1 | 157 | 15.4 | 154 | 544
24603 - FLORA PPTO C | 555457 | G - 52 | No especificado | Grouting | Grouting Piso 13, T4 | 2026-02-16 | 2026-02-19 | 2026-03-02 | 2026-03-03 | 2-Cónica y dividida | 14 | 101 |  | 10 | 8011.847 | 109 | 138.7 | 13.6 | 136 | 528
24603 - FLORA PPTO C | 555457 | G - 52 | No especificado | Grouting | Grouting Piso 13, T4 | 2026-02-16 | 2026-02-19 | 2026-02-23 | 2026-02-24 | 2-Cónica y dividida | 7 | 101 |  | 10 | 8011.847 | 90.8 | 115.2 | 11.3 | 113 | 517
24603 - FLORA PPTO C | 555457 | M - 51 | No especificado | Mortero | Mortero Piso 13, T4 | 2026-02-16 | 2026-02-19 | 2026-03-16 | 2026-03-16 | 2-Cónica y dividida | 28 | 76 |  | 10 | 4536.46 | 71 | 160.1 | 15.7 | 157 | 544
24603 - FLORA PPTO C | 555457 | M - 51 | No especificado | Mortero | Mortero Piso 13, T4 | 2026-02-16 | 2026-02-19 | 2026-03-16 | 2026-03-16 | 2-Cónica y dividida | 28 | 75 |  | 10 | 4417.865 | 72.2 | 166.2 | 16.3 | 163 | 544
24603 - FLORA PPTO C | 555457 | M - 51 | No especificado | Mortero | Mortero Piso 13, T4 | 2026-02-16 | 2026-02-19 | 2026-03-16 | 2026-03-16 | 2-Cónica y dividida | 28 | 76 |  | 10 | 4536.46 | 73 | 164.2 | 16.1 | 161 | 544
24603 - FLORA PPTO C | 555457 | M - 51 | No especificado | Mortero | Mortero Piso 13, T4 | 2026-02-16 | 2026-02-19 | 2026-03-02 | 2026-03-03 | 2-Cónica y dividida | 14 | 75 |  | 10 | 4417.865 | 61.7 | 142.8 | 14 | 140 | 528
24603 - FLORA PPTO C | 555457 | M - 51 | No especificado | Mortero | Mortero Piso 13, T4 | 2026-02-16 | 2026-02-19 | 2026-02-23 | 2026-02-24 | 2-Cónica y dividida | 7 | 76 |  | 10 | 4536.46 | 54.3 | 122.4 | 12 | 120 | 517
24603 - FLORA PPTO C | 555457 | G - 51 | No especificado | Grouting | Grouting Piso 13, T4 | 2026-02-16 | 2026-02-19 | 2026-03-16 | 2026-03-16 | 2-Cónica y dividida | 28 | 100 |  | 10 | 7853.982 | 135.1 | 175.4 | 17.2 | 172 | 544
24603 - FLORA PPTO C | 555457 | G - 51 | No especificado | Grouting | Grouting Piso 13, T4 | 2026-02-16 | 2026-02-19 | 2026-03-16 | 2026-03-16 | 2-Cónica y dividida | 28 | 101 |  | 10 | 8011.847 | 133 | 169.3 | 16.6 | 166 | 544
24603 - FLORA PPTO C | 555457 | G - 51 | No especificado | Grouting | Grouting Piso 13, T4 | 2026-02-16 | 2026-02-19 | 2026-03-16 | 2026-03-16 | 2-Cónica y dividida | 28 | 100 |  | 10 | 7853.982 | 132.4 | 172.3 | 16.9 | 169 | 544
24603 - FLORA PPTO C | 555457 | G - 51 | No especificado | Grouting | Grouting Piso 13, T4 | 2026-02-16 | 2026-02-19 | 2026-03-02 | 2026-03-03 | 2-Cónica y dividida | 14 | 101 |  | 10 | 8011.847 | 119.9 | 153 | 15 | 150 | 528
24603 - FLORA PPTO C | 555457 | G - 51 | No especificado | Grouting | Grouting Piso 13, T4 | 2026-02-16 | 2026-02-19 | 2026-02-23 | 2026-02-24 | 2-Cónica y dividida | 7 | 101 |  | 10 | 8011.847 | 110.6 | 140.7 | 13.8 | 138 | 517
24603 - FLORA PPTO C | 555456 | M50 | No especificado | Mortero | Mortero Piso 13 T3 | 2026-02-16 | 2026-02-19 | 2026-03-16 | 2026-03-16 | 2-Cónica y dividida | 28 | 76 |  | 10 | 4536.46 | 74.9 | 168.3 | 16.5 | 165 | 544
24603 - FLORA PPTO C | 555456 | M50 | No especificado | Mortero | Mortero Piso 13 T3 | 2026-02-16 | 2026-02-19 | 2026-03-16 | 2026-03-16 | 2-Cónica y dividida | 28 | 76 |  | 10 | 4536.46 | 76.5 | 172.3 | 16.9 | 169 | 544
24603 - FLORA PPTO C | 555456 | M50 | No especificado | Mortero | Mortero Piso 13 T3 | 2026-02-16 | 2026-02-19 | 2026-03-16 | 2026-03-16 | 2-Cónica y dividida | 28 | 75 |  | 10 | 4417.865 | 73.6 | 170.3 | 16.7 | 167 | 544
24603 - FLORA PPTO C | 555456 | M50 | No especificado | Mortero | Mortero Piso 13 T3 | 2026-02-16 | 2026-02-19 | 2026-03-02 | 2026-03-03 | 2-Cónica y dividida | 14 | 75 |  | 10 | 4417.865 | 64.5 | 148.9 | 14.6 | 146 | 528
24603 - FLORA PPTO C | 555456 | M50 | No especificado | Mortero | Mortero Piso 13 T3 | 2026-02-16 | 2026-02-19 | 2026-02-23 | 2026-02-24 | 2-Cónica y dividida | 7 | 76 |  | 10 | 4536.46 | 57.9 | 130.5 | 12.8 | 128 | 517
24603 - FLORA PPTO C | 555456 | G50 | No especificado | Grouting | Grouting Piso 13 T3 | 2026-02-16 | 2026-02-19 | 2026-03-16 | 2026-03-16 | 2-Cónica y dividida | 28 | 100 |  | 10 | 7853.982 | 139.9 | 181.5 | 17.8 | 178 | 544
24603 - FLORA PPTO C | 555456 | G50 | No especificado | Grouting | Grouting Piso 13 T3 | 2026-02-16 | 2026-02-19 | 2026-03-16 | 2026-03-16 | 2-Cónica y dividida | 28 | 101 |  | 10 | 8011.847 | 140.8 | 179.5 | 17.6 | 176 | 544
24603 - FLORA PPTO C | 555456 | G50 | No especificado | Grouting | Grouting Piso 13 T3 | 2026-02-16 | 2026-02-19 | 2026-03-16 | 2026-03-16 | 2-Cónica y dividida | 28 | 100 |  | 10 | 7853.982 | 136.8 | 177.4 | 17.4 | 174 | 544
24603 - FLORA PPTO C | 555456 | G50 | No especificado | Grouting | Grouting Piso 13 T3 | 2026-02-16 | 2026-02-19 | 2026-03-02 | 2026-03-03 | 2-Cónica y dividida | 14 | 101 |  | 10 | 8011.847 | 115.9 | 147.9 | 14.5 | 145 | 528
24603 - FLORA PPTO C | 555456 | G50 | No especificado | Grouting | Grouting Piso 13 T3 | 2026-02-16 | 2026-02-19 | 2026-02-23 | 2026-02-24 | 2-Cónica y dividida | 7 | 101 |  | 10 | 8011.847 | 105.3 | 133.6 | 13.1 | 131 | 517
24603 - FLORA PPTO C | 555456 | M49 | No especificado | Mortero | Mortero Piso 13 T3 | 2026-02-14 | 2026-02-19 | 2026-03-14 | 2026-03-16 | 2-Cónica y dividida | 28 | 76 |  | 10 | 4536.46 | 68.8 | 155 | 15.2 | 152 | 544
24603 - FLORA PPTO C | 555456 | M49 | No especificado | Mortero | Mortero Piso 13 T3 | 2026-02-14 | 2026-02-19 | 2026-03-14 | 2026-03-16 | 2-Cónica y dividida | 28 | 75 |  | 10 | 4417.865 | 67.8 | 156 | 15.3 | 153 | 544
24603 - FLORA PPTO C | 555456 | M49 | No especificado | Mortero | Mortero Piso 13 T3 | 2026-02-14 | 2026-02-19 | 2026-03-14 | 2026-03-16 | 2-Cónica y dividida | 28 | 76 |  | 10 | 4536.46 | 64.3 | 144.8 | 14.2 | 142 | 544
24603 - FLORA PPTO C | 555456 | M49 | No especificado | Mortero | Mortero Piso 13 T3 | 2026-02-14 | 2026-02-19 | 2026-02-28 | 2026-03-02 | 2-Cónica y dividida | 14 | 75 |  | 10 | 4417.865 | 57.4 | 132.6 | 13 | 130 | 524
24603 - FLORA PPTO C | 555456 | M49 | No especificado | Mortero | Mortero Piso 13 T3 | 2026-02-14 | 2026-02-19 | 2026-02-21 | 2026-02-24 | 2-Cónica y dividida | 7 | 76 |  | 10 | 4536.46 | 51.7 | 116.2 | 11.4 | 114 | 516
24603 - FLORA PPTO C | 555456 | G49 | No especificado | Grouting | Grouting Piso 13 T3 | 2026-02-14 | 2026-02-19 | 2026-03-14 | 2026-03-16 | 2-Cónica y dividida | 28 | 101 |  | 10 | 8011.847 | 132.3 | 168.3 | 16.5 | 165 | 544
24603 - FLORA PPTO C | 555456 | G49 | No especificado | Grouting | Grouting Piso 13 T3 | 2026-02-14 | 2026-02-19 | 2026-03-14 | 2026-03-16 | 2-Cónica y dividida | 28 | 100 |  | 10 | 7853.982 | 130.6 | 169.3 | 16.6 | 166 | 544
24603 - FLORA PPTO C | 555456 | G49 | No especificado | Grouting | Grouting Piso 13 T3 | 2026-02-14 | 2026-02-19 | 2026-03-14 | 2026-03-16 | 2-Cónica y dividida | 28 | 101 |  | 10 | 8011.847 | 134.3 | 171.3 | 16.8 | 168 | 544
24603 - FLORA PPTO C | 555456 | G49 | No especificado | Grouting | Grouting Piso 13 T3 | 2026-02-14 | 2026-02-19 | 2026-02-28 | 2026-03-02 | 2-Cónica y dividida | 14 | 100 |  | 10 | 7853.982 | 111 | 143.8 | 14.1 | 141 | 524
24603 - FLORA PPTO C | 555456 | G49 | No especificado | Grouting | Grouting Piso 13 T3 | 2026-02-14 | 2026-02-19 | 2026-02-21 | 2026-02-24 | 2-Cónica y dividida | 7 | 101 |  | 10 | 8011.847 | 102.4 | 130.5 | 12.8 | 128 | 516
24603 - FLORA PPTO C | 550120 | 924 | Autocompactado | Concreto | Muros T4, piso 27, ejes 1-4 /A-F | 2026-02-16 | 2026-02-12 | 2026-03-02 | 2026-03-03 | 3-Columnar | 14 | 102 |  | 28 | 8171.282 | 294.9 | 368.1 | 36.1 | 128.9 | 526
24603 - FLORA PPTO C | 550120 | 924 | Autocompactado | Concreto | Muros T4, piso 27, ejes 1-4 /A-F | 2026-02-16 | 2026-02-12 | 2026-02-23 | 2026-02-26 | 3-Columnar | 7 | 102 |  | 28 | 8171.282 | 255.4 | 319.2 | 31.3 | 111.8 | 519
24603 - FLORA PPTO C | 550120 | 923 | Industrializado | Concreto | Escaleras piso 25, 26, T3 | 2026-02-16 | 2026-02-12 | 2026-03-02 | 2026-03-03 | 3-Columnar | 14 | 102 |  | 21 | 8171.282 | 290 | 362 | 35.5 | 169 | 526
24603 - FLORA PPTO C | 550120 | 923 | Industrializado | Concreto | Escaleras piso 25, 26, T3 | 2026-02-16 | 2026-02-12 | 2026-02-23 | 2026-02-26 | 3-Columnar | 7 | 102 |  | 21 | 8171.282 | 264 | 329.4 | 32.3 | 153.8 | 519
24603 - FLORA PPTO C | 550120 | 922 | Autocompactado | Concreto | Muros T4, piso 27, ejes 5-10 / G-L | 2026-02-12 | 2026-02-12 | 2026-02-26 | 2026-03-03 | 3-Columnar | 14 | 102 |  | 28 | 8171.282 | 252.1 | 315.1 | 30.9 | 110.4 | 525
24603 - FLORA PPTO C | 550120 | 922 | Autocompactado | Concreto | Muros T4, piso 27, ejes 5-10 / G-L | 2026-02-12 | 2026-02-12 | 2026-02-19 | 2026-02-20 | 3-Columnar | 7 | 102 |  | 28 | 8171.282 | 209.3 | 261 | 25.6 | 91.4 | 515
24603 - FLORA PPTO C | 555455 | M - 48 | No especificado | Mortero | Mortero Piso 12, T4 | 2026-02-13 | 2026-02-19 | 2026-03-13 | 2026-03-13 | 2-Cónica y dividida | 28 | 76 |  | 10 | 4536.46 | 73.6 | 165.2 | 16.2 | 162 | 542
24603 - FLORA PPTO C | 555455 | M - 48 | No especificado | Mortero | Mortero Piso 12, T4 | 2026-02-13 | 2026-02-19 | 2026-03-13 | 2026-03-13 | 2-Cónica y dividida | 28 | 75 |  | 10 | 4417.865 | 70.9 | 163.2 | 16 | 160 | 542
24603 - FLORA PPTO C | 555455 | M - 48 | No especificado | Mortero | Mortero Piso 12, T4 | 2026-02-13 | 2026-02-19 | 2026-03-13 | 2026-03-13 | 2-Cónica y dividida | 28 | 76 |  | 10 | 4536.46 | 71.2 | 160.1 | 15.7 | 157 | 542
24603 - FLORA PPTO C | 555455 | M - 48 | No especificado | Mortero | Mortero Piso 12, T4 | 2026-02-13 | 2026-02-19 | 2026-02-27 | 2026-02-27 | 2-Cónica y dividida | 14 | 75 |  | 10 | 4417.865 | 61.4 | 141.7 | 13.9 | 139 | 523
24603 - FLORA PPTO C | 555455 | M - 48 | No especificado | Mortero | Mortero Piso 12, T4 | 2026-02-13 | 2026-02-19 | 2026-02-20 | 2026-02-24 | 2-Cónica y dividida | 7 | 76 |  | 10 | 4536.46 | 54.9 | 123.4 | 12.1 | 121 | 516
24603 - FLORA PPTO C | 555455 | G - 48 | No especificado | Grouting | Grouting Piso 12, T4 | 2026-02-13 | 2026-02-19 | 2026-03-13 | 2026-03-13 | 2-Cónica y dividida | 28 | 100 |  | 10 | 7853.982 | 130.5 | 169.3 | 16.6 | 166 | 542
24603 - FLORA PPTO C | 555455 | G - 48 | No especificado | Grouting | Grouting Piso 12, T4 | 2026-02-13 | 2026-02-19 | 2026-03-13 | 2026-03-13 | 2-Cónica y dividida | 28 | 101 |  | 10 | 8011.847 | 126.9 | 161.1 | 15.8 | 158 | 542
24603 - FLORA PPTO C | 555455 | G - 48 | No especificado | Grouting | Grouting Piso 12, T4 | 2026-02-13 | 2026-02-19 | 2026-03-13 | 2026-03-13 | 2-Cónica y dividida | 28 | 100 |  | 10 | 7853.982 | 127.3 | 165.2 | 16.2 | 162 | 542
24603 - FLORA PPTO C | 555455 | G - 48 | No especificado | Grouting | Grouting Piso 12, T4 | 2026-02-13 | 2026-02-19 | 2026-02-27 | 2026-02-27 | 2-Cónica y dividida | 14 | 101 |  | 10 | 8011.847 | 116 | 147.9 | 14.5 | 145 | 523
24603 - FLORA PPTO C | 555455 | G - 48 | No especificado | Grouting | Grouting Piso 12, T4 | 2026-02-13 | 2026-02-19 | 2026-02-20 | 2026-02-24 | 2-Cónica y dividida | 7 | 101 |  | 10 | 8011.847 | 105.7 | 134.6 | 13.2 | 132 | 516
24603 - FLORA PPTO C | 555455 | M - 47 | No especificado | Mortero | Mortero Piso 12, T4 | 2026-02-12 | 2026-02-19 | 2026-03-12 | 2026-03-12 | 2-Cónica y dividida | 28 | 76 |  | 10 | 4536.46 | 74.4 | 167.2 | 16.4 | 164 | 539
24603 - FLORA PPTO C | 555455 | M - 47 | No especificado | Mortero | Mortero Piso 12, T4 | 2026-02-12 | 2026-02-19 | 2026-03-12 | 2026-03-12 | 2-Cónica y dividida | 28 | 75 |  | 10 | 4417.865 | 75.4 | 174.4 | 17.1 | 171 | 539
24603 - FLORA PPTO C | 555455 | M - 47 | No especificado | Mortero | Mortero Piso 12, T4 | 2026-02-12 | 2026-02-19 | 2026-03-12 | 2026-03-12 | 2-Cónica y dividida | 28 | 76 |  | 10 | 4536.46 | 74.8 | 168.3 | 16.5 | 165 | 539
24603 - FLORA PPTO C | 555455 | M - 47 | No especificado | Mortero | Mortero Piso 12, T4 | 2026-02-12 | 2026-02-19 | 2026-02-26 | 2026-02-27 | 2-Cónica y dividida | 14 | 75 |  | 10 | 4417.865 | 66.2 | 153 | 15 | 150 | 523
24603 - FLORA PPTO C | 555455 | M - 47 | No especificado | Mortero | Mortero Piso 12, T4 | 2026-02-12 | 2026-02-19 | 2026-02-19 | 2026-02-24 | 2-Cónica y dividida | 7 | 76 |  | 10 | 4536.46 | 63.5 | 142.8 | 14 | 140 | 516
24603 - FLORA PPTO C | 555455 | G - 47 | No especificado | Grouting | Grouting Piso 12, T4 | 2026-02-12 | 2026-02-19 | 2026-03-12 | 2026-03-12 | 2-Cónica y dividida | 28 | 100 |  | 10 | 7853.982 | 131.9 | 171.3 | 16.8 | 168 | 539
24603 - FLORA PPTO C | 555455 | G - 47 | No especificado | Grouting | Grouting Piso 12, T4 | 2026-02-12 | 2026-02-19 | 2026-03-12 | 2026-03-12 | 2-Cónica y dividida | 28 | 101 |  | 10 | 8011.847 | 132.5 | 168.3 | 16.5 | 165 | 539
24603 - FLORA PPTO C | 555455 | G - 47 | No especificado | Grouting | Grouting Piso 12, T4 | 2026-02-12 | 2026-02-19 | 2026-03-12 | 2026-03-12 | 2-Cónica y dividida | 28 | 100 |  | 10 | 7853.982 | 131.1 | 170.3 | 16.7 | 167 | 539
24603 - FLORA PPTO C | 555455 | G - 47 | No especificado | Grouting | Grouting Piso 12, T4 | 2026-02-12 | 2026-02-19 | 2026-02-26 | 2026-02-27 | 2-Cónica y dividida | 14 | 101 |  | 10 | 8011.847 | 113.5 | 144.8 | 14.2 | 142 | 523
24603 - FLORA PPTO C | 555455 | G - 47 | No especificado | Grouting | Grouting Piso 12, T4 | 2026-02-12 | 2026-02-19 | 2026-02-19 | 2026-02-24 | 2-Cónica y dividida | 7 | 101 |  | 10 | 8011.847 | 102.9 | 130.5 | 12.8 | 128 | 516
24603 - FLORA PPTO C | 550112 | 881 | Indus | Concreto | Placa T3 , piso 26 , ejes 8 , 12 / A - F | 2026-01-23 | 2026-01-29 | 2026-02-20 | 2026-02-24 | 5-Fractura extremos | 28 | 100 |  | 20.7 | 7853.982 | 273.8 | 355.9 | 34.9 | 168.6 | 516
24603 - FLORA PPTO C | 550112 | 881 | Indus | Concreto | Placa T3 , piso 26 , ejes 8 , 12 / A - F | 2026-01-23 | 2026-01-29 | 2026-02-20 | 2026-02-24 | 5-Fractura extremos | 28 | 101 |  | 20.7 | 8011.847 | 271.2 | 344.7 | 33.8 | 163.3 | 516
24603 - FLORA PPTO C | 550112 | 881 | Indus | Concreto | Placa T3 , piso 26 , ejes 8 , 12 / A - F | 2026-01-23 | 2026-01-29 | 2026-02-20 | 2026-02-24 | 5-Fractura extremos | 28 | 100 |  | 20.7 | 7853.982 | 269.3 | 349.8 | 34.3 | 165.7 | 516
24603 - FLORA PPTO C | 550112 | 880 | Autoco | Concreto | Muros T3 , piso 28 , ejes 2 - 7 / A - F | 2026-01-23 | 2026-01-29 | 2026-02-20 | 2026-02-24 | 2-Cónica y dividida | 28 | 101 |  | 27.6 | 8011.847 | 332.6 | 423.2 | 41.5 | 150.4 | 516
24603 - FLORA PPTO C | 550112 | 880 | Autoco | Concreto | Muros T3 , piso 28 , ejes 2 - 7 / A - F | 2026-01-23 | 2026-01-29 | 2026-02-20 | 2026-02-24 | 2-Cónica y dividida | 28 | 100 |  | 27.6 | 7853.982 | 330.4 | 429.3 | 42.1 | 152.5 | 516
24603 - FLORA PPTO C | 550112 | 880 | Autoco | Concreto | Muros T3 , piso 28 , ejes 2 - 7 / A - F | 2026-01-23 | 2026-01-29 | 2026-02-20 | 2026-02-24 | 2-Cónica y dividida | 28 | 101 |  | 27.6 | 8011.847 | 328.2 | 418.1 | 41 | 148.6 | 516
24603 - FLORA PPTO C | 550112 | 879 | Tremie | Concreto | Pilote # 32 , T2 | 2026-01-23 | 2026-01-29 | 2026-02-20 | 2026-02-24 | 2-Cónica y dividida | 28 | 100 |  | 31 | 7853.982 | 365.2 | 474.2 | 46.5 | 150 | 516
24603 - FLORA PPTO C | 550112 | 879 | Tremie | Concreto | Pilote # 32 , T2 | 2026-01-23 | 2026-01-29 | 2026-02-20 | 2026-02-24 | 2-Cónica y dividida | 28 | 101 |  | 31 | 8011.847 | 363.5 | 463 | 45.4 | 146.5 | 516
24603 - FLORA PPTO C | 550112 | 879 | Tremie | Concreto | Pilote # 32 , T2 | 2026-01-23 | 2026-01-29 | 2026-02-20 | 2026-02-24 | 2-Cónica y dividida | 28 | 100 |  | 31 | 7853.982 | 361.2 | 469.1 | 46 | 148.4 | 516
24603 - FLORA PPTO C | 550112 | 878 | Indus | Concreto | Placa T4 , P26 , ejes 5 - / L - F | 2026-01-22 | 2026-01-29 | 2026-02-19 | 2026-02-20 | 5-Fractura extremos | 28 | 101 |  | 20.7 | 8011.847 | 266.7 | 339.6 | 33.3 | 160.9 | 514
24603 - FLORA PPTO C | 550112 | 878 | Indus | Concreto | Placa T4 , P26 , ejes 5 - / L - F | 2026-01-22 | 2026-01-29 | 2026-02-19 | 2026-02-20 | 5-Fractura extremos | 28 | 100 |  | 20.7 | 7853.982 | 264.2 | 342.6 | 33.6 | 162.3 | 514
24603 - FLORA PPTO C | 550112 | 878 | Indus | Concreto | Placa T4 , P26 , ejes 5 - / L - F | 2026-01-22 | 2026-01-29 | 2026-02-19 | 2026-02-20 | 5-Fractura extremos | 28 | 101 |  | 20.7 | 8011.847 | 262.4 | 334.5 | 32.8 | 158.5 | 514
24603 - FLORA PPTO C | 550112 | 877 | Autoco | Concreto | Muros T3 , piso 28 ejes 7 - 9 / F - L , 7 - 8 / A - F | 2026-01-22 | 2026-01-29 | 2026-02-19 | 2026-02-20 | 2-Cónica y dividida | 28 | 100 |  | 27.6 | 7853.982 | 301.8 | 391.6 | 38.4 | 139.1 | 514
24603 - FLORA PPTO C | 550112 | 877 | Autoco | Concreto | Muros T3 , piso 28 ejes 7 - 9 / F - L , 7 - 8 / A - F | 2026-01-22 | 2026-01-29 | 2026-02-19 | 2026-02-20 | 2-Cónica y dividida | 28 | 101 |  | 27.6 | 8011.847 | 309.5 | 393.6 | 38.6 | 139.9 | 514
24603 - FLORA PPTO C | 550112 | 877 | Autoco | Concreto | Muros T3 , piso 28 ejes 7 - 9 / F - L , 7 - 8 / A - F | 2026-01-22 | 2026-01-29 | 2026-02-19 | 2026-02-20 | 2-Cónica y dividida | 28 | 100 |  | 27.6 | 7853.982 | 307.2 | 398.7 | 39.1 | 141.7 | 514
24603 - FLORA PPTO C | 550112 | 876 | Tremie | Concreto | Pilote 30 , T2 | 2026-01-22 | 2026-01-29 | 2026-02-19 | 2026-02-20 | 2-Cónica y dividida | 28 | 101 |  | 31 | 8011.847 | 317.5 | 403.8 | 39.6 | 127.7 | 514
24603 - FLORA PPTO C | 550112 | 876 | Tremie | Concreto | Pilote 30 , T2 | 2026-01-22 | 2026-01-29 | 2026-02-19 | 2026-02-20 | 2-Cónica y dividida | 28 | 100 |  | 31 | 7853.982 | 315.8 | 409.9 | 40.2 | 129.7 | 514
24603 - FLORA PPTO C | 550112 | 876 | Tremie | Concreto | Pilote 30 , T2 | 2026-01-22 | 2026-01-29 | 2026-02-19 | 2026-02-20 | 2-Cónica y dividida | 28 | 101 |  | 31 | 8011.847 | 313.2 | 398.7 | 39.1 | 126.1 | 514
24603 - FLORA PPTO C | 550112 | 875 | Tremie | Concreto | Pilote 2 , T2 | 2026-01-21 | 2026-01-29 | 2026-02-18 | 2026-02-19 | 2-Cónica y dividida | 28 | 100 |  | 31 | 7853.982 | 264.7 | 343.6 | 33.7 | 108.7 | 513
24603 - FLORA PPTO C | 550112 | 875 | Tremie | Concreto | Pilote 2 , T2 | 2026-01-21 | 2026-01-29 | 2026-02-18 | 2026-02-19 | 2-Cónica y dividida | 28 | 101 |  | 31 | 8011.847 | 266.8 | 339.6 | 33.3 | 107.4 | 513
24603 - FLORA PPTO C | 550112 | 875 | Tremie | Concreto | Pilote 2 , T2 | 2026-01-21 | 2026-01-29 | 2026-02-18 | 2026-02-19 | 2-Cónica y dividida | 28 | 100 |  | 31 | 7853.982 | 262.3 | 340.6 | 33.4 | 107.7 | 513
24603 - FLORA PPTO C | 548570 | 921 | Industrializado | Concreto | Placa T3, piso 27, ejes 1-4 / A-L | 2026-02-10 | 2026-02-10 | 2026-02-24 | 2026-02-26 | 3-Columnar | 14 | 102 |  | 21 | 8171.282 | 236.7 | 295.7 | 29 | 138.1 | 520
24603 - FLORA PPTO C | 548570 | 921 | Industrializado | Concreto | Placa T3, piso 27, ejes 1-4 / A-L | 2026-02-10 | 2026-02-10 | 2026-02-17 | 2026-02-18 | 3-Columnar | 7 | 102 |  | 21 | 8171.282 | 213.3 | 266.1 | 26.1 | 124.3 | 511
24603 - FLORA PPTO C | 548570 | 920 | Autocompactado | Concreto | Muros T4, piso 27, ejes 5-10 / A-F | 2026-02-10 | 2026-02-10 | 2026-02-24 | 2026-02-26 | 3-Columnar | 14 | 102 |  | 28 | 8171.282 | 248.8 | 310 | 30.4 | 108.6 | 520
24603 - FLORA PPTO C | 548570 | 920 | Autocompactado | Concreto | Muros T4, piso 27, ejes 5-10 / A-F | 2026-02-10 | 2026-02-10 | 2026-02-17 | 2026-02-18 | 3-Columnar | 7 | 102 |  | 28 | 8171.282 | 231.4 | 288.6 | 28.3 | 101.1 | 511
24603 - FLORA PPTO C | 548570 | 919 | Industrializado | Concreto | Placa T3, piso 27, ejes 4-8 / G-L | 2026-02-09 | 2026-02-10 | 2026-02-23 | 2026-02-26 | 3-Columnar | 14 | 102 |  | 21 | 8171.282 | 232.3 | 289.6 | 28.4 | 135.2 | 519
24603 - FLORA PPTO C | 548570 | 919 | Industrializado | Concreto | Placa T3, piso 27, ejes 4-8 / G-L | 2026-02-09 | 2026-02-10 | 2026-02-16 | 2026-02-16 | 3-Columnar | 7 | 102 |  | 21 | 8171.282 | 210.7 | 263.1 | 25.8 | 122.9 | 508
24603 - FLORA PPTO C | 548570 | 918 | Tremie | Concreto | Pilote 21, T2 | 2026-02-07 | 2026-02-10 | 2026-02-21 | 2026-02-26 | 3-Columnar | 14 | 102 |  | 31 | 8171.282 | 256 | 319.2 | 31.3 | 101 | 519
24603 - FLORA PPTO C | 548570 | 918 | Tremie | Concreto | Pilote 21, T2 | 2026-02-07 | 2026-02-10 | 2026-02-14 | 2026-02-16 | 3-Columnar | 7 | 102 |  | 31 | 8171.282 | 220 | 274.3 | 26.9 | 86.8 | 508
24603 - FLORA PPTO C | 550119 | 921 | Industrial | Concreto | Placa T3, piso 27, Ejes 1-4, A-L | 2026-02-10 | 2026-02-12 | 2026-03-10 | 2026-03-10 | 2-Cónica y dividida | 28 | 100 |  | 20.7 | 7853.982 | 261.4 | 339.6 | 33.3 | 160.9 | 538
24603 - FLORA PPTO C | 550119 | 921 | Industrial | Concreto | Placa T3, piso 27, Ejes 1-4, A-L | 2026-02-10 | 2026-02-12 | 2026-03-10 | 2026-03-10 | 2-Cónica y dividida | 28 | 101 |  | 20.7 | 8011.847 | 256.9 | 327.3 | 32.1 | 155.1 | 538
24603 - FLORA PPTO C | 550119 | 921 | Industrial | Concreto | Placa T3, piso 27, Ejes 1-4, A-L | 2026-02-10 | 2026-02-12 | 2026-03-10 | 2026-03-10 | 2-Cónica y dividida | 28 | 100 |  | 20.7 | 7853.982 | 254 | 329.4 | 32.3 | 156 | 538
24603 - FLORA PPTO C | 550119 | 920 | Autocompacto | Concreto | Muros T4, piso 27 Ejes 5-10 A-F | 2026-02-10 | 2026-02-12 | 2026-03-10 | 2026-03-10 | 2-Cónica y dividida | 28 | 101 |  | 27.6 | 8011.847 | 294.3 | 374.2 | 36.7 | 133 | 538
24603 - FLORA PPTO C | 550119 | 920 | Autocompacto | Concreto | Muros T4, piso 27 Ejes 5-10 A-F | 2026-02-10 | 2026-02-12 | 2026-03-10 | 2026-03-10 | 2-Cónica y dividida | 28 | 100 |  | 27.6 | 7853.982 | 298.6 | 387.5 | 38 | 137.7 | 538
24603 - FLORA PPTO C | 550119 | 920 | Autocompacto | Concreto | Muros T4, piso 27 Ejes 5-10 A-F | 2026-02-10 | 2026-02-12 | 2026-03-10 | 2026-03-10 | 2-Cónica y dividida | 28 | 101 |  | 27.6 | 8011.847 | 299.6 | 381.4 | 37.4 | 135.5 | 538
24603 - FLORA PPTO C | 550119 | 919 | Industrial | Concreto | Placa T3, piso 27, Ejes 4, 8 G-L | 2026-02-09 | 2026-02-12 | 2026-03-09 | 2026-03-10 | 2-Cónica y dividida | 28 | 100 |  | 20.7 | 7853.982 | 251.3 | 326.3 | 32 | 154.6 | 538
24603 - FLORA PPTO C | 550119 | 919 | Industrial | Concreto | Placa T3, piso 27, Ejes 4, 8 G-L | 2026-02-09 | 2026-02-12 | 2026-03-09 | 2026-03-10 | 2-Cónica y dividida | 28 | 101 |  | 20.7 | 8011.847 | 252.2 | 321.2 | 31.5 | 152.2 | 538
24603 - FLORA PPTO C | 550119 | 919 | Industrial | Concreto | Placa T3, piso 27, Ejes 4, 8 G-L | 2026-02-09 | 2026-02-12 | 2026-03-09 | 2026-03-10 | 2-Cónica y dividida | 28 | 100 |  | 20.7 | 7853.982 | 254.8 | 330.4 | 32.4 | 156.5 | 538
24603 - FLORA PPTO C | 550119 | 918 | Tremie | Concreto | Pilote 21 T2 | 2026-02-07 | 2026-02-12 | 2026-03-07 | 2026-03-09 | 2-Cónica y dividida | 28 | 101 |  | 31 | 8011.847 | 306.2 | 389.5 | 38.2 | 123.2 | 537
24603 - FLORA PPTO C | 550119 | 918 | Tremie | Concreto | Pilote 21 T2 | 2026-02-07 | 2026-02-12 | 2026-03-07 | 2026-03-09 | 2-Cónica y dividida | 28 | 100 |  | 31 | 7853.982 | 312.3 | 405.8 | 39.8 | 128.4 | 537
24603 - FLORA PPTO C | 550119 | 918 | Tremie | Concreto | Pilote 21 T2 | 2026-02-07 | 2026-02-12 | 2026-03-07 | 2026-03-09 | 2-Cónica y dividida | 28 | 101 |  | 31 | 8011.847 | 310.5 | 395.7 | 38.8 | 125.2 | 537
24603 - FLORA PPTO C | 550119 | 917 | Industrial | Concreto | Placa T3 piso 27, Ejes 8-12, F-K | 2026-02-06 | 2026-02-12 | 2026-03-06 | 2026-03-06 | 5-Fractura extremos | 28 | 100 |  | 20.7 | 7853.982 | 263.9 | 342.6 | 33.6 | 162.3 | 533
24603 - FLORA PPTO C | 550119 | 917 | Industrial | Concreto | Placa T3 piso 27, Ejes 8-12, F-K | 2026-02-06 | 2026-02-12 | 2026-03-06 | 2026-03-06 | 5-Fractura extremos | 28 | 101 |  | 20.7 | 8011.847 | 264.3 | 336.5 | 33 | 159.4 | 533
24603 - FLORA PPTO C | 550119 | 917 | Industrial | Concreto | Placa T3 piso 27, Ejes 8-12, F-K | 2026-02-06 | 2026-02-12 | 2026-03-06 | 2026-03-06 | 5-Fractura extremos | 28 | 100 |  | 20.7 | 7853.982 | 260.6 | 338.5 | 33.2 | 160.4 | 533
24603 - FLORA PPTO C | 550118 | 916 | Autocompactante | Concreto | Muros T3, piso 26, ejes 1 - 4, A-L | 2026-02-05 | 2026-02-12 | 2026-03-05 | 2026-03-06 | 2-Cónica y dividida | 28 | 101 |  | 27.6 | 8011.847 | 322.5 | 410.9 | 40.3 | 146 | 533
24603 - FLORA PPTO C | 550118 | 916 | Autocompactante | Concreto | Muros T3, piso 26, ejes 1 - 4, A-L | 2026-02-05 | 2026-02-12 | 2026-03-05 | 2026-03-06 | 2-Cónica y dividida | 28 | 100 |  | 27.6 | 7853.982 | 319.4 | 415 | 40.7 | 147.5 | 533
24603 - FLORA PPTO C | 550118 | 916 | Autocompactante | Concreto | Muros T3, piso 26, ejes 1 - 4, A-L | 2026-02-05 | 2026-02-12 | 2026-03-05 | 2026-03-06 | 2-Cónica y dividida | 28 | 101 |  | 27.6 | 8011.847 | 318.4 | 404.8 | 39.7 | 143.8 | 533
24603 - FLORA PPTO C | 550118 | 915 | Industrial | Concreto | Placa T3, piso 27 Ejes 8-12, F-K | 2026-02-05 | 2026-02-12 | 2026-03-05 | 2026-03-06 | 5-Fractura extremos | 28 | 100 |  | 20.7 | 7853.982 | 276.9 | 360 | 35.3 | 170.5 | 533
24603 - FLORA PPTO C | 550118 | 915 | Industrial | Concreto | Placa T3, piso 27 Ejes 8-12, F-K | 2026-02-05 | 2026-02-12 | 2026-03-05 | 2026-03-06 | 5-Fractura extremos | 28 | 101 |  | 20.7 | 8011.847 | 280.7 | 356.9 | 35 | 169.1 | 533
24603 - FLORA PPTO C | 550118 | 915 | Industrial | Concreto | Placa T3, piso 27 Ejes 8-12, F-K | 2026-02-05 | 2026-02-12 | 2026-03-05 | 2026-03-06 | 5-Fractura extremos | 28 | 100 |  | 20.7 | 7853.982 | 281.7 | 366.1 | 35.9 | 173.4 | 533
24603 - FLORA PPTO C | 550118 | 914 | Tremie | Concreto | Pilote T3, T2 | 2026-02-05 | 2026-02-12 | 2026-03-05 | 2026-03-06 | 2-Cónica y dividida | 28 | 101 |  | 31.3 | 8011.847 | 258.3 | 328.3 | 32.2 | 103.9 | 533
24603 - FLORA PPTO C | 550118 | 914 | Tremie | Concreto | Pilote T3, T2 | 2026-02-05 | 2026-02-12 | 2026-03-05 | 2026-03-06 | 2-Cónica y dividida | 28 | 100 |  | 31.3 | 7853.982 | 255.7 | 332.4 | 32.6 | 105.2 | 533
24603 - FLORA PPTO C | 550118 | 914 | Tremie | Concreto | Pilote T3, T2 | 2026-02-05 | 2026-02-12 | 2026-03-05 | 2026-03-06 | 2-Cónica y dividida | 28 | 101 |  | 31.3 | 8011.847 | 259.6 | 330.4 | 32.4 | 104.5 | 533
24603 - FLORA PPTO C | 550118 | 913 | Industrial | Concreto | Placa T3, piso 27, Ejes 8 2, A-F | 2026-02-04 | 2026-02-12 | 2026-03-04 | 2026-03-04 | 5-Fractura extremos | 28 | 100 |  | 20.7 | 7853.982 | 266.4 | 345.7 | 33.9 | 163.8 | 531
24603 - FLORA PPTO C | 550118 | 913 | Industrial | Concreto | Placa T3, piso 27, Ejes 8 2, A-F | 2026-02-04 | 2026-02-12 | 2026-03-04 | 2026-03-04 | 5-Fractura extremos | 28 | 101 |  | 20.7 | 8011.847 | 262.4 | 334.5 | 32.8 | 158.5 | 531
24603 - FLORA PPTO C | 550118 | 913 | Industrial | Concreto | Placa T3, piso 27, Ejes 8 2, A-F | 2026-02-04 | 2026-02-12 | 2026-03-04 | 2026-03-04 | 5-Fractura extremos | 28 | 100 |  | 20.7 | 7853.982 | 262.2 | 340.6 | 33.4 | 161.4 | 531
24603 - FLORA PPTO C | 550118 | 912 | Autocompactante | Concreto | Muros T3, piso 26, ejes 4 -8, 6-2 | 2026-02-04 | 2026-02-12 | 2026-03-04 | 2026-03-04 | 2-Cónica y dividida | 28 | 101 |  | 27.6 | 8011.847 | 283.3 | 361 | 35.4 | 128.3 | 531
24603 - FLORA PPTO C | 550118 | 912 | Autocompactante | Concreto | Muros T3, piso 26, ejes 4 -8, 6-2 | 2026-02-04 | 2026-02-12 | 2026-03-04 | 2026-03-04 | 2-Cónica y dividida | 28 | 100 |  | 27.6 | 7853.982 | 285.7 | 371.2 | 36.4 | 131.9 | 531
24603 - FLORA PPTO C | 550118 | 912 | Autocompactante | Concreto | Muros T3, piso 26, ejes 4 -8, 6-2 | 2026-02-04 | 2026-02-12 | 2026-03-04 | 2026-03-04 | 2-Cónica y dividida | 28 | 101 |  | 27.6 | 8011.847 | 284.8 | 362 | 35.5 | 128.6 | 531
24603 - FLORA PPTO C | 550118 | 911 | Plástico | Concreto | Viga anden ejes 1-4, H-K, plátaforma 1 | 2026-02-04 | 2026-02-12 | 2026-03-04 | 2026-03-04 | 2-Cónica y dividida | 28 | 100 |  | 20.7 | 7853.982 | 226.8 | 294.7 | 28.9 | 139.6 | 531
24603 - FLORA PPTO C | 550118 | 911 | Plástico | Concreto | Viga anden ejes 1-4, H-K, plátaforma 1 | 2026-02-04 | 2026-02-12 | 2026-03-04 | 2026-03-04 | 2-Cónica y dividida | 28 | 101 |  | 20.7 | 8011.847 | 224.8 | 286.5 | 28.1 | 135.7 | 531
24603 - FLORA PPTO C | 550118 | 911 | Plástico | Concreto | Viga anden ejes 1-4, H-K, plátaforma 1 | 2026-02-04 | 2026-02-12 | 2026-03-04 | 2026-03-04 | 2-Cónica y dividida | 28 | 100 |  | 20.7 | 7853.982 | 227.9 | 295.7 | 29 | 140.1 | 531
24603 - FLORA PPTO C | 555453 | M-44 | No especificado | Mortero | Mortero Piso 11 T4 | 2026-02-09 | 2026-02-12 | 2026-03-09 | 2026-03-10 | 2-Cónica y dividida | 28 | 76 |  | 10 | 4536.46 | 73.7 | 165.2 | 16.2 | 162 | 538
24603 - FLORA PPTO C | 555453 | M-44 | No especificado | Mortero | Mortero Piso 11 T4 | 2026-02-09 | 2026-02-12 | 2026-03-09 | 2026-03-10 | 2-Cónica y dividida | 28 | 75 |  | 10 | 4417.865 | 71.9 | 166.2 | 16.3 | 163 | 538
24603 - FLORA PPTO C | 555453 | M-44 | No especificado | Mortero | Mortero Piso 11 T4 | 2026-02-09 | 2026-02-12 | 2026-03-09 | 2026-03-10 | 2-Cónica y dividida | 28 | 76 |  | 10 | 4536.46 | 72.4 | 163.2 | 16 | 160 | 538
24603 - FLORA PPTO C | 555453 | M-44 | No especificado | Mortero | Mortero Piso 11 T4 | 2026-02-09 | 2026-02-12 | 2026-02-23 | 2026-02-24 | 2-Cónica y dividida | 14 | 75 |  | 10 | 4417.865 | 64.1 | 147.9 | 14.5 | 145 | 517
24603 - FLORA PPTO C | 555453 | M-44 | No especificado | Mortero | Mortero Piso 11 T4 | 2026-02-09 | 2026-02-12 | 2026-02-16 | 2026-02-18 | 2-Cónica y dividida | 7 | 76 |  | 10 | 4536.46 | 57.7 | 129.5 | 12.7 | 127 | 510
24603 - FLORA PPTO C | 555453 | G-44 | No especificado | Grouting | Grouting Piso 11 T4 | 2026-02-09 | 2026-02-12 | 2026-03-09 | 2026-03-10 | 5-Fractura extremos | 28 | 100 |  | 10 | 7853.982 | 132.7 | 172.3 | 16.9 | 169 | 538
24603 - FLORA PPTO C | 555453 | G-44 | No especificado | Grouting | Grouting Piso 11 T4 | 2026-02-09 | 2026-02-12 | 2026-03-09 | 2026-03-10 | 5-Fractura extremos | 28 | 101 |  | 10 | 8011.847 | 129 | 164.2 | 16.1 | 161 | 538
24603 - FLORA PPTO C | 555453 | G-44 | No especificado | Grouting | Grouting Piso 11 T4 | 2026-02-09 | 2026-02-12 | 2026-03-09 | 2026-03-10 | 5-Fractura extremos | 28 | 100 |  | 10 | 7853.982 | 132.5 | 172.3 | 16.9 | 169 | 538
24603 - FLORA PPTO C | 555453 | G-44 | No especificado | Grouting | Grouting Piso 11 T4 | 2026-02-09 | 2026-02-12 | 2026-02-23 | 2026-02-24 | 5-Fractura extremos | 14 | 101 |  | 10 | 8011.847 | 120.1 | 153 | 15 | 150 | 517
24603 - FLORA PPTO C | 555453 | G-44 | No especificado | Grouting | Grouting Piso 11 T4 | 2026-02-09 | 2026-02-12 | 2026-02-16 | 2026-02-18 | 5-Fractura extremos | 7 | 100 |  | 10 | 7853.982 | 109.4 | 141.7 | 13.9 | 139 | 510
24603 - FLORA PPTO C | 555453 | M-43 | No especificado | Mortero | Mortero Piso 11 T4 | 2026-02-07 | 2026-02-12 | 2026-03-07 | 2026-03-09 | 2-Cónica y dividida | 28 | 76 |  | 10 | 4536.46 | 79.5 | 178.5 | 17.5 | 175 | 537
24603 - FLORA PPTO C | 555453 | M-43 | No especificado | Mortero | Mortero Piso 11 T4 | 2026-02-07 | 2026-02-12 | 2026-03-07 | 2026-03-09 | 2-Cónica y dividida | 28 | 75 |  | 10 | 4417.865 | 75.3 | 173.4 | 17 | 170 | 537
24603 - FLORA PPTO C | 555453 | M-43 | No especificado | Mortero | Mortero Piso 11 T4 | 2026-02-07 | 2026-02-12 | 2026-03-07 | 2026-03-09 | 2-Cónica y dividida | 28 | 76 |  | 10 | 4536.46 | 77.6 | 174.4 | 17.1 | 171 | 537
24603 - FLORA PPTO C | 555453 | M-43 | No especificado | Mortero | Mortero Piso 11 T4 | 2026-02-07 | 2026-02-12 | 2026-02-21 | 2026-02-24 | 2-Cónica y dividida | 14 | 75 |  | 10 | 4417.865 | 66.9 | 154 | 15.1 | 151 | 516
24603 - FLORA PPTO C | 555453 | M-43 | No especificado | Mortero | Mortero Piso 11 T4 | 2026-02-07 | 2026-02-12 | 2026-02-14 | 2026-02-17 | 2-Cónica y dividida | 7 | 76 |  | 10 | 4536.46 | 51.9 | 116.2 | 11.4 | 114 | 509
24603 - FLORA PPTO C | 555453 | G-43 | No especificado | Grouting | Grouting Piso 11 T4 | 2026-02-07 | 2026-02-12 | 2026-03-07 | 2026-03-09 | 2-Cónica y dividida | 28 | 100 |  | 10 | 7853.982 | 129.1 | 167.2 | 16.4 | 164 | 537
24603 - FLORA PPTO C | 555453 | G-43 | No especificado | Grouting | Grouting Piso 11 T4 | 2026-02-07 | 2026-02-12 | 2026-03-07 | 2026-03-09 | 2-Cónica y dividida | 28 | 101 |  | 10 | 8011.847 | 127.7 | 162.1 | 15.9 | 159 | 537
24603 - FLORA PPTO C | 555453 | G-43 | No especificado | Grouting | Grouting Piso 11 T4 | 2026-02-07 | 2026-02-12 | 2026-03-07 | 2026-03-09 | 2-Cónica y dividida | 28 | 100 |  | 10 | 7853.982 | 129.1 | 167.2 | 16.4 | 164 | 537
24603 - FLORA PPTO C | 555453 | G-43 | No especificado | Grouting | Grouting Piso 11 T4 | 2026-02-07 | 2026-02-12 | 2026-02-21 | 2026-02-24 | 2-Cónica y dividida | 14 | 101 |  | 10 | 8011.847 | 115.2 | 146.8 | 14.4 | 144 | 516
24603 - FLORA PPTO C | 555453 | G-43 | No especificado | Grouting | Grouting Piso 11 T4 | 2026-02-07 | 2026-02-12 | 2026-02-14 | 2026-02-17 | 2-Cónica y dividida | 7 | 100 |  | 10 | 7853.982 | 104.8 | 135.6 | 13.3 | 133 | 509
24603 - FLORA PPTO C | 555454 | M-46 | No especificado | Mortero | Mortero Piso 12, T3 | 2026-02-11 | 2026-02-12 | 2026-03-11 | 2026-03-12 | 2-Cónica y dividida | 28 | 76 |  | 10 | 4536.46 | 73 | 164.2 | 16.1 | 161 | 539
24603 - FLORA PPTO C | 555454 | M-46 | No especificado | Mortero | Mortero Piso 12, T3 | 2026-02-11 | 2026-02-12 | 2026-03-11 | 2026-03-12 | 2-Cónica y dividida | 28 | 75 |  | 10 | 4417.865 | 73.6 | 170.3 | 16.7 | 167 | 539
24603 - FLORA PPTO C | 555454 | M-46 | No especificado | Mortero | Mortero Piso 12, T3 | 2026-02-11 | 2026-02-12 | 2026-03-11 | 2026-03-12 | 2-Cónica y dividida | 28 | 76 |  | 10 | 4536.46 | 74 | 166.2 | 16.3 | 163 | 539
24603 - FLORA PPTO C | 555454 | M-46 | No especificado | Mortero | Mortero Piso 12, T3 | 2026-02-11 | 2026-02-12 | 2026-02-25 | 2026-02-26 | 2-Cónica y dividida | 14 | 75 |  | 10 | 4417.865 | 64.1 | 147.9 | 14.5 | 145 | 521
24603 - FLORA PPTO C | 555454 | M-46 | No especificado | Mortero | Mortero Piso 12, T3 | 2026-02-11 | 2026-02-12 | 2026-02-18 | 2026-02-20 | 2-Cónica y dividida | 7 | 76 |  | 10 | 4536.46 | 57.7 | 129.5 | 12.7 | 127 | 514
24603 - FLORA PPTO C | 555454 | G-46 | No especificado | Grouting | Grouting Piso 12, T3 | 2026-02-11 | 2026-02-12 | 2026-03-11 | 2026-03-12 | 2-Cónica y dividida | 28 | 100 |  | 10 | 7853.982 | 120.9 | 157 | 15.4 | 154 | 539
24603 - FLORA PPTO C | 555454 | G-46 | No especificado | Grouting | Grouting Piso 12, T3 | 2026-02-11 | 2026-02-12 | 2026-03-11 | 2026-03-12 | 2-Cónica y dividida | 28 | 101 |  | 10 | 8011.847 | 123.1 | 157 | 15.4 | 154 | 539
24603 - FLORA PPTO C | 555454 | G-46 | No especificado | Grouting | Grouting Piso 12, T3 | 2026-02-11 | 2026-02-12 | 2026-03-11 | 2026-03-12 | 2-Cónica y dividida | 28 | 100 |  | 10 | 7853.982 | 122.3 | 159.1 | 15.6 | 156 | 539
24603 - FLORA PPTO C | 555454 | G-46 | No especificado | Grouting | Grouting Piso 12, T3 | 2026-02-11 | 2026-02-12 | 2026-02-25 | 2026-02-26 | 2-Cónica y dividida | 14 | 101 |  | 10 | 8011.847 | 101.2 | 128.5 | 12.6 | 126 | 521
24603 - FLORA PPTO C | 555454 | G-46 | No especificado | Grouting | Grouting Piso 12, T3 | 2026-02-11 | 2026-02-12 | 2026-02-18 | 2026-02-20 | 2-Cónica y dividida | 7 | 100 |  | 10 | 7853.982 | 90.7 | 117.3 | 11.5 | 115 | 514
24603 - FLORA PPTO C | 555454 | M-45 | No especificado | Mortero | Mortero Piso 12, T3 | 2026-02-10 | 2026-02-12 | 2026-03-10 | 2026-03-10 | 2-Cónica y dividida | 28 | 76 |  | 10 | 4536.46 | 68.8 | 155 | 15.2 | 152 | 538
24603 - FLORA PPTO C | 555454 | M-45 | No especificado | Mortero | Mortero Piso 12, T3 | 2026-02-10 | 2026-02-12 | 2026-03-10 | 2026-03-10 | 2-Cónica y dividida | 28 | 75 |  | 10 | 4417.865 | 67.9 | 157 | 15.4 | 154 | 538
24603 - FLORA PPTO C | 555454 | M-45 | No especificado | Mortero | Mortero Piso 12, T3 | 2026-02-10 | 2026-02-12 | 2026-03-10 | 2026-03-10 | 2-Cónica y dividida | 28 | 76 |  | 10 | 4536.46 | 68.7 | 154 | 15.1 | 151 | 538
24603 - FLORA PPTO C | 555454 | M-45 | No especificado | Mortero | Mortero Piso 12, T3 | 2026-02-10 | 2026-02-12 | 2026-02-24 | 2026-02-25 | 2-Cónica y dividida | 14 | 75 |  | 10 | 4417.865 | 58.9 | 135.6 | 13.3 | 133 | 518
24603 - FLORA PPTO C | 555454 | M-45 | No especificado | Mortero | Mortero Piso 12, T3 | 2026-02-10 | 2026-02-12 | 2026-02-17 | 2026-02-19 | 2-Cónica y dividida | 7 | 76 |  | 10 | 4536.46 | 52.7 | 118.3 | 11.6 | 116 | 513
24603 - FLORA PPTO C | 555454 | G-45 | No especificado | Grouting | Grouting Piso 12, T3 | 2026-02-10 | 2026-02-12 | 2026-03-10 | 2026-03-10 | 2-Cónica y dividida | 28 | 100 |  | 10 | 7853.982 | 125.3 | 163.2 | 16 | 160 | 538
24603 - FLORA PPTO C | 555454 | G-45 | No especificado | Grouting | Grouting Piso 12, T3 | 2026-02-10 | 2026-02-12 | 2026-03-10 | 2026-03-10 | 2-Cónica y dividida | 28 | 101 |  | 10 | 8011.847 | 126 | 160.1 | 15.7 | 157 | 538
24603 - FLORA PPTO C | 555454 | G-45 | No especificado | Grouting | Grouting Piso 12, T3 | 2026-02-10 | 2026-02-12 | 2026-03-10 | 2026-03-10 | 2-Cónica y dividida | 28 | 100 |  | 10 | 7853.982 | 125.8 | 163.2 | 16 | 160 | 538
24603 - FLORA PPTO C | 555454 | G-45 | No especificado | Grouting | Grouting Piso 12, T3 | 2026-02-10 | 2026-02-12 | 2026-02-24 | 2026-02-25 | 2-Cónica y dividida | 14 | 101 |  | 10 | 8011.847 | 114.6 | 145.8 | 14.3 | 143 | 518
24603 - FLORA PPTO C | 555454 | G-45 | No especificado | Grouting | Grouting Piso 12, T3 | 2026-02-10 | 2026-02-12 | 2026-02-17 | 2026-02-19 | 2-Cónica y dividida | 7 | 100 |  | 10 | 7853.982 | 103.8 | 134.6 | 13.2 | 132 | 513
24603 - FLORA PPTO C | 555452 | M-42 | No especificado | Mortero | Mortero Piso 11 T3 | 2026-02-06 | 2026-02-12 | 2026-03-06 | 2026-03-06 | 2-Cónica y dividida | 28 | 76 |  | 10 | 4536.46 | 73.8 | 166.2 | 16.3 | 163 | 533
24603 - FLORA PPTO C | 555452 | M-42 | No especificado | Mortero | Mortero Piso 11 T3 | 2026-02-06 | 2026-02-12 | 2026-03-06 | 2026-03-06 | 2-Cónica y dividida | 28 | 75 |  | 10 | 4417.865 | 73 | 168.3 | 16.5 | 165 | 533
24603 - FLORA PPTO C | 555452 | M-42 | No especificado | Mortero | Mortero Piso 11 T3 | 2026-02-06 | 2026-02-12 | 2026-03-06 | 2026-03-06 | 2-Cónica y dividida | 28 | 76 |  | 10 | 4536.46 | 73.4 | 165.2 | 16.2 | 162 | 533
24603 - FLORA PPTO C | 555452 | M-42 | No especificado | Mortero | Mortero Piso 11 T3 | 2026-02-06 | 2026-02-12 | 2026-02-20 | 2026-02-24 | 2-Cónica y dividida | 14 | 75 |  | 10 | 4417.865 | 52.3 | 120.3 | 11.8 | 118 | 516
24603 - FLORA PPTO C | 555452 | M-42 | No especificado | Mortero | Mortero Piso 11 T3 | 2026-02-06 | 2026-02-12 | 2026-02-13 | 2026-02-16 | 2-Cónica y dividida | 7 | 76 |  | 10 | 4536.46 | 64.6 | 144.8 | 14.2 | 142 | 506
24603 - FLORA PPTO C | 555452 | G-42 | No especificado | Grouting | Grouting Piso 11 T3 | 2026-02-06 | 2026-02-12 | 2026-03-06 | 2026-03-06 | 2-Cónica y dividida | 28 | 100 |  | 10 | 7853.982 | 120.7 | 157 | 15.4 | 154 | 533
24603 - FLORA PPTO C | 555452 | G-42 | No especificado | Grouting | Grouting Piso 11 T3 | 2026-02-06 | 2026-02-12 | 2026-03-06 | 2026-03-06 | 2-Cónica y dividida | 28 | 101 |  | 10 | 8011.847 | 119.6 | 151.9 | 14.9 | 149 | 533
24603 - FLORA PPTO C | 555452 | G-42 | No especificado | Grouting | Grouting Piso 11 T3 | 2026-02-06 | 2026-02-12 | 2026-03-06 | 2026-03-06 | 2-Cónica y dividida | 28 | 100 |  | 10 | 7853.982 | 121.1 | 157 | 15.4 | 154 | 533
24603 - FLORA PPTO C | 555452 | G-42 | No especificado | Grouting | Grouting Piso 11 T3 | 2026-02-06 | 2026-02-12 | 2026-02-20 | 2026-02-24 | 2-Cónica y dividida | 14 | 101 |  | 10 | 8011.847 | 92.8 | 118.3 | 11.6 | 116 | 516
24603 - FLORA PPTO C | 555452 | G-42 | No especificado | Grouting | Grouting Piso 11 T3 | 2026-02-06 | 2026-02-12 | 2026-02-13 | 2026-02-16 | 5-Fractura extremos | 7 | 100 |  | 10 | 7853.982 | 102.6 | 133.6 | 13.1 | 131 | 506
24603 - FLORA PPTO C | 555452 | M-41 | No especificado | Mortero | Mortero Piso 11 T3 | 2026-02-05 | 2026-02-12 | 2026-03-05 | 2026-03-05 | 2-Cónica y dividida | 28 | 76 |  | 10 | 4536.46 | 75.2 | 169.3 | 16.6 | 166 | 532
24603 - FLORA PPTO C | 555452 | M-41 | No especificado | Mortero | Mortero Piso 11 T3 | 2026-02-05 | 2026-02-12 | 2026-03-05 | 2026-03-05 | 2-Cónica y dividida | 28 | 75 |  | 10 | 4417.865 | 77.1 | 178.5 | 17.5 | 175 | 532
24603 - FLORA PPTO C | 555452 | M-41 | No especificado | Mortero | Mortero Piso 11 T3 | 2026-02-05 | 2026-02-12 | 2026-03-05 | 2026-03-05 | 2-Cónica y dividida | 28 | 76 |  | 10 | 4536.46 | 74.6 | 167.2 | 16.4 | 164 | 532
24603 - FLORA PPTO C | 555452 | M-41 | No especificado | Mortero | Mortero Piso 11 T3 | 2026-02-05 | 2026-02-12 | 2026-02-19 | 2026-02-20 | 2-Cónica y dividida | 14 | 75 |  | 10 | 4417.865 | 63.2 | 145.8 | 14.3 | 143 | 514
24603 - FLORA PPTO C | 555452 | M-41 | No especificado | Mortero | Mortero Piso 11 T3 | 2026-02-05 | 2026-02-12 | 2026-02-12 | 2026-02-13 | 2-Cónica y dividida | 7 | 76 |  | 10 | 4536.46 | 56.9 | 127.5 | 12.5 | 125 | 505
24603 - FLORA PPTO C | 555452 | G-41 | No especificado | Grouting | Grouting Piso 11 T3 | 2026-02-05 | 2026-02-12 | 2026-03-05 | 2026-03-05 | 2-Cónica y dividida | 28 | 100 |  | 10 | 7853.982 | 120.3 | 156 | 15.3 | 153 | 532
24603 - FLORA PPTO C | 555452 | G-41 | No especificado | Grouting | Grouting Piso 11 T3 | 2026-02-05 | 2026-02-12 | 2026-03-05 | 2026-03-05 | 2-Cónica y dividida | 28 | 101 |  | 10 | 8011.847 | 121.2 | 154 | 15.1 | 151 | 532
24603 - FLORA PPTO C | 555452 | G-41 | No especificado | Grouting | Grouting Piso 11 T3 | 2026-02-05 | 2026-02-12 | 2026-03-05 | 2026-03-05 | 2-Cónica y dividida | 28 | 100 |  | 10 | 7853.982 | 122.3 | 159.1 | 15.6 | 156 | 532
24603 - FLORA PPTO C | 555452 | G-41 | No especificado | Grouting | Grouting Piso 11 T3 | 2026-02-05 | 2026-02-12 | 2026-02-19 | 2026-02-20 | 2-Cónica y dividida | 14 | 101 |  | 10 | 8011.847 | 110.8 | 140.7 | 13.8 | 138 | 514
24603 - FLORA PPTO C | 555452 | G-41 | No especificado | Grouting | Grouting Piso 11 T3 | 2026-02-05 | 2026-02-12 | 2026-02-12 | 2026-02-13 | 2-Cónica y dividida | 7 | 100 |  | 10 | 7853.982 | 100.3 | 130.5 | 12.8 | 128 | 505
24603 - FLORA PPTO C | 555451 | G-40 | No especificado | Grouting | Grouting Piso 10 T 4 | 2026-02-04 | 2026-02-12 | 2026-03-04 | 2026-03-04 | 2-Cónica y dividida | 28 | 101 |  | 10 | 8011.847 | 136.3 | 173.4 | 17 | 170 | 531
24603 - FLORA PPTO C | 555451 | G-40 | No especificado | Grouting | Grouting Piso 10 T 4 | 2026-02-04 | 2026-02-12 | 2026-03-04 | 2026-03-04 | 2-Cónica y dividida | 28 | 101 |  | 10 | 8011.847 | 133.6 | 170.3 | 16.7 | 167 | 531
24603 - FLORA PPTO C | 555451 | G-40 | No especificado | Grouting | Grouting Piso 10 T 4 | 2026-02-04 | 2026-02-12 | 2026-03-04 | 2026-03-04 | 2-Cónica y dividida | 28 | 101 |  | 10 | 8011.847 | 135 | 172.3 | 16.9 | 169 | 531
24603 - FLORA PPTO C | 555451 | G-40 | No especificado | Grouting | Grouting Piso 10 T 4 | 2026-02-04 | 2026-02-12 | 2026-02-18 | 2026-02-19 | 2-Cónica y dividida | 14 | 101 |  | 10 | 8011.847 | 112.3 | 142.8 | 14 | 140 | 513
24603 - FLORA PPTO C | 555451 | G-40 | No especificado | Grouting | Grouting Piso 10 T 4 | 2026-02-04 | 2026-02-12 | 2026-02-12 | 2026-02-13 | 2-Cónica y dividida | 8 | 101 |  | 10 | 8011.847 | 100.2 | 127.5 | 12.5 | 125 | 505
24603 - FLORA PPTO C | 555451 | M-40 | No especificado | Mortero | Mortero Piso 10 T4 | 2026-02-04 | 2026-02-12 | 2026-03-04 | 2026-03-04 | 2-Cónica y dividida | 28 | 76 |  | 10 | 4536.46 | 77.3 | 173.4 | 17 | 170 | 531
24603 - FLORA PPTO C | 555451 | M-40 | No especificado | Mortero | Mortero Piso 10 T4 | 2026-02-04 | 2026-02-12 | 2026-03-04 | 2026-03-04 | 2-Cónica y dividida | 28 | 75 |  | 10 | 4417.865 | 77.6 | 179.5 | 17.6 | 176 | 531
24603 - FLORA PPTO C | 555451 | M-40 | No especificado | Mortero | Mortero Piso 10 T4 | 2026-02-04 | 2026-02-12 | 2026-03-04 | 2026-03-04 | 2-Cónica y dividida | 28 | 76 |  | 10 | 4536.46 | 77.1 | 173.4 | 17 | 170 | 531
24603 - FLORA PPTO C | 555451 | M-40 | No especificado | Mortero | Mortero Piso 10 T4 | 2026-02-04 | 2026-02-12 | 2026-02-18 | 2026-02-19 | 2-Cónica y dividida | 14 | 75 |  | 10 | 4417.865 | 64.5 | 148.9 | 14.6 | 146 | 513
24603 - FLORA PPTO C | 555451 | M-40 | No especificado | Mortero | Mortero Piso 10 T4 | 2026-02-04 | 2026-02-12 | 2026-02-12 | 2026-02-13 | 2-Cónica y dividida | 8 | 76 |  | 10 | 4536.46 | 58.4 | 131.5 | 12.9 | 129 | 505
24603 - FLORA PPTO C | 555451 | G-39 | No especificado | Grouting | Grouting Piso 10 T4 | 2026-02-03 | 2026-02-12 | 2026-03-03 | 2026-03-04 | 2-Cónica y dividida | 28 | 100 |  | 10 | 7853.982 | 138.1 | 179.5 | 17.6 | 176 | 529
24603 - FLORA PPTO C | 555451 | G-39 | No especificado | Grouting | Grouting Piso 10 T4 | 2026-02-03 | 2026-02-12 | 2026-03-03 | 2026-03-04 | 2-Cónica y dividida | 28 | 100 |  | 10 | 7853.982 | 139.5 | 181.5 | 17.8 | 178 | 529
24603 - FLORA PPTO C | 555451 | G-39 | No especificado | Grouting | Grouting Piso 10 T4 | 2026-02-03 | 2026-02-12 | 2026-03-03 | 2026-03-04 | 2-Cónica y dividida | 28 | 100 |  | 10 | 7853.982 | 138 | 179.5 | 17.6 | 176 | 529
24603 - FLORA PPTO C | 555451 | G-39 | No especificado | Grouting | Grouting Piso 10 T4 | 2026-02-03 | 2026-02-12 | 2026-02-17 | 2026-02-18 | 2-Cónica y dividida | 14 | 100 |  | 10 | 7853.982 | 124.9 | 162.1 | 15.9 | 159 | 510
24603 - FLORA PPTO C | 555451 | G-39 | No especificado | Grouting | Grouting Piso 10 T4 | 2026-02-03 | 2026-02-12 | 2026-02-12 | 2026-02-13 | 2-Cónica y dividida | 9 | 100 |  | 10 | 7853.982 | 114.8 | 148.9 | 14.6 | 146 | 505
24603 - FLORA PPTO C | 555451 | M-39 | No especificado | Mortero | Mortero piso 10 T4 | 2026-02-03 | 2026-02-12 | 2026-03-03 | 2026-03-04 | 2-Cónica y dividida | 28 | 76 |  | 10 | 4536.46 | 75.9 | 170.3 | 16.7 | 167 | 529
24603 - FLORA PPTO C | 555451 | M-39 | No especificado | Mortero | Mortero piso 10 T4 | 2026-02-03 | 2026-02-12 | 2026-03-03 | 2026-03-04 | 2-Cónica y dividida | 28 | 75 |  | 10 | 4417.865 | 72.5 | 167.2 | 16.4 | 164 | 529
24603 - FLORA PPTO C | 555451 | M-39 | No especificado | Mortero | Mortero piso 10 T4 | 2026-02-03 | 2026-02-12 | 2026-03-03 | 2026-03-04 | 2-Cónica y dividida | 28 | 76 |  | 10 | 4536.46 | 74.9 | 168.3 | 16.5 | 165 | 529
24603 - FLORA PPTO C | 555451 | M-39 | No especificado | Mortero | Mortero piso 10 T4 | 2026-02-03 | 2026-02-12 | 2026-02-17 | 2026-02-18 | 2-Cónica y dividida | 14 | 75 |  | 10 | 4417.865 | 67.1 | 155 | 15.2 | 152 | 510
24603 - FLORA PPTO C | 555451 | M-39 | No especificado | Mortero | Mortero piso 10 T4 | 2026-02-03 | 2026-02-12 | 2026-02-12 | 2026-02-13 | 2-Cónica y dividida | 9 | 76 |  | 10 | 4536.46 | 65 | 145.8 | 14.3 | 143 | 505
24603 - FLORA PPTO C | 548569 | 917 | Industrializado | Concreto | Placa torre 3 piso 27, Ejes 8-12 / G-L | 2026-02-06 | 2026-02-07 | 2026-02-20 | 2026-02-20 | 3-Columnar | 14 | 102 |  | 21 | 8171.282 | 231.3 | 288.6 | 28.3 | 134.8 | 515
24603 - FLORA PPTO C | 548569 | 917 | Industrializado | Concreto | Placa torre 3 piso 27, Ejes 8-12 / G-L | 2026-02-06 | 2026-02-07 | 2026-02-13 | 2026-02-16 | 3-Columnar | 7 | 102 |  | 21 | 8171.282 | 203.3 | 253.9 | 24.9 | 118.6 | 508
24603 - FLORA PPTO C | 548569 | 916 | Autocompactado | Concreto | Muros torre 3 piso 26, Ejes 1-4 /A-L | 2026-02-05 | 2026-02-07 | 2026-02-19 | 2026-02-20 | 3-Columnar | 14 | 102 |  | 28 | 8171.282 | 275 | 343.6 | 33.7 | 120.4 | 515
24603 - FLORA PPTO C | 548569 | 916 | Autocompactado | Concreto | Muros torre 3 piso 26, Ejes 1-4 /A-L | 2026-02-05 | 2026-02-07 | 2026-02-12 | 2026-02-20 | 2-Cónica y dividida | 7 | 102 |  | 28 | 8171.282 | 215.4 | 269.2 | 26.4 | 94.3 | 503
24603 - FLORA PPTO C | 548569 | 915 | Industrializado | Concreto | Placa torre 3 piso 27, Ejes 8-12 / F-K | 2026-02-05 | 2026-02-07 | 2026-02-19 | 2026-02-20 | 3-Columnar | 14 | 102 |  | 21 | 8171.282 | 251 | 313.1 | 30.7 | 146.2 | 515
24603 - FLORA PPTO C | 548569 | 915 | Industrializado | Concreto | Placa torre 3 piso 27, Ejes 8-12 / F-K | 2026-02-05 | 2026-02-07 | 2026-02-12 | 2026-02-20 | 3-Columnar | 7 | 102 |  | 21 | 8171.282 | 210.8 | 263.1 | 25.8 | 122.9 | 503
24603 - FLORA PPTO C | 548569 | 914 | Autocompactado | Concreto | Pilote 31 torre 2 | 2026-02-05 | 2026-02-07 | 2026-02-19 | 2026-02-20 | 3-Columnar | 14 | 102 |  | 31 | 8171.282 | 228 | 284.5 | 27.9 | 90 | 515
24603 - FLORA PPTO C | 548569 | 914 | Autocompactado | Concreto | Pilote 31 torre 2 | 2026-02-05 | 2026-02-07 | 2026-02-12 | 2026-02-20 | 4-Transversal | 7 | 102 |  | 31 | 8171.282 | 208.4 | 260 | 25.5 | 82.3 | 503
24603 - FLORA PPTO C | 548569 | 913 | Industrializado | Concreto | Placa torre 3 piso 27, Ejes 8-12 / A-F | 2026-02-04 | 2026-02-07 | 2026-02-18 | 2026-02-18 | 3-Columnar | 14 | 102 |  | 21 | 8171.282 | 223.3 | 278.4 | 27.3 | 130 | 512
24603 - FLORA PPTO C | 548569 | 913 | Industrializado | Concreto | Placa torre 3 piso 27, Ejes 8-12 / A-F | 2026-02-04 | 2026-02-07 | 2026-02-11 | 2026-02-20 | 2-Cónica y dividida | 7 | 102 |  | 21 | 8171.282 | 208.5 | 260 | 25.5 | 121.4 | 503
24603 - FLORA PPTO C | 548568 | 912 | Autocompactado | Concreto | Muros torre 3 piso 26, Ejes 4-8 / G-L | 2026-02-04 | 2026-02-05 | 2026-02-18 | 2026-02-18 | 3-Columnar | 14 | 102 |  | 28 | 8171.282 | 236.9 | 295.7 | 29 | 103.6 | 512
24603 - FLORA PPTO C | 548568 | 912 | Autocompactado | Concreto | Muros torre 3 piso 26, Ejes 4-8 / G-L | 2026-02-04 | 2026-02-05 | 2026-02-11 | 2026-02-11 | 3-Columnar | 7 | 102 |  | 28 | 8171.282 | 214.9 | 268.2 | 26.3 | 93.9 | 501
24603 - FLORA PPTO C | 548568 | 911 | Plástico | Concreto | Vigas andén, Ejes 1-4 / H-K, Plataforma 1 | 2026-02-04 | 2026-02-05 | 2026-02-18 | 2026-02-18 | 3-Columnar | 14 | 102 |  | 21 | 8171.282 | 196 | 244.7 | 24 | 114.3 | 512
24603 - FLORA PPTO C | 548568 | 911 | Plástico | Concreto | Vigas andén, Ejes 1-4 / H-K, Plataforma 1 | 2026-02-04 | 2026-02-05 | 2026-02-11 | 2026-02-11 | 2-Cónica y dividida | 7 | 102 |  | 21 | 8171.282 | 175 | 218.2 | 21.4 | 101.9 | 501
24603 - FLORA PPTO C | 548568 | 910 | Plástico | Concreto | Vigas cimentación torre 2, Ejes 9-11 / A-L | 2026-02-03 | 2026-02-05 | 2026-02-17 | 2026-02-18 | 3-Columnar | 14 | 102 |  | 31.5 | 8171.282 | 320.6 | 399.7 | 39.2 | 124.4 | 511
24603 - FLORA PPTO C | 548568 | 910 | Plástico | Concreto | Vigas cimentación torre 2, Ejes 9-11 / A-L | 2026-02-03 | 2026-02-05 | 2026-02-10 | 2026-02-11 | 2-Cónica y dividida | 7 | 102 |  | 31.5 | 8171.282 | 271.9 | 339.6 | 33.3 | 105.7 | 501
24603 - FLORA PPTO C | 548568 | 909 | Industrializado | Concreto | Placa torre 4 piso 27, Ejes 1-5 / G-L | 2026-02-03 | 2026-02-05 | 2026-02-17 | 2026-02-18 | 3-Columnar | 14 | 102 |  | 21 | 8171.282 | 306.8 | 382.4 | 37.5 | 178.6 | 511
24603 - FLORA PPTO C | 548568 | 909 | Industrializado | Concreto | Placa torre 4 piso 27, Ejes 1-5 / G-L | 2026-02-03 | 2026-02-05 | 2026-02-10 | 2026-02-11 | 3-Columnar | 7 | 102 |  | 21 | 8171.282 | 255.8 | 319.2 | 31.3 | 149 | 501
24603 - FLORA PPTO C | 548568 | 908 | Autocompactado | Concreto | Muros torre 3 piso 26, Ejes 4-8 / A-F | 2026-02-03 | 2026-02-05 | 2026-02-17 | 2026-02-18 | 4-Transversal | 14 | 102 |  | 28 | 8171.282 | 238.5 | 297.8 | 29.2 | 104.3 | 511
24603 - FLORA PPTO C | 548568 | 908 | Autocompactado | Concreto | Muros torre 3 piso 26, Ejes 4-8 / A-F | 2026-02-03 | 2026-02-05 | 2026-02-10 | 2026-02-11 | 2-Cónica y dividida | 7 | 102 |  | 28 | 8171.282 | 195.7 | 243.7 | 23.9 | 85.4 | 501
24603 - FLORA PPTO C | 550117 | 910 | Ptico | Concreto | Vigas cimentación ejes 9 - 11 / A - L T2 | 2026-02-03 | 2026-02-05 | 2026-03-03 | 2026-03-04 | 5-Fractura extremos | 28 | 101 |  | 31 | 8011.847 | 366.3 | 466 | 45.7 | 147.4 | 529
24603 - FLORA PPTO C | 550117 | 910 | Ptico | Concreto | Vigas cimentación ejes 9 - 11 / A - L T2 | 2026-02-03 | 2026-02-05 | 2026-03-03 | 2026-03-04 | 5-Fractura extremos | 28 | 100 |  | 31 | 7853.982 | 370.2 | 480.3 | 47.1 | 151.9 | 529
24603 - FLORA PPTO C | 550117 | 910 | Ptico | Concreto | Vigas cimentación ejes 9 - 11 / A - L T2 | 2026-02-03 | 2026-02-05 | 2026-03-03 | 2026-03-04 | 5-Fractura extremos | 28 | 101 |  | 31 | 8011.847 | 369.3 | 470.1 | 46.1 | 148.7 | 529
24603 - FLORA PPTO C | 550117 | 909 | IM | Concreto | Placa T4 , piso 27 ejes 1 , 5 / G - L | 2026-02-03 | 2026-02-05 | 2026-03-03 | 2026-03-04 | 2-Cónica y dividida | 28 | 100 |  | 20.7 | 7853.982 | 330.6 | 429.3 | 42.1 | 203.4 | 529
24603 - FLORA PPTO C | 550117 | 909 | IM | Concreto | Placa T4 , piso 27 ejes 1 , 5 / G - L | 2026-02-03 | 2026-02-05 | 2026-03-03 | 2026-03-04 | 2-Cónica y dividida | 28 | 101 |  | 20.7 | 8011.847 | 335.7 | 427.3 | 41.9 | 202.4 | 529
24603 - FLORA PPTO C | 550117 | 909 | IM | Concreto | Placa T4 , piso 27 ejes 1 , 5 / G - L | 2026-02-03 | 2026-02-05 | 2026-03-03 | 2026-03-04 | 2-Cónica y dividida | 28 | 100 |  | 20.7 | 7853.982 | 332 | 431.3 | 42.3 | 204.3 | 529
24603 - FLORA PPTO C | 550117 | 908 | AU | Concreto | Muros T3 , piso 26 ejes 4 , 8 / A - F | 2026-02-03 | 2026-02-05 | 2026-03-03 | 2026-03-04 | 2-Cónica y dividida | 28 | 101 |  | 27.6 | 8011.847 | 285.3 | 363 | 35.6 | 129 | 529
24603 - FLORA PPTO C | 550117 | 908 | AU | Concreto | Muros T3 , piso 26 ejes 4 , 8 / A - F | 2026-02-03 | 2026-02-05 | 2026-03-03 | 2026-03-04 | 2-Cónica y dividida | 28 | 100 |  | 27.6 | 7853.982 | 289.3 | 375.3 | 36.8 | 133.3 | 529
24603 - FLORA PPTO C | 550117 | 908 | AU | Concreto | Muros T3 , piso 26 ejes 4 , 8 / A - F | 2026-02-03 | 2026-02-05 | 2026-03-03 | 2026-03-04 | 2-Cónica y dividida | 28 | 101 |  | 27.6 | 8011.847 | 286.7 | 365.1 | 35.8 | 129.7 | 529
24603 - FLORA PPTO C | 550117 | 907 | Ptico | Concreto | Vigas cimentación ejes 9 - 11 / A - L , T2 | 2026-02-03 | 2026-02-05 | 2026-03-03 | 2026-03-04 | 2-Cónica y dividida | 28 | 100 |  | 31 | 7853.982 | 339.5 | 440.5 | 43.2 | 139.4 | 529
24603 - FLORA PPTO C | 550117 | 907 | Ptico | Concreto | Vigas cimentación ejes 9 - 11 / A - L , T2 | 2026-02-03 | 2026-02-05 | 2026-03-03 | 2026-03-04 | 2-Cónica y dividida | 28 | 101 |  | 31 | 8011.847 | 342.3 | 435.4 | 42.7 | 137.7 | 529
24603 - FLORA PPTO C | 550117 | 907 | Ptico | Concreto | Vigas cimentación ejes 9 - 11 / A - L , T2 | 2026-02-03 | 2026-02-05 | 2026-03-03 | 2026-03-04 | 2-Cónica y dividida | 28 | 100 |  | 31 | 7853.982 | 338.7 | 439.5 | 43.1 | 139 | 529
24603 - FLORA PPTO C | 550117 | 906 | Tremie | Concreto | Pilote 3 , T2 | 2026-02-03 | 2026-02-05 | 2026-03-03 | 2026-03-04 | 2-Cónica y dividida | 28 | 101 | Bajo a los 28 días | 31 | 8011.847 | 211.4 | 269.2 | 26.4 | 85.2 | 529
24603 - FLORA PPTO C | 550117 | 906 | Tremie | Concreto | Pilote 3 , T2 | 2026-02-03 | 2026-02-05 | 2026-03-03 | 2026-03-04 | 2-Cónica y dividida | 28 | 100 | Bajo a los 28 días | 31 | 7853.982 | 210.8 | 273.3 | 26.8 | 86.5 | 529
24603 - FLORA PPTO C | 550117 | 906 | Tremie | Concreto | Pilote 3 , T2 | 2026-02-03 | 2026-02-05 | 2026-03-03 | 2026-03-04 | 2-Cónica y dividida | 28 | 101 | Bajo a los 28 días | 31 | 8011.847 | 208.8 | 266.1 | 26.1 | 84.2 | 529
24603 - FLORA PPTO C | 550117 | 905 | Ptico | Concreto | Vigas cimentación ejes 9 - 11 / A - L , T2 | 2026-02-03 | 2026-02-05 | 2026-03-03 | 2026-03-04 | 2-Cónica y dividida | 28 | 100 |  | 31 | 7853.982 | 346.3 | 449.7 | 44.1 | 142.3 | 529
24603 - FLORA PPTO C | 550117 | 905 | Ptico | Concreto | Vigas cimentación ejes 9 - 11 / A - L , T2 | 2026-02-03 | 2026-02-05 | 2026-03-03 | 2026-03-04 | 2-Cónica y dividida | 28 | 101 |  | 31 | 8011.847 | 350.9 | 446.6 | 43.8 | 141.3 | 529
24603 - FLORA PPTO C | 550117 | 905 | Ptico | Concreto | Vigas cimentación ejes 9 - 11 / A - L , T2 | 2026-02-03 | 2026-02-05 | 2026-03-03 | 2026-03-04 | 2-Cónica y dividida | 28 | 100 |  | 31 | 7853.982 | 347.5 | 450.7 | 44.2 | 142.6 | 529
24603 - FLORA PPTO C | 550116 | 904 | IM | Concreto | Escaleras T3 . piso 24 al 25 | 2026-02-03 | 2026-02-05 | 2026-03-03 | 2026-03-04 | 5-Fractura extremos | 28 | 100 |  | 20.7 | 7853.982 | 277.6 | 360 | 35.3 | 170.5 | 529
24603 - FLORA PPTO C | 550116 | 904 | IM | Concreto | Escaleras T3 . piso 24 al 25 | 2026-02-03 | 2026-02-05 | 2026-03-03 | 2026-03-04 | 5-Fractura extremos | 28 | 101 |  | 20.7 | 8011.847 | 276.5 | 351.8 | 34.5 | 166.7 | 529
24603 - FLORA PPTO C | 550116 | 904 | IM | Concreto | Escaleras T3 . piso 24 al 25 | 2026-02-03 | 2026-02-05 | 2026-03-03 | 2026-03-04 | 5-Fractura extremos | 28 | 100 |  | 20.7 | 7853.982 | 278.3 | 361 | 35.4 | 171 | 529
24603 - FLORA PPTO C | 550116 | 903 | AU | Concreto | Muros T3 , piso 26 , ejes 8 - 12 / G - L | 2026-02-02 | 2026-02-05 | 2026-03-02 | 2026-03-03 | 2-Cónica y dividida | 28 | 101 |  | 27.6 | 8011.847 | 308.4 | 392.6 | 38.5 | 139.5 | 528
24603 - FLORA PPTO C | 550116 | 903 | AU | Concreto | Muros T3 , piso 26 , ejes 8 - 12 / G - L | 2026-02-02 | 2026-02-05 | 2026-03-02 | 2026-03-03 | 2-Cónica y dividida | 28 | 100 |  | 27.6 | 7853.982 | 303 | 393.6 | 38.6 | 139.9 | 528
24603 - FLORA PPTO C | 550116 | 903 | AU | Concreto | Muros T3 , piso 26 , ejes 8 - 12 / G - L | 2026-02-02 | 2026-02-05 | 2026-03-02 | 2026-03-03 | 2-Cónica y dividida | 28 | 101 |  | 27.6 | 8011.847 | 303.8 | 386.5 | 37.9 | 137.3 | 528
24603 - FLORA PPTO C | 550116 | 902 | IM | Concreto | Placa T4 , piso 27 | 2026-02-02 | 2026-02-05 | 2026-03-02 | 2026-03-03 | 5-Fractura extremos | 28 | 100 |  | 20.7 | 7853.982 | 285.7 | 371.2 | 36.4 | 175.8 | 528
24603 - FLORA PPTO C | 550116 | 902 | IM | Concreto | Placa T4 , piso 27 | 2026-02-02 | 2026-02-05 | 2026-03-02 | 2026-03-03 | 5-Fractura extremos | 28 | 101 |  | 20.7 | 8011.847 | 288.2 | 367.1 | 36 | 173.9 | 528
24603 - FLORA PPTO C | 550116 | 902 | IM | Concreto | Placa T4 , piso 27 | 2026-02-02 | 2026-02-05 | 2026-03-02 | 2026-03-03 | 5-Fractura extremos | 28 | 100 |  | 20.7 | 7853.982 | 289 | 375.3 | 36.8 | 177.8 | 528
24603 - FLORA PPTO C | 550116 | 901 | Tremie | Concreto | Pilote 45 , T2 | 2026-02-02 | 2026-02-05 | 2026-03-02 | 2026-03-03 | 2-Cónica y dividida | 28 | 101 |  | 31 | 8011.847 | 304.4 | 387.5 | 38 | 122.6 | 528
24603 - FLORA PPTO C | 550116 | 901 | Tremie | Concreto | Pilote 45 , T2 | 2026-02-02 | 2026-02-05 | 2026-03-02 | 2026-03-03 | 2-Cónica y dividida | 28 | 100 |  | 31 | 7853.982 | 300.6 | 390.6 | 38.3 | 123.5 | 528
24603 - FLORA PPTO C | 550116 | 901 | Tremie | Concreto | Pilote 45 , T2 | 2026-02-02 | 2026-02-05 | 2026-03-02 | 2026-03-03 | 2-Cónica y dividida | 28 | 101 |  | 31 | 8011.847 | 308.6 | 392.6 | 38.5 | 124.2 | 528
24603 - FLORA PPTO C | 550116 | 900 | AU | Concreto | Muros T3 , piso 26 , ejes 8 - 12 / A - F | 2026-01-31 | 2026-02-05 | 2026-02-28 | 2026-03-02 | 2-Cónica y dividida | 28 | 100 |  | 27.6 | 7853.982 | 279.3 | 363 | 35.6 | 129 | 524
24603 - FLORA PPTO C | 550116 | 900 | AU | Concreto | Muros T3 , piso 26 , ejes 8 - 12 / A - F | 2026-01-31 | 2026-02-05 | 2026-02-28 | 2026-03-02 | 2-Cónica y dividida | 28 | 101 |  | 27.6 | 8011.847 | 281.4 | 357.9 | 35.1 | 127.2 | 524
24603 - FLORA PPTO C | 550116 | 900 | AU | Concreto | Muros T3 , piso 26 , ejes 8 - 12 / A - F | 2026-01-31 | 2026-02-05 | 2026-02-28 | 2026-03-02 | 2-Cónica y dividida | 28 | 100 |  | 27.6 | 7853.982 | 286.1 | 371.2 | 36.4 | 131.9 | 524
24603 - FLORA PPTO C | 550116 | 899 | IM | Concreto | Placa T4 , piso 27 , ejes 5 - 10 / F - L | 2026-01-31 | 2026-02-05 | 2026-02-28 | 2026-03-02 | 5-Fractura extremos | 28 | 101 |  | 20.7 | 8011.847 | 272.2 | 346.7 | 34 | 164.3 | 524
24603 - FLORA PPTO C | 550116 | 899 | IM | Concreto | Placa T4 , piso 27 , ejes 5 - 10 / F - L | 2026-01-31 | 2026-02-05 | 2026-02-28 | 2026-03-02 | 5-Fractura extremos | 28 | 100 |  | 20.7 | 7853.982 | 273 | 354.9 | 34.8 | 168.1 | 524
24603 - FLORA PPTO C | 550116 | 899 | IM | Concreto | Placa T4 , piso 27 , ejes 5 - 10 / F - L | 2026-01-31 | 2026-02-05 | 2026-02-28 | 2026-03-02 | 5-Fractura extremos | 28 | 101 |  | 20.7 | 8011.847 | 270.5 | 344.7 | 33.8 | 163.3 | 524
24603 - FLORA PPTO C | 550116 | 898 | Tremie | Concreto | Pilote 20 , T2 | 2026-01-30 | 2026-02-05 | 2026-02-27 | 2026-02-27 | 2-Cónica y dividida | 28 | 100 |  | 31 | 7853.982 | 384.3 | 498.6 | 48.9 | 157.7 | 523
24603 - FLORA PPTO C | 550116 | 898 | Tremie | Concreto | Pilote 20 , T2 | 2026-01-30 | 2026-02-05 | 2026-02-27 | 2026-02-27 | 2-Cónica y dividida | 28 | 101 |  | 31 | 8011.847 | 387.8 | 493.5 | 48.4 | 156.1 | 523
24603 - FLORA PPTO C | 550116 | 898 | Tremie | Concreto | Pilote 20 , T2 | 2026-01-30 | 2026-02-05 | 2026-02-27 | 2026-02-27 | 2-Cónica y dividida | 28 | 100 |  | 31 | 7853.982 | 384 | 498.6 | 48.9 | 157.7 | 523
24603 - FLORA PPTO C | 550115 | 897 | AU | Concreto | Muros T4 , piso 26 , ejes 1 - 5 / G - L | 2026-01-30 | 2026-02-05 | 2026-02-27 | 2026-02-27 | 2-Cónica y dividida | 28 | 100 |  | 27.6 | 7853.982 | 299.7 | 389.5 | 38.2 | 138.4 | 523
24603 - FLORA PPTO C | 550115 | 897 | AU | Concreto | Muros T4 , piso 26 , ejes 1 - 5 / G - L | 2026-01-30 | 2026-02-05 | 2026-02-27 | 2026-02-27 | 2-Cónica y dividida | 28 | 101 |  | 27.6 | 8011.847 | 305.4 | 388.5 | 38.1 | 138 | 523
24603 - FLORA PPTO C | 550115 | 897 | AU | Concreto | Muros T4 , piso 26 , ejes 1 - 5 / G - L | 2026-01-30 | 2026-02-05 | 2026-02-27 | 2026-02-27 | 2-Cónica y dividida | 28 | 100 |  | 27.6 | 7853.982 | 301.5 | 391.6 | 38.4 | 139.1 | 523
24603 - FLORA PPTO C | 550115 | 896 | IM | Concreto | Placa T4 , piso 27 , ejes 5 - 10 / A - E | 2026-01-30 | 2026-02-05 | 2026-02-27 | 2026-02-27 | 2-Cónica y dividida | 28 | 101 |  | 20.7 | 8011.847 | 309.8 | 394.6 | 38.7 | 187 | 523
24603 - FLORA PPTO C | 550115 | 896 | IM | Concreto | Placa T4 , piso 27 , ejes 5 - 10 / A - E | 2026-01-30 | 2026-02-05 | 2026-02-27 | 2026-02-27 | 2-Cónica y dividida | 28 | 100 |  | 20.7 | 7853.982 | 308.5 | 400.7 | 39.3 | 189.9 | 523
24603 - FLORA PPTO C | 550115 | 896 | IM | Concreto | Placa T4 , piso 27 , ejes 5 - 10 / A - E | 2026-01-30 | 2026-02-05 | 2026-02-27 | 2026-02-27 | 2-Cónica y dividida | 28 | 101 |  | 20.7 | 8011.847 | 305.7 | 389.5 | 38.2 | 184.5 | 523
24603 - FLORA PPTO C | 550115 | 895 | IM | Concreto | Escalera T4 , piso 24 a 25 | 2026-01-30 | 2026-02-05 | 2026-02-27 | 2026-02-27 | 2-Cónica y dividida | 28 | 100 |  | 20.7 | 7853.982 | 227.5 | 295.7 | 29 | 140.1 | 523
24603 - FLORA PPTO C | 550115 | 895 | IM | Concreto | Escalera T4 , piso 24 a 25 | 2026-01-30 | 2026-02-05 | 2026-02-27 | 2026-02-27 | 2-Cónica y dividida | 28 | 101 |  | 20.7 | 8011.847 | 224.8 | 286.5 | 28.1 | 135.7 | 523
24603 - FLORA PPTO C | 550115 | 895 | IM | Concreto | Escalera T4 , piso 24 a 25 | 2026-01-30 | 2026-02-05 | 2026-02-27 | 2026-02-27 | 2-Cónica y dividida | 28 | 100 |  | 20.7 | 7853.982 | 221.9 | 288.6 | 28.3 | 136.7 | 523
24603 - FLORA PPTO C | 550115 | 894 | AU | Concreto | Muros T4 , piso 26 , ejes 1 - 5 / A -F | 2026-01-29 | 2026-02-05 | 2026-02-26 | 2026-02-27 | 2-Cónica y dividida | 28 | 101 |  | 27.6 | 8011.847 | 339.9 | 432.4 | 42.4 | 153.6 | 523
24603 - FLORA PPTO C | 550115 | 894 | AU | Concreto | Muros T4 , piso 26 , ejes 1 - 5 / A -F | 2026-01-29 | 2026-02-05 | 2026-02-26 | 2026-02-27 | 2-Cónica y dividida | 28 | 100 |  | 27.6 | 7853.982 | 335.2 | 435.4 | 42.7 | 154.7 | 523
24603 - FLORA PPTO C | 550115 | 894 | AU | Concreto | Muros T4 , piso 26 , ejes 1 - 5 / A -F | 2026-01-29 | 2026-02-05 | 2026-02-26 | 2026-02-27 | 2-Cónica y dividida | 28 | 101 |  | 27.6 | 8011.847 | 332.6 | 423.2 | 41.5 | 150.4 | 523
24603 - FLORA PPTO C | 550115 | 893 | IM | Concreto | Placa T3 , piso 26 | 2026-01-28 | 2026-02-05 | 2026-02-25 | 2026-02-26 | 5-Fractura extremos | 28 | 100 |  | 20.7 | 7853.982 | 266.8 | 346.7 | 34 | 164.3 | 521
24603 - FLORA PPTO C | 550115 | 893 | IM | Concreto | Placa T3 , piso 26 | 2026-01-28 | 2026-02-05 | 2026-02-25 | 2026-02-26 | 5-Fractura extremos | 28 | 101 |  | 20.7 | 8011.847 | 264.2 | 336.5 | 33 | 159.4 | 521
24603 - FLORA PPTO C | 550115 | 893 | IM | Concreto | Placa T3 , piso 26 | 2026-01-28 | 2026-02-05 | 2026-02-25 | 2026-02-26 | 5-Fractura extremos | 28 | 100 |  | 20.7 | 7853.982 | 262.4 | 340.6 | 33.4 | 161.4 | 521
24603 - FLORA PPTO C | 550115 | 892 | Tremie | Concreto | Pilote # 44 , T2 | 2026-01-28 | 2026-02-05 | 2026-02-25 | 2026-02-26 | 2-Cónica y dividida | 28 | 101 |  | 31 | 8011.847 | 313.9 | 399.7 | 39.2 | 126.5 | 521
24603 - FLORA PPTO C | 550115 | 892 | Tremie | Concreto | Pilote # 44 , T2 | 2026-01-28 | 2026-02-05 | 2026-02-25 | 2026-02-26 | 2-Cónica y dividida | 28 | 100 |  | 31 | 7853.982 | 311.8 | 404.8 | 39.7 | 128.1 | 521
24603 - FLORA PPTO C | 550115 | 892 | Tremie | Concreto | Pilote # 44 , T2 | 2026-01-28 | 2026-02-05 | 2026-02-25 | 2026-02-26 | 2-Cónica y dividida | 28 | 101 |  | 31 | 8011.847 | 309.4 | 393.6 | 38.6 | 124.5 | 521
24603 - FLORA PPTO C | 550115 | 891 | AU | Concreto | Muros T4 , piso 26 , ejes 5 - 10 / G - L | 2026-01-28 | 2026-02-05 | 2026-02-25 | 2026-02-26 | 2-Cónica y dividida | 28 | 100 |  | 27.6 | 7853.982 | 300.5 | 390.6 | 38.3 | 138.8 | 521
24603 - FLORA PPTO C | 550115 | 891 | AU | Concreto | Muros T4 , piso 26 , ejes 5 - 10 / G - L | 2026-01-28 | 2026-02-05 | 2026-02-25 | 2026-02-26 | 2-Cónica y dividida | 28 | 101 |  | 27.6 | 8011.847 | 308.3 | 392.6 | 38.5 | 139.5 | 521
24603 - FLORA PPTO C | 550115 | 891 | AU | Concreto | Muros T4 , piso 26 , ejes 5 - 10 / G - L | 2026-01-28 | 2026-02-05 | 2026-02-25 | 2026-02-26 | 2-Cónica y dividida | 28 | 100 |  | 27.6 | 7853.982 | 306.8 | 398.7 | 39.1 | 141.7 | 521
24603 - FLORA PPTO C | 548567 | 907 | Plástico | Concreto | Vigas cimentación, ejes 9-11 / A-L, T2 | 2026-02-03 | 2026-02-04 | 2026-02-17 | 2026-02-18 | 4-Transversal | 14 | 102 |  | 31 | 8171.282 | 280.6 | 349.8 | 34.3 | 110.6 | 511
24603 - FLORA PPTO C | 548567 | 907 | Plástico | Concreto | Vigas cimentación, ejes 9-11 / A-L, T2 | 2026-02-03 | 2026-02-04 | 2026-02-10 | 2026-02-11 | 3-Columnar | 7 | 102 |  | 31 | 8171.282 | 247.3 | 309 | 30.3 | 97.7 | 501
24603 - FLORA PPTO C | 548567 | 906 | Tremie | Concreto | Pilote 3, T2 | 2026-02-03 | 2026-02-04 | 2026-02-17 | 2026-02-18 | 4-Transversal | 14 | 102 |  | 31 | 8171.282 | 195.6 | 243.7 | 23.9 | 77.1 | 511
24603 - FLORA PPTO C | 548567 | 906 | Tremie | Concreto | Pilote 3, T2 | 2026-02-03 | 2026-02-04 | 2026-02-10 | 2026-02-11 | 2-Cónica y dividida | 7 | 102 |  | 31 | 8171.282 | 154 | 191.7 | 18.8 | 60.6 | 501
24603 - FLORA PPTO C | 548567 | 905 | Plástico | Concreto | Vigas cimentación, ejes 9-11 / A-L, T2 | 2026-02-03 | 2026-02-04 | 2026-02-17 | 2026-02-18 | 3-Columnar | 14 | 102 |  | 31 | 8171.282 | 302.5 | 377.3 | 37 | 119.4 | 511
24603 - FLORA PPTO C | 548567 | 905 | Plástico | Concreto | Vigas cimentación, ejes 9-11 / A-L, T2 | 2026-02-03 | 2026-02-04 | 2026-02-10 | 2026-02-11 | 3-Columnar | 7 | 102 |  | 31 | 8171.282 | 257.3 | 321.2 | 31.5 | 101.6 | 501
24603 - FLORA PPTO C | 548567 | 904 | Industrializado | Concreto | Escaleras T3, piso 24 a piso 25 | 2026-02-03 | 2026-02-04 | 2026-02-17 | 2026-02-18 | 3-Columnar | 14 | 102 |  | 21 | 8171.282 | 259.1 | 323.3 | 31.7 | 151 | 511
24603 - FLORA PPTO C | 548567 | 904 | Industrializado | Concreto | Escaleras T3, piso 24 a piso 25 | 2026-02-03 | 2026-02-04 | 2026-02-10 | 2026-02-11 | 2-Cónica y dividida | 7 | 102 |  | 21 | 8171.282 | 233.7 | 291.6 | 28.6 | 136.2 | 501
24603 - FLORA PPTO C | 548567 | 903 | Autocompactado | Concreto | Muros T3, piso 26, ejes 8-12 / G-L | 2026-02-02 | 2026-02-04 | 2026-02-16 | 2026-02-16 | 3-Columnar | 14 | 102 |  | 28 | 8171.282 | 255.3 | 318.2 | 31.2 | 111.4 | 508
24603 - FLORA PPTO C | 548567 | 903 | Autocompactado | Concreto | Muros T3, piso 26, ejes 8-12 / G-L | 2026-02-02 | 2026-02-04 | 2026-02-09 | 2026-02-09 | 3-Columnar | 7 | 102 |  | 28 | 8171.282 | 227 | 283.5 | 27.8 | 99.3 | 498
24603 - FLORA PPTO C | 548566 | 902 | Industrializado | Concreto | Placa T4, piso 27, ejes 1-5 / A-F | 2026-02-02 | 2026-02-04 | 2026-02-16 | 2026-02-16 | 3-Columnar | 14 | 102 |  | 21 | 8171.282 | 270.1 | 337.5 | 33.1 | 157.6 | 508
24603 - FLORA PPTO C | 548566 | 902 | Industrializado | Concreto | Placa T4, piso 27, ejes 1-5 / A-F | 2026-02-02 | 2026-02-04 | 2026-02-09 | 2026-02-09 | 3-Columnar | 7 | 102 |  | 21 | 8171.282 | 248.7 | 310 | 30.4 | 144.8 | 498
24603 - FLORA PPTO C | 548566 | 901 | Tremie | Concreto | Pilote 45, T2 | 2026-02-02 | 2026-02-04 | 2026-02-16 | 2026-02-16 | 3-Columnar | 14 | 102 |  | 31 | 8171.282 | 253.2 | 316.1 | 31 | 100 | 508
24603 - FLORA PPTO C | 548566 | 901 | Tremie | Concreto | Pilote 45, T2 | 2026-02-02 | 2026-02-04 | 2026-02-09 | 2026-02-09 | 4-Transversal | 7 | 102 |  | 31 | 8171.282 | 213.1 | 266.1 | 26.1 | 84.2 | 498
24603 - FLORA PPTO C | 548566 | 900 | Autocompactado | Concreto | Muros T3, piso 26, ejes 8-12 / A-F | 2026-01-31 | 2026-02-04 | 2026-02-14 | 2026-02-16 | 3-Columnar | 14 | 102 |  | 28 | 8171.282 | 265.2 | 331.4 | 32.5 | 116.1 | 507
24603 - FLORA PPTO C | 548566 | 900 | Autocompactado | Concreto | Muros T3, piso 26, ejes 8-12 / A-F | 2026-01-31 | 2026-02-04 | 2026-02-07 | 2026-02-09 | 3-Columnar | 7 | 102 |  | 28 | 8171.282 | 239 | 297.8 | 29.2 | 104.3 | 498
24603 - FLORA PPTO C | 548566 | 899 | Industrializado | Concreto | Placa T4, piso 27, ejes 5-10 / F-L | 2026-01-31 | 2026-02-04 | 2026-02-14 | 2026-02-16 | 3-Columnar | 14 | 102 |  | 21 | 8171.282 | 250.2 | 312 | 30.6 | 145.7 | 507
24603 - FLORA PPTO C | 548566 | 899 | Industrializado | Concreto | Placa T4, piso 27, ejes 5-10 / F-L | 2026-01-31 | 2026-02-04 | 2026-02-07 | 2026-02-09 | 3-Columnar | 7 | 102 |  | 21 | 8171.282 | 239.3 | 298.8 | 29.3 | 139.5 | 498
24603 - FLORA PPTO C | 548566 | 898 | Tremie | Concreto | Pilote 20, T2 | 2026-01-30 | 2026-02-04 | 2026-02-13 | 2026-02-16 | 3-Columnar | 14 | 102 |  | 31 | 8171.282 | 318.9 | 397.7 | 39 | 125.8 | 507
24603 - FLORA PPTO C | 548566 | 898 | Tremie | Concreto | Pilote 20, T2 | 2026-01-30 | 2026-02-04 | 2026-02-06 | 2026-02-09 | 3-Columnar | 7 | 102 |  | 31 | 8171.282 | 268.6 | 335.5 | 32.9 | 106.1 | 497
24603 - FLORA PPTO C | 548565 | 897 | Autocompactado | Concreto | Muros torre 4 piso 26, ejes 1-5 / G-L | 2026-01-30 | 2026-01-31 | 2026-02-13 | 2026-02-16 | 3-Columnar | 14 | 102 |  | 28 | 8171.282 | 266.4 | 332.4 | 32.6 | 116.4 | 507
24603 - FLORA PPTO C | 548565 | 897 | Autocompactado | Concreto | Muros torre 4 piso 26, ejes 1-5 / G-L | 2026-01-30 | 2026-01-31 | 2026-02-06 | 2026-02-09 | 2-Cónica y dividida | 7 | 102 |  | 28 | 8171.282 | 221.5 | 276.3 | 27.1 | 96.8 | 497
24603 - FLORA PPTO C | 548565 | 896 | Industrializado | Concreto | Placa torre 4 piso 27, ejes 5-10 / A-E | 2026-01-30 | 2026-01-31 | 2026-02-13 | 2026-02-16 | 3-Columnar | 14 | 102 |  | 21 | 8171.282 | 273.5 | 341.6 | 33.5 | 159.5 | 507
24603 - FLORA PPTO C | 548565 | 896 | Industrializado | Concreto | Placa torre 4 piso 27, ejes 5-10 / A-E | 2026-01-30 | 2026-01-31 | 2026-02-06 | 2026-02-09 | 3-Columnar | 7 | 102 |  | 21 | 8171.282 | 249.7 | 312 | 30.6 | 145.7 | 497
24603 - FLORA PPTO C | 548565 | 895 | Industrializado | Concreto | Escaleras torre 4 piso 24 al 25 | 2026-01-30 | 2026-01-31 | 2026-02-13 | 2026-02-16 | 3-Columnar | 14 | 102 |  | 21 | 8171.282 | 194.7 | 242.7 | 23.8 | 113.3 | 507
24603 - FLORA PPTO C | 548565 | 895 | Industrializado | Concreto | Escaleras torre 4 piso 24 al 25 | 2026-01-30 | 2026-01-31 | 2026-02-06 | 2026-02-09 | 2-Cónica y dividida | 7 | 102 |  | 21 | 8171.282 | 165.8 | 207 | 20.3 | 96.7 | 497
24603 - FLORA PPTO C | 548565 | 894 | Autocompactado | Concreto | Muros torre 4 piso 26, ejes 1-5 / A-F | 2026-01-29 | 2026-01-31 | 2026-02-12 | 2026-02-20 | 2-Cónica y dividida | 14 | 102 |  | 28 | 8171.282 | 285.5 | 355.9 | 34.9 | 124.6 | 503
24603 - FLORA PPTO C | 548565 | 894 | Autocompactado | Concreto | Muros torre 4 piso 26, ejes 1-5 / A-F | 2026-01-29 | 2026-01-31 | 2026-02-05 | 2026-02-09 | 2-Cónica y dividida | 7 | 102 |  | 28 | 8171.282 | 270.7 | 337.5 | 33.1 | 118.2 | 497
24603 - FLORA PPTO C | 548565 | 893 | Industrializado | Concreto | Placa torre 3 piso 26, ejes 1-4 / A-L | 2026-01-28 | 2026-01-31 | 2026-02-11 | 2026-02-11 | 2-Cónica y dividida | 14 | 102 |  | 21 | 8171.282 | 253.6 | 316.1 | 31 | 147.6 | 501
24603 - FLORA PPTO C | 548565 | 893 | Industrializado | Concreto | Placa torre 3 piso 26, ejes 1-4 / A-L | 2026-01-28 | 2026-01-31 | 2026-02-04 | 2026-02-09 | 2-Cónica y dividida | 7 | 102 |  | 21 | 8171.282 | 240.2 | 299.8 | 29.4 | 140 | 494
24603 - FLORA PPTO C | 548564 | 892 | No especificado | Concreto | Pilote 44, T2 | 2026-01-28 | 2026-01-29 | 2026-02-11 | 2026-02-11 | 3-Columnar | 14 | 102 |  | 31 | 8171.282 | 256.8 | 320.2 | 31.4 | 101.3 | 501
24603 - FLORA PPTO C | 548564 | 892 | No especificado | Concreto | Pilote 44, T2 | 2026-01-28 | 2026-01-29 | 2026-02-04 | 2026-02-09 | 3-Columnar | 7 | 102 |  | 31 | 8171.282 | 254.5 | 317.1 | 31.1 | 100.3 | 494
24603 - FLORA PPTO C | 548564 | 891 | No especificado | Concreto | Muros T4, piso 26, ejes 5-10 / G-L | 2026-01-28 | 2026-01-29 | 2026-02-11 | 2026-02-11 | 2-Cónica y dividida | 14 | 102 |  | 28 | 8171.282 | 264.6 | 330.4 | 32.4 | 115.7 | 501
24603 - FLORA PPTO C | 548564 | 891 | No especificado | Concreto | Muros T4, piso 26, ejes 5-10 / G-L | 2026-01-28 | 2026-01-29 | 2026-02-04 | 2026-02-09 | 2-Cónica y dividida | 7 | 102 |  | 28 | 8171.282 | 235.8 | 294.7 | 28.9 | 103.2 | 494
24603 - FLORA PPTO C | 548564 | 890 | No especificado | Concreto | Muros T4, piso 26, ejes 5-10 / A-F | 2026-01-27 | 2026-01-29 | 2026-02-10 | 2026-02-11 | 2-Cónica y dividida | 14 | 102 |  | 28 | 8171.282 | 293.1 | 366.1 | 35.9 | 128.2 | 501
24603 - FLORA PPTO C | 548564 | 890 | No especificado | Concreto | Muros T4, piso 26, ejes 5-10 / A-F | 2026-01-27 | 2026-01-29 | 2026-02-03 | 2026-02-09 | 3-Columnar | 7 | 102 |  | 28 | 8171.282 | 273.6 | 341.6 | 33.5 | 119.6 | 494
24603 - FLORA PPTO C | 548564 | 889 | No especificado | Concreto | Placa T3, piso 26, ejes 4-8 / G-L | 2026-01-27 | 2026-01-29 | 2026-02-10 | 2026-02-11 | 3-Columnar | 14 | 102 |  | 21 | 8171.282 | 239.5 | 298.8 | 29.3 | 139.5 | 501
24603 - FLORA PPTO C | 548564 | 889 | No especificado | Concreto | Placa T3, piso 26, ejes 4-8 / G-L | 2026-01-27 | 2026-01-29 | 2026-02-03 | 2026-02-09 | 3-Columnar | 7 | 102 |  | 21 | 8171.282 | 227.3 | 283.5 | 27.8 | 132.4 | 494
24603 - FLORA PPTO C | 548564 | 888 | No especificado | Concreto | Viga andén, ejes 1-4 / F-H, plataforma 1 | 2026-01-27 | 2026-01-29 | 2026-02-10 | 2026-02-11 | 2-Cónica y dividida | 14 | 102 |  | 21 | 8171.282 | 211.5 | 264.1 | 25.9 | 123.3 | 501
24603 - FLORA PPTO C | 548564 | 888 | No especificado | Concreto | Viga andén, ejes 1-4 / F-H, plataforma 1 | 2026-01-27 | 2026-01-29 | 2026-02-03 | 2026-02-09 | 3-Columnar | 7 | 102 |  | 21 | 8171.282 | 185.3 | 231.5 | 22.7 | 108.1 | 494
24603 - FLORA PPTO C | 552530 | M38 | No especificado | Mortero | Mortero piso 10, T3 | 2026-02-02 | 2026-02-05 | 2026-03-02 | 2026-03-03 | 2-Cónica y dividida | 28 | 76 |  | 10 | 4536.46 | 70.5 | 158.1 | 15.5 | 155 | 528
24603 - FLORA PPTO C | 552530 | M38 | No especificado | Mortero | Mortero piso 10, T3 | 2026-02-02 | 2026-02-05 | 2026-03-02 | 2026-03-03 | 2-Cónica y dividida | 28 | 75 |  | 10 | 4417.865 | 69.5 | 160.1 | 15.7 | 157 | 528
24603 - FLORA PPTO C | 552530 | M38 | No especificado | Mortero | Mortero piso 10, T3 | 2026-02-02 | 2026-02-05 | 2026-03-02 | 2026-03-03 | 2-Cónica y dividida | 28 | 76 |  | 10 | 4536.46 | 68.5 | 154 | 15.1 | 151 | 528
24603 - FLORA PPTO C | 552530 | M38 | No especificado | Mortero | Mortero piso 10, T3 | 2026-02-02 | 2026-02-05 | 2026-02-16 | 2026-02-18 | 2-Cónica y dividida | 14 | 76 |  | 10 | 4536.46 | 62.2 | 139.7 | 13.7 | 137 | 510
24603 - FLORA PPTO C | 552530 | M38 | No especificado | Mortero | Mortero piso 10, T3 | 2026-02-02 | 2026-02-05 | 2026-02-09 | 2026-02-10 | 2-Cónica y dividida | 7 | 76 |  | 10 | 4536.46 | 55.8 | 125.4 | 12.3 | 123 | 499
24603 - FLORA PPTO C | 552530 | G38 | No especificado | Grouting | Grouting piso 10, T3 | 2026-02-02 | 2026-02-05 | 2026-03-02 | 2026-03-03 | 5-Fractura extremos | 28 | 100 |  | 10 | 7853.982 | 128.6 | 167.2 | 16.4 | 164 | 528
24603 - FLORA PPTO C | 552530 | G38 | No especificado | Grouting | Grouting piso 10, T3 | 2026-02-02 | 2026-02-05 | 2026-03-02 | 2026-03-03 | 5-Fractura extremos | 28 | 101 |  | 10 | 8011.847 | 129.6 | 165.2 | 16.2 | 162 | 528
24603 - FLORA PPTO C | 552530 | G38 | No especificado | Grouting | Grouting piso 10, T3 | 2026-02-02 | 2026-02-05 | 2026-03-02 | 2026-03-03 | 5-Fractura extremos | 28 | 100 |  | 10 | 7853.982 | 128.8 | 167.2 | 16.4 | 164 | 528
24603 - FLORA PPTO C | 552530 | G38 | No especificado | Grouting | Grouting piso 10, T3 | 2026-02-02 | 2026-02-05 | 2026-02-16 | 2026-02-18 | 2-Cónica y dividida | 14 | 101 |  | 10 | 8011.847 | 116.3 | 147.9 | 14.5 | 145 | 510
24603 - FLORA PPTO C | 552530 | G38 | No especificado | Grouting | Grouting piso 10, T3 | 2026-02-02 | 2026-02-05 | 2026-02-09 | 2026-02-10 | 5-Fractura extremos | 7 | 100 |  | 10 | 7853.982 | 105.4 | 136.6 | 13.4 | 134 | 499
24603 - FLORA PPTO C | 552530 | M37 | No especificado | Mortero | Mortero piso 10, T3 | 2026-01-31 | 2026-02-05 | 2026-02-28 | 2026-03-02 | 2-Cónica y dividida | 28 | 76 |  | 10 | 4536.46 | 72.1 | 162.1 | 15.9 | 159 | 524
24603 - FLORA PPTO C | 552530 | M37 | No especificado | Mortero | Mortero piso 10, T3 | 2026-01-31 | 2026-02-05 | 2026-02-28 | 2026-03-02 | 2-Cónica y dividida | 28 | 75 |  | 10 | 4417.865 | 70.9 | 163.2 | 16 | 160 | 524
24603 - FLORA PPTO C | 552530 | M37 | No especificado | Mortero | Mortero piso 10, T3 | 2026-01-31 | 2026-02-05 | 2026-02-28 | 2026-03-02 | 2-Cónica y dividida | 28 | 76 |  | 10 | 4536.46 | 71.4 | 160.1 | 15.7 | 157 | 524
24603 - FLORA PPTO C | 552530 | M37 | No especificado | Mortero | Mortero piso 10, T3 | 2026-01-31 | 2026-02-05 | 2026-02-14 | 2026-02-17 | 2-Cónica y dividida | 14 | 76 |  | 10 | 4536.46 | 64.3 | 144.8 | 14.2 | 142 | 509
24603 - FLORA PPTO C | 552530 | M37 | No especificado | Mortero | Mortero piso 10, T3 | 2026-01-31 | 2026-02-05 | 2026-02-07 | 2026-02-09 | 2-Cónica y dividida | 7 | 76 |  | 10 | 4536.46 | 57.7 | 129.5 | 12.7 | 127 | 496
24603 - FLORA PPTO C | 552530 | G37 | No especificado | Grouting | Grouting piso 10, T3 | 2026-01-31 | 2026-02-05 | 2026-02-28 | 2026-03-02 | 5-Fractura extremos | 28 | 100 |  | 10 | 7853.982 | 128.8 | 167.2 | 16.4 | 164 | 524
24603 - FLORA PPTO C | 552530 | G37 | No especificado | Grouting | Grouting piso 10, T3 | 2026-01-31 | 2026-02-05 | 2026-02-28 | 2026-03-02 | 5-Fractura extremos | 28 | 101 |  | 10 | 8011.847 | 131.5 | 167.2 | 16.4 | 164 | 524
24603 - FLORA PPTO C | 552530 | G37 | No especificado | Grouting | Grouting piso 10, T3 | 2026-01-31 | 2026-02-05 | 2026-02-28 | 2026-03-02 | 5-Fractura extremos | 28 | 100 |  | 10 | 7853.982 | 129.3 | 168.3 | 16.5 | 165 | 524
24603 - FLORA PPTO C | 552530 | G37 | No especificado | Grouting | Grouting piso 10, T3 | 2026-01-31 | 2026-02-05 | 2026-02-14 | 2026-02-17 | 5-Fractura extremos | 14 | 101 |  | 10 | 8011.847 | 120.4 | 153 | 15 | 150 | 509
24603 - FLORA PPTO C | 552530 | G37 | No especificado | Grouting | Grouting piso 10, T3 | 2026-01-31 | 2026-02-05 | 2026-02-07 | 2026-02-09 | 5-Fractura extremos | 7 | 100 |  | 10 | 7853.982 | 111.3 | 144.8 | 14.2 | 142 | 496
24603 - FLORA PPTO C | 552528 | M34 | No especificado | Mortero | Mortero piso 9 , T3 | 2026-01-28 | 2026-02-05 | 2026-02-25 | 2026-02-26 | 2-Cónica y dividida | 28 | 76 |  | 10 | 4536.46 | 72.8 | 163.2 | 16 | 160 | 521
24603 - FLORA PPTO C | 552528 | M34 | No especificado | Mortero | Mortero piso 9 , T3 | 2026-01-28 | 2026-02-05 | 2026-02-25 | 2026-02-26 | 2-Cónica y dividida | 28 | 75 |  | 10 | 4417.865 | 71.3 | 164.2 | 16.1 | 161 | 521
24603 - FLORA PPTO C | 552528 | M34 | No especificado | Mortero | Mortero piso 9 , T3 | 2026-01-28 | 2026-02-05 | 2026-02-25 | 2026-02-26 | 2-Cónica y dividida | 28 | 75 |  | 10 | 4417.865 | 73.1 | 168.3 | 16.5 | 165 | 521
24603 - FLORA PPTO C | 552528 | M34 | No especificado | Mortero | Mortero piso 9 , T3 | 2026-01-28 | 2026-02-05 | 2026-02-11 | 2026-02-12 | 2-Cónica y dividida | 14 | 76 |  | 10 | 4536.46 | 64.9 | 145.8 | 14.3 | 143 | 502
24603 - FLORA PPTO C | 552528 | M34 | No especificado | Mortero | Mortero piso 9 , T3 | 2026-01-28 | 2026-02-05 | 2026-02-05 | 2026-02-06 | 2-Cónica y dividida | 8 | 76 |  | 10 | 4536.46 | 58.2 | 130.5 | 12.8 | 128 | 495
24603 - FLORA PPTO C | 552528 | G34 | No especificado | Grouting | Grouting piso 9 , T3 | 2026-01-28 | 2026-02-05 | 2026-02-25 | 2026-02-26 | 2-Cónica y dividida | 28 | 101 |  | 10 | 8011.847 | 119.7 | 151.9 | 14.9 | 149 | 521
24603 - FLORA PPTO C | 552528 | G34 | No especificado | Grouting | Grouting piso 9 , T3 | 2026-01-28 | 2026-02-05 | 2026-02-25 | 2026-02-26 | 2-Cónica y dividida | 28 | 100 |  | 10 | 7853.982 | 118.6 | 154 | 15.1 | 151 | 521
24603 - FLORA PPTO C | 552528 | G34 | No especificado | Grouting | Grouting piso 9 , T3 | 2026-01-28 | 2026-02-05 | 2026-02-25 | 2026-02-26 | 2-Cónica y dividida | 28 | 100 |  | 10 | 7853.982 | 116.3 | 150.9 | 14.8 | 148 | 521
24603 - FLORA PPTO C | 552528 | G34 | No especificado | Grouting | Grouting piso 9 , T3 | 2026-01-28 | 2026-02-05 | 2026-02-11 | 2026-02-12 | 2-Cónica y dividida | 14 | 101 |  | 10 | 8011.847 | 105.3 | 133.6 | 13.1 | 131 | 502
24603 - FLORA PPTO C | 552528 | G34 | No especificado | Grouting | Grouting piso 9 , T3 | 2026-01-28 | 2026-02-05 | 2026-02-05 | 2026-02-06 | 2-Cónica y dividida | 8 | 101 |  | 10 | 8011.847 | 93.5 | 119.3 | 11.7 | 117 | 495
24603 - FLORA PPTO C | 552528 | M33 | No especificado | Mortero | Mortero piso 9 , T3 | 2026-01-27 | 2026-02-05 | 2026-02-24 | 2026-02-25 | 2-Cónica y dividida | 28 | 75 |  | 10 | 4417.865 | 70.5 | 163.2 | 16 | 160 | 518
24603 - FLORA PPTO C | 552528 | M33 | No especificado | Mortero | Mortero piso 9 , T3 | 2026-01-27 | 2026-02-05 | 2026-02-24 | 2026-02-25 | 2-Cónica y dividida | 28 | 75 |  | 10 | 4417.865 | 70.2 | 162.1 | 15.9 | 159 | 518
24603 - FLORA PPTO C | 552528 | M33 | No especificado | Mortero | Mortero piso 9 , T3 | 2026-01-27 | 2026-02-05 | 2026-02-24 | 2026-02-25 | 2-Cónica y dividida | 28 | 76 |  | 10 | 4536.46 | 69.4 | 156 | 15.3 | 153 | 518
24603 - FLORA PPTO C | 552528 | M33 | No especificado | Mortero | Mortero piso 9 , T3 | 2026-01-27 | 2026-02-05 | 2026-02-10 | 2026-02-11 | 2-Cónica y dividida | 14 | 76 |  | 10 | 4536.46 | 58.3 | 131.5 | 12.9 | 129 | 500
24603 - FLORA PPTO C | 552528 | M33 | No especificado | Mortero | Mortero piso 9 , T3 | 2026-01-27 | 2026-02-05 | 2026-02-05 | 2026-02-06 | 2-Cónica y dividida | 9 | 76 |  | 10 | 4536.46 | 52.6 | 118.3 | 11.6 | 116 | 495
24603 - FLORA PPTO C | 552528 | G33 | No especificado | Grouting | Grouting piso 9 , T3 | 2026-01-27 | 2026-02-05 | 2026-02-24 | 2026-02-25 | 5-Fractura extremos | 28 | 100 |  | 10 | 7853.982 | 129.3 | 168.3 | 16.5 | 165 | 518
24603 - FLORA PPTO C | 552528 | G33 | No especificado | Grouting | Grouting piso 9 , T3 | 2026-01-27 | 2026-02-05 | 2026-02-24 | 2026-02-25 | 5-Fractura extremos | 28 | 100 |  | 10 | 7853.982 | 128.7 | 167.2 | 16.4 | 164 | 518
24603 - FLORA PPTO C | 552528 | G33 | No especificado | Grouting | Grouting piso 9 , T3 | 2026-01-27 | 2026-02-05 | 2026-02-24 | 2026-02-25 | 5-Fractura extremos | 28 | 101 |  | 10 | 8011.847 | 126.5 | 161.1 | 15.8 | 158 | 518
24603 - FLORA PPTO C | 552528 | G33 | No especificado | Grouting | Grouting piso 9 , T3 | 2026-01-27 | 2026-02-05 | 2026-02-10 | 2026-02-11 | 5-Fractura extremos | 14 | 101 |  | 10 | 8011.847 | 115.7 | 146.8 | 14.4 | 144 | 500
24603 - FLORA PPTO C | 552528 | G33 | No especificado | Grouting | Grouting piso 9 , T3 | 2026-01-27 | 2026-02-05 | 2026-02-05 | 2026-02-06 | 5-Fractura extremos | 9 | 101 |  | 10 | 8011.847 | 106.4 | 135.6 | 13.3 | 133 | 495
24603 - FLORA PPTO C | 552529 | M36 | No especificado | Mortero | Mortero piso 9 , T4 | 2026-01-30 | 2026-02-05 | 2026-02-27 | 2026-02-27 | 2-Cónica y dividida | 28 | 75 |  | 10 | 4417.865 | 65.1 | 149.9 | 14.7 | 147 | 523
24603 - FLORA PPTO C | 552529 | M36 | No especificado | Mortero | Mortero piso 9 , T4 | 2026-01-30 | 2026-02-05 | 2026-02-27 | 2026-02-27 | 2-Cónica y dividida | 28 | 75 |  | 10 | 4417.865 | 66.4 | 153 | 15 | 150 | 523
24603 - FLORA PPTO C | 552529 | M36 | No especificado | Mortero | Mortero piso 9 , T4 | 2026-01-30 | 2026-02-05 | 2026-02-27 | 2026-02-27 | 2-Cónica y dividida | 28 | 76 |  | 10 | 4536.46 | 67.1 | 150.9 | 14.8 | 148 | 523
24603 - FLORA PPTO C | 552529 | M36 | No especificado | Mortero | Mortero piso 9 , T4 | 2026-01-30 | 2026-02-05 | 2026-02-13 | 2026-02-16 | 2-Cónica y dividida | 14 | 76 |  | 10 | 4536.46 | 62.6 | 140.7 | 13.8 | 138 | 506
24603 - FLORA PPTO C | 552529 | M36 | No especificado | Mortero | Mortero piso 9 , T4 | 2026-01-30 | 2026-02-05 | 2026-02-06 | 2026-02-09 | 2-Cónica y dividida | 7 | 76 |  | 10 | 4536.46 | 57.6 | 129.5 | 12.7 | 127 | 496
24603 - FLORA PPTO C | 552529 | G36 | No especificado | Grouting | Grouting piso 9 , T4 | 2026-01-30 | 2026-02-05 | 2026-02-27 | 2026-02-27 | 5-Fractura extremos | 28 | 100 |  | 10 | 7853.982 | 125.1 | 162.1 | 15.9 | 159 | 523
24603 - FLORA PPTO C | 552529 | G36 | No especificado | Grouting | Grouting piso 9 , T4 | 2026-01-30 | 2026-02-05 | 2026-02-27 | 2026-02-27 | 5-Fractura extremos | 28 | 100 |  | 10 | 7853.982 | 124.2 | 161.1 | 15.8 | 158 | 523
24603 - FLORA PPTO C | 552529 | G36 | No especificado | Grouting | Grouting piso 9 , T4 | 2026-01-30 | 2026-02-05 | 2026-02-27 | 2026-02-27 | 5-Fractura extremos | 28 | 101 |  | 10 | 8011.847 | 126.5 | 161.1 | 15.8 | 158 | 523
24603 - FLORA PPTO C | 552529 | G36 | No especificado | Grouting | Grouting piso 9 , T4 | 2026-01-30 | 2026-02-05 | 2026-02-13 | 2026-02-16 | 2-Cónica y dividida | 14 | 101 |  | 10 | 8011.847 | 118.7 | 150.9 | 14.8 | 148 | 506
24603 - FLORA PPTO C | 552529 | G36 | No especificado | Grouting | Grouting piso 9 , T4 | 2026-01-30 | 2026-02-05 | 2026-02-06 | 2026-02-09 | 5-Fractura extremos | 7 | 101 |  | 10 | 8011.847 | 108.8 | 138.7 | 13.6 | 136 | 496
24603 - FLORA PPTO C | 552529 | M35 | No especificado | Mortero | Mortero piso 9 , T4 | 2026-01-29 | 2026-02-05 | 2026-02-26 | 2026-02-27 | 2-Cónica y dividida | 28 | 75 |  | 10 | 4417.865 | 73.1 | 168.3 | 16.5 | 165 | 523
24603 - FLORA PPTO C | 552529 | M35 | No especificado | Mortero | Mortero piso 9 , T4 | 2026-01-29 | 2026-02-05 | 2026-02-26 | 2026-02-27 | 2-Cónica y dividida | 28 | 75 |  | 10 | 4417.865 | 71.4 | 165.2 | 16.2 | 162 | 523
24603 - FLORA PPTO C | 552529 | M35 | No especificado | Mortero | Mortero piso 9 , T4 | 2026-01-29 | 2026-02-05 | 2026-02-26 | 2026-02-27 | 2-Cónica y dividida | 28 | 76 |  | 10 | 4536.46 | 72.6 | 163.2 | 16 | 160 | 523
24603 - FLORA PPTO C | 552529 | M35 | No especificado | Mortero | Mortero piso 9 , T4 | 2026-01-29 | 2026-02-05 | 2026-02-12 | 2026-02-13 | 2-Cónica y dividida | 14 | 76 |  | 10 | 4536.46 | 64.7 | 145.8 | 14.3 | 143 | 504
24603 - FLORA PPTO C | 552529 | M35 | No especificado | Mortero | Mortero piso 9 , T4 | 2026-01-29 | 2026-02-05 | 2026-02-05 | 2026-02-06 | 2-Cónica y dividida | 7 | 76 |  | 10 | 4536.46 | 51.8 | 116.2 | 11.4 | 114 | 495
24603 - FLORA PPTO C | 552529 | G35 | No especificado | Grouting | Grouting piso 9 , T4 | 2026-01-29 | 2026-02-05 | 2026-02-26 | 2026-02-27 | 2-Cónica y dividida | 28 | 100 |  | 10 | 7853.982 | 132.7 | 172.3 | 16.9 | 169 | 523
24603 - FLORA PPTO C | 552529 | G35 | No especificado | Grouting | Grouting piso 9 , T4 | 2026-01-29 | 2026-02-05 | 2026-02-26 | 2026-02-27 | 2-Cónica y dividida | 28 | 100 |  | 10 | 7853.982 | 131.3 | 170.3 | 16.7 | 167 | 523
24603 - FLORA PPTO C | 552529 | G35 | No especificado | Grouting | Grouting piso 9 , T4 | 2026-01-29 | 2026-02-05 | 2026-02-26 | 2026-02-27 | 2-Cónica y dividida | 28 | 101 |  | 10 | 8011.847 | 133.9 | 170.3 | 16.7 | 167 | 523
24603 - FLORA PPTO C | 552529 | G35 | No especificado | Grouting | Grouting piso 9 , T4 | 2026-01-29 | 2026-02-05 | 2026-02-12 | 2026-02-13 | 2-Cónica y dividida | 14 | 101 |  | 10 | 8011.847 | 119.7 | 151.9 | 14.9 | 149 | 504
24603 - FLORA PPTO C | 552529 | G35 | No especificado | Grouting | Grouting piso 9 , T4 | 2026-01-29 | 2026-02-05 | 2026-02-05 | 2026-02-06 | 2-Cónica y dividida | 7 | 101 |  | 10 | 8011.847 | 109.6 | 139.7 | 13.7 | 137 | 495
24603 - FLORA PPTO C | 548563 | 887 | Autocompactado | Concreto | Muros torre 3, Piso 25, Ejes 1-4 / A-L | 2026-01-26 | 2026-01-27 | 2026-02-09 | 2026-02-09 | 3-Columnar | 14 | 102 |  | 28 | 8171.282 | 281.3 | 350.8 | 34.4 | 122.9 | 498
24603 - FLORA PPTO C | 548563 | 887 | Autocompactado | Concreto | Muros torre 3, Piso 25, Ejes 1-4 / A-L | 2026-01-26 | 2026-01-27 | 2026-02-02 | 2026-02-02 | 3-Columnar | 7 | 102 |  | 28 | 8171.282 | 268.3 | 334.5 | 32.8 | 117.1 | 489
24603 - FLORA PPTO C | 548563 | 886 | Industrializado | Concreto | Placa torre 3, Piso 26, Ejes 4-8/ A-F | 2026-01-26 | 2026-01-27 | 2026-02-09 | 2026-02-09 | 3-Columnar | 14 | 102 |  | 21 | 8171.282 | 245.8 | 306.9 | 30.1 | 143.3 | 498
24603 - FLORA PPTO C | 548563 | 886 | Industrializado | Concreto | Placa torre 3, Piso 26, Ejes 4-8/ A-F | 2026-01-26 | 2026-01-27 | 2026-02-02 | 2026-02-02 | 2-Cónica y dividida | 7 | 102 |  | 21 | 8171.282 | 211.7 | 264.1 | 25.9 | 123.3 | 489
24603 - FLORA PPTO C | 548563 | 885 | Autocompactado | Concreto | Muros torre 3, Piso 25, Ejes 2-7 / L-G | 2026-01-24 | 2026-01-27 | 2026-02-07 | 2026-02-09 | 3-Columnar | 14 | 102 |  | 28 | 8171.282 | 285.9 | 356.9 | 35 | 125 | 498
24603 - FLORA PPTO C | 548563 | 885 | Autocompactado | Concreto | Muros torre 3, Piso 25, Ejes 2-7 / L-G | 2026-01-24 | 2026-01-27 | 2026-01-31 | 2026-02-02 | 2-Cónica y dividida | 7 | 102 |  | 28 | 8171.282 | 245.6 | 306.9 | 30.1 | 107.5 | 489
24603 - FLORA PPTO C | 548563 | 884 | Industrializado | Concreto | Placa torre 3, Piso 26, Ejes 8-12/F-L | 2026-01-24 | 2026-01-27 | 2026-02-07 | 2026-02-09 | 3-Columnar | 14 | 102 |  | 21 | 8171.282 | 264.3 | 329.4 | 32.3 | 153.8 | 498
24603 - FLORA PPTO C | 548563 | 884 | Industrializado | Concreto | Placa torre 3, Piso 26, Ejes 8-12/F-L | 2026-01-24 | 2026-01-27 | 2026-01-31 | 2026-02-02 | 3-Columnar | 7 | 102 |  | 21 | 8171.282 | 200.3 | 249.8 | 24.5 | 116.7 | 489
24603 - FLORA PPTO C | 548563 | 883 | Tremie | Concreto | Pilote 17, Torre 2 | 2026-01-24 | 2026-01-27 | 2026-02-07 | 2026-02-09 | 3-Columnar | 14 | 102 |  | 31.5 | 8171.282 | 282 | 351.8 | 34.5 | 109.5 | 498
24603 - FLORA PPTO C | 548563 | 883 | Tremie | Concreto | Pilote 17, Torre 2 | 2026-01-24 | 2026-01-27 | 2026-01-31 | 2026-02-02 | 2-Cónica y dividida | 7 | 102 |  | 31.5 | 8171.282 | 230.5 | 287.6 | 28.2 | 89.5 | 489
24603 - FLORA PPTO C | 548562 | 882 | Industrializado | Concreto | Escaleras torre 3, Piso 23 al 24 | 2026-01-23 | 2026-01-24 | 2026-02-06 | 2026-02-09 | 3-Columnar | 14 | 102 |  | 21 | 8171.282 | 218.7 | 273.3 | 26.8 | 127.6 | 497
24603 - FLORA PPTO C | 548562 | 882 | Industrializado | Concreto | Escaleras torre 3, Piso 23 al 24 | 2026-01-23 | 2026-01-24 | 2026-01-30 | 2026-01-30 | 3-Columnar | 7 | 102 |  | 21 | 8171.282 | 175.8 | 219.2 | 21.5 | 102.4 | 487
24603 - FLORA PPTO C | 548562 | 881 | Industrializado | Concreto | Placa torre 3, Piso 26, Ejes 8-12 / A-F | 2026-01-23 | 2026-01-24 | 2026-02-06 | 2026-02-09 | 2-Cónica y dividida | 14 | 102 |  | 21 | 8171.282 | 268.5 | 335.5 | 32.9 | 156.7 | 497
24603 - FLORA PPTO C | 548562 | 881 | Industrializado | Concreto | Placa torre 3, Piso 26, Ejes 8-12 / A-F | 2026-01-23 | 2026-01-24 | 2026-01-30 | 2026-01-30 | 2-Cónica y dividida | 7 | 102 |  | 21 | 8171.282 | 240.5 | 299.8 | 29.4 | 140 | 487
24603 - FLORA PPTO C | 548562 | 880 | Autocompactado | Concreto | Muros torre 3, Piso 25, Ejes 2-7 / A-F | 2026-01-23 | 2026-01-24 | 2026-02-06 | 2026-02-09 | 3-Columnar | 14 | 102 |  | 28 | 8171.282 | 303.6 | 379.3 | 37.2 | 132.9 | 497
24603 - FLORA PPTO C | 548562 | 880 | Autocompactado | Concreto | Muros torre 3, Piso 25, Ejes 2-7 / A-F | 2026-01-23 | 2026-01-24 | 2026-01-30 | 2026-01-30 | 3-Columnar | 7 | 102 |  | 28 | 8171.282 | 277.5 | 346.7 | 34 | 121.4 | 487
24603 - FLORA PPTO C | 548562 | 879 | Tremie | Concreto | Pilote 32, Torre 2 | 2026-01-23 | 2026-01-24 | 2026-02-06 | 2026-02-09 | 2-Cónica y dividida | 14 | 102 |  | 31.5 | 8171.282 | 310.1 | 386.5 | 37.9 | 120.3 | 497
24603 - FLORA PPTO C | 548562 | 879 | Tremie | Concreto | Pilote 32, Torre 2 | 2026-01-23 | 2026-01-24 | 2026-01-30 | 2026-01-30 | 2-Cónica y dividida | 7 | 102 |  | 31.5 | 8171.282 | 266.1 | 332.4 | 32.6 | 103.5 | 487
24603 - FLORA PPTO C | 548562 | 878 | Industrializado | Concreto | Placa torre 4, Piso 26 | 2026-01-22 | 2026-01-24 | 2026-02-05 | 2026-02-09 | 2-Cónica y dividida | 14 | 102 |  | 21 | 8171.282 | 248.1 | 310 | 30.4 | 144.8 | 497
24603 - FLORA PPTO C | 548562 | 878 | Industrializado | Concreto | Placa torre 4, Piso 26 | 2026-01-22 | 2026-01-24 | 2026-01-29 | 2026-01-30 | 2-Cónica y dividida | 7 | 102 |  | 21 | 8171.282 | 159.7 | 198.8 | 19.5 | 92.9 | 487
24603 - FLORA PPTO C | 552526 | M - 31 | No especificado | Mortero | Mortero piso 8 - T4 | 2026-01-24 | 2026-01-29 | 2026-02-21 | 2026-02-24 | 2-Cónica y dividida | 28 | 75 |  | 10 | 4417.865 | 64.7 | 148.9 | 14.6 | 146 | 516
24603 - FLORA PPTO C | 552526 | M - 31 | No especificado | Mortero | Mortero piso 8 - T4 | 2026-01-24 | 2026-01-29 | 2026-02-21 | 2026-02-24 | 2-Cónica y dividida | 28 | 76 |  | 10 | 4536.46 | 63.3 | 142.8 | 14 | 140 | 516
24603 - FLORA PPTO C | 552526 | M - 31 | No especificado | Mortero | Mortero piso 8 - T4 | 2026-01-24 | 2026-01-29 | 2026-02-21 | 2026-02-24 | 2-Cónica y dividida | 28 | 75 |  | 10 | 4417.865 | 64.7 | 148.9 | 14.6 | 146 | 516
24603 - FLORA PPTO C | 552526 | M - 31 | No especificado | Mortero | Mortero piso 8 - T4 | 2026-01-24 | 2026-01-29 | 2026-02-07 | 2026-02-09 | 2-Cónica y dividida | 14 | 76 |  | 10 | 4536.46 | 54.1 | 121.3 | 11.9 | 119 | 496
24603 - FLORA PPTO C | 552526 | M - 31 | No especificado | Mortero | Mortero piso 8 - T4 | 2026-01-24 | 2026-01-29 | 2026-01-31 | 2026-02-03 | 2-Cónica y dividida | 7 | 75 |  | 10 | 4417.865 | 45.3 | 105 | 10.3 | 103 | 490
24603 - FLORA PPTO C | 552526 | G - 31 | No especificado | Grouting | Grouting piso 8 - T4 | 2026-01-24 | 2026-01-29 | 2026-02-21 | 2026-02-24 | 2-Cónica y dividida | 28 | 101 |  | 10 | 8011.847 | 124.1 | 158.1 | 15.5 | 155 | 516
24603 - FLORA PPTO C | 552526 | G - 31 | No especificado | Grouting | Grouting piso 8 - T4 | 2026-01-24 | 2026-01-29 | 2026-02-21 | 2026-02-24 | 2-Cónica y dividida | 28 | 100 |  | 10 | 7853.982 | 122.4 | 159.1 | 15.6 | 156 | 516
24603 - FLORA PPTO C | 552526 | G - 31 | No especificado | Grouting | Grouting piso 8 - T4 | 2026-01-24 | 2026-01-29 | 2026-02-21 | 2026-02-24 | 2-Cónica y dividida | 28 | 101 |  | 10 | 8011.847 | 123.2 | 157 | 15.4 | 154 | 516
24603 - FLORA PPTO C | 552526 | G - 31 | No especificado | Grouting | Grouting piso 8 - T4 | 2026-01-24 | 2026-01-29 | 2026-02-07 | 2026-02-09 | 2-Cónica y dividida | 14 | 100 |  | 10 | 7853.982 | 114.2 | 147.9 | 14.5 | 145 | 496
24603 - FLORA PPTO C | 552526 | G - 31 | No especificado | Grouting | Grouting piso 8 - T4 | 2026-01-24 | 2026-01-29 | 2026-01-31 | 2026-02-03 | 2-Cónica y dividida | 7 | 101 |  | 10 | 8011.847 | 103.1 | 131.5 | 12.9 | 129 | 490
24603 - FLORA PPTO C | 552526 | M - 30 | No especificado | Mortero | Mortero piso 8 - T3 | 2026-01-23 | 2026-01-29 | 2026-02-20 | 2026-02-24 | 2-Cónica y dividida | 28 | 75 |  | 10 | 4417.865 | 73.1 | 168.3 | 16.5 | 165 | 516
24603 - FLORA PPTO C | 552526 | M - 30 | No especificado | Mortero | Mortero piso 8 - T3 | 2026-01-23 | 2026-01-29 | 2026-02-20 | 2026-02-24 | 2-Cónica y dividida | 28 | 76 |  | 10 | 4536.46 | 72.8 | 163.2 | 16 | 160 | 516
24603 - FLORA PPTO C | 552526 | M - 30 | No especificado | Mortero | Mortero piso 8 - T3 | 2026-01-23 | 2026-01-29 | 2026-02-20 | 2026-02-24 | 2-Cónica y dividida | 28 | 75 |  | 10 | 4417.865 | 72.5 | 167.2 | 16.4 | 164 | 516
24603 - FLORA PPTO C | 552526 | M - 30 | No especificado | Mortero | Mortero piso 8 - T3 | 2026-01-23 | 2026-01-29 | 2026-02-06 | 2026-02-09 | 2-Cónica y dividida | 14 | 76 |  | 10 | 4536.46 | 65.4 | 146.8 | 14.4 | 144 | 496
24603 - FLORA PPTO C | 552526 | M - 30 | No especificado | Mortero | Mortero piso 8 - T3 | 2026-01-23 | 2026-01-29 | 2026-01-30 | 2026-02-02 | 2-Cónica y dividida | 7 | 75 |  | 10 | 4417.865 | 58.5 | 134.6 | 13.2 | 132 | 488
24603 - FLORA PPTO C | 552526 | G - 30 | No especificado | Grouting | Grouting piso 8 - T3 | 2026-01-23 | 2026-01-29 | 2026-02-20 | 2026-02-24 | 2-Cónica y dividida | 28 | 100 |  | 10 | 7853.982 | 124.5 | 162.1 | 15.9 | 159 | 516
24603 - FLORA PPTO C | 552526 | G - 30 | No especificado | Grouting | Grouting piso 8 - T3 | 2026-01-23 | 2026-01-29 | 2026-02-20 | 2026-02-24 | 2-Cónica y dividida | 28 | 101 |  | 10 | 8011.847 | 130.7 | 166.2 | 16.3 | 163 | 516
24603 - FLORA PPTO C | 552526 | G - 30 | No especificado | Grouting | Grouting piso 8 - T3 | 2026-01-23 | 2026-01-29 | 2026-02-20 | 2026-02-24 | 2-Cónica y dividida | 28 | 100 |  | 10 | 7853.982 | 128.5 | 167.2 | 16.4 | 164 | 516
24603 - FLORA PPTO C | 552526 | G - 30 | No especificado | Grouting | Grouting piso 8 - T3 | 2026-01-23 | 2026-01-29 | 2026-02-06 | 2026-02-09 | 5-Fractura extremos | 14 | 101 |  | 10 | 8011.847 | 119.2 | 151.9 | 14.9 | 149 | 496
24603 - FLORA PPTO C | 552526 | G - 30 | No especificado | Grouting | Grouting piso 8 - T3 | 2026-01-23 | 2026-01-29 | 2026-01-30 | 2026-02-02 | 5-Fractura extremos | 7 | 100 |  | 10 | 7853.982 | 107.5 | 139.7 | 13.7 | 137 | 488
24603 - FLORA PPTO C | 552525 | M - 29 | No especificado | Mortero | Mortero piso 8 - T3 | 2026-01-22 | 2026-01-29 | 2026-02-19 | 2026-02-20 | 2-Cónica y dividida | 28 | 75 |  | 10 | 4417.865 | 77.5 | 178.5 | 17.5 | 175 | 514
24603 - FLORA PPTO C | 552525 | M - 29 | No especificado | Mortero | Mortero piso 8 - T3 | 2026-01-22 | 2026-01-29 | 2026-02-19 | 2026-02-20 | 2-Cónica y dividida | 28 | 76 |  | 10 | 4536.46 | 78.7 | 176.4 | 17.3 | 173 | 514
24603 - FLORA PPTO C | 552525 | M - 29 | No especificado | Mortero | Mortero piso 8 - T3 | 2026-01-22 | 2026-01-29 | 2026-02-19 | 2026-02-20 | 2-Cónica y dividida | 28 | 75 |  | 10 | 4417.865 | 78.9 | 182.5 | 17.9 | 179 | 514
24603 - FLORA PPTO C | 552525 | M - 29 | No especificado | Mortero | Mortero piso 8 - T3 | 2026-01-22 | 2026-01-29 | 2026-02-05 | 2026-02-06 | 2-Cónica y dividida | 14 | 76 |  | 10 | 4536.46 | 75.8 | 170.3 | 16.7 | 167 | 495
24603 - FLORA PPTO C | 552525 | M - 29 | No especificado | Mortero | Mortero piso 8 - T3 | 2026-01-22 | 2026-01-29 | 2026-01-29 | 2026-02-02 | 2-Cónica y dividida | 7 | 75 |  | 10 | 4417.865 | 67.2 | 155 | 15.2 | 152 | 488
24603 - FLORA PPTO C | 552525 | G - 29 | No especificado | Grouting | Grouting piso 8 - T3 | 2026-01-22 | 2026-01-29 | 2026-02-19 | 2026-02-20 | 2-Cónica y dividida | 28 | 101 |  | 10 | 8011.847 | 112.7 | 143.8 | 14.1 | 141 | 514
24603 - FLORA PPTO C | 552525 | G - 29 | No especificado | Grouting | Grouting piso 8 - T3 | 2026-01-22 | 2026-01-29 | 2026-02-19 | 2026-02-20 | 2-Cónica y dividida | 28 | 100 |  | 10 | 7853.982 | 110.9 | 143.8 | 14.1 | 141 | 514
24603 - FLORA PPTO C | 552525 | G - 29 | No especificado | Grouting | Grouting piso 8 - T3 | 2026-01-22 | 2026-01-29 | 2026-02-19 | 2026-02-20 | 2-Cónica y dividida | 28 | 101 |  | 10 | 8011.847 | 115.2 | 146.8 | 14.4 | 144 | 514
24603 - FLORA PPTO C | 552525 | G - 29 | No especificado | Grouting | Grouting piso 8 - T3 | 2026-01-22 | 2026-01-29 | 2026-02-05 | 2026-02-06 | 2-Cónica y dividida | 14 | 100 |  | 10 | 7853.982 | 102.4 | 132.6 | 13 | 130 | 495
24603 - FLORA PPTO C | 552525 | G - 29 | No especificado | Grouting | Grouting piso 8 - T3 | 2026-01-22 | 2026-01-29 | 2026-01-29 | 2026-02-02 | 2-Cónica y dividida | 7 | 101 |  | 10 | 8011.847 | 80.7 | 103 | 10.1 | 101 | 488
24603 - FLORA PPTO C | 552525 | M - 28 | No especificado | Mortero | Mortero piso 7 - T3 | 2026-01-21 | 2026-01-29 | 2026-02-18 | 2026-02-19 | 2-Cónica y dividida | 28 | 75 |  | 10 | 4417.865 | 73.1 | 168.3 | 16.5 | 165 | 513
24603 - FLORA PPTO C | 552525 | M - 28 | No especificado | Mortero | Mortero piso 7 - T3 | 2026-01-21 | 2026-01-29 | 2026-02-18 | 2026-02-19 | 2-Cónica y dividida | 28 | 76 |  | 10 | 4536.46 | 72.6 | 163.2 | 16 | 160 | 513
24603 - FLORA PPTO C | 552525 | M - 28 | No especificado | Mortero | Mortero piso 7 - T3 | 2026-01-21 | 2026-01-29 | 2026-02-18 | 2026-02-19 | 2-Cónica y dividida | 28 | 75 |  | 10 | 4417.865 | 71 | 164.2 | 16.1 | 161 | 513
24603 - FLORA PPTO C | 552525 | M - 28 | No especificado | Mortero | Mortero piso 7 - T3 | 2026-01-21 | 2026-01-29 | 2026-02-04 | 2026-02-05 | 2-Cónica y dividida | 14 | 76 |  | 10 | 4536.46 | 67.4 | 151.9 | 14.9 | 149 | 493
24603 - FLORA PPTO C | 552525 | M - 28 | No especificado | Mortero | Mortero piso 7 - T3 | 2026-01-21 | 2026-01-29 | 2026-01-29 | 2026-02-02 | 2-Cónica y dividida | 8 | 75 |  | 10 | 4417.865 | 60.6 | 139.7 | 13.7 | 137 | 488
24603 - FLORA PPTO C | 552525 | G - 28 | No especificado | Grouting | Grouting piso 7 - T3 | 2026-01-21 | 2026-01-29 | 2026-02-18 | 2026-02-19 | 2-Cónica y dividida | 28 | 100 |  | 10 | 7853.982 | 121.4 | 158.1 | 15.5 | 155 | 513
24603 - FLORA PPTO C | 552525 | G - 28 | No especificado | Grouting | Grouting piso 7 - T3 | 2026-01-21 | 2026-01-29 | 2026-02-18 | 2026-02-19 | 2-Cónica y dividida | 28 | 101 |  | 10 | 8011.847 | 120.5 | 153 | 15 | 150 | 513
24603 - FLORA PPTO C | 552525 | G - 28 | No especificado | Grouting | Grouting piso 7 - T3 | 2026-01-21 | 2026-01-29 | 2026-02-18 | 2026-02-19 | 2-Cónica y dividida | 28 | 100 |  | 10 | 7853.982 | 118.7 | 154 | 15.1 | 151 | 513
24603 - FLORA PPTO C | 552525 | G - 28 | No especificado | Grouting | Grouting piso 7 - T3 | 2026-01-21 | 2026-01-29 | 2026-02-04 | 2026-02-05 | 2-Cónica y dividida | 14 | 101 |  | 10 | 8011.847 | 108.9 | 138.7 | 13.6 | 136 | 493
24603 - FLORA PPTO C | 552525 | G - 28 | No especificado | Grouting | Grouting piso 7 - T3 | 2026-01-21 | 2026-01-29 | 2026-01-29 | 2026-02-02 | 2-Cónica y dividida | 8 | 100 |  | 10 | 7853.982 | 86 | 111.1 | 10.9 | 109 | 488
24603 - FLORA PPTO C | 550114 | 890 | Autoco | Concreto | Muros T4 , piso 26 , ejes 5 , 10 / A - F | 2026-01-27 | 2026-01-29 | 2026-02-24 | 2026-02-25 | 2-Cónica y dividida | 28 | 101 |  | 27.6 | 8011.847 | 307.6 | 391.6 | 38.4 | 139.1 | 518
24603 - FLORA PPTO C | 550114 | 890 | Autoco | Concreto | Muros T4 , piso 26 , ejes 5 , 10 / A - F | 2026-01-27 | 2026-01-29 | 2026-02-24 | 2026-02-25 | 2-Cónica y dividida | 28 | 101 |  | 27.6 | 8011.847 | 309.7 | 394.6 | 38.7 | 140.2 | 518
24603 - FLORA PPTO C | 550114 | 890 | Autoco | Concreto | Muros T4 , piso 26 , ejes 5 , 10 / A - F | 2026-01-27 | 2026-01-29 | 2026-02-24 | 2026-02-25 | 2-Cónica y dividida | 28 | 100 |  | 27.6 | 7853.982 | 306.2 | 397.7 | 39 | 141.3 | 518
24603 - FLORA PPTO C | 550114 | 889 | Indus | Concreto | Placa T3 , piso 26 , ejes 4 - 8 , / G - L | 2026-01-27 | 2026-01-29 | 2026-02-24 | 2026-02-25 | 2-Cónica y dividida | 28 | 100 |  | 20.7 | 7853.982 | 242.5 | 315.1 | 30.9 | 149.3 | 518
24603 - FLORA PPTO C | 550114 | 889 | Indus | Concreto | Placa T3 , piso 26 , ejes 4 - 8 , / G - L | 2026-01-27 | 2026-01-29 | 2026-02-24 | 2026-02-25 | 2-Cónica y dividida | 28 | 100 |  | 20.7 | 7853.982 | 246.2 | 319.2 | 31.3 | 151.2 | 518
24603 - FLORA PPTO C | 550114 | 889 | Indus | Concreto | Placa T3 , piso 26 , ejes 4 - 8 , / G - L | 2026-01-27 | 2026-01-29 | 2026-02-24 | 2026-02-25 | 2-Cónica y dividida | 28 | 101 |  | 20.7 | 8011.847 | 244.6 | 311 | 30.5 | 147.3 | 518
24603 - FLORA PPTO C | 550114 | 888 | Ptico | Concreto | Viga anden , ejes 1 - 4 , / F - H , plataforma 1 | 2026-01-27 | 2026-01-29 | 2026-02-24 | 2026-02-25 | 2-Cónica y dividida | 28 | 101 |  | 20.7 | 8011.847 | 237.6 | 302.9 | 29.7 | 143.5 | 518
24603 - FLORA PPTO C | 550114 | 888 | Ptico | Concreto | Viga anden , ejes 1 - 4 , / F - H , plataforma 1 | 2026-01-27 | 2026-01-29 | 2026-02-24 | 2026-02-25 | 2-Cónica y dividida | 28 | 101 |  | 20.7 | 8011.847 | 241.5 | 306.9 | 30.1 | 145.4 | 518
24603 - FLORA PPTO C | 550114 | 888 | Ptico | Concreto | Viga anden , ejes 1 - 4 , / F - H , plataforma 1 | 2026-01-27 | 2026-01-29 | 2026-02-24 | 2026-02-25 | 2-Cónica y dividida | 28 | 101 |  | 20.7 | 8011.847 | 239.3 | 304.9 | 29.9 | 144.4 | 518
24603 - FLORA PPTO C | 552527 | M - 32 | No especificado | Mortero | Mortero piso 8 - T4 | 2026-01-26 | 2026-01-29 | 2026-02-23 | 2026-02-24 | 2-Cónica y dividida | 28 | 75 |  | 10 | 4417.865 | 73.1 | 168.3 | 16.5 | 165 | 517
24603 - FLORA PPTO C | 552527 | M - 32 | No especificado | Mortero | Mortero piso 8 - T4 | 2026-01-26 | 2026-01-29 | 2026-02-23 | 2026-02-24 | 2-Cónica y dividida | 28 | 76 |  | 10 | 4536.46 | 72.3 | 162.1 | 15.9 | 159 | 517
24603 - FLORA PPTO C | 552527 | M - 32 | No especificado | Mortero | Mortero piso 8 - T4 | 2026-01-26 | 2026-01-29 | 2026-02-23 | 2026-02-24 | 2-Cónica y dividida | 28 | 75 |  | 10 | 4417.865 | 71.5 | 165.2 | 16.2 | 162 | 517
24603 - FLORA PPTO C | 552527 | M - 32 | No especificado | Mortero | Mortero piso 8 - T4 | 2026-01-26 | 2026-01-29 | 2026-02-09 | 2026-02-10 | 2-Cónica y dividida | 14 | 76 |  | 10 | 4536.46 | 63.5 | 142.8 | 14 | 140 | 499
24603 - FLORA PPTO C | 552527 | M - 32 | No especificado | Mortero | Mortero piso 8 - T4 | 2026-01-26 | 2026-01-29 | 2026-02-02 | 2026-02-03 | 2-Cónica y dividida | 7 | 75 |  | 10 | 4417.865 | 52.3 | 120.3 | 11.8 | 118 | 490
24603 - FLORA PPTO C | 552527 | G - 32 | No especificado | Grouting | Grouting piso 8 - T4 | 2026-01-26 | 2026-01-29 | 2026-02-23 | 2026-02-24 | 2-Cónica y dividida | 28 | 100 |  | 10 | 7853.982 | 124.8 | 162.1 | 15.9 | 159 | 517
24603 - FLORA PPTO C | 552527 | G - 32 | No especificado | Grouting | Grouting piso 8 - T4 | 2026-01-26 | 2026-01-29 | 2026-02-23 | 2026-02-24 | 2-Cónica y dividida | 28 | 101 |  | 10 | 8011.847 | 127.4 | 162.1 | 15.9 | 159 | 517
24603 - FLORA PPTO C | 552527 | G - 32 | No especificado | Grouting | Grouting piso 8 - T4 | 2026-01-26 | 2026-01-29 | 2026-02-23 | 2026-02-24 | 2-Cónica y dividida | 28 | 100 |  | 10 | 7853.982 | 126.2 | 164.2 | 16.1 | 161 | 517
24603 - FLORA PPTO C | 552527 | G - 32 | No especificado | Grouting | Grouting piso 8 - T4 | 2026-01-26 | 2026-01-29 | 2026-02-09 | 2026-02-10 | 2-Cónica y dividida | 14 | 101 |  | 10 | 8011.847 | 115.8 | 147.9 | 14.5 | 145 | 499
24603 - FLORA PPTO C | 552527 | G - 32 | No especificado | Grouting | Grouting piso 8 - T4 | 2026-01-26 | 2026-01-29 | 2026-02-02 | 2026-02-03 | 2-Cónica y dividida | 7 | 100 |  | 10 | 7853.982 | 104.4 | 135.6 | 13.3 | 133 | 490
24603 - FLORA PPTO C | 550111 | 874 | Autoco | Concreto | Muros T3 , piso 25 , ejes 8 - 12 , / 6 - 2 | 2026-01-22 | 2026-01-29 | 2026-02-19 | 2026-02-20 | 2-Cónica y dividida | 28 | 101 |  | 27.6 | 8011.847 | 321.6 | 408.9 | 40.1 | 145.3 | 514
24603 - FLORA PPTO C | 550111 | 874 | Autoco | Concreto | Muros T3 , piso 25 , ejes 8 - 12 , / 6 - 2 | 2026-01-22 | 2026-01-29 | 2026-02-19 | 2026-02-20 | 2-Cónica y dividida | 28 | 101 |  | 27.6 | 8011.847 | 319.4 | 406.9 | 39.9 | 144.6 | 514
24603 - FLORA PPTO C | 550111 | 874 | Autoco | Concreto | Muros T3 , piso 25 , ejes 8 - 12 , / 6 - 2 | 2026-01-22 | 2026-01-29 | 2026-02-19 | 2026-02-20 | 2-Cónica y dividida | 28 | 100 |  | 27.6 | 7853.982 | 317.2 | 412 | 40.4 | 146.4 | 514
24603 - FLORA PPTO C | 550111 | 873 | Indus | Concreto | Placa T4 , piso 26 , ejes 1 , 5 , / A - F | 2026-01-21 | 2026-01-29 | 2026-02-18 | 2026-02-19 | 5-Fractura extremos | 28 | 100 |  | 20.7 | 7853.982 | 245.4 | 318.2 | 31.2 | 150.7 | 513
24603 - FLORA PPTO C | 550111 | 873 | Indus | Concreto | Placa T4 , piso 26 , ejes 1 , 5 , / A - F | 2026-01-21 | 2026-01-29 | 2026-02-18 | 2026-02-19 | 5-Fractura extremos | 28 | 101 |  | 20.7 | 8011.847 | 246.3 | 313.1 | 30.7 | 148.3 | 513
24603 - FLORA PPTO C | 550111 | 873 | Indus | Concreto | Placa T4 , piso 26 , ejes 1 , 5 , / A - F | 2026-01-21 | 2026-01-29 | 2026-02-18 | 2026-02-19 | 5-Fractura extremos | 28 | 101 |  | 20.7 | 8011.847 | 242.2 | 308 | 30.2 | 145.9 | 513
24603 - FLORA PPTO C | 550111 | 872 | Ptico | Concreto | Viga anden , ejes 1 , 3 , / D - E , plataforma 1 | 2026-01-21 | 2026-01-29 | 2026-02-18 | 2026-02-19 | 2-Cónica y dividida | 28 | 101 |  | 20.7 | 8011.847 | 222.8 | 283.5 | 27.8 | 134.3 | 513
24603 - FLORA PPTO C | 550111 | 872 | Ptico | Concreto | Viga anden , ejes 1 , 3 , / D - E , plataforma 1 | 2026-01-21 | 2026-01-29 | 2026-02-18 | 2026-02-19 | 2-Cónica y dividida | 28 | 101 |  | 20.7 | 8011.847 | 224.2 | 285.5 | 28 | 135.3 | 513
24603 - FLORA PPTO C | 550111 | 872 | Ptico | Concreto | Viga anden , ejes 1 , 3 , / D - E , plataforma 1 | 2026-01-21 | 2026-01-29 | 2026-02-18 | 2026-02-19 | 2-Cónica y dividida | 28 | 101 |  | 20.7 | 8011.847 | 220.3 | 280.4 | 27.5 | 132.9 | 513
24603 - FLORA PPTO C | 550111 | 871 | Ptico | Concreto | Viga anden , ejes 3 - 4 , / D - E , salon comunal | 2026-01-21 | 2026-01-29 | 2026-02-18 | 2026-02-19 | 2-Cónica y dividida | 28 | 100 |  | 27.6 | 7853.982 | 271.5 | 352.8 | 34.6 | 125.4 | 513
24603 - FLORA PPTO C | 550111 | 871 | Ptico | Concreto | Viga anden , ejes 3 - 4 , / D - E , salon comunal | 2026-01-21 | 2026-01-29 | 2026-02-18 | 2026-02-19 | 2-Cónica y dividida | 28 | 100 |  | 27.6 | 7853.982 | 270.6 | 351.8 | 34.5 | 125 | 513
24603 - FLORA PPTO C | 550111 | 871 | Ptico | Concreto | Viga anden , ejes 3 - 4 , / D - E , salon comunal | 2026-01-21 | 2026-01-29 | 2026-02-18 | 2026-02-19 | 2-Cónica y dividida | 28 | 100 |  | 27.6 | 7853.982 | 267.4 | 346.7 | 34 | 123.2 | 513
24603 - FLORA PPTO C | 550111 | 870 | Ptico | Concreto | Viga anden , ejes 3 - 4 , salon comunal | 2026-01-21 | 2026-01-29 | 2026-02-18 | 2026-02-19 | 2-Cónica y dividida | 28 | 100 |  | 34.5 | 7853.982 | 283.3 | 368.1 | 36.1 | 104.6 | 513
24603 - FLORA PPTO C | 550111 | 870 | Ptico | Concreto | Viga anden , ejes 3 - 4 , salon comunal | 2026-01-21 | 2026-01-29 | 2026-02-18 | 2026-02-19 | 2-Cónica y dividida | 28 | 101 |  | 34.5 | 8011.847 | 285.4 | 363 | 35.6 | 103.2 | 513
24603 - FLORA PPTO C | 550111 | 870 | Ptico | Concreto | Viga anden , ejes 3 - 4 , salon comunal | 2026-01-21 | 2026-01-29 | 2026-02-18 | 2026-02-19 | 2-Cónica y dividida | 28 | 101 |  | 34.5 | 8011.847 | 281.7 | 358.9 | 35.2 | 102 | 513
24603 - FLORA PPTO C | 550111 | 869 | Indus | Concreto | Escaleras T4 , piso 23 al 24 | 2026-01-21 | 2026-01-29 | 2026-02-18 | 2026-02-19 | 2-Cónica y dividida | 28 | 101 |  | 20.7 | 8011.847 | 225.3 | 286.5 | 28.1 | 135.7 | 513
24603 - FLORA PPTO C | 550111 | 869 | Indus | Concreto | Escaleras T4 , piso 23 al 24 | 2026-01-21 | 2026-01-29 | 2026-02-18 | 2026-02-19 | 2-Cónica y dividida | 28 | 101 |  | 20.7 | 8011.847 | 227.1 | 288.6 | 28.3 | 136.7 | 513
24603 - FLORA PPTO C | 550111 | 869 | Indus | Concreto | Escaleras T4 , piso 23 al 24 | 2026-01-21 | 2026-01-29 | 2026-02-18 | 2026-02-19 | 2-Cónica y dividida | 28 | 101 |  | 20.7 | 8011.847 | 223.4 | 284.5 | 27.9 | 134.8 | 513
24603 - FLORA PPTO C | 550113 | 887 | Autoco | Concreto | Muros T3 , piso 25 , ejes 1 - 4 , / A - L | 2026-01-26 | 2026-01-29 | 2026-02-23 | 2026-02-24 | 2-Cónica y dividida | 28 | 101 |  | 27.6 | 8011.847 | 320.5 | 407.9 | 40 | 144.9 | 517
24603 - FLORA PPTO C | 550113 | 887 | Autoco | Concreto | Muros T3 , piso 25 , ejes 1 - 4 , / A - L | 2026-01-26 | 2026-01-29 | 2026-02-23 | 2026-02-24 | 2-Cónica y dividida | 28 | 101 |  | 27.6 | 8011.847 | 317.9 | 404.8 | 39.7 | 143.8 | 517
24603 - FLORA PPTO C | 550113 | 887 | Autoco | Concreto | Muros T3 , piso 25 , ejes 1 - 4 , / A - L | 2026-01-26 | 2026-01-29 | 2026-02-23 | 2026-02-24 | 2-Cónica y dividida | 28 | 100 |  | 27.6 | 7853.982 | 314.2 | 407.9 | 40 | 144.9 | 517
24603 - FLORA PPTO C | 550113 | 886 | Indus | Concreto | Placa T3 , piso 26 , ejes 4 - 8 , / A - F | 2026-01-26 | 2026-01-29 | 2026-02-23 | 2026-02-24 | 2-Cónica y dividida | 28 | 100 |  | 20.7 | 7853.982 | 256.9 | 333.4 | 32.7 | 158 | 517
24603 - FLORA PPTO C | 550113 | 886 | Indus | Concreto | Placa T3 , piso 26 , ejes 4 - 8 , / A - F | 2026-01-26 | 2026-01-29 | 2026-02-23 | 2026-02-24 | 2-Cónica y dividida | 28 | 101 |  | 20.7 | 8011.847 | 250.5 | 319.2 | 31.3 | 151.2 | 517
24603 - FLORA PPTO C | 550113 | 886 | Indus | Concreto | Placa T3 , piso 26 , ejes 4 - 8 , / A - F | 2026-01-26 | 2026-01-29 | 2026-02-23 | 2026-02-24 | 2-Cónica y dividida | 28 | 101 |  | 20.7 | 8011.847 | 253.8 | 323.3 | 31.7 | 153.1 | 517
24603 - FLORA PPTO C | 550113 | 885 | Autoco | Concreto | Muros T3 , piso 25 , ejes 2 , 7 , / L - 6 | 2026-01-24 | 2026-01-29 | 2026-02-21 | 2026-02-24 | 2-Cónica y dividida | 28 | 101 |  | 27.6 | 8011.847 | 323.8 | 412 | 40.4 | 146.4 | 516
24603 - FLORA PPTO C | 550113 | 885 | Autoco | Concreto | Muros T3 , piso 25 , ejes 2 , 7 , / L - 6 | 2026-01-24 | 2026-01-29 | 2026-02-21 | 2026-02-24 | 2-Cónica y dividida | 28 | 101 |  | 27.6 | 8011.847 | 321.2 | 408.9 | 40.1 | 145.3 | 516
24603 - FLORA PPTO C | 550113 | 885 | Autoco | Concreto | Muros T3 , piso 25 , ejes 2 , 7 , / L - 6 | 2026-01-24 | 2026-01-29 | 2026-02-21 | 2026-02-24 | 2-Cónica y dividida | 28 | 101 |  | 27.6 | 8011.847 | 319.9 | 406.9 | 39.9 | 144.6 | 516
24603 - FLORA PPTO C | 550113 | 884 | Indus | Concreto | Placa T3 , piso 26 , ejes 8 - 12 , / F - 2 | 2026-01-24 | 2026-01-29 | 2026-02-21 | 2026-02-24 | 5-Fractura extremos | 28 | 101 |  | 20.7 | 8011.847 | 275.8 | 350.8 | 34.4 | 166.2 | 516
24603 - FLORA PPTO C | 550113 | 884 | Indus | Concreto | Placa T3 , piso 26 , ejes 8 - 12 , / F - 2 | 2026-01-24 | 2026-01-29 | 2026-02-21 | 2026-02-24 | 5-Fractura extremos | 28 | 100 |  | 20.7 | 7853.982 | 273.6 | 354.9 | 34.8 | 168.1 | 516
24603 - FLORA PPTO C | 550113 | 884 | Indus | Concreto | Placa T3 , piso 26 , ejes 8 - 12 , / F - 2 | 2026-01-24 | 2026-01-29 | 2026-02-21 | 2026-02-24 | 5-Fractura extremos | 28 | 100 |  | 20.7 | 7853.982 | 271.3 | 351.8 | 34.5 | 166.7 | 516
24603 - FLORA PPTO C | 550113 | 883 | Tremie | Concreto | Polote 17 , T2 | 2026-01-24 | 2026-01-29 | 2026-02-21 | 2026-02-24 | 2-Cónica y dividida | 28 | 100 |  | 31 | 7853.982 | 318.4 | 413 | 40.5 | 130.6 | 516
24603 - FLORA PPTO C | 550113 | 883 | Tremie | Concreto | Polote 17 , T2 | 2026-01-24 | 2026-01-29 | 2026-02-21 | 2026-02-24 | 2-Cónica y dividida | 28 | 101 |  | 31 | 8011.847 | 316.8 | 402.8 | 39.5 | 127.4 | 516
24603 - FLORA PPTO C | 550113 | 883 | Tremie | Concreto | Polote 17 , T2 | 2026-01-24 | 2026-01-29 | 2026-02-21 | 2026-02-24 | 2-Cónica y dividida | 28 | 101 |  | 31 | 8011.847 | 314.2 | 399.7 | 39.2 | 126.5 | 516
24603 - FLORA PPTO C | 550113 | 882 | Indus | Concreto | Escaleras T3 , piso 24 y 23 | 2026-01-23 | 2026-01-29 | 2026-02-20 | 2026-02-24 | 2-Cónica y dividida | 28 | 101 |  | 20.7 | 8011.847 | 231.8 | 294.7 | 28.9 | 139.6 | 516
24603 - FLORA PPTO C | 550113 | 882 | Indus | Concreto | Escaleras T3 , piso 24 y 23 | 2026-01-23 | 2026-01-29 | 2026-02-20 | 2026-02-24 | 2-Cónica y dividida | 28 | 101 |  | 20.7 | 8011.847 | 229.4 | 291.6 | 28.6 | 138.2 | 516
24603 - FLORA PPTO C | 550113 | 882 | Indus | Concreto | Escaleras T3 , piso 24 y 23 | 2026-01-23 | 2026-01-29 | 2026-02-20 | 2026-02-24 | 2-Cónica y dividida | 28 | 101 |  | 20.7 | 8011.847 | 227.2 | 289.6 | 28.4 | 137.2 | 516
24603 - FLORA PPTO C | 548561 | 877 | Autocompactado | Concreto | Muros T3, piso 25, ejes 7-9 / F-L y 7-8 / A-F | 2026-01-22 | 2026-01-22 | 2026-02-05 | 2026-02-09 | 3-Columnar | 14 | 102 |  | 28 | 8171.282 | 294 | 367.1 | 36 | 128.6 | 497
24603 - FLORA PPTO C | 548561 | 877 | Autocompactado | Concreto | Muros T3, piso 25, ejes 7-9 / F-L y 7-8 / A-F | 2026-01-22 | 2026-01-22 | 2026-01-29 | 2026-01-30 | 3-Columnar | 7 | 102 |  | 28 | 8171.282 | 201.9 | 251.9 | 24.7 | 88.2 | 487
24603 - FLORA PPTO C | 548561 | 876 | Tremie | Concreto | Pilote 30, T2 | 2026-01-22 | 2026-01-22 | 2026-02-05 | 2026-02-09 | 2-Cónica y dividida | 14 | 102 |  | 31 | 8171.282 | 270.4 | 337.5 | 33.1 | 106.8 | 497
24603 - FLORA PPTO C | 548561 | 876 | Tremie | Concreto | Pilote 30, T2 | 2026-01-22 | 2026-01-22 | 2026-01-29 | 2026-01-30 | 2-Cónica y dividida | 7 | 102 |  | 31 | 8171.282 | 211.6 | 264.1 | 25.9 | 83.5 | 487
24603 - FLORA PPTO C | 548561 | 875 | Tremie | Concreto | Pilote 2, T2 | 2026-01-21 | 2026-01-22 | 2026-02-04 | 2026-02-09 | 2-Cónica y dividida | 14 | 102 |  | 31 | 8171.282 | 220.7 | 275.3 | 27 | 87.1 | 494
24603 - FLORA PPTO C | 548561 | 875 | Tremie | Concreto | Pilote 2, T2 | 2026-01-21 | 2026-01-22 | 2026-01-28 | 2026-01-28 | 4-Transversal | 7 | 102 |  | 31 | 8171.282 | 200.9 | 250.9 | 24.6 | 79.4 | 485
24603 - FLORA PPTO C | 548561 | 874 | Autocompactado | Concreto | Muros T3, piso 25, ejes 8-12 / G-L | 2026-01-21 | 2026-01-22 | 2026-02-04 | 2026-02-09 | 3-Columnar | 14 | 102 |  | 28 | 8171.282 | 277.8 | 346.7 | 34 | 121.4 | 494
24603 - FLORA PPTO C | 548561 | 874 | Autocompactado | Concreto | Muros T3, piso 25, ejes 8-12 / G-L | 2026-01-21 | 2026-01-22 | 2026-01-28 | 2026-01-28 | 3-Columnar | 7 | 102 |  | 28 | 8171.282 | 265.9 | 331.4 | 32.5 | 116.1 | 485
24603 - FLORA PPTO C | 548561 | 873 | Industrializado | Concreto | Placa T4, piso 26, ejes 1-5 / A-F | 2026-01-21 | 2026-01-22 | 2026-02-04 | 2026-02-09 | 2-Cónica y dividida | 14 | 102 |  | 21 | 8171.282 | 230.4 | 287.6 | 28.2 | 134.3 | 494
24603 - FLORA PPTO C | 548561 | 873 | Industrializado | Concreto | Placa T4, piso 26, ejes 1-5 / A-F | 2026-01-21 | 2026-01-22 | 2026-01-28 | 2026-01-28 | 3-Columnar | 7 | 102 |  | 21 | 8171.282 | 201 | 250.9 | 24.6 | 117.1 | 485
24603 - FLORA PPTO C | 549630 | 872 | Plástico | Concreto | Viga andén, ejes 1-3 / D-F, plataforma 1 | 2026-01-21 | 2026-01-22 | 2026-02-04 | 2026-02-09 | 3-Columnar | 14 | 102 |  | 21 | 8171.282 | 200.6 | 249.8 | 24.5 | 116.7 | 494
24603 - FLORA PPTO C | 549630 | 872 | Plástico | Concreto | Viga andén, ejes 1-3 / D-F, plataforma 1 | 2026-01-21 | 2026-01-22 | 2026-01-28 | 2026-01-28 | 3-Columnar | 7 | 102 |  | 21 | 8171.282 | 177.8 | 222.3 | 21.8 | 103.8 | 485
24603 - FLORA PPTO C | 549630 | 871 | Plástico | Concreto | Viga andén, ejes 1-4 / D-E, salón comunal | 2026-01-21 | 2026-01-22 | 2026-02-04 | 2026-02-09 | 2-Cónica y dividida | 14 | 102 |  | 28 | 8171.282 | 245.9 | 306.9 | 30.1 | 107.5 | 494
24603 - FLORA PPTO C | 549630 | 871 | Plástico | Concreto | Viga andén, ejes 1-4 / D-E, salón comunal | 2026-01-21 | 2026-01-22 | 2026-01-28 | 2026-01-28 | 4-Transversal | 7 | 102 |  | 28 | 8171.282 | 216.7 | 270.2 | 26.5 | 94.6 | 485
24603 - FLORA PPTO C | 549630 | 870 | Plástico | Concreto | Viga andén, ejes 1-4 / E, salón comunal | 2026-01-21 | 2026-01-22 | 2026-02-04 | 2026-02-09 | 3-Columnar | 14 | 102 |  | 35 | 8171.282 | 266 | 332.4 | 32.6 | 93.1 | 494
24603 - FLORA PPTO C | 549630 | 870 | Plástico | Concreto | Viga andén, ejes 1-4 / E, salón comunal | 2026-01-21 | 2026-01-22 | 2026-01-28 | 2026-01-28 | 4-Transversal | 7 | 102 |  | 35 | 8171.282 | 192.1 | 239.6 | 23.5 | 67.1 | 485
24603 - FLORA PPTO C | 549630 | 869 | Industrializado | Concreto | Escaleras T4, piso 23 a 24 | 2026-01-21 | 2026-01-22 | 2026-02-04 | 2026-02-09 | 2-Cónica y dividida | 14 | 102 |  | 21 | 8171.282 | 220.7 | 275.3 | 27 | 128.6 | 494
24603 - FLORA PPTO C | 549630 | 869 | Industrializado | Concreto | Escaleras T4, piso 23 a 24 | 2026-01-21 | 2026-01-22 | 2026-01-28 | 2026-01-28 | 3-Columnar | 7 | 102 |  | 21 | 8171.282 | 205.9 | 257 | 25.2 | 120 | 485
24603 - FLORA PPTO C | 549630 | 868 | Autocompactado | Concreto | Muros T3, piso 25, ejes 8-12 / A-F | 2026-01-20 | 2026-01-22 | 2026-02-03 | 2026-02-03 | 2-Cónica y dividida | 14 | 102 |  | 28 | 8171.282 | 282.6 | 352.8 | 34.6 | 123.6 | 491
24603 - FLORA PPTO C | 549630 | 868 | Autocompactado | Concreto | Muros T3, piso 25, ejes 8-12 / A-F | 2026-01-20 | 2026-01-22 | 2026-01-27 | 2026-01-28 | 3-Columnar | 7 | 102 |  | 28 | 8171.282 | 248.6 | 310 | 30.4 | 108.6 | 484
24603 - FLORA PPTO C | 549628 | 862 | Autocompactado | Concreto | Muros piso 25, T4, ejes 1-4 /A-F | 2026-01-17 | 2026-01-17 | 2026-01-31 | 2026-02-02 | 2-Cónica y dividida | 14 | 102 |  | 28 | 8171.282 | 260.6 | 325.3 | 31.9 | 113.9 | 489
24603 - FLORA PPTO C | 549628 | 862 | Autocompactado | Concreto | Muros piso 25, T4, ejes 1-4 /A-F | 2026-01-17 | 2026-01-17 | 2026-01-24 | 2026-01-28 | 3-Columnar | 7 | 102 |  | 28 | 8171.282 | 237 | 295.7 | 29 | 103.6 | 483
24603 - FLORA PPTO C | 549628 | 861 | Industrializado | Concreto | Placa T3, piso 25, ejes 1-6 / G-L | 2026-01-17 | 2026-01-17 | 2026-01-31 | 2026-02-02 | 3-Columnar | 14 | 102 |  | 21 | 8171.282 | 220.2 | 274.3 | 26.9 | 128.1 | 489
24603 - FLORA PPTO C | 549628 | 861 | Industrializado | Concreto | Placa T3, piso 25, ejes 1-6 / G-L | 2026-01-17 | 2026-01-17 | 2026-01-24 | 2026-01-28 | 4-Transversal | 7 | 102 |  | 21 | 8171.282 | 207 | 258 | 25.3 | 120.5 | 483
24603 - FLORA PPTO C | 549628 | 860 | Industrializado | Concreto | Escaleras piso 21 y 22 T3 | 2026-01-17 | 2026-01-17 | 2026-01-31 | 2026-02-02 | 2-Cónica y dividida | 14 | 102 |  | 28 | 8171.282 | 257.8 | 321.2 | 31.5 | 112.5 | 489
24603 - FLORA PPTO C | 549628 | 860 | Industrializado | Concreto | Escaleras piso 21 y 22 T3 | 2026-01-17 | 2026-01-17 | 2026-01-24 | 2026-01-28 | 4-Transversal | 7 | 102 |  | 28 | 8171.282 | 233.8 | 291.6 | 28.6 | 102.1 | 483
24603 - FLORA PPTO C | 549628 | 859 | Autocompactado | Concreto | Muros T4, piso 25, ejes 4-6 / G-L | 2026-01-16 | 2026-01-17 | 2026-01-30 | 2026-01-30 | 3-Columnar | 14 | 102 |  | 28 | 8171.282 | 300.2 | 374.2 | 36.7 | 131.1 | 487
24603 - FLORA PPTO C | 549628 | 859 | Autocompactado | Concreto | Muros T4, piso 25, ejes 4-6 / G-L | 2026-01-16 | 2026-01-17 | 2026-01-23 | 2026-01-28 | 4-Transversal | 7 | 102 |  | 28 | 8171.282 | 205.6 | 257 | 25.2 | 90 | 483
24603 - FLORA PPTO C | 549628 | 858 | Tremie | Concreto | Pilote 1, T2 | 2026-01-16 | 2026-01-17 | 2026-01-30 | 2026-01-30 | 2-Cónica y dividida | 14 | 102 |  | 31 | 8171.282 | 255.3 | 318.2 | 31.2 | 100.6 | 487
24603 - FLORA PPTO C | 549628 | 858 | Tremie | Concreto | Pilote 1, T2 | 2026-01-16 | 2026-01-17 | 2026-01-23 | 2026-01-28 | 3-Columnar | 7 | 102 |  | 31 | 8171.282 | 217.1 | 271.2 | 26.6 | 85.8 | 483
24603 - FLORA PPTO C | 549629 | 867 | Industrializado | Concreto | Placa T4, piso 26, ejes 5-10 / G-L | 2026-01-20 | 2026-01-20 | 2026-02-02 | 2026-02-03 | 3-Columnar | 14 | 102 |  | 21 | 8171.282 | 221.9 | 277.4 | 27.2 | 129.5 | 491
24603 - FLORA PPTO C | 549629 | 867 | Industrializado | Concreto | Placa T4, piso 26, ejes 5-10 / G-L | 2026-01-20 | 2026-01-20 | 2026-01-26 | 2026-02-03 | 3-Columnar | 7 | 102 |  | 21 | 8171.282 | 203.9 | 254.9 | 25 | 119 | 491
24603 - FLORA PPTO C | 549629 | 866 | Tremie | Concreto | Pilote 55, T2 | 2026-01-20 | 2026-01-20 | 2026-02-02 | 2026-02-03 | 2-Cónica y dividida | 14 | 102 |  | 31 | 8171.282 | 255.1 | 318.2 | 31.2 | 100.6 | 491
24603 - FLORA PPTO C | 549629 | 866 | Tremie | Concreto | Pilote 55, T2 | 2026-01-20 | 2026-01-20 | 2026-01-26 | 2026-02-03 | 2-Cónica y dividida | 7 | 102 |  | 31 | 8171.282 | 206.3 | 257 | 25.2 | 81.3 | 491
24603 - FLORA PPTO C | 549629 | 865 | Autocompactado | Concreto | Muros T4, piso 26, ejes 7-10 / A-F | 2026-01-19 | 2026-01-20 | 2026-02-02 | 2026-02-02 | 3-Columnar | 14 | 102 |  | 28 | 8171.282 | 228.7 | 285.5 | 28 | 100 | 489
24603 - FLORA PPTO C | 549629 | 865 | Autocompactado | Concreto | Muros T4, piso 26, ejes 7-10 / A-F | 2026-01-19 | 2026-01-20 | 2026-01-26 | 2026-01-28 | 4-Transversal | 7 | 102 |  | 28 | 8171.282 | 217.3 | 271.2 | 26.6 | 95 | 484
24603 - FLORA PPTO C | 549629 | 864 | Industrializado | Concreto | Placa T4, piso 25, ejes 1-4 / G-L | 2026-01-19 | 2026-01-20 | 2026-02-02 | 2026-02-02 | 2-Cónica y dividida | 14 | 102 |  | 21 | 8171.282 | 227.3 | 283.5 | 27.8 | 132.4 | 489
24603 - FLORA PPTO C | 549629 | 864 | Industrializado | Concreto | Placa T4, piso 25, ejes 1-4 / G-L | 2026-01-19 | 2026-01-20 | 2026-01-26 | 2026-01-28 | 3-Columnar | 7 | 102 |  | 21 | 8171.282 | 216.9 | 270.2 | 26.5 | 126.2 | 484
24603 - FLORA PPTO C | 549629 | 863 | Tremie | Concreto | Pilote 78, T1 | 2026-01-17 | 2026-01-20 | 2026-01-31 | 2026-02-02 | 2-Cónica y dividida | 14 | 102 |  | 31 | 8171.282 | 254.9 | 318.2 | 31.2 | 100.6 | 489
24603 - FLORA PPTO C | 549629 | 863 | Tremie | Concreto | Pilote 78, T1 | 2026-01-17 | 2026-01-20 | 2026-01-24 | 2026-01-28 | 4-Transversal | 7 | 102 |  | 31 | 8171.282 | 177.3 | 221.3 | 21.7 | 70 | 483
24603 - FLORA PPTO C | 549627 | 857 | Autocompactado | Concreto | Muros torre 4 piso 25 ejes 6-10 / G-L | 2026-01-15 | 2026-01-16 | 2026-01-29 | 2026-02-03 | 3-Columnar | 14 | 102 |  | 28 | 8171.282 | 257.8 | 321.2 | 31.5 | 112.5 | 491
24603 - FLORA PPTO C | 549627 | 857 | Autocompactado | Concreto | Muros torre 4 piso 25 ejes 6-10 / G-L | 2026-01-15 | 2026-01-16 | 2026-01-22 | 2026-01-24 | 3-Columnar | 7 | 102 |  | 28 | 8171.282 | 239.7 | 298.8 | 29.3 | 104.6 | 479
24603 - FLORA PPTO C | 549627 | 856 | Industrializado | Concreto | Placa torre 3 piso 25 ejes 6-8 / G-L | 2026-01-15 | 2026-01-16 | 2026-01-29 | 2026-02-03 | 2-Cónica y dividida | 14 | 102 |  | 21 | 8171.282 | 235 | 293.7 | 28.8 | 137.1 | 491
24603 - FLORA PPTO C | 549627 | 856 | Industrializado | Concreto | Placa torre 3 piso 25 ejes 6-8 / G-L | 2026-01-15 | 2026-01-16 | 2026-01-22 | 2026-01-24 | 2-Cónica y dividida | 7 | 102 |  | 21 | 8171.282 | 206.4 | 258 | 25.3 | 120.5 | 479
24603 - FLORA PPTO C | 552522 | G25 | No especificado | Grouting | Grouting P7 , T4 | 2026-01-17 | 2026-01-22 | 2026-02-14 | 2026-02-17 | 2-Cónica y dividida | 28 | 100 |  | 10 | 7853.982 | 116.9 | 151.9 | 14.9 | 149 | 509
24603 - FLORA PPTO C | 552522 | G25 | No especificado | Grouting | Grouting P7 , T4 | 2026-01-17 | 2026-01-22 | 2026-02-14 | 2026-02-17 | 2-Cónica y dividida | 28 | 100 |  | 10 | 7853.982 | 114.2 | 147.9 | 14.5 | 145 | 509
24603 - FLORA PPTO C | 552522 | G25 | No especificado | Grouting | Grouting P7 , T4 | 2026-01-17 | 2026-01-22 | 2026-02-14 | 2026-02-17 | 2-Cónica y dividida | 28 | 101 |  | 10 | 8011.847 | 112.7 | 143.8 | 14.1 | 141 | 509
24603 - FLORA PPTO C | 552522 | G25 | No especificado | Grouting | Grouting P7 , T4 | 2026-01-17 | 2026-01-22 | 2026-01-31 | 2026-02-03 | 2-Cónica y dividida | 14 | 101 |  | 10 | 8011.847 | 97.1 | 123.4 | 12.1 | 121 | 490
24603 - FLORA PPTO C | 552522 | G25 | No especificado | Grouting | Grouting P7 , T4 | 2026-01-17 | 2026-01-22 | 2026-01-24 | 2026-01-26 | 2-Cónica y dividida | 7 | 101 |  | 10 | 8011.847 | 82.4 | 105 | 10.3 | 103 | 480
24603 - FLORA PPTO C | 552522 | M25 | No especificado | Mortero | Mortero P7 , T4 | 2026-01-17 | 2026-01-22 | 2026-02-14 | 2026-02-17 | 2-Cónica y dividida | 28 | 76 |  | 10 | 4536.46 | 65.3 | 146.8 | 14.4 | 144 | 509
24603 - FLORA PPTO C | 552522 | M25 | No especificado | Mortero | Mortero P7 , T4 | 2026-01-17 | 2026-01-22 | 2026-02-14 | 2026-02-17 | 2-Cónica y dividida | 28 | 75 |  | 10 | 4417.865 | 66.7 | 154 | 15.1 | 151 | 509
24603 - FLORA PPTO C | 552522 | M25 | No especificado | Mortero | Mortero P7 , T4 | 2026-01-17 | 2026-01-22 | 2026-02-14 | 2026-02-17 | 2-Cónica y dividida | 28 | 75 |  | 10 | 4417.865 | 65.9 | 151.9 | 14.9 | 149 | 509
24603 - FLORA PPTO C | 552522 | M25 | No especificado | Mortero | Mortero P7 , T4 | 2026-01-17 | 2026-01-22 | 2026-01-31 | 2026-02-03 | 2-Cónica y dividida | 14 | 76 |  | 10 | 4536.46 | 58.3 | 131.5 | 12.9 | 129 | 490
24603 - FLORA PPTO C | 552522 | M25 | No especificado | Mortero | Mortero P7 , T4 | 2026-01-17 | 2026-01-22 | 2026-01-24 | 2026-01-26 | 2-Cónica y dividida | 7 | 76 |  | 10 | 4536.46 | 52.9 | 119.3 | 11.7 | 117 | 480
24603 - FLORA PPTO C | 548559 | 861 | No especificado | Concreto | Placa T3 , piso 25 , ejes 1 - 6 / G - 1 | 2026-01-17 | 2026-01-22 | 2026-02-14 | 2026-02-17 | 2-Cónica y dividida | 28 | 101 |  | 20.7 | 8011.847 | 235.3 | 299.8 | 29.4 | 142 | 509
24603 - FLORA PPTO C | 548559 | 861 | No especificado | Concreto | Placa T3 , piso 25 , ejes 1 - 6 / G - 1 | 2026-01-17 | 2026-01-22 | 2026-02-14 | 2026-02-17 | 2-Cónica y dividida | 28 | 101 |  | 20.7 | 8011.847 | 232.3 | 295.7 | 29 | 140.1 | 509
24603 - FLORA PPTO C | 548559 | 861 | No especificado | Concreto | Placa T3 , piso 25 , ejes 1 - 6 / G - 1 | 2026-01-17 | 2026-01-22 | 2026-02-14 | 2026-02-17 | 2-Cónica y dividida | 28 | 101 |  | 20.7 | 8011.847 | 228.5 | 290.6 | 28.5 | 137.7 | 509
24603 - FLORA PPTO C | 548559 | 860 | No especificado | Concreto | Escaleras piso 21 y 22 , T3 | 2026-01-17 | 2026-01-22 | 2026-02-14 | 2026-02-17 | 2-Cónica y dividida | 28 | 100 |  | 27.6 | 7853.982 | 287.2 | 373.2 | 36.6 | 132.6 | 509
24603 - FLORA PPTO C | 548559 | 860 | No especificado | Concreto | Escaleras piso 21 y 22 , T3 | 2026-01-17 | 2026-01-22 | 2026-02-14 | 2026-02-17 | 2-Cónica y dividida | 28 | 101 |  | 27.6 | 8011.847 | 291.6 | 371.2 | 36.4 | 131.9 | 509
24603 - FLORA PPTO C | 548559 | 860 | No especificado | Concreto | Escaleras piso 21 y 22 , T3 | 2026-01-17 | 2026-01-22 | 2026-02-14 | 2026-02-17 | 2-Cónica y dividida | 28 | 101 |  | 27.6 | 8011.847 | 288.3 | 367.1 | 36 | 130.4 | 509
24603 - FLORA PPTO C | 548559 | 859 | AU 4000 | Concreto | Muros T4 , piso 25 , ejes 4 - 6 / G - 2 | 2026-01-16 | 2026-01-22 | 2026-02-13 | 2026-02-16 | 2-Cónica y dividida | 28 | 101 |  | 27.6 | 8011.847 | 319.7 | 406.9 | 39.9 | 144.6 | 506
24603 - FLORA PPTO C | 548559 | 859 | AU 4000 | Concreto | Muros T4 , piso 25 , ejes 4 - 6 / G - 2 | 2026-01-16 | 2026-01-22 | 2026-02-13 | 2026-02-16 | 2-Cónica y dividida | 28 | 100 |  | 27.6 | 7853.982 | 326.1 | 423.2 | 41.5 | 150.4 | 506
24603 - FLORA PPTO C | 548559 | 859 | AU 4000 | Concreto | Muros T4 , piso 25 , ejes 4 - 6 / G - 2 | 2026-01-16 | 2026-01-22 | 2026-02-13 | 2026-02-16 | 2-Cónica y dividida | 28 | 100 |  | 27.6 | 7853.982 | 323.6 | 420.1 | 41.2 | 149.3 | 506
24603 - FLORA PPTO C | 548559 | 858 | Tremie | Concreto | Pilote 1 , torre 2 | 2026-01-16 | 2026-01-22 | 2026-02-13 | 2026-02-16 | 2-Cónica y dividida | 28 | 100 |  | 31 | 7853.982 | 308.4 | 400.7 | 39.3 | 126.8 | 506
24603 - FLORA PPTO C | 548559 | 858 | Tremie | Concreto | Pilote 1 , torre 2 | 2026-01-16 | 2026-01-22 | 2026-02-13 | 2026-02-16 | 2-Cónica y dividida | 28 | 101 |  | 31 | 8011.847 | 306.2 | 389.5 | 38.2 | 123.2 | 506
24603 - FLORA PPTO C | 548559 | 858 | Tremie | Concreto | Pilote 1 , torre 2 | 2026-01-16 | 2026-01-22 | 2026-02-13 | 2026-02-16 | 2-Cónica y dividida | 28 | 101 |  | 31 | 8011.847 | 304.7 | 387.5 | 38 | 122.6 | 506
24603 - FLORA PPTO C | 548559 | 857 | AU 4000 | Concreto | Muros T4 , piso 25 ejes 6 - 10 / G - 2 | 2026-01-15 | 2026-01-22 | 2026-02-12 | 2026-02-13 | 2-Cónica y dividida | 28 | 101 |  | 27.6 | 8011.847 | 316.2 | 402.8 | 39.5 | 143.1 | 504
24603 - FLORA PPTO C | 548559 | 857 | AU 4000 | Concreto | Muros T4 , piso 25 ejes 6 - 10 / G - 2 | 2026-01-15 | 2026-01-22 | 2026-02-12 | 2026-02-13 | 2-Cónica y dividida | 28 | 101 |  | 27.6 | 8011.847 | 314.6 | 400.7 | 39.3 | 142.4 | 504
24603 - FLORA PPTO C | 548559 | 857 | AU 4000 | Concreto | Muros T4 , piso 25 ejes 6 - 10 / G - 2 | 2026-01-15 | 2026-01-22 | 2026-02-12 | 2026-02-13 | 2-Cónica y dividida | 28 | 101 |  | 27.6 | 8011.847 | 311.4 | 396.7 | 38.9 | 140.9 | 504
24603 - FLORA PPTO C | 548559 | 856 | No especificado | Concreto | Placa T3 , piso 25 , ejes 6 - 8 / 6 - 2 | 2026-01-15 | 2026-01-22 | 2026-02-12 | 2026-02-13 | 5-Fractura extremos | 28 | 100 |  | 20.7 | 7853.982 | 252.8 | 328.3 | 32.2 | 155.6 | 504
24603 - FLORA PPTO C | 548559 | 856 | No especificado | Concreto | Placa T3 , piso 25 , ejes 6 - 8 / 6 - 2 | 2026-01-15 | 2026-01-22 | 2026-02-12 | 2026-02-13 | 5-Fractura extremos | 28 | 100 |  | 20.7 | 7853.982 | 249.4 | 324.3 | 31.8 | 153.6 | 504
24603 - FLORA PPTO C | 548559 | 856 | No especificado | Concreto | Placa T3 , piso 25 , ejes 6 - 8 / 6 - 2 | 2026-01-15 | 2026-01-22 | 2026-02-12 | 2026-02-13 | 5-Fractura extremos | 28 | 100 |  | 20.7 | 7853.982 | 247.6 | 321.2 | 31.5 | 152.2 | 504
24603 - FLORA PPTO C | 548559 | 855 | Tremie | Concreto | Pilote 6 , comercio 1 , 4 , torre grua | 2026-01-14 | 2026-01-22 | 2026-02-11 | 2026-02-12 | 2-Cónica y dividida | 28 | 101 |  | 20.7 | 8011.847 | 210.1 | 267.2 | 26.2 | 126.6 | 502
24603 - FLORA PPTO C | 548559 | 855 | Tremie | Concreto | Pilote 6 , comercio 1 , 4 , torre grua | 2026-01-14 | 2026-01-22 | 2026-02-11 | 2026-02-12 | 2-Cónica y dividida | 28 | 100 |  | 20.7 | 7853.982 | 208.4 | 270.2 | 26.5 | 128 | 502
24603 - FLORA PPTO C | 548559 | 855 | Tremie | Concreto | Pilote 6 , comercio 1 , 4 , torre grua | 2026-01-14 | 2026-01-22 | 2026-02-11 | 2026-02-12 | 2-Cónica y dividida | 28 | 101 |  | 20.7 | 8011.847 | 206.2 | 262.1 | 25.7 | 124.2 | 502
24603 - FLORA PPTO C | 552523 | G - 26 | No especificado | Grouting | Grouting P7, T4 | 2026-01-19 | 2026-01-22 | 2026-02-16 | 2026-02-18 | 5-Fractura extremos | 28 | 100 |  | 10 | 7853.982 | 122.5 | 159.1 | 15.6 | 156 | 510
24603 - FLORA PPTO C | 552523 | G - 26 | No especificado | Grouting | Grouting P7, T4 | 2026-01-19 | 2026-01-22 | 2026-02-16 | 2026-02-18 | 5-Fractura extremos | 28 | 101 |  | 10 | 8011.847 | 124.8 | 159.1 | 15.6 | 156 | 510
24603 - FLORA PPTO C | 552523 | G - 26 | No especificado | Grouting | Grouting P7, T4 | 2026-01-19 | 2026-01-22 | 2026-02-16 | 2026-02-18 | 5-Fractura extremos | 28 | 100 |  | 10 | 7853.982 | 123.2 | 160.1 | 15.7 | 157 | 510
24603 - FLORA PPTO C | 552523 | G - 26 | No especificado | Grouting | Grouting P7, T4 | 2026-01-19 | 2026-01-22 | 2026-02-02 | 2026-02-03 | 2-Cónica y dividida | 14 | 101 |  | 10 | 8011.847 | 113.5 | 144.8 | 14.2 | 142 | 490
24603 - FLORA PPTO C | 552523 | G - 26 | No especificado | Grouting | Grouting P7, T4 | 2026-01-19 | 2026-01-22 | 2026-01-26 | 2026-01-27 | 2-Cónica y dividida | 7 | 101 |  | 10 | 8011.847 | 99 | 126.4 | 12.4 | 124 | 481
24603 - FLORA PPTO C | 552523 | M - 26 | No especificado | Mortero | Mortero P 7 - T4 | 2026-01-19 | 2026-01-22 | 2026-02-16 | 2026-02-18 | 2-Cónica y dividida | 28 | 76 |  | 10 | 4536.46 | 56.5 | 127.5 | 12.5 | 125 | 510
24603 - FLORA PPTO C | 552523 | M - 26 | No especificado | Mortero | Mortero P 7 - T4 | 2026-01-19 | 2026-01-22 | 2026-02-16 | 2026-02-18 | 2-Cónica y dividida | 28 | 76 |  | 10 | 4536.46 | 57.3 | 128.5 | 12.6 | 126 | 510
24603 - FLORA PPTO C | 552523 | M - 26 | No especificado | Mortero | Mortero P 7 - T4 | 2026-01-19 | 2026-01-22 | 2026-02-16 | 2026-02-18 | 2-Cónica y dividida | 28 | 76 |  | 10 | 4536.46 | 58.5 | 131.5 | 12.9 | 129 | 510
24603 - FLORA PPTO C | 552523 | M - 26 | No especificado | Mortero | Mortero P 7 - T4 | 2026-01-19 | 2026-01-22 | 2026-02-02 | 2026-02-03 | 2-Cónica y dividida | 14 | 76 |  | 10 | 4536.46 | 50.8 | 114.2 | 11.2 | 112 | 490
24603 - FLORA PPTO C | 552523 | M - 26 | No especificado | Mortero | Mortero P 7 - T4 | 2026-01-19 | 2026-01-22 | 2026-01-26 | 2026-01-27 | 2-Cónica y dividida | 7 | 76 |  | 10 | 4536.46 | 34.8 | 78.5 | 7.7 | 77 | 481
24603 - FLORA PPTO C | 552524 | M - 27 | No especificado | Mortero | Mortero P7 - T3 | 2026-01-20 | 2026-01-22 | 2026-02-17 | 2026-02-18 | 2-Cónica y dividida | 28 | 76 |  | 10 | 4536.46 | 71.6 | 161.1 | 15.8 | 158 | 510
24603 - FLORA PPTO C | 552524 | M - 27 | No especificado | Mortero | Mortero P7 - T3 | 2026-01-20 | 2026-01-22 | 2026-02-17 | 2026-02-18 | 2-Cónica y dividida | 28 | 75 |  | 10 | 4417.865 | 72.9 | 168.3 | 16.5 | 165 | 510
24603 - FLORA PPTO C | 552524 | M - 27 | No especificado | Mortero | Mortero P7 - T3 | 2026-01-20 | 2026-01-22 | 2026-02-17 | 2026-02-18 | 2-Cónica y dividida | 28 | 75 |  | 10 | 4417.865 | 70.3 | 162.1 | 15.9 | 159 | 510
24603 - FLORA PPTO C | 552524 | M - 27 | No especificado | Mortero | Mortero P7 - T3 | 2026-01-20 | 2026-01-22 | 2026-02-03 | 2026-02-04 | 2-Cónica y dividida | 14 | 76 |  | 10 | 4536.46 | 63.7 | 142.8 | 14 | 140 | 492
24603 - FLORA PPTO C | 552524 | M - 27 | No especificado | Mortero | Mortero P7 - T3 | 2026-01-20 | 2026-01-22 | 2026-01-27 | 2026-01-28 | 2-Cónica y dividida | 7 | 75 |  | 10 | 4417.865 | 56.7 | 130.5 | 12.8 | 128 | 482
24603 - FLORA PPTO C | 552524 | G - 27 | No especificado | Grouting | Grouting P7 - T3 | 2026-01-20 | 2026-01-22 | 2026-02-17 | 2026-02-18 | 2-Cónica y dividida | 28 | 101 |  | 10 | 8011.847 | 131.7 | 167.2 | 16.4 | 164 | 510
24603 - FLORA PPTO C | 552524 | G - 27 | No especificado | Grouting | Grouting P7 - T3 | 2026-01-20 | 2026-01-22 | 2026-02-17 | 2026-02-18 | 2-Cónica y dividida | 28 | 100 |  | 10 | 7853.982 | 129.3 | 168.3 | 16.5 | 165 | 510
24603 - FLORA PPTO C | 552524 | G - 27 | No especificado | Grouting | Grouting P7 - T3 | 2026-01-20 | 2026-01-22 | 2026-02-17 | 2026-02-18 | 2-Cónica y dividida | 28 | 101 |  | 10 | 8011.847 | 128.5 | 163.2 | 16 | 160 | 510
24603 - FLORA PPTO C | 552524 | G - 27 | No especificado | Grouting | Grouting P7 - T3 | 2026-01-20 | 2026-01-22 | 2026-02-03 | 2026-02-04 | 2-Cónica y dividida | 14 | 101 |  | 10 | 8011.847 | 118.1 | 149.9 | 14.7 | 147 | 492
24603 - FLORA PPTO C | 552524 | G - 27 | No especificado | Grouting | Grouting P7 - T3 | 2026-01-20 | 2026-01-22 | 2026-01-27 | 2026-01-28 | 2-Cónica y dividida | 7 | 100 |  | 10 | 7853.982 | 106.4 | 137.7 | 13.5 | 135 | 482
24603 - FLORA PPTO C | 548560 | 868 | AU | Concreto | Muros T3 - Piso 25 - ejes 8 - 12 / A - F | 2026-01-20 | 2026-01-22 | 2026-02-17 | 2026-02-18 | 2-Cónica y dividida | 28 | 101 |  | 27.6 | 8011.847 | 303.9 | 386.5 | 37.9 | 137.3 | 510
24603 - FLORA PPTO C | 548560 | 868 | AU | Concreto | Muros T3 - Piso 25 - ejes 8 - 12 / A - F | 2026-01-20 | 2026-01-22 | 2026-02-17 | 2026-02-18 | 2-Cónica y dividida | 28 | 100 |  | 27.6 | 7853.982 | 301.8 | 391.6 | 38.4 | 139.1 | 510
24603 - FLORA PPTO C | 548560 | 868 | AU | Concreto | Muros T3 - Piso 25 - ejes 8 - 12 / A - F | 2026-01-20 | 2026-01-22 | 2026-02-17 | 2026-02-18 | 2-Cónica y dividida | 28 | 101 |  | 27.6 | 8011.847 | 305.5 | 388.5 | 38.1 | 138 | 510
24603 - FLORA PPTO C | 548560 | 867 | No especificado | Concreto | Placa T4 - Piso 26 - ejes 5 - 10 / G - L | 2026-01-20 | 2026-01-22 | 2026-02-17 | 2026-02-18 | 2-Cónica y dividida | 28 | 100 |  | 20.7 | 7853.982 | 242.6 | 315.1 | 30.9 | 149.3 | 510
24603 - FLORA PPTO C | 548560 | 867 | No especificado | Concreto | Placa T4 - Piso 26 - ejes 5 - 10 / G - L | 2026-01-20 | 2026-01-22 | 2026-02-17 | 2026-02-18 | 2-Cónica y dividida | 28 | 101 |  | 20.7 | 8011.847 | 244.7 | 311 | 30.5 | 147.3 | 510
24603 - FLORA PPTO C | 548560 | 867 | No especificado | Concreto | Placa T4 - Piso 26 - ejes 5 - 10 / G - L | 2026-01-20 | 2026-01-22 | 2026-02-17 | 2026-02-18 | 2-Cónica y dividida | 28 | 100 |  | 20.7 | 7853.982 | 240.9 | 313.1 | 30.7 | 148.3 | 510
24603 - FLORA PPTO C | 548560 | 866 | Tremie | Concreto | Pilote 55 - T2 | 2026-01-20 | 2026-01-22 | 2026-02-17 | 2026-02-18 | 2-Cónica y dividida | 28 | 101 |  | 31 | 8011.847 | 300.7 | 382.4 | 37.5 | 121 | 510
24603 - FLORA PPTO C | 548560 | 866 | Tremie | Concreto | Pilote 55 - T2 | 2026-01-20 | 2026-01-22 | 2026-02-17 | 2026-02-18 | 2-Cónica y dividida | 28 | 100 |  | 31 | 7853.982 | 302.5 | 392.6 | 38.5 | 124.2 | 510
24603 - FLORA PPTO C | 548560 | 866 | Tremie | Concreto | Pilote 55 - T2 | 2026-01-20 | 2026-01-22 | 2026-02-17 | 2026-02-18 | 2-Cónica y dividida | 28 | 100 |  | 31 | 7853.982 | 298.6 | 387.5 | 38 | 122.6 | 510
24603 - FLORA PPTO C | 548560 | 865 | AU | Concreto | Muros T4 - piso 26 - ejes 7 - 10 / A - F | 2026-01-19 | 2026-01-22 | 2026-02-16 | 2026-02-18 | 2-Cónica y dividida | 28 | 101 |  | 27.6 | 8011.847 | 277.2 | 352.8 | 34.6 | 125.4 | 510
24603 - FLORA PPTO C | 548560 | 865 | AU | Concreto | Muros T4 - piso 26 - ejes 7 - 10 / A - F | 2026-01-19 | 2026-01-22 | 2026-02-16 | 2026-02-18 | 2-Cónica y dividida | 28 | 100 |  | 27.6 | 7853.982 | 272.8 | 353.8 | 34.7 | 125.7 | 510
24603 - FLORA PPTO C | 548560 | 865 | AU | Concreto | Muros T4 - piso 26 - ejes 7 - 10 / A - F | 2026-01-19 | 2026-01-22 | 2026-02-16 | 2026-02-18 | 2-Cónica y dividida | 28 | 101 |  | 27.6 | 8011.847 | 274.2 | 348.7 | 34.2 | 123.9 | 510
24603 - FLORA PPTO C | 548560 | 864 | No especificado | Concreto | Placa T4 - Piso 25 - ejes 1 - 4 / G - L | 2026-01-19 | 2026-01-22 | 2026-02-16 | 2026-02-18 | 2-Cónica y dividida | 28 | 100 |  | 20.7 | 7853.982 | 237.2 | 308 | 30.2 | 145.9 | 510
24603 - FLORA PPTO C | 548560 | 864 | No especificado | Concreto | Placa T4 - Piso 25 - ejes 1 - 4 / G - L | 2026-01-19 | 2026-01-22 | 2026-02-16 | 2026-02-18 | 2-Cónica y dividida | 28 | 101 |  | 20.7 | 8011.847 | 240.5 | 305.9 | 30 | 144.9 | 510
24603 - FLORA PPTO C | 548560 | 864 | No especificado | Concreto | Placa T4 - Piso 25 - ejes 1 - 4 / G - L | 2026-01-19 | 2026-01-22 | 2026-02-16 | 2026-02-18 | 2-Cónica y dividida | 28 | 100 |  | 20.7 | 7853.982 | 239.8 | 311 | 30.5 | 147.3 | 510
24603 - FLORA PPTO C | 548560 | 863 | Tremie | Concreto | Pilote 78 - T1 | 2026-01-17 | 2026-01-22 | 2026-02-14 | 2026-02-17 | 2-Cónica y dividida | 28 | 101 |  | 31 | 8011.847 | 291.2 | 370.2 | 36.3 | 117.1 | 509
24603 - FLORA PPTO C | 548560 | 863 | Tremie | Concreto | Pilote 78 - T1 | 2026-01-17 | 2026-01-22 | 2026-02-14 | 2026-02-17 | 2-Cónica y dividida | 28 | 100 |  | 31 | 7853.982 | 289.4 | 375.3 | 36.8 | 118.7 | 509
24603 - FLORA PPTO C | 548560 | 863 | Tremie | Concreto | Pilote 78 - T1 | 2026-01-17 | 2026-01-22 | 2026-02-14 | 2026-02-17 | 2-Cónica y dividida | 28 | 101 |  | 31 | 8011.847 | 287.8 | 366.1 | 35.9 | 115.8 | 509
24603 - FLORA PPTO C | 548560 | 862 | AU | Concreto | Muros piso 2 - T4 ejes 1 - 4 / A - F | 2026-01-17 | 2026-01-22 | 2026-02-14 | 2026-02-17 | 2-Cónica y dividida | 28 | 100 |  | 27.6 | 7853.982 | 280.4 | 364 | 35.7 | 129.3 | 509
24603 - FLORA PPTO C | 548560 | 862 | AU | Concreto | Muros piso 2 - T4 ejes 1 - 4 / A - F | 2026-01-17 | 2026-01-22 | 2026-02-14 | 2026-02-17 | 2-Cónica y dividida | 28 | 101 |  | 27.6 | 8011.847 | 272.9 | 347.7 | 34.1 | 123.6 | 509
24603 - FLORA PPTO C | 548560 | 862 | AU | Concreto | Muros piso 2 - T4 ejes 1 - 4 / A - F | 2026-01-17 | 2026-01-22 | 2026-02-14 | 2026-02-17 | 2-Cónica y dividida | 28 | 100 |  | 27.6 | 7853.982 | 277.7 | 361 | 35.4 | 128.3 | 509
24603 - FLORA PPTO C | 549626 | 855 | Tremie | Concreto | Pilote 6 comercio 1 y 4, Torre grúa | 2026-01-14 | 2026-01-13 | 2026-01-28 | 2026-01-28 | 3-Columnar | 14 | 102 |  | 21 | 8171.282 | 176.8 | 220.3 | 21.6 | 102.9 | 485
24603 - FLORA PPTO C | 549626 | 855 | Tremie | Concreto | Pilote 6 comercio 1 y 4, Torre grúa | 2026-01-14 | 2026-01-13 | 2026-01-21 | 2026-01-21 | 2-Cónica y dividida | 7 | 102 |  | 21 | 8171.282 | 143.3 | 178.5 | 17.5 | 83.3 | 477
24603 - FLORA PPTO C | 549626 | 854 | Tremie | Concreto | Pilote torre grúa 2 y 3 | 2026-01-13 | 2026-01-13 | 2026-01-27 | 2026-01-28 | 4-Transversal | 14 | 102 |  | 21 | 8171.282 | 156.3 | 194.8 | 19.1 | 91 | 484
24603 - FLORA PPTO C | 549626 | 854 | Tremie | Concreto | Pilote torre grúa 2 y 3 | 2026-01-13 | 2026-01-13 | 2026-01-20 | 2026-01-20 | 2-Cónica y dividida | 7 | 102 |  | 21 | 8171.282 | 112 | 139.7 | 13.7 | 65.2 | 474
24603 - FLORA PPTO C | 552521 | G - 24 | No especificado | Grouting | Grouting piso 6 - T3 | 2026-01-14 | 2026-01-16 | 2026-02-11 | 2026-02-12 | 2-Cónica y dividida | 28 | 101 |  | 10 | 8011.847 | 121.7 | 155 | 15.2 | 152 | 502
24603 - FLORA PPTO C | 552521 | G - 24 | No especificado | Grouting | Grouting piso 6 - T3 | 2026-01-14 | 2026-01-16 | 2026-02-11 | 2026-02-12 | 2-Cónica y dividida | 28 | 101 |  | 10 | 8011.847 | 119.2 | 151.9 | 14.9 | 149 | 502
24603 - FLORA PPTO C | 552521 | G - 24 | No especificado | Grouting | Grouting piso 6 - T3 | 2026-01-14 | 2026-01-16 | 2026-02-11 | 2026-02-12 | 2-Cónica y dividida | 28 | 101 |  | 10 | 8011.847 | 117.5 | 149.9 | 14.7 | 147 | 502
24603 - FLORA PPTO C | 552521 | G - 24 | No especificado | Grouting | Grouting piso 6 - T3 | 2026-01-14 | 2026-01-16 | 2026-01-28 | 2026-01-29 | 2-Cónica y dividida | 14 | 101 |  | 10 | 8011.847 | 110.4 | 140.7 | 13.8 | 138 | 486
24603 - FLORA PPTO C | 552521 | G - 24 | No especificado | Grouting | Grouting piso 6 - T3 | 2026-01-14 | 2026-01-16 | 2026-01-21 | 2026-01-22 | 2-Cónica y dividida | 7 | 101 |  | 10 | 8011.847 | 99.9 | 127.5 | 12.5 | 125 | 478
24603 - FLORA PPTO C | 552521 | M - 24 | No especificado | Mortero | Mortero piso 6 - T3 | 2026-01-14 | 2026-01-16 | 2026-02-11 | 2026-02-12 | 2-Cónica y dividida | 28 | 76 |  | 10 | 4536.46 | 52.4 | 118.3 | 11.6 | 116 | 502
24603 - FLORA PPTO C | 552521 | M - 24 | No especificado | Mortero | Mortero piso 6 - T3 | 2026-01-14 | 2026-01-16 | 2026-02-11 | 2026-02-12 | 2-Cónica y dividida | 28 | 75 |  | 10 | 4417.865 | 51.9 | 119.3 | 11.7 | 117 | 502
24603 - FLORA PPTO C | 552521 | M - 24 | No especificado | Mortero | Mortero piso 6 - T3 | 2026-01-14 | 2026-01-16 | 2026-02-11 | 2026-02-12 | 2-Cónica y dividida | 28 | 75 |  | 10 | 4417.865 | 53.2 | 122.4 | 12 | 120 | 502
24603 - FLORA PPTO C | 552521 | M - 24 | No especificado | Mortero | Mortero piso 6 - T3 | 2026-01-14 | 2026-01-16 | 2026-01-28 | 2026-01-29 | 2-Cónica y dividida | 14 | 76 |  | 10 | 4536.46 | 44.7 | 101 | 9.9 | 99 | 486
24603 - FLORA PPTO C | 552521 | M - 24 | No especificado | Mortero | Mortero piso 6 - T3 | 2026-01-14 | 2026-01-16 | 2026-01-21 | 2026-01-22 | 2-Cónica y dividida | 7 | 75 |  | 10 | 4417.865 | 36.4 | 83.6 | 8.2 | 82 | 478
24603 - FLORA PPTO C | 548558 | 854 | Tremie | Concreto | Pilote torre grua 2 y 3 | 2026-01-13 | 2026-01-16 | 2026-02-10 | 2026-02-11 | 2-Cónica y dividida | 28 | 100 |  | 20.7 | 7853.982 | 169.6 | 220.3 | 21.6 | 104.3 | 500
24603 - FLORA PPTO C | 548558 | 854 | Tremie | Concreto | Pilote torre grua 2 y 3 | 2026-01-13 | 2026-01-16 | 2026-02-10 | 2026-02-11 | 2-Cónica y dividida | 28 | 101 |  | 20.7 | 8011.847 | 166.9 | 212.1 | 20.8 | 100.5 | 500
24603 - FLORA PPTO C | 548558 | 854 | Tremie | Concreto | Pilote torre grua 2 y 3 | 2026-01-13 | 2026-01-16 | 2026-02-10 | 2026-02-11 | 2-Cónica y dividida | 28 | 100 |  | 20.7 | 7853.982 | 164.2 | 213.1 | 20.9 | 101 | 500
24603 - FLORA PPTO C | 548558 | 853 | Tremie | Concreto | Pilote 4 comercio 1 | 2026-01-09 | 2026-01-16 | 2026-02-06 | 2026-02-09 | 2-Cónica y dividida | 28 | 101 |  | 31 | 8011.847 | 212.4 | 270.2 | 26.5 | 126.2 | 496
24603 - FLORA PPTO C | 548558 | 853 | Tremie | Concreto | Pilote 4 comercio 1 | 2026-01-09 | 2026-01-16 | 2026-02-06 | 2026-02-09 | 2-Cónica y dividida | 28 | 100 |  | 31 | 7853.982 | 208.1 | 270.2 | 26.5 | 126.2 | 496
24603 - FLORA PPTO C | 548558 | 853 | Tremie | Concreto | Pilote 4 comercio 1 | 2026-01-09 | 2026-01-16 | 2026-02-06 | 2026-02-09 | 2-Cónica y dividida | 28 | 101 |  | 31 | 8011.847 | 208.6 | 265.1 | 26 | 123.8 | 496
24603 - FLORA PPTO C | 548558 | 852 | Tremie | Concreto | Pilote 3 comercio 1 | 2026-01-08 | 2026-01-16 | 2026-02-05 | 2026-02-06 | 2-Cónica y dividida | 28 | 100 |  | 20.7 | 7853.982 | 219.2 | 284.5 | 27.9 | 134.8 | 495
24603 - FLORA PPTO C | 548558 | 852 | Tremie | Concreto | Pilote 3 comercio 1 | 2026-01-08 | 2026-01-16 | 2026-02-05 | 2026-02-06 | 2-Cónica y dividida | 28 | 101 |  | 20.7 | 8011.847 | 216.9 | 276.3 | 27.1 | 130.9 | 495
24603 - FLORA PPTO C | 548558 | 852 | Tremie | Concreto | Pilote 3 comercio 1 | 2026-01-08 | 2026-01-16 | 2026-02-05 | 2026-02-06 | 2-Cónica y dividida | 28 | 100 |  | 20.7 | 7853.982 | 214.7 | 278.4 | 27.3 | 131.9 | 495
24603 - FLORA PPTO C | 548558 | 851 | Tremie | Concreto | Barrete M02 plataforma 1 | 2026-01-07 | 2026-01-16 | 2026-02-04 | 2026-02-05 | 2-Cónica y dividida | 28 | 101 | Bajo a los 28 días | 20.7 | 8011.847 | 162.2 | 206 | 20.2 | 97.6 | 493
24603 - FLORA PPTO C | 548558 | 851 | Tremie | Concreto | Barrete M02 plataforma 1 | 2026-01-07 | 2026-01-16 | 2026-02-04 | 2026-02-05 | 2-Cónica y dividida | 28 | 100 | Bajo a los 28 días | 20.7 | 7853.982 | 160.8 | 209 | 20.5 | 99 | 493
24603 - FLORA PPTO C | 548558 | 851 | Tremie | Concreto | Barrete M02 plataforma 1 | 2026-01-07 | 2026-01-16 | 2026-02-04 | 2026-02-05 | 2-Cónica y dividida | 28 | 101 | Bajo a los 28 días | 20.7 | 8011.847 | 162.6 | 207 | 20.3 | 98.1 | 493
24603 - FLORA PPTO C | 548558 | 850 | Tremie | Concreto | Pilote 5 comercio 1 | 2026-01-06 | 2026-01-16 | 2026-02-03 | 2026-02-04 | 2-Cónica y dividida | 28 | 101 |  | 20.7 | 8011.847 | 206.2 | 262.1 | 25.7 | 124.2 | 492
24603 - FLORA PPTO C | 548558 | 850 | Tremie | Concreto | Pilote 5 comercio 1 | 2026-01-06 | 2026-01-16 | 2026-02-03 | 2026-02-04 | 2-Cónica y dividida | 28 | 100 |  | 20.7 | 7853.982 | 204.9 | 266.1 | 26.1 | 126.1 | 492
24603 - FLORA PPTO C | 548558 | 850 | Tremie | Concreto | Pilote 5 comercio 1 | 2026-01-06 | 2026-01-16 | 2026-02-03 | 2026-02-04 | 2-Cónica y dividida | 28 | 101 |  | 20.7 | 8011.847 | 202.4 | 258 | 25.3 | 122.2 | 492
24603 - FLORA PPTO C | 548558 | 849 | Tremie | Concreto | Barrete M60 plataforma 1 | 2026-01-03 | 2026-01-16 | 2026-01-31 | 2026-02-03 | 2-Cónica y dividida | 28 | 100 |  | 20.7 | 7853.982 | 325.6 | 423.2 | 41.5 | 133.9 | 490
24603 - FLORA PPTO C | 548558 | 849 | Tremie | Concreto | Barrete M60 plataforma 1 | 2026-01-03 | 2026-01-16 | 2026-01-31 | 2026-02-03 | 2-Cónica y dividida | 28 | 101 |  | 20.7 | 8011.847 | 323.3 | 412 | 40.4 | 130.3 | 490
24603 - FLORA PPTO C | 548558 | 849 | Tremie | Concreto | Barrete M60 plataforma 1 | 2026-01-03 | 2026-01-16 | 2026-01-31 | 2026-02-03 | 2-Cónica y dividida | 28 | 100 |  | 20.7 | 7853.982 | 320.8 | 416 | 40.8 | 131.6 | 490
24603 - FLORA PPTO C | 548558 | 848 | Tremie | Concreto | Pilote 71 - T1 | 2026-01-03 | 2026-01-16 | 2026-01-31 | 2026-02-03 | 2-Cónica y dividida | 28 | 101 |  | 31 | 8011.847 | 230.4 | 293.7 | 28.8 | 137.1 | 490
24603 - FLORA PPTO C | 548558 | 848 | Tremie | Concreto | Pilote 71 - T1 | 2026-01-03 | 2026-01-16 | 2026-01-31 | 2026-02-03 | 2-Cónica y dividida | 28 | 100 |  | 31 | 7853.982 | 228.6 | 296.7 | 29.1 | 138.6 | 490
24603 - FLORA PPTO C | 548558 | 848 | Tremie | Concreto | Pilote 71 - T1 | 2026-01-03 | 2026-01-16 | 2026-01-31 | 2026-02-03 | 2-Cónica y dividida | 28 | 101 |  | 31 | 8011.847 | 225.2 | 286.5 | 28.1 | 133.8 | 490
24603 - FLORA PPTO C | 548558 | 847 | Tremie | Concreto | Pilote 74 - T1 | 2025-12-30 | 2026-01-16 | 2026-01-27 | 2026-01-28 | 2-Cónica y dividida | 28 | 100 |  | 31 | 7853.982 | 272.5 | 353.8 | 34.7 | 111.9 | 482
24603 - FLORA PPTO C | 548558 | 847 | Tremie | Concreto | Pilote 74 - T1 | 2025-12-30 | 2026-01-16 | 2026-01-27 | 2026-01-28 | 2-Cónica y dividida | 28 | 101 |  | 31 | 8011.847 | 289.2 | 368.1 | 36.1 | 116.5 | 482
24603 - FLORA PPTO C | 548558 | 847 | Tremie | Concreto | Pilote 74 - T1 | 2025-12-30 | 2026-01-16 | 2026-01-27 | 2026-01-28 | 2-Cónica y dividida | 28 | 100 |  | 31 | 7853.982 | 287.9 | 374.2 | 36.7 | 118.4 | 482
24603 - FLORA PPTO C | 548557 | 846 | Tremie | Concreto | Pantalla M61 Plataforma 1 | 2025-12-29 | 2026-01-16 | 2026-01-26 | 2026-01-27 | 2-Cónica y dividida | 28 | 100 |  | 20.7 | 7853.982 | 207.6 | 269.2 | 26.4 | 127.5 | 481
24603 - FLORA PPTO C | 548557 | 846 | Tremie | Concreto | Pantalla M61 Plataforma 1 | 2025-12-29 | 2026-01-16 | 2026-01-26 | 2026-01-27 | 2-Cónica y dividida | 28 | 101 |  | 20.7 | 8011.847 | 205.4 | 261 | 25.6 | 123.7 | 481
24603 - FLORA PPTO C | 548557 | 846 | Tremie | Concreto | Pantalla M61 Plataforma 1 | 2025-12-29 | 2026-01-16 | 2026-01-26 | 2026-01-27 | 2-Cónica y dividida | 28 | 100 |  | 20.7 | 7853.982 | 203.6 | 264.1 | 25.9 | 125.1 | 481
24603 - FLORA PPTO C | 548557 | 845 | Tremie | Concreto | Pilote 50 - T1 | 2025-12-27 | 2026-01-16 | 2026-01-24 | 2026-01-26 | 2-Cónica y dividida | 28 | 101 |  | 31 | 8011.847 | 327.6 | 417.1 | 40.9 | 131.9 | 480
24603 - FLORA PPTO C | 548557 | 845 | Tremie | Concreto | Pilote 50 - T1 | 2025-12-27 | 2026-01-16 | 2026-01-24 | 2026-01-26 | 2-Cónica y dividida | 28 | 100 |  | 31 | 7853.982 | 317.4 | 412 | 40.4 | 130.3 | 480
24603 - FLORA PPTO C | 548557 | 845 | Tremie | Concreto | Pilote 50 - T1 | 2025-12-27 | 2026-01-16 | 2026-01-24 | 2026-01-26 | 2-Cónica y dividida | 28 | 101 |  | 31 | 8011.847 | 314.7 | 400.7 | 39.3 | 126.8 | 480
24603 - FLORA PPTO C | 548557 | 844 | Tremie | Concreto | Pantalla H01 - plataforma 1 | 2025-12-26 | 2026-01-16 | 2026-01-23 | 2026-01-26 | 2-Cónica y dividida | 28 | 100 |  | 20.7 | 7853.982 | 226.7 | 294.7 | 28.9 | 139.6 | 480
24603 - FLORA PPTO C | 548557 | 844 | Tremie | Concreto | Pantalla H01 - plataforma 1 | 2025-12-26 | 2026-01-16 | 2026-01-23 | 2026-01-26 | 2-Cónica y dividida | 28 | 101 |  | 20.7 | 8011.847 | 223.4 | 284.5 | 27.9 | 134.8 | 480
24603 - FLORA PPTO C | 548557 | 844 | Tremie | Concreto | Pantalla H01 - plataforma 1 | 2025-12-26 | 2026-01-16 | 2026-01-23 | 2026-01-26 | 2-Cónica y dividida | 28 | 100 |  | 20.7 | 7853.982 | 221.2 | 287.6 | 28.2 | 136.2 | 480
24603 - FLORA PPTO C | 548557 | 843 | Tremie | Concreto | Pilote 79 - T1 | 2025-12-26 | 2026-01-16 | 2026-01-23 | 2026-01-26 | 2-Cónica y dividida | 28 | 101 |  | 31 | 8011.847 | 306.2 | 389.5 | 38.2 | 123.2 | 480
24603 - FLORA PPTO C | 548557 | 843 | Tremie | Concreto | Pilote 79 - T1 | 2025-12-26 | 2026-01-16 | 2026-01-23 | 2026-01-26 | 2-Cónica y dividida | 28 | 100 |  | 31 | 7853.982 | 304.6 | 395.7 | 38.8 | 125.2 | 480
24603 - FLORA PPTO C | 548557 | 843 | Tremie | Concreto | Pilote 79 - T1 | 2025-12-26 | 2026-01-16 | 2026-01-23 | 2026-01-26 | 2-Cónica y dividida | 28 | 101 |  | 31 | 8011.847 | 300.2 | 382.4 | 37.5 | 121 | 480
24603 - FLORA PPTO C | 548557 | 842 | Tremie | Concreto | Pilote 80 - T1 | 2025-12-23 | 2026-01-16 | 2026-01-20 | 2026-01-21 | 2-Cónica y dividida | 28 | 101 |  | 31 | 8011.847 | 275.6 | 350.8 | 34.4 | 111 | 476
24603 - FLORA PPTO C | 548557 | 842 | Tremie | Concreto | Pilote 80 - T1 | 2025-12-23 | 2026-01-16 | 2026-01-20 | 2026-01-21 | 2-Cónica y dividida | 28 | 100 |  | 31 | 7853.982 | 272.9 | 353.8 | 34.7 | 111.9 | 476
24603 - FLORA PPTO C | 548557 | 842 | Tremie | Concreto | Pilote 80 - T1 | 2025-12-23 | 2026-01-16 | 2026-01-20 | 2026-01-21 | 2-Cónica y dividida | 28 | 101 |  | 31 | 8011.847 | 268.7 | 341.6 | 33.5 | 108.1 | 476
24603 - FLORA PPTO C | 548557 | 841 | Tremie | Concreto | Pantalla H60 | 2025-12-23 | 2026-01-16 | 2026-01-20 | 2026-01-21 | 2-Cónica y dividida | 28 | 100 |  | 20.7 | 7853.982 | 210.8 | 273.3 | 26.8 | 129.5 | 476
24603 - FLORA PPTO C | 548557 | 841 | Tremie | Concreto | Pantalla H60 | 2025-12-23 | 2026-01-16 | 2026-01-20 | 2026-01-21 | 2-Cónica y dividida | 28 | 101 |  | 20.7 | 8011.847 | 217.1 | 276.3 | 27.1 | 130.9 | 476
24603 - FLORA PPTO C | 548557 | 841 | Tremie | Concreto | Pantalla H60 | 2025-12-23 | 2026-01-16 | 2026-01-20 | 2026-01-21 | 2-Cónica y dividida | 28 | 100 |  | 20.7 | 7853.982 | 214.3 | 278.4 | 27.3 | 131.9 | 476
24603 - FLORA PPTO C | 548557 | 840 | Tremie | Concreto | Pantalla M58 plataforma 1 | 2025-12-20 | 2026-01-16 | 2026-01-17 | 2026-01-20 | 2-Cónica y dividida | 28 | 101 |  | 20.7 | 8011.847 | 233.9 | 297.8 | 29.2 | 141.1 | 475
24603 - FLORA PPTO C | 548557 | 840 | Tremie | Concreto | Pantalla M58 plataforma 1 | 2025-12-20 | 2026-01-16 | 2026-01-17 | 2026-01-20 | 2-Cónica y dividida | 28 | 101 |  | 20.7 | 8011.847 | 230.7 | 293.7 | 28.8 | 139.1 | 475
24603 - FLORA PPTO C | 548557 | 840 | Tremie | Concreto | Pantalla M58 plataforma 1 | 2025-12-20 | 2026-01-16 | 2026-01-17 | 2026-01-20 | 2-Cónica y dividida | 28 | 101 |  | 20.7 | 8011.847 | 228.5 | 290.6 | 28.5 | 137.7 | 475
24603 - FLORA PPTO C | 548557 | 839 | Tremie | Concreto | Pilote 41 - T1 | 2025-12-20 | 2026-01-16 | 2026-01-17 | 2026-01-20 | 2-Cónica y dividida | 28 | 100 |  | 31 | 7853.982 | 309.6 | 401.8 | 39.4 | 127.1 | 475
24603 - FLORA PPTO C | 548557 | 839 | Tremie | Concreto | Pilote 41 - T1 | 2025-12-20 | 2026-01-16 | 2026-01-17 | 2026-01-20 | 2-Cónica y dividida | 28 | 101 |  | 31 | 8011.847 | 307.9 | 391.6 | 38.4 | 123.9 | 475
24603 - FLORA PPTO C | 548557 | 839 | Tremie | Concreto | Pilote 41 - T1 | 2025-12-20 | 2026-01-16 | 2026-01-17 | 2026-01-20 | 2-Cónica y dividida | 28 | 100 |  | 31 | 7853.982 | 305.7 | 396.7 | 38.9 | 125.5 | 475
24603 - FLORA PPTO C | 549625 | 853 | Tremie | Concreto | Pilote 4, comercio 1 - Pilote 1, torre grúa 2 | 2026-01-09 | 2026-01-09 | 2026-01-23 | 2026-01-24 | 2-Cónica y dividida | 14 | 102 |  | 21 | 8171.282 | 179 | 223.3 | 21.9 | 104.3 | 479
24603 - FLORA PPTO C | 549625 | 853 | Tremie | Concreto | Pilote 4, comercio 1 - Pilote 1, torre grúa 2 | 2026-01-09 | 2026-01-09 | 2026-01-16 | 2026-01-19 | 2-Cónica y dividida | 7 | 102 |  | 21 | 8171.282 | 125.5 | 157 | 15.4 | 73.3 | 472
24603 - FLORA PPTO C | 549625 | 852 | Tremie | Concreto | Pilote 2, comercio 1 - Pilote 3, comercio 1 | 2026-01-08 | 2026-01-09 | 2026-01-22 | 2026-01-24 | 2-Cónica y dividida | 14 | 102 |  | 21 | 8171.282 | 204.3 | 254.9 | 25 | 119 | 479
24603 - FLORA PPTO C | 549625 | 852 | Tremie | Concreto | Pilote 2, comercio 1 - Pilote 3, comercio 1 | 2026-01-08 | 2026-01-09 | 2026-01-15 | 2026-01-16 | 3-Columnar | 7 | 102 |  | 21 | 8171.282 | 104.1 | 129.5 | 12.7 | 60.5 | 470
24603 - FLORA PPTO C | 549625 | 851 | Tremie | Concreto | Barrete 02, plataforma 1 | 2026-01-07 | 2026-01-09 | 2026-01-21 | 2026-01-21 | 2-Cónica y dividida | 14 | 102 |  | 21 | 8171.282 | 150.9 | 188.6 | 18.5 | 88.1 | 477
24603 - FLORA PPTO C | 549625 | 851 | Tremie | Concreto | Barrete 02, plataforma 1 | 2026-01-07 | 2026-01-09 | 2026-01-14 | 2026-01-16 | 3-Columnar | 7 | 102 |  | 21 | 8171.282 | 95.7 | 119.3 | 11.7 | 55.7 | 470
24603 - FLORA PPTO C | 549625 | 850 | Tremie | Concreto | Pilote 1 y pilote 5, comercio 1 | 2026-01-06 | 2026-01-09 | 2026-01-20 | 2026-01-20 | 2-Cónica y dividida | 14 | 102 |  | 21 | 8171.282 | 155.2 | 193.7 | 19 | 90.5 | 474
24603 - FLORA PPTO C | 549625 | 850 | Tremie | Concreto | Pilote 1 y pilote 5, comercio 1 | 2026-01-06 | 2026-01-09 | 2026-01-13 | 2026-01-14 | 4-Transversal | 7 | 102 |  | 21 | 8171.282 | 90 | 112.2 | 11 | 52.4 | 468
24603 - FLORA PPTO C | 548554 | 826 | Indus | Concreto | Placa T3 piso 25 ejes 1 - 3 / A - F y ejes 10 - 12 A - L piso 25 T4 | 2025-12-17 | 2025-12-27 | 2026-01-14 | 2026-01-15 | 5-Fractura extremos | 28 | 100 |  | 20.7 | 7853.982 | 254.6 | 330.4 | 32.4 | 156.5 | 469
24603 - FLORA PPTO C | 548554 | 826 | Indus | Concreto | Placa T3 piso 25 ejes 1 - 3 / A - F y ejes 10 - 12 A - L piso 25 T4 | 2025-12-17 | 2025-12-27 | 2026-01-14 | 2026-01-15 | 5-Fractura extremos | 28 | 101 |  | 20.7 | 8011.847 | 252.6 | 321.2 | 31.5 | 152.2 | 469
24603 - FLORA PPTO C | 548554 | 826 | Indus | Concreto | Placa T3 piso 25 ejes 1 - 3 / A - F y ejes 10 - 12 A - L piso 25 T4 | 2025-12-17 | 2025-12-27 | 2026-01-14 | 2026-01-15 | 5-Fractura extremos | 28 | 100 |  | 20.7 | 7853.982 | 250.9 | 325.3 | 31.9 | 154.1 | 469
24603 - FLORA PPTO C | 548554 | 825 | Tremix | Concreto | Pilote #77 T1 | 2025-12-17 | 2025-12-27 | 2026-01-14 | 2026-01-15 | 2-Cónica y dividida | 28 | 101 |  | 31 | 8011.847 | 282.4 | 358.9 | 35.2 | 113.5 | 469
24603 - FLORA PPTO C | 548554 | 825 | Tremix | Concreto | Pilote #77 T1 | 2025-12-17 | 2025-12-27 | 2026-01-14 | 2026-01-15 | 2-Cónica y dividida | 28 | 100 |  | 31 | 7853.982 | 280 | 364 | 35.7 | 115.2 | 469
24603 - FLORA PPTO C | 548554 | 825 | Tremix | Concreto | Pilote #77 T1 | 2025-12-17 | 2025-12-27 | 2026-01-14 | 2026-01-15 | 2-Cónica y dividida | 28 | 101 |  | 31 | 8011.847 | 278.4 | 353.8 | 34.7 | 111.9 | 469
24603 - FLORA PPTO C | 548554 | 824 | Tremix | Concreto | Pantalla H57 planta plataforma 1 | 2025-12-16 | 2025-12-27 | 2026-01-13 | 2026-01-15 | 2-Cónica y dividida | 28 | 100 |  | 20.7 | 7853.982 | 220 | 285.5 | 28 | 135.3 | 469
24603 - FLORA PPTO C | 548554 | 824 | Tremix | Concreto | Pantalla H57 planta plataforma 1 | 2025-12-16 | 2025-12-27 | 2026-01-13 | 2026-01-15 | 2-Cónica y dividida | 28 | 101 |  | 20.7 | 8011.847 | 218.9 | 278.4 | 27.3 | 131.9 | 469
24603 - FLORA PPTO C | 548554 | 824 | Tremix | Concreto | Pantalla H57 planta plataforma 1 | 2025-12-16 | 2025-12-27 | 2026-01-13 | 2026-01-15 | 2-Cónica y dividida | 28 | 100 |  | 20.7 | 7853.982 | 216.8 | 281.4 | 27.6 | 133.3 | 469
24603 - FLORA PPTO C | 548554 | 823 | AU | Concreto | Muros T3 piso 24 ejes 8 - 12 / G - L | 2025-12-16 | 2025-12-27 | 2026-01-13 | 2026-01-15 | 2-Cónica y dividida | 28 | 101 |  | 27.6 | 8011.847 | 327.6 | 417.1 | 40.9 | 148.2 | 469
24603 - FLORA PPTO C | 548554 | 823 | AU | Concreto | Muros T3 piso 24 ejes 8 - 12 / G - L | 2025-12-16 | 2025-12-27 | 2026-01-13 | 2026-01-15 | 2-Cónica y dividida | 28 | 100 |  | 27.6 | 7853.982 | 325.4 | 422.2 | 41.4 | 150 | 469
24603 - FLORA PPTO C | 548554 | 823 | AU | Concreto | Muros T3 piso 24 ejes 8 - 12 / G - L | 2025-12-16 | 2025-12-27 | 2026-01-13 | 2026-01-15 | 2-Cónica y dividida | 28 | 101 |  | 27.6 | 8011.847 | 323.6 | 412 | 40.4 | 146.4 | 469
24603 - FLORA PPTO C | 548552 | 817 | Tremie | Concreto | Pantalla M54 - T1 | 2025-12-15 | 2025-12-18 | 2026-01-12 | 2026-01-15 | 2-Cónica y dividida | 28 | 101 |  | 20.7 | 8011.847 | 248.1 | 316.1 | 31 | 149.8 | 469
24603 - FLORA PPTO C | 548552 | 817 | Tremie | Concreto | Pantalla M54 - T1 | 2025-12-15 | 2025-12-18 | 2026-01-12 | 2026-01-15 | 2-Cónica y dividida | 28 | 100 |  | 20.7 | 7853.982 | 243.7 | 316.1 | 31 | 149.8 | 469
24603 - FLORA PPTO C | 548552 | 817 | Tremie | Concreto | Pantalla M54 - T1 | 2025-12-15 | 2025-12-18 | 2026-01-12 | 2026-01-15 | 2-Cónica y dividida | 28 | 100 |  | 20.7 | 7853.982 | 242.9 | 315.1 | 30.9 | 149.3 | 469
24603 - FLORA PPTO C | 548552 | 816 | Tremie | Concreto | Pilote #55 - T1 | 2025-12-15 | 2025-12-18 | 2026-01-12 | 2026-01-15 | 2-Cónica y dividida | 28 | 101 |  | 31 | 8011.847 | 322.7 | 410.9 | 40.3 | 130 | 469
24603 - FLORA PPTO C | 548552 | 816 | Tremie | Concreto | Pilote #55 - T1 | 2025-12-15 | 2025-12-18 | 2026-01-12 | 2026-01-15 | 2-Cónica y dividida | 28 | 100 |  | 31 | 7853.982 | 329.7 | 428.3 | 42 | 135.5 | 469
24603 - FLORA PPTO C | 548552 | 816 | Tremie | Concreto | Pilote #55 - T1 | 2025-12-15 | 2025-12-18 | 2026-01-12 | 2026-01-15 | 2-Cónica y dividida | 28 | 101 |  | 31 | 8011.847 | 326.8 | 416 | 40.8 | 131.6 | 469
24603 - FLORA PPTO C | 548552 | 815 | AU | Concreto | Muros T4, piso 24 ejes 1 - 6 / G - L | 2025-12-13 | 2025-12-18 | 2026-01-10 | 2026-01-13 | 2-Cónica y dividida | 28 | 100 |  | 27.6 | 7853.982 | 378.5 | 491.5 | 48.2 | 174.6 | 467
24603 - FLORA PPTO C | 548552 | 815 | AU | Concreto | Muros T4, piso 24 ejes 1 - 6 / G - L | 2025-12-13 | 2025-12-18 | 2026-01-10 | 2026-01-13 | 2-Cónica y dividida | 28 | 101 |  | 27.6 | 8011.847 | 376.1 | 478.2 | 46.9 | 169.9 | 467
24603 - FLORA PPTO C | 548552 | 815 | AU | Concreto | Muros T4, piso 24 ejes 1 - 6 / G - L | 2025-12-13 | 2025-12-18 | 2026-01-10 | 2026-01-13 | 2-Cónica y dividida | 28 | 100 |  | 27.6 | 7853.982 | 373.3 | 484.4 | 47.5 | 172.1 | 467
24603 - FLORA PPTO C | 548552 | 814 | Industrializado | Concreto | Placa T3 piso 24 ejes 1 - 8 / G - L | 2025-12-13 | 2025-12-18 | 2026-01-10 | 2026-01-13 | 5-Fractura extremos | 28 | 101 |  | 27.6 | 8011.847 | 359.4 | 457.9 | 44.9 | 162.7 | 467
24603 - FLORA PPTO C | 548552 | 814 | Industrializado | Concreto | Placa T3 piso 24 ejes 1 - 8 / G - L | 2025-12-13 | 2025-12-18 | 2026-01-10 | 2026-01-13 | 5-Fractura extremos | 28 | 100 |  | 27.6 | 7853.982 | 357.2 | 464 | 45.5 | 164.9 | 467
24603 - FLORA PPTO C | 548552 | 814 | Industrializado | Concreto | Placa T3 piso 24 ejes 1 - 8 / G - L | 2025-12-13 | 2025-12-18 | 2026-01-10 | 2026-01-13 | 5-Fractura extremos | 28 | 101 |  | 27.6 | 8011.847 | 354.6 | 451.7 | 44.3 | 160.5 | 467
24603 - FLORA PPTO C | 548552 | 813 | Industrializado | Concreto | Escaleras T3 Piso 19 - 20 | 2025-12-13 | 2025-12-18 | 2026-01-10 | 2026-01-13 | 5-Fractura extremos | 28 | 100 |  | 27.6 | 7853.982 | 349.8 | 453.8 | 44.5 | 161.2 | 467
24603 - FLORA PPTO C | 548552 | 813 | Industrializado | Concreto | Escaleras T3 Piso 19 - 20 | 2025-12-13 | 2025-12-18 | 2026-01-10 | 2026-01-13 | 5-Fractura extremos | 28 | 101 |  | 27.6 | 8011.847 | 346.5 | 440.5 | 43.2 | 156.5 | 467
24603 - FLORA PPTO C | 548552 | 813 | Industrializado | Concreto | Escaleras T3 Piso 19 - 20 | 2025-12-13 | 2025-12-18 | 2026-01-10 | 2026-01-13 | 5-Fractura extremos | 28 | 100 |  | 27.6 | 7853.982 | 344.1 | 446.6 | 43.8 | 158.7 | 467
24603 - FLORA PPTO C | 548552 | 812 | Industrializado | Concreto | Placa T3 piso 24 ejes 1 - 8 / A - F y ejes 8 - 12 / F - G | 2025-12-12 | 2025-12-18 | 2026-01-09 | 2026-01-13 | 5-Fractura extremos | 28 | 101 |  | 27.6 | 8011.847 | 372.6 | 474.2 | 46.5 | 168.5 | 467
24603 - FLORA PPTO C | 548552 | 812 | Industrializado | Concreto | Placa T3 piso 24 ejes 1 - 8 / A - F y ejes 8 - 12 / F - G | 2025-12-12 | 2025-12-18 | 2026-01-09 | 2026-01-13 | 5-Fractura extremos | 28 | 100 |  | 27.6 | 7853.982 | 371.5 | 482.3 | 47.3 | 171.4 | 467
24603 - FLORA PPTO C | 548552 | 812 | Industrializado | Concreto | Placa T3 piso 24 ejes 1 - 8 / A - F y ejes 8 - 12 / F - G | 2025-12-12 | 2025-12-18 | 2026-01-09 | 2026-01-13 | 5-Fractura extremos | 28 | 101 |  | 27.6 | 8011.847 | 368.1 | 468.1 | 45.9 | 166.3 | 467
24603 - FLORA PPTO C | 548555 | 833 | Ptico | Concreto | Cimentación T2 | 2025-12-19 | 2025-12-27 | 2026-01-16 | 2026-01-19 | 2-Cónica y dividida | 28 | 101 |  | 31 | 8011.847 | 293.6 | 373.2 | 36.6 | 118.1 | 473
24603 - FLORA PPTO C | 548555 | 833 | Ptico | Concreto | Cimentación T2 | 2025-12-19 | 2025-12-27 | 2026-01-16 | 2026-01-19 | 2-Cónica y dividida | 28 | 100 |  | 31 | 7853.982 | 295.4 | 383.4 | 37.6 | 121.3 | 473
24603 - FLORA PPTO C | 548555 | 833 | Ptico | Concreto | Cimentación T2 | 2025-12-19 | 2025-12-27 | 2026-01-16 | 2026-01-19 | 2-Cónica y dividida | 28 | 101 |  | 31 | 8011.847 | 297.6 | 378.3 | 37.1 | 119.7 | 473
24603 - FLORA PPTO C | 548555 | 832 | Tremie | Concreto | Barrete M56 | 2025-12-19 | 2025-12-27 | 2026-01-16 | 2026-01-19 | 5-Fractura extremos | 28 | 100 |  | 20.7 | 7853.982 | 213.4 | 277.4 | 27.2 | 131.4 | 473
24603 - FLORA PPTO C | 548555 | 832 | Tremie | Concreto | Barrete M56 | 2025-12-19 | 2025-12-27 | 2026-01-16 | 2026-01-19 | 5-Fractura extremos | 28 | 101 |  | 20.7 | 8011.847 | 221.2 | 281.4 | 27.6 | 133.3 | 473
24603 - FLORA PPTO C | 548555 | 832 | Tremie | Concreto | Barrete M56 | 2025-12-19 | 2025-12-27 | 2026-01-16 | 2026-01-19 | 5-Fractura extremos | 28 | 100 |  | 20.7 | 7853.982 | 218.1 | 283.5 | 27.8 | 134.3 | 473
24603 - FLORA PPTO C | 548555 | 831 | Tremie | Concreto | Pilote #46 T1 | 2025-12-19 | 2025-12-27 | 2026-01-16 | 2026-01-19 | 2-Cónica y dividida | 28 | 101 |  | 31 | 8011.847 | 307.4 | 391.6 | 38.4 | 123.9 | 473
24603 - FLORA PPTO C | 548555 | 831 | Tremie | Concreto | Pilote #46 T1 | 2025-12-19 | 2025-12-27 | 2026-01-16 | 2026-01-19 | 2-Cónica y dividida | 28 | 100 |  | 31 | 7853.982 | 309.6 | 401.8 | 39.4 | 127.1 | 473
24603 - FLORA PPTO C | 548555 | 831 | Tremie | Concreto | Pilote #46 T1 | 2025-12-19 | 2025-12-27 | 2026-01-16 | 2026-01-19 | 2-Cónica y dividida | 28 | 101 |  | 31 | 8011.847 | 301.4 | 383.4 | 37.6 | 121.3 | 473
24603 - FLORA PPTO C | 548555 | 830 | Ptico | Concreto | Cimentación T2 | 2025-12-19 | 2025-12-27 | 2026-01-16 | 2026-01-19 | 2-Cónica y dividida | 28 | 100 |  | 31 | 7853.982 | 294.3 | 382.4 | 37.5 | 121 | 473
24603 - FLORA PPTO C | 548555 | 830 | Ptico | Concreto | Cimentación T2 | 2025-12-19 | 2025-12-27 | 2026-01-16 | 2026-01-19 | 2-Cónica y dividida | 28 | 101 |  | 31 | 8011.847 | 299.1 | 380.4 | 37.3 | 120.3 | 473
24603 - FLORA PPTO C | 548555 | 830 | Ptico | Concreto | Cimentación T2 | 2025-12-19 | 2025-12-27 | 2026-01-16 | 2026-01-19 | 2-Cónica y dividida | 28 | 100 |  | 31 | 7853.982 | 298.7 | 387.5 | 38 | 122.6 | 473
24603 - FLORA PPTO C | 548555 | 829 | AU | Concreto | Muros T3 piso 24 ejes 1 - 7 / G - L | 2025-12-18 | 2025-12-27 | 2026-01-15 | 2026-01-16 | 2-Cónica y dividida | 28 | 101 |  | 27.6 | 8011.847 | 324.9 | 414 | 40.6 | 147.1 | 471
24603 - FLORA PPTO C | 548555 | 829 | AU | Concreto | Muros T3 piso 24 ejes 1 - 7 / G - L | 2025-12-18 | 2025-12-27 | 2026-01-15 | 2026-01-16 | 2-Cónica y dividida | 28 | 100 |  | 27.6 | 7853.982 | 322.1 | 418.1 | 41 | 148.6 | 471
24603 - FLORA PPTO C | 548555 | 829 | AU | Concreto | Muros T3 piso 24 ejes 1 - 7 / G - L | 2025-12-18 | 2025-12-27 | 2026-01-15 | 2026-01-16 | 2-Cónica y dividida | 28 | 101 |  | 27.6 | 8011.847 | 329.3 | 419.1 | 41.1 | 148.9 | 471
24603 - FLORA PPTO C | 548555 | 828 | IN | Concreto | Placa T4 piso 25 ejes 1 - 4 / F - G y ejes 8 - 12 / A - F piso 25 T3 | 2025-12-18 | 2025-12-27 | 2026-01-15 | 2026-01-16 | 2-Cónica y dividida | 28 | 100 |  | 20.7 | 7853.982 | 252.7 | 328.3 | 32.2 | 155.6 | 471
24603 - FLORA PPTO C | 548555 | 828 | IN | Concreto | Placa T4 piso 25 ejes 1 - 4 / F - G y ejes 8 - 12 / A - F piso 25 T3 | 2025-12-18 | 2025-12-27 | 2026-01-15 | 2026-01-16 | 2-Cónica y dividida | 28 | 101 |  | 20.7 | 8011.847 | 251.2 | 320.2 | 31.4 | 151.7 | 471
24603 - FLORA PPTO C | 548555 | 828 | IN | Concreto | Placa T4 piso 25 ejes 1 - 4 / F - G y ejes 8 - 12 / A - F piso 25 T3 | 2025-12-18 | 2025-12-27 | 2026-01-15 | 2026-01-16 | 2-Cónica y dividida | 28 | 100 |  | 20.7 | 7853.982 | 248.9 | 323.3 | 31.7 | 153.1 | 471
24603 - FLORA PPTO C | 548555 | 827 | AU | Concreto | Muros T3 piso 24 ejes 1 - 8 / A - F | 2025-12-17 | 2025-12-27 | 2026-01-14 | 2026-01-15 | 5-Fractura extremos | 28 | 101 |  | 27.6 | 8011.847 | 353.6 | 449.7 | 44.1 | 159.8 | 469
24603 - FLORA PPTO C | 548555 | 827 | AU | Concreto | Muros T3 piso 24 ejes 1 - 8 / A - F | 2025-12-17 | 2025-12-27 | 2026-01-14 | 2026-01-15 | 5-Fractura extremos | 28 | 100 |  | 27.6 | 7853.982 | 351.4 | 455.8 | 44.7 | 162 | 469
24603 - FLORA PPTO C | 548555 | 827 | AU | Concreto | Muros T3 piso 24 ejes 1 - 8 / A - F | 2025-12-17 | 2025-12-27 | 2026-01-14 | 2026-01-15 | 5-Fractura extremos | 28 | 101 |  | 27.6 | 8011.847 | 349.6 | 444.6 | 43.6 | 158 | 469
24603 - FLORA PPTO C | 548553 | 822 | Indus | Concreto | Placa T3 piso 22 ejes 3 - 10 / G - L | 2025-12-16 | 2025-12-27 | 2026-01-13 | 2026-01-15 | 5-Fractura extremos | 28 | 101 |  | 20.7 | 8011.847 | 260.1 | 331.4 | 32.5 | 157 | 469
24603 - FLORA PPTO C | 548553 | 822 | Indus | Concreto | Placa T3 piso 22 ejes 3 - 10 / G - L | 2025-12-16 | 2025-12-27 | 2026-01-13 | 2026-01-15 | 5-Fractura extremos | 28 | 100 |  | 20.7 | 7853.982 | 258.4 | 335.5 | 32.9 | 158.9 | 469
24603 - FLORA PPTO C | 548553 | 822 | Indus | Concreto | Placa T3 piso 22 ejes 3 - 10 / G - L | 2025-12-16 | 2025-12-27 | 2026-01-13 | 2026-01-15 | 5-Fractura extremos | 28 | 101 |  | 20.7 | 8011.847 | 256.1 | 326.3 | 32 | 154.6 | 469
24603 - FLORA PPTO C | 548553 | 821 | Indus | Concreto | Escaleras piso 22 T4 al 23 | 2025-12-16 | 2025-12-27 | 2026-01-13 | 2026-01-15 | 2-Cónica y dividida | 28 | 100 |  | 27.6 | 7853.982 | 318.4 | 413 | 40.5 | 146.7 | 469
24603 - FLORA PPTO C | 548553 | 821 | Indus | Concreto | Escaleras piso 22 T4 al 23 | 2025-12-16 | 2025-12-27 | 2026-01-13 | 2026-01-15 | 2-Cónica y dividida | 28 | 101 |  | 27.6 | 8011.847 | 316.6 | 402.8 | 39.5 | 143.1 | 469
24603 - FLORA PPTO C | 548553 | 821 | Indus | Concreto | Escaleras piso 22 T4 al 23 | 2025-12-16 | 2025-12-27 | 2026-01-13 | 2026-01-15 | 2-Cónica y dividida | 28 | 100 |  | 27.6 | 7853.982 | 314 | 407.9 | 40 | 144.9 | 469
24603 - FLORA PPTO C | 548553 | 820 | Ptico | Concreto | Placa piso 2 ejes 2 - 3 / A - C comercio 2 | 2025-12-16 | 2025-12-27 | 2026-01-13 | 2026-01-15 | 5-Fractura extremos | 28 | 101 |  | 20.7 | 8011.847 | 294.6 | 375.3 | 36.8 | 177.8 | 469
24603 - FLORA PPTO C | 548553 | 820 | Ptico | Concreto | Placa piso 2 ejes 2 - 3 / A - C comercio 2 | 2025-12-16 | 2025-12-27 | 2026-01-13 | 2026-01-15 | 5-Fractura extremos | 28 | 100 |  | 20.7 | 7853.982 | 292.4 | 379.3 | 37.2 | 179.7 | 469
24603 - FLORA PPTO C | 548553 | 820 | Ptico | Concreto | Placa piso 2 ejes 2 - 3 / A - C comercio 2 | 2025-12-16 | 2025-12-27 | 2026-01-13 | 2026-01-15 | 5-Fractura extremos | 28 | 101 |  | 20.7 | 8011.847 | 290.1 | 369.1 | 36.2 | 174.9 | 469
24603 - FLORA PPTO C | 548553 | 819 | AU | Concreto | Muros T4, piso 24, ejes 1 - 2 / A - F, T3 P24 ejes 8 - 12 / A - F | 2025-12-15 | 2025-12-27 | 2026-01-12 | 2026-01-15 | 2-Cónica y dividida | 28 | 100 |  | 27.6 | 7853.982 | 329.4 | 427.3 | 41.9 | 151.8 | 469
24603 - FLORA PPTO C | 548553 | 819 | AU | Concreto | Muros T4, piso 24, ejes 1 - 2 / A - F, T3 P24 ejes 8 - 12 / A - F | 2025-12-15 | 2025-12-27 | 2026-01-12 | 2026-01-15 | 2-Cónica y dividida | 28 | 101 |  | 27.6 | 8011.847 | 325.2 | 414 | 40.6 | 147.1 | 469
24603 - FLORA PPTO C | 548553 | 819 | AU | Concreto | Muros T4, piso 24, ejes 1 - 2 / A - F, T3 P24 ejes 8 - 12 / A - F | 2025-12-15 | 2025-12-27 | 2026-01-12 | 2026-01-15 | 2-Cónica y dividida | 28 | 100 |  | 27.6 | 7853.982 | 322 | 418.1 | 41 | 148.6 | 469
24603 - FLORA PPTO C | 548553 | 818 | Indus | Concreto | Placa piso 25, T4, ejes 8 - 10 / A - F | 2025-12-15 | 2025-12-27 | 2026-01-12 | 2026-01-15 | 2-Cónica y dividida | 28 | 101 |  | 20.7 | 8011.847 | 259.5 | 330.4 | 32.4 | 156.5 | 469
24603 - FLORA PPTO C | 548553 | 818 | Indus | Concreto | Placa piso 25, T4, ejes 8 - 10 / A - F | 2025-12-15 | 2025-12-27 | 2026-01-12 | 2026-01-15 | 2-Cónica y dividida | 28 | 100 |  | 20.7 | 7853.982 | 257.2 | 333.4 | 32.7 | 158 | 469
24603 - FLORA PPTO C | 548553 | 818 | Indus | Concreto | Placa piso 25, T4, ejes 8 - 10 / A - F | 2025-12-15 | 2025-12-27 | 2026-01-12 | 2026-01-15 | 2-Cónica y dividida | 28 | 101 |  | 20.7 | 8011.847 | 254.3 | 323.3 | 31.7 | 153.1 | 469
24603 - FLORA PPTO C | 549623 | 849 | Tremie | Concreto | Pilote # 71, torre 1 | 2026-01-03 | 2026-01-03 | 2026-01-17 | 2026-01-19 | 3-Columnar | 14 | 102 |  | 31 | 8171.282 | 248.3 | 310 | 30.4 | 98.1 | 472
24603 - FLORA PPTO C | 549623 | 849 | Tremie | Concreto | Pilote # 71, torre 1 | 2026-01-03 | 2026-01-03 | 2026-01-10 | 2026-01-19 | 3-Columnar | 7 | 102 |  | 31 | 8171.282 | 196.3 | 244.7 | 24 | 77.4 | 466
24603 - FLORA PPTO C | 549623 | 848 | Tremie | Concreto | Barrete 60 | 2026-01-03 | 2026-01-03 | 2026-01-17 | 2026-01-19 | 2-Cónica y dividida | 14 | 102 |  | 21 | 8171.282 | 173.8 | 217.2 | 21.3 | 101.4 | 472
24603 - FLORA PPTO C | 549623 | 848 | Tremie | Concreto | Barrete 60 | 2026-01-03 | 2026-01-03 | 2026-01-10 | 2026-01-19 | 2-Cónica y dividida | 7 | 102 |  | 21 | 8171.282 | 143.2 | 178.5 | 17.5 | 83.3 | 466
24603 - FLORA PPTO C | 549623 | 847 | Tremie | Concreto | Pilote # 74, torre 1 | 2025-12-30 | 2026-01-03 | 2026-01-13 | 2026-01-14 | 4-Transversal | 14 | 102 |  | 31 | 8171.282 | 239 | 297.8 | 29.2 | 94.2 | 468
24603 - FLORA PPTO C | 549623 | 847 | Tremie | Concreto | Pilote # 74, torre 1 | 2025-12-30 | 2026-01-03 | 2026-01-06 | 2026-01-07 | 3-Columnar | 7 | 102 |  | 31 | 8171.282 | 170.3 | 212.1 | 20.8 | 67.1 | 463
24603 - FLORA PPTO C | 549623 | 846 | Tremie | Concreto | Pantalla M 61 | 2025-12-29 | 2026-01-03 | 2026-01-12 | 2026-01-14 | 3-Columnar | 14 | 102 |  | 21 | 8171.282 | 188 | 234.5 | 23 | 109.5 | 468
24603 - FLORA PPTO C | 549623 | 846 | Tremie | Concreto | Pantalla M 61 | 2025-12-29 | 2026-01-03 | 2026-01-05 | 2026-01-05 | 3-Columnar | 7 | 102 |  | 21 | 8171.282 | 149.5 | 186.6 | 18.3 | 87.1 | 461
24603 - FLORA PPTO C | 546359 | 799 | Indus | Concreto | Placa T4, ejes 1 - 3 / G - L, P24 y ejes 8 - 12 / G - L, P24 T3 | 2025-12-05 | 2025-12-18 | 2026-01-02 | 2026-01-08 | 5-Fractura extremos | 28 | 101 |  | 27.6 | 8011.847 | 372.6 | 474.2 | 46.5 | 168.5 | 464
24603 - FLORA PPTO C | 546359 | 799 | Indus | Concreto | Placa T4, ejes 1 - 3 / G - L, P24 y ejes 8 - 12 / G - L, P24 T3 | 2025-12-05 | 2025-12-18 | 2026-01-02 | 2026-01-08 | 5-Fractura extremos | 28 | 100 |  | 27.6 | 7853.982 | 371.4 | 482.3 | 47.3 | 171.4 | 464
24603 - FLORA PPTO C | 546359 | 799 | Indus | Concreto | Placa T4, ejes 1 - 3 / G - L, P24 y ejes 8 - 12 / G - L, P24 T3 | 2025-12-05 | 2025-12-18 | 2026-01-02 | 2026-01-08 | 5-Fractura extremos | 28 | 101 |  | 27.6 | 8011.847 | 367.8 | 468.1 | 45.9 | 166.3 | 464
24603 - FLORA PPTO C | 546359 | 798 | Autoco | Concreto | Muros ejes 1 - 3 / G - L P23 T4 y ejes 8 - 12 / G - L P24 T3 | 2025-12-05 | 2025-12-18 | 2026-01-02 | 2026-01-08 | 5-Fractura extremos | 28 | 100 |  | 34.5 | 7853.982 | 448.5 | 582.3 | 57.1 | 165.5 | 464
24603 - FLORA PPTO C | 546359 | 798 | Autoco | Concreto | Muros ejes 1 - 3 / G - L P23 T4 y ejes 8 - 12 / G - L P24 T3 | 2025-12-05 | 2025-12-18 | 2026-01-02 | 2026-01-08 | 5-Fractura extremos | 28 | 101 |  | 34.5 | 8011.847 | 446.2 | 568 | 55.7 | 161.4 | 464
24603 - FLORA PPTO C | 546359 | 798 | Autoco | Concreto | Muros ejes 1 - 3 / G - L P23 T4 y ejes 8 - 12 / G - L P24 T3 | 2025-12-05 | 2025-12-18 | 2026-01-02 | 2026-01-08 | 5-Fractura extremos | 28 | 100 |  | 34.5 | 7853.982 | 443.1 | 575.1 | 56.4 | 163.5 | 464
24603 - FLORA PPTO C | 546359 | 797 | Tremie | Concreto | Pilote 38, T1 | 2025-12-05 | 2025-12-18 | 2026-01-02 | 2026-01-08 | 2-Cónica y dividida | 28 | 101 |  | 31 | 8011.847 | 303.4 | 386.5 | 37.9 | 122.3 | 464
24603 - FLORA PPTO C | 546359 | 797 | Tremie | Concreto | Pilote 38, T1 | 2025-12-05 | 2025-12-18 | 2026-01-02 | 2026-01-08 | 2-Cónica y dividida | 28 | 100 |  | 31 | 7853.982 | 302.3 | 392.6 | 38.5 | 124.2 | 464
24603 - FLORA PPTO C | 546359 | 797 | Tremie | Concreto | Pilote 38, T1 | 2025-12-05 | 2025-12-18 | 2026-01-02 | 2026-01-08 | 2-Cónica y dividida | 28 | 101 |  | 31 | 8011.847 | 301.2 | 383.4 | 37.6 | 121.3 | 464
24603 - FLORA PPTO C | 546359 | 796 | Autoco | Concreto | Muros ejes 1 - 3 / G - L, piso 23,T4 y ejes 8 - 12 / G - L, piso 23, T3 | 2025-12-04 | 2025-12-18 | 2026-01-01 | 2026-01-08 | 2-Cónica y dividida | 28 | 100 |  | 34.5 | 7853.982 | 362.7 | 471.1 | 46.2 | 133.9 | 464
24603 - FLORA PPTO C | 546359 | 796 | Autoco | Concreto | Muros ejes 1 - 3 / G - L, piso 23,T4 y ejes 8 - 12 / G - L, piso 23, T3 | 2025-12-04 | 2025-12-18 | 2026-01-01 | 2026-01-08 | 2-Cónica y dividida | 28 | 101 |  | 34.5 | 8011.847 | 359.1 | 456.8 | 44.8 | 129.9 | 464
24603 - FLORA PPTO C | 546359 | 796 | Autoco | Concreto | Muros ejes 1 - 3 / G - L, piso 23,T4 y ejes 8 - 12 / G - L, piso 23, T3 | 2025-12-04 | 2025-12-18 | 2026-01-01 | 2026-01-08 | 2-Cónica y dividida | 28 | 100 |  | 34.5 | 7853.982 | 358.3 | 465 | 45.6 | 132.2 | 464
24603 - FLORA PPTO C | 546359 | 795 | Indus | Concreto | Placa ejes 1 - 3 / 10 / G - L piso 24, T3 | 2025-12-04 | 2025-12-18 | 2026-01-01 | 2026-01-08 | 2-Cónica y dividida | 28 | 101 |  | 27.6 | 8011.847 | 325.5 | 414 | 40.6 | 147.1 | 464
24603 - FLORA PPTO C | 546359 | 795 | Indus | Concreto | Placa ejes 1 - 3 / 10 / G - L piso 24, T3 | 2025-12-04 | 2025-12-18 | 2026-01-01 | 2026-01-08 | 2-Cónica y dividida | 28 | 100 |  | 27.6 | 7853.982 | 323.5 | 420.1 | 41.2 | 149.3 | 464
24603 - FLORA PPTO C | 546359 | 795 | Indus | Concreto | Placa ejes 1 - 3 / 10 / G - L piso 24, T3 | 2025-12-04 | 2025-12-18 | 2026-01-01 | 2026-01-08 | 2-Cónica y dividida | 28 | 101 |  | 27.6 | 8011.847 | 329.8 | 420.1 | 41.2 | 149.3 | 464
24603 - FLORA PPTO C | 546358 | 794 | Tremie | Concreto | Pantalla H51, plataforma 1 | 2025-12-04 | 2025-12-18 | 2026-01-01 | 2026-01-08 | 2-Cónica y dividida | 28 | 100 |  | 20.7 | 7853.982 | 219.4 | 284.5 | 27.9 | 134.8 | 464
24603 - FLORA PPTO C | 546358 | 794 | Tremie | Concreto | Pantalla H51, plataforma 1 | 2025-12-04 | 2025-12-18 | 2026-01-01 | 2026-01-08 | 2-Cónica y dividida | 28 | 101 |  | 20.7 | 8011.847 | 215.9 | 274.3 | 26.9 | 130 | 464
24603 - FLORA PPTO C | 546358 | 794 | Tremie | Concreto | Pantalla H51, plataforma 1 | 2025-12-04 | 2025-12-18 | 2026-01-01 | 2026-01-08 | 2-Cónica y dividida | 28 | 100 |  | 20.7 | 7853.982 | 214.7 | 278.4 | 27.3 | 131.9 | 464
24603 - FLORA PPTO C | 546358 | 793 | Plástico | Concreto | Cimentación ejes D - E / 6 - 8, sótano plataforma 1 | 2025-12-04 | 2025-12-18 | 2026-01-01 | 2026-01-08 | 2-Cónica y dividida | 28 | 101 |  | 20.7 | 8011.847 | 243.6 | 310 | 30.4 | 146.9 | 464
24603 - FLORA PPTO C | 546358 | 793 | Plástico | Concreto | Cimentación ejes D - E / 6 - 8, sótano plataforma 1 | 2025-12-04 | 2025-12-18 | 2026-01-01 | 2026-01-08 | 2-Cónica y dividida | 28 | 100 |  | 20.7 | 7853.982 | 241.3 | 313.1 | 30.7 | 148.3 | 464
24603 - FLORA PPTO C | 546358 | 793 | Plástico | Concreto | Cimentación ejes D - E / 6 - 8, sótano plataforma 1 | 2025-12-04 | 2025-12-18 | 2026-01-01 | 2026-01-08 | 2-Cónica y dividida | 28 | 101 |  | 20.7 | 8011.847 | 239.9 | 304.9 | 29.9 | 144.4 | 464
24603 - FLORA PPTO C | 546358 | 792 | Indus | Concreto | Placa ejes 3 - 10 / A - F, piso 24, T4 | 2025-12-03 | 2025-12-18 | 2025-12-31 | 2026-01-08 | 5-Fractura extremos | 28 | 100 |  | 27.6 | 7853.982 | 387.3 | 502.7 | 49.3 | 178.6 | 464
24603 - FLORA PPTO C | 546358 | 792 | Indus | Concreto | Placa ejes 3 - 10 / A - F, piso 24, T4 | 2025-12-03 | 2025-12-18 | 2025-12-31 | 2026-01-08 | 5-Fractura extremos | 28 | 101 |  | 27.6 | 8011.847 | 382.3 | 486.4 | 47.7 | 172.8 | 464
24603 - FLORA PPTO C | 546358 | 792 | Indus | Concreto | Placa ejes 3 - 10 / A - F, piso 24, T4 | 2025-12-03 | 2025-12-18 | 2025-12-31 | 2026-01-08 | 5-Fractura extremos | 28 | 100 |  | 27.6 | 7853.982 | 389.4 | 505.8 | 49.6 | 179.7 | 464
24603 - FLORA PPTO C | 546358 | 791 | Autoco | Concreto | Muros ejes 8 - 12 / A - F, piso 23 T3 y ejes 1 - 2 / A - F, piso 23 T4 | 2025-12-03 | 2025-12-18 | 2025-12-31 | 2026-01-08 | 5-Fractura extremos | 28 | 101 |  | 34.5 | 8011.847 | 475.1 | 604.7 | 59.3 | 171.9 | 464
24603 - FLORA PPTO C | 546358 | 791 | Autoco | Concreto | Muros ejes 8 - 12 / A - F, piso 23 T3 y ejes 1 - 2 / A - F, piso 23 T4 | 2025-12-03 | 2025-12-18 | 2025-12-31 | 2026-01-08 | 5-Fractura extremos | 28 | 100 |  | 34.5 | 7853.982 | 473.2 | 613.9 | 60.2 | 174.5 | 464
24603 - FLORA PPTO C | 546358 | 791 | Autoco | Concreto | Muros ejes 8 - 12 / A - F, piso 23 T3 y ejes 1 - 2 / A - F, piso 23 T4 | 2025-12-03 | 2025-12-18 | 2025-12-31 | 2026-01-08 | 5-Fractura extremos | 28 | 101 |  | 34.5 | 8011.847 | 470.4 | 598.6 | 58.7 | 170.1 | 464
24603 - FLORA PPTO C | 546358 | 790 | Tremie | Concreto | Barrete M48, plataforma 1 | 2025-12-03 | 2025-12-18 | 2025-12-31 | 2026-01-08 | 5-Fractura extremos | 28 | 100 |  | 20.7 | 7853.982 | 259.6 | 337.5 | 33.1 | 159.9 | 464
24603 - FLORA PPTO C | 546358 | 790 | Tremie | Concreto | Barrete M48, plataforma 1 | 2025-12-03 | 2025-12-18 | 2025-12-31 | 2026-01-08 | 5-Fractura extremos | 28 | 101 |  | 20.7 | 8011.847 | 260.1 | 331.4 | 32.5 | 157 | 464
24603 - FLORA PPTO C | 546358 | 790 | Tremie | Concreto | Barrete M48, plataforma 1 | 2025-12-03 | 2025-12-18 | 2025-12-31 | 2026-01-08 | 5-Fractura extremos | 28 | 100 |  | 20.7 | 7853.982 | 257.5 | 334.5 | 32.8 | 158.5 | 464
24603 - FLORA PPTO C | 546358 | 789 | Autoco | Concreto | Columnas diagonales ejes 3 / A - C, piso comercio 2 | 2025-12-03 | 2025-12-18 | 2025-12-31 | 2026-01-08 | 2-Cónica y dividida | 28 | 101 |  | 20.7 | 8011.847 | 232.7 | 295.7 | 29 | 140.1 | 464
24603 - FLORA PPTO C | 546358 | 789 | Autoco | Concreto | Columnas diagonales ejes 3 / A - C, piso comercio 2 | 2025-12-03 | 2025-12-18 | 2025-12-31 | 2026-01-08 | 2-Cónica y dividida | 28 | 100 |  | 20.7 | 7853.982 | 230.8 | 299.8 | 29.4 | 142 | 464
24603 - FLORA PPTO C | 546358 | 789 | Autoco | Concreto | Columnas diagonales ejes 3 / A - C, piso comercio 2 | 2025-12-03 | 2025-12-18 | 2025-12-31 | 2026-01-08 | 2-Cónica y dividida | 28 | 101 |  | 20.7 | 8011.847 | 227.2 | 289.6 | 28.4 | 137.2 | 464
24603 - FLORA PPTO C | 546360 | 805 | Tremie | Concreto | Pantalla M50 plataforma 1 | 2025-12-10 | 2025-12-18 | 2026-01-07 | 2026-01-13 | 2-Cónica y dividida | 28 | 100 |  | 20.7 | 7853.982 | 227.6 | 295.7 | 29 | 140.1 | 467
24603 - FLORA PPTO C | 546360 | 805 | Tremie | Concreto | Pantalla M50 plataforma 1 | 2025-12-10 | 2025-12-18 | 2026-01-07 | 2026-01-13 | 2-Cónica y dividida | 28 | 101 |  | 20.7 | 8011.847 | 224.9 | 286.5 | 28.1 | 135.7 | 467
24603 - FLORA PPTO C | 546360 | 805 | Tremie | Concreto | Pantalla M50 plataforma 1 | 2025-12-10 | 2025-12-18 | 2026-01-07 | 2026-01-13 | 2-Cónica y dividida | 28 | 100 |  | 20.7 | 7853.982 | 220.3 | 285.5 | 28 | 135.3 | 467
24603 - FLORA PPTO C | 546360 | 804 | Autoco | Concreto | Muros T3, ejes 8 - 1 / G - L | 2025-12-10 | 2025-12-18 | 2026-01-07 | 2026-01-13 | 5-Fractura extremos | 28 | 101 |  | 34.5 | 8011.847 | 441.6 | 561.9 | 55.1 | 159.7 | 467
24603 - FLORA PPTO C | 546360 | 804 | Autoco | Concreto | Muros T3, ejes 8 - 1 / G - L | 2025-12-10 | 2025-12-18 | 2026-01-07 | 2026-01-13 | 5-Fractura extremos | 28 | 100 |  | 34.5 | 7853.982 | 458.3 | 595.5 | 58.4 | 169.3 | 467
24603 - FLORA PPTO C | 546360 | 804 | Autoco | Concreto | Muros T3, ejes 8 - 1 / G - L | 2025-12-10 | 2025-12-18 | 2026-01-07 | 2026-01-13 | 5-Fractura extremos | 28 | 101 |  | 34.5 | 8011.847 | 444.8 | 565.9 | 55.5 | 160.9 | 467
24603 - FLORA PPTO C | 546360 | 803 | Indus | Concreto | Placa T3, piso 24, ejes 1 - 3 / G -L, ejes 8 - 12 / G - L | 2025-12-09 | 2025-12-18 | 2026-01-06 | 2026-01-13 | 5-Fractura extremos | 28 | 100 |  | 27.6 | 7853.982 | 372.5 | 483.3 | 47.4 | 171.7 | 467
24603 - FLORA PPTO C | 546360 | 803 | Indus | Concreto | Placa T3, piso 24, ejes 1 - 3 / G -L, ejes 8 - 12 / G - L | 2025-12-09 | 2025-12-18 | 2026-01-06 | 2026-01-13 | 5-Fractura extremos | 28 | 101 |  | 27.6 | 8011.847 | 369.1 | 470.1 | 46.1 | 167 | 467
24603 - FLORA PPTO C | 546360 | 803 | Indus | Concreto | Placa T3, piso 24, ejes 1 - 3 / G -L, ejes 8 - 12 / G - L | 2025-12-09 | 2025-12-18 | 2026-01-06 | 2026-01-13 | 5-Fractura extremos | 28 | 100 |  | 27.6 | 7853.982 | 367.9 | 477.2 | 46.8 | 169.6 | 467
24603 - FLORA PPTO C | 546360 | 802 | Tremie | Concreto | Barrete M52, plataforma 1 | 2025-12-09 | 2025-12-18 | 2026-01-06 | 2026-01-13 | 2-Cónica y dividida | 28 | 101 |  | 20.7 | 8011.847 | 165.9 | 211.1 | 20.7 | 100 | 467
24603 - FLORA PPTO C | 546360 | 802 | Tremie | Concreto | Barrete M52, plataforma 1 | 2025-12-09 | 2025-12-18 | 2026-01-06 | 2026-01-13 | 2-Cónica y dividida | 28 | 100 |  | 20.7 | 7853.982 | 166.1 | 215.2 | 21.1 | 101.9 | 467
24603 - FLORA PPTO C | 546360 | 802 | Tremie | Concreto | Barrete M52, plataforma 1 | 2025-12-09 | 2025-12-18 | 2026-01-06 | 2026-01-13 | 2-Cónica y dividida | 28 | 101 |  | 20.7 | 8011.847 | 173.8 | 221.3 | 21.7 | 104.8 | 467
24603 - FLORA PPTO C | 546360 | 801 | Autoco | Concreto | Muros ejes 1 - 7 / A - F, piso 23, T3 | 2025-12-06 | 2025-12-18 | 2026-01-03 | 2026-01-08 | 5-Fractura extremos | 28 | 100 |  | 34.5 | 7853.982 | 457.6 | 594.5 | 58.3 | 169 | 464
24603 - FLORA PPTO C | 546360 | 801 | Autoco | Concreto | Muros ejes 1 - 7 / A - F, piso 23, T3 | 2025-12-06 | 2025-12-18 | 2026-01-03 | 2026-01-08 | 5-Fractura extremos | 28 | 101 |  | 34.5 | 8011.847 | 439.2 | 558.8 | 54.8 | 158.8 | 464
24603 - FLORA PPTO C | 546360 | 801 | Autoco | Concreto | Muros ejes 1 - 7 / A - F, piso 23, T3 | 2025-12-06 | 2025-12-18 | 2026-01-03 | 2026-01-08 | 5-Fractura extremos | 28 | 100 |  | 34.5 | 7853.982 | 456.5 | 592.5 | 58.1 | 168.4 | 464
24603 - FLORA PPTO C | 546360 | 800 | Tremie | Concreto | Pilote 22, T2 | 2025-12-06 | 2025-12-18 | 2026-01-03 | 2026-01-08 | 2-Cónica y dividida | 28 | 101 | Bajo a los 28 días | 31 | 8011.847 | 221.4 | 281.4 | 27.6 | 89 | 464
24603 - FLORA PPTO C | 546360 | 800 | Tremie | Concreto | Pilote 22, T2 | 2025-12-06 | 2025-12-18 | 2026-01-03 | 2026-01-08 | 2-Cónica y dividida | 28 | 100 | Bajo a los 28 días | 31 | 7853.982 | 220.2 | 285.5 | 28 | 90.3 | 464
24603 - FLORA PPTO C | 546360 | 800 | Tremie | Concreto | Pilote 22, T2 | 2025-12-06 | 2025-12-18 | 2026-01-03 | 2026-01-08 | 2-Cónica y dividida | 28 | 101 | Bajo a los 28 días | 31 | 8011.847 | 216.2 | 275.3 | 27 | 87.1 | 464
24603 - FLORA PPTO C | 548551 | 811 | Tremie | Concreto | Pilote 24, T2 | 2025-12-12 | 2025-12-18 | 2026-01-09 | 2026-01-13 | 2-Cónica y dividida | 28 | 100 |  | 31 | 7853.982 | 352.9 | 457.9 | 44.9 | 144.8 | 467
24603 - FLORA PPTO C | 548551 | 811 | Tremie | Concreto | Pilote 24, T2 | 2025-12-12 | 2025-12-18 | 2026-01-09 | 2026-01-13 | 2-Cónica y dividida | 28 | 101 |  | 31 | 8011.847 | 350.8 | 446.6 | 43.8 | 141.3 | 467
24603 - FLORA PPTO C | 548551 | 811 | Tremie | Concreto | Pilote 24, T2 | 2025-12-12 | 2025-12-18 | 2026-01-09 | 2026-01-13 | 2-Cónica y dividida | 28 | 100 |  | 31 | 7853.982 | 347.5 | 450.7 | 44.2 | 142.6 | 467
24603 - FLORA PPTO C | 548551 | 810 | Autoco AU | Concreto | Muros T4 piso 24, ejes 2 - 3 / A - F, / 6 - 6 - 10 - 6 - 1 | 2025-12-12 | 2025-12-18 | 2026-01-09 | 2026-01-13 | 5-Fractura extremos | 28 | 101 |  | 27.6 | 8011.847 | 341.4 | 434.4 | 42.6 | 154.3 | 467
24603 - FLORA PPTO C | 548551 | 810 | Autoco AU | Concreto | Muros T4 piso 24, ejes 2 - 3 / A - F, / 6 - 6 - 10 - 6 - 1 | 2025-12-12 | 2025-12-18 | 2026-01-09 | 2026-01-13 | 5-Fractura extremos | 28 | 100 |  | 27.6 | 7853.982 | 340.1 | 441.5 | 43.3 | 156.9 | 467
24603 - FLORA PPTO C | 548551 | 810 | Autoco AU | Concreto | Muros T4 piso 24, ejes 2 - 3 / A - F, / 6 - 6 - 10 - 6 - 1 | 2025-12-12 | 2025-12-18 | 2026-01-09 | 2026-01-13 | 5-Fractura extremos | 28 | 101 |  | 27.6 | 8011.847 | 335.5 | 427.3 | 41.9 | 151.8 | 467
24603 - FLORA PPTO C | 548551 | 809 | Tremie | Concreto | Pantalla #55, plataforma 1 | 2025-12-12 | 2025-12-18 | 2026-01-09 | 2026-01-13 | 2-Cónica y dividida | 28 | 100 |  | 20.7 | 7853.982 | 207.3 | 269.2 | 26.4 | 127.5 | 467
24603 - FLORA PPTO C | 548551 | 809 | Tremie | Concreto | Pantalla #55, plataforma 1 | 2025-12-12 | 2025-12-18 | 2026-01-09 | 2026-01-13 | 2-Cónica y dividida | 28 | 101 |  | 20.7 | 8011.847 | 205.4 | 261 | 25.6 | 123.7 | 467
24603 - FLORA PPTO C | 548551 | 809 | Tremie | Concreto | Pantalla #55, plataforma 1 | 2025-12-12 | 2025-12-18 | 2026-01-09 | 2026-01-13 | 2-Cónica y dividida | 28 | 100 |  | 20.7 | 7853.982 | 200.9 | 261 | 25.6 | 123.7 | 467
24603 - FLORA PPTO C | 548551 | 808 | Autoco | Concreto | Muros T4, P24, ejes 3 - 101 A - F | 2025-12-11 | 2025-12-18 | 2026-01-08 | 2026-01-13 | 5-Fractura extremos | 28 | 101 |  | 27.6 | 8011.847 | 325.1 | 414 | 40.6 | 147.1 | 467
24603 - FLORA PPTO C | 548551 | 808 | Autoco | Concreto | Muros T4, P24, ejes 3 - 101 A - F | 2025-12-11 | 2025-12-18 | 2026-01-08 | 2026-01-13 | 5-Fractura extremos | 28 | 100 |  | 27.6 | 7853.982 | 323.5 | 420.1 | 41.2 | 149.3 | 467
24603 - FLORA PPTO C | 548551 | 808 | Autoco | Concreto | Muros T4, P24, ejes 3 - 101 A - F | 2025-12-11 | 2025-12-18 | 2026-01-08 | 2026-01-13 | 5-Fractura extremos | 28 | 101 |  | 27.6 | 8011.847 | 319.2 | 405.8 | 39.8 | 144.2 | 467
24603 - FLORA PPTO C | 548551 | 807 | Tremie | Concreto | Pantalla # 59, plataforma 1 | 2025-12-11 | 2025-12-18 | 2026-01-08 | 2026-01-13 | 2-Cónica y dividida | 28 | 100 |  | 20.7 | 7853.982 | 214.9 | 279.4 | 27.4 | 132.4 | 467
24603 - FLORA PPTO C | 548551 | 807 | Tremie | Concreto | Pantalla # 59, plataforma 1 | 2025-12-11 | 2025-12-18 | 2026-01-08 | 2026-01-13 | 2-Cónica y dividida | 28 | 101 |  | 20.7 | 8011.847 | 213.6 | 272.3 | 26.7 | 129 | 467
24603 - FLORA PPTO C | 548551 | 807 | Tremie | Concreto | Pantalla # 59, plataforma 1 | 2025-12-11 | 2025-12-18 | 2026-01-08 | 2026-01-13 | 2-Cónica y dividida | 28 | 100 |  | 20.7 | 7853.982 | 210.1 | 273.3 | 26.8 | 129.5 | 467
24603 - FLORA PPTO C | 548551 | 806 | Tremie | Concreto | Pilote 45, T1 | 2025-12-11 | 2025-12-18 | 2026-01-08 | 2026-01-13 | 2-Cónica y dividida | 28 | 101 |  | 31 | 8011.847 | 325.7 | 415 | 40.7 | 131.3 | 467
24603 - FLORA PPTO C | 548551 | 806 | Tremie | Concreto | Pilote 45, T1 | 2025-12-11 | 2025-12-18 | 2026-01-08 | 2026-01-13 | 2-Cónica y dividida | 28 | 100 |  | 31 | 7853.982 | 322.4 | 418.1 | 41 | 132.3 | 467
24603 - FLORA PPTO C | 548551 | 806 | Tremie | Concreto | Pilote 45, T1 | 2025-12-11 | 2025-12-18 | 2026-01-08 | 2026-01-13 | 2-Cónica y dividida | 28 | 101 |  | 31 | 8011.847 | 320.6 | 407.9 | 40 | 129 | 467
24603 - FLORA PPTO C | 549622 | 845 | Tremie | Concreto | Pilote # 50, torre 1 | 2025-12-27 | 2025-12-26 | 2026-01-10 | 2026-01-19 | 2-Cónica y dividida | 14 | 102 |  | 31 | 8171.282 | 287.2 | 357.9 | 35.1 | 113.2 | 466
24603 - FLORA PPTO C | 549622 | 845 | Tremie | Concreto | Pilote # 50, torre 1 | 2025-12-27 | 2025-12-26 | 2026-01-03 | 2026-01-05 | 3-Columnar | 7 | 102 |  | 31 | 8171.282 | 224.9 | 280.4 | 27.5 | 88.7 | 461
24603 - FLORA PPTO C | 549622 | 844 | Tremie | Concreto | Pantalla M 01, plataforma 1 | 2025-12-26 | 2025-12-26 | 2026-01-09 | 2026-01-09 | 3-Columnar | 14 | 102 |  | 21 | 8171.282 | 199.8 | 249.8 | 24.5 | 116.7 | 465
24603 - FLORA PPTO C | 549622 | 844 | Tremie | Concreto | Pantalla M 01, plataforma 1 | 2025-12-26 | 2025-12-26 | 2026-01-02 | 2026-01-03 | 4-Transversal | 7 | 102 |  | 21 | 8171.282 | 180.5 | 225.4 | 22.1 | 105.2 | 460
24603 - FLORA PPTO C | 549622 | 843 | Tremie | Concreto | Pilote # 79, torre 1 | 2025-12-26 | 2025-12-26 | 2026-01-09 | 2026-01-09 | 2-Cónica y dividida | 14 | 102 |  | 31 | 8171.282 | 266.2 | 332.4 | 32.6 | 105.2 | 465
24603 - FLORA PPTO C | 549622 | 843 | Tremie | Concreto | Pilote # 79, torre 1 | 2025-12-26 | 2025-12-26 | 2026-01-02 | 2026-01-03 | 3-Columnar | 7 | 102 |  | 31 | 8171.282 | 245.9 | 306.9 | 30.1 | 97.1 | 460
24603 - FLORA PPTO C | 549621 | 842 | Tremie | Concreto | Pilote 80, T1 | 2025-12-23 | 2025-12-23 | 2026-01-06 | 2026-01-07 | 4-Transversal | 14 | 102 |  | 31 | 8171.282 | 202.3 | 252.9 | 24.8 | 80 | 463
24603 - FLORA PPTO C | 549621 | 842 | Tremie | Concreto | Pilote 80, T1 | 2025-12-23 | 2025-12-23 | 2025-12-30 | 2026-01-03 | 3-Columnar | 7 | 102 |  | 31 | 8171.282 | 181.3 | 226.4 | 22.2 | 71.6 | 459
24603 - FLORA PPTO C | 549621 | 841 | Tremie | Concreto | Pantalla M 60 | 2025-12-23 | 2025-12-23 | 2026-01-06 | 2026-01-07 | 3-Columnar | 14 | 102 |  | 21 | 8171.282 | 175 | 218.2 | 21.4 | 101.9 | 463
24603 - FLORA PPTO C | 549621 | 841 | Tremie | Concreto | Pantalla M 60 | 2025-12-23 | 2025-12-23 | 2025-12-30 | 2026-01-03 | 4-Transversal | 7 | 102 |  | 21 | 8171.282 | 152.8 | 190.7 | 18.7 | 89 | 459
24603 - FLORA PPTO C | 549621 | 840 | Tremie | Concreto | Pantalla M 58, plataforma 1 | 2025-12-20 | 2025-12-23 | 2026-01-03 | 2026-01-05 | 3-Columnar | 14 | 102 |  | 21 | 8171.282 | 196.2 | 244.7 | 24 | 114.3 | 461
24603 - FLORA PPTO C | 549621 | 840 | Tremie | Concreto | Pantalla M 58, plataforma 1 | 2025-12-20 | 2025-12-23 | 2025-12-27 | 2026-01-02 | 3-Columnar | 7 | 102 |  | 21 | 8171.282 | 136.9 | 171.3 | 16.8 | 80 | 458
24603 - FLORA PPTO C | 549621 | 839 | Tremie | Concreto | Pilote 41, T1 | 2025-12-20 | 2025-12-23 | 2026-01-03 | 2026-01-05 | 3-Columnar | 14 | 102 |  | 31 | 8171.282 | 278.9 | 347.7 | 34.1 | 110 | 461
24603 - FLORA PPTO C | 549621 | 839 | Tremie | Concreto | Pilote 41, T1 | 2025-12-20 | 2025-12-23 | 2025-12-27 | 2026-01-02 | 4-Transversal | 7 | 102 |  | 31 | 8171.282 | 242.9 | 302.9 | 29.7 | 95.8 | 458
24603 - FLORA PPTO C | 549621 | 838 | Industrializado | Concreto | Escaleras piso 21 - 22 T3 | 2025-12-22 | 2025-12-23 | 2026-01-05 | 2026-01-05 | 4-Transversal | 14 | 102 |  | 28 | 8171.282 | 276.9 | 345.7 | 33.9 | 121.1 | 461
24603 - FLORA PPTO C | 549621 | 838 | Industrializado | Concreto | Escaleras piso 21 - 22 T3 | 2025-12-22 | 2025-12-23 | 2025-12-29 | 2026-01-02 | 3-Columnar | 7 | 102 |  | 28 | 8171.282 | 251.2 | 313.1 | 30.7 | 109.6 | 458
24603 - FLORA PPTO C | 443690 | 837 | C. Fluido | Concreto | Columnas ejes 3-1 / A-C, piso 2 | 2025-12-20 | 2025-12-20 | 2026-01-03 | 2026-01-05 | 3-Columnar | 14 | 102 |  | 21 | 8171.282 | 177.5 | 221.3 | 21.7 | 103.3 | 461
24603 - FLORA PPTO C | 443690 | 837 | C. Fluido | Concreto | Columnas ejes 3-1 / A-C, piso 2 | 2025-12-20 | 2025-12-20 | 2025-12-27 | 2026-01-02 | 3-Columnar | 7 | 102 |  | 21 | 8171.282 | 165 | 206 | 20.2 | 96.2 | 458
24603 - FLORA PPTO C | 443690 | 836 | Plástico | Concreto | Cimentación ejes 6-8 / K - L, plataforma 1 | 2025-12-20 | 2025-12-20 | 2026-01-03 | 2026-01-05 | 4-Transversal | 14 | 102 |  | 21 | 8171.282 | 181.3 | 226.4 | 22.2 | 105.7 | 461
24603 - FLORA PPTO C | 443690 | 836 | Plástico | Concreto | Cimentación ejes 6-8 / K - L, plataforma 1 | 2025-12-20 | 2025-12-20 | 2025-12-27 | 2026-01-02 | 2-Cónica y dividida | 7 | 102 |  | 21 | 8171.282 | 169.5 | 211.1 | 20.7 | 98.6 | 458
24603 - FLORA PPTO C | 443689 | 835 | Industrializado | Concreto | Muros T4, piso 25, ejes 5-10 / A-F | 2025-12-19 | 2025-12-20 | 2026-01-02 | 2026-01-03 | 4-Transversal | 14 | 102 |  | 21 | 8171.282 | 283.9 | 353.8 | 34.7 | 165.2 | 460
24603 - FLORA PPTO C | 443689 | 835 | Industrializado | Concreto | Muros T4, piso 25, ejes 5-10 / A-F | 2025-12-19 | 2025-12-20 | 2025-12-26 | 2026-01-02 | 3-Columnar | 7 | 102 |  | 21 | 8171.282 | 241.3 | 300.8 | 29.5 | 140.5 | 457
24603 - FLORA PPTO C | 443689 | 834 | Industrializado | Concreto | Placa T3, piso 25, ejes 1-8 / G-L | 2025-12-19 | 2025-12-20 | 2026-01-02 | 2026-01-03 | 4-Transversal | 14 | 102 |  | 21 | 8171.282 | 238.7 | 297.8 | 29.2 | 139 | 460
24603 - FLORA PPTO C | 443689 | 834 | Industrializado | Concreto | Placa T3, piso 25, ejes 1-8 / G-L | 2025-12-19 | 2025-12-20 | 2025-12-26 | 2026-01-02 | 3-Columnar | 7 | 102 |  | 21 | 8171.282 | 232.6 | 290.6 | 28.5 | 135.7 | 457
24603 - FLORA PPTO C | 443689 | 833 | Plástico | Concreto | Cimentación T2 | 2025-12-19 | 2025-12-20 | 2026-01-02 | 2026-01-03 | 3-Columnar | 14 | 102 |  | 31 | 8171.282 | 245 | 305.9 | 30 | 96.8 | 460
24603 - FLORA PPTO C | 443689 | 833 | Plástico | Concreto | Cimentación T2 | 2025-12-19 | 2025-12-20 | 2025-12-26 | 2026-01-02 | 3-Columnar | 7 | 102 |  | 31 | 8171.282 | 239.5 | 298.8 | 29.3 | 94.5 | 457
24603 - FLORA PPTO C | 443688 | 832 | Tremie | Concreto | Barrete M 56 | 2025-12-19 | 2025-12-19 | 2026-01-02 | 2026-01-03 | 4-Transversal | 14 | 102 |  | 21 | 8171.282 | 189.2 | 236.6 | 23.2 | 110.5 | 460
24603 - FLORA PPTO C | 443688 | 832 | Tremie | Concreto | Barrete M 56 | 2025-12-19 | 2025-12-19 | 2025-12-26 | 2026-01-02 | 3-Columnar | 7 | 102 |  | 21 | 8171.282 | 177.3 | 221.3 | 21.7 | 103.3 | 457
24603 - FLORA PPTO C | 443688 | 831 | Tremie | Concreto | Pilote 46, T1 | 2025-12-19 | 2025-12-19 | 2026-01-02 | 2026-01-03 | 3-Columnar | 14 | 102 |  | 31 | 8171.282 | 247.8 | 309 | 30.3 | 97.7 | 460
24603 - FLORA PPTO C | 443688 | 831 | Tremie | Concreto | Pilote 46, T1 | 2025-12-19 | 2025-12-19 | 2025-12-26 | 2026-01-02 | 4-Transversal | 7 | 102 |  | 31 | 8171.282 | 221.3 | 276.3 | 27.1 | 87.4 | 457
24603 - FLORA PPTO C | 443688 | 830 | Plástico | Concreto | Cimentación T2 | 2025-12-19 | 2025-12-19 | 2026-01-02 | 2026-01-03 | 3-Columnar | 14 | 102 |  | 31 | 8171.282 | 231.2 | 288.6 | 28.3 | 91.3 | 460
24603 - FLORA PPTO C | 443688 | 830 | Plástico | Concreto | Cimentación T2 | 2025-12-19 | 2025-12-19 | 2025-12-26 | 2026-01-02 | 3-Columnar | 7 | 102 |  | 31 | 8171.282 | 215.1 | 268.2 | 26.3 | 84.8 | 457
24603 - FLORA PPTO C | 443687 | 829 | Autocompactado | Concreto | Muros T3, piso 24, ejes 1-7 / G-L | 2025-12-18 | 2025-12-18 | 2026-01-01 | 2026-01-03 | 4-Transversal | 14 | 102 |  | 28 | 8171.282 | 305.1 | 380.4 | 37.3 | 133.2 | 460
24603 - FLORA PPTO C | 443687 | 829 | Autocompactado | Concreto | Muros T3, piso 24, ejes 1-7 / G-L | 2025-12-18 | 2025-12-18 | 2025-12-25 | 2026-01-02 | 4-Transversal | 7 | 102 |  | 28 | 8171.282 | 298.3 | 372.2 | 36.5 | 130.4 | 457
24603 - FLORA PPTO C | 443687 | 828 | Industrializado | Concreto | Placa T4, piso 25, ejes 1-4 / F-G y ejes 8-12 / A-F, piso 25, T3 | 2025-12-18 | 2025-12-18 | 2026-01-01 | 2026-01-03 | 4-Transversal | 14 | 102 |  | 21 | 8171.282 | 220.9 | 275.3 | 27 | 128.6 | 460
24603 - FLORA PPTO C | 443687 | 828 | Industrializado | Concreto | Placa T4, piso 25, ejes 1-4 / F-G y ejes 8-12 / A-F, piso 25, T3 | 2025-12-18 | 2025-12-18 | 2025-12-25 | 2026-01-02 | 3-Columnar | 7 | 102 |  | 21 | 8171.282 | 216.9 | 270.2 | 26.5 | 126.2 | 457
24603 - FLORA PPTO C | 443686 | 827 | Autocompactado | Concreto | Muros T3, piso 24, ejes 1-8 / A-F | 2025-12-17 | 2025-12-18 | 2025-12-31 | 2026-01-03 | 4-Transversal | 14 | 102 |  | 28 | 8171.282 | 313.1 | 390.6 | 38.3 | 136.8 | 459
24603 - FLORA PPTO C | 443686 | 827 | Autocompactado | Concreto | Muros T3, piso 24, ejes 1-8 / A-F | 2025-12-17 | 2025-12-18 | 2025-12-24 | 2026-01-02 | 3-Columnar | 7 | 102 |  | 28 | 8171.282 | 303.5 | 378.3 | 37.1 | 132.5 | 456
24603 - FLORA PPTO C | 443686 | 826 | Industrializado | Concreto | Placa T3, piso 25, ejes 1-3 / A-F y ejes 10-12 / A-L, T4, piso 25 | 2025-12-17 | 2025-12-18 | 2025-12-31 | 2026-01-03 | 3-Columnar | 14 | 102 |  | 21 | 8171.282 | 221.3 | 276.3 | 27.1 | 129 | 459
24603 - FLORA PPTO C | 443686 | 826 | Industrializado | Concreto | Placa T3, piso 25, ejes 1-3 / A-F y ejes 10-12 / A-L, T4, piso 25 | 2025-12-17 | 2025-12-18 | 2025-12-24 | 2026-01-02 | 4-Transversal | 7 | 102 |  | 21 | 8171.282 | 195.1 | 243.7 | 23.9 | 113.8 | 456
24603 - FLORA PPTO C | 443686 | 825 | Tremie | Concreto | Pilote # 77, T1 | 2025-12-17 | 2025-12-18 | 2025-12-31 | 2026-01-03 | 4-Transversal | 14 | 102 |  | 31 | 8171.282 | 237.1 | 295.7 | 29 | 93.5 | 459
24603 - FLORA PPTO C | 443686 | 825 | Tremie | Concreto | Pilote # 77, T1 | 2025-12-17 | 2025-12-18 | 2025-12-24 | 2026-01-02 | 3-Columnar | 7 | 102 |  | 31 | 8171.282 | 207.1 | 258 | 25.3 | 81.6 | 456
24603 - FLORA PPTO C | 443686 | 824 | Tremie | Concreto | Pantalla M 57, plataforma 1 | 2025-12-17 | 2025-12-18 | 2025-12-31 | 2026-01-03 | 3-Columnar | 14 | 102 |  | 21 | 8171.282 | 189.2 | 236.6 | 23.2 | 110.5 | 459
24603 - FLORA PPTO C | 443686 | 824 | Tremie | Concreto | Pantalla M 57, plataforma 1 | 2025-12-17 | 2025-12-18 | 2025-12-24 | 2026-01-02 | 3-Columnar | 7 | 102 |  | 21 | 8171.282 | 162.9 | 202.9 | 19.9 | 94.8 | 456
24603 - FLORA PPTO C | 443684 | 819 | Autocompactado | Concreto | Muros T4, piso 24, ejes 1-2 / A-F y T3, piso 24, ejes 8-12 / A-F | 2025-12-15 | 2025-12-26 | 2025-12-29 | 2026-01-02 | 3-Columnar | 14 | 102 |  | 31 | 8171.282 | 306.1 | 382.4 | 37.5 | 121 | 458
24603 - FLORA PPTO C | 443684 | 819 | Autocompactado | Concreto | Muros T4, piso 24, ejes 1-2 / A-F y T3, piso 24, ejes 8-12 / A-F | 2025-12-15 | 2025-12-26 | 2025-12-22 | 2026-01-02 | 3-Columnar | 7 | 102 |  | 31 | 8171.282 | 300.8 | 375.3 | 36.8 | 118.7 | 456
24603 - FLORA PPTO C | 443684 | 818 | Industrializado | Concreto | Placa T4, piso 25, ejes 8-10 / A-F | 2025-12-15 | 2025-12-26 | 2025-12-29 | 2026-01-02 | 4-Transversal | 14 | 102 |  | 21 | 8171.282 | 235.1 | 293.7 | 28.8 | 137.1 | 458
24603 - FLORA PPTO C | 443684 | 818 | Industrializado | Concreto | Placa T4, piso 25, ejes 8-10 / A-F | 2025-12-15 | 2025-12-26 | 2025-12-22 | 2026-01-02 | 4-Transversal | 7 | 102 |  | 21 | 8171.282 | 229.1 | 285.5 | 28 | 133.3 | 456
24603 - FLORA PPTO C | 443684 | 817 | Tremie | Concreto | Pantalla M54, T1 | 2025-12-15 | 2025-12-26 | 2025-12-29 | 2026-01-02 | 3-Columnar | 14 | 102 |  | 21 | 8171.282 | 209.9 | 262.1 | 25.7 | 122.4 | 458
24603 - FLORA PPTO C | 443684 | 817 | Tremie | Concreto | Pantalla M54, T1 | 2025-12-15 | 2025-12-26 | 2025-12-22 | 2026-01-02 | 3-Columnar | 7 | 102 |  | 21 | 8171.282 | 205.9 | 257 | 25.2 | 120 | 456
24603 - FLORA PPTO C | 443684 | 816 | Tremie | Concreto | Pilote # 55, T1 | 2025-12-15 | 2025-12-26 | 2025-12-29 | 2026-01-02 | 4-Transversal | 14 | 102 |  | 31 | 8171.282 | 308.9 | 385.5 | 37.8 | 121.9 | 458
24603 - FLORA PPTO C | 443684 | 816 | Tremie | Concreto | Pilote # 55, T1 | 2025-12-15 | 2025-12-26 | 2025-12-22 | 2026-01-02 | 4-Transversal | 7 | 102 |  | 31 | 8171.282 | 303.1 | 378.3 | 37.1 | 119.7 | 456
24603 - FLORA PPTO C | 548556 | 838 | INDUS | Concreto | Escaleras piso 21-22 T3 | 2025-12-22 | 2025-12-27 | 2026-01-19 | 2026-01-20 | 5-Fractura extremos | 28 | 100 |  | 27.6 | 7853.982 | 348.5 | 452.8 | 44.4 | 160.9 | 475
24603 - FLORA PPTO C | 548556 | 838 | INDUS | Concreto | Escaleras piso 21-22 T3 | 2025-12-22 | 2025-12-27 | 2026-01-19 | 2026-01-20 | 5-Fractura extremos | 28 | 100 |  | 27.6 | 7853.982 | 346.3 | 449.7 | 44.1 | 159.8 | 475
24603 - FLORA PPTO C | 548556 | 838 | INDUS | Concreto | Escaleras piso 21-22 T3 | 2025-12-22 | 2025-12-27 | 2026-01-19 | 2026-01-20 | 5-Fractura extremos | 28 | 100 |  | 27.6 | 7853.982 | 344.9 | 447.7 | 43.9 | 159.1 | 475
24603 - FLORA PPTO C | 548556 | 837 | C.FLUIDO | Concreto | Columnas piso 2, comercio 2, ejes 3 / A-C | 2025-12-20 | 2025-12-27 | 2026-01-17 | 2026-01-19 | 2-Cónica y dividida | 28 | 100 |  | 20.7 | 7853.982 | 209.3 | 271.2 | 26.6 | 128.5 | 473
24603 - FLORA PPTO C | 548556 | 837 | C.FLUIDO | Concreto | Columnas piso 2, comercio 2, ejes 3 / A-C | 2025-12-20 | 2025-12-27 | 2026-01-17 | 2026-01-19 | 2-Cónica y dividida | 28 | 100 |  | 20.7 | 7853.982 | 205.4 | 267.2 | 26.2 | 126.6 | 473
24603 - FLORA PPTO C | 548556 | 837 | C.FLUIDO | Concreto | Columnas piso 2, comercio 2, ejes 3 / A-C | 2025-12-20 | 2025-12-27 | 2026-01-17 | 2026-01-19 | 2-Cónica y dividida | 28 | 100 |  | 20.7 | 7853.982 | 202.8 | 263.1 | 25.8 | 124.6 | 473
24603 - FLORA PPTO C | 548556 | 836 | PTICO | Concreto | Cimentación plataforma 1, ejes 6-8 A-L | 2025-12-20 | 2025-12-27 | 2026-01-17 | 2026-01-19 | 2-Cónica y dividida | 28 | 100 |  | 20.7 | 7853.982 | 211.5 | 274.3 | 26.9 | 130 | 473
24603 - FLORA PPTO C | 548556 | 836 | PTICO | Concreto | Cimentación plataforma 1, ejes 6-8 A-L | 2025-12-20 | 2025-12-27 | 2026-01-17 | 2026-01-19 | 2-Cónica y dividida | 28 | 100 |  | 20.7 | 7853.982 | 217.2 | 282.5 | 27.7 | 133.8 | 473
24603 - FLORA PPTO C | 548556 | 836 | PTICO | Concreto | Cimentación plataforma 1, ejes 6-8 A-L | 2025-12-20 | 2025-12-27 | 2026-01-17 | 2026-01-19 | 2-Cónica y dividida | 28 | 100 |  | 20.7 | 7853.982 | 210 | 272.3 | 26.7 | 129 | 473
24603 - FLORA PPTO C | 548556 | 835 | AU | Concreto | Muros T4, piso 25, ejes 5-10 / A-F | 2025-12-19 | 2025-12-27 | 2026-01-16 | 2026-01-19 | 5-Fractura extremos | 28 | 100 |  | 27.6 | 7853.982 | 385.1 | 499.7 | 49 | 177.5 | 473
24603 - FLORA PPTO C | 548556 | 835 | AU | Concreto | Muros T4, piso 25, ejes 5-10 / A-F | 2025-12-19 | 2025-12-27 | 2026-01-16 | 2026-01-19 | 5-Fractura extremos | 28 | 100 |  | 27.6 | 7853.982 | 381.4 | 495.6 | 48.6 | 176.1 | 473
24603 - FLORA PPTO C | 548556 | 835 | AU | Concreto | Muros T4, piso 25, ejes 5-10 / A-F | 2025-12-19 | 2025-12-27 | 2026-01-16 | 2026-01-19 | 5-Fractura extremos | 28 | 100 |  | 27.6 | 7853.982 | 382.8 | 496.6 | 48.7 | 176.4 | 473
24603 - FLORA PPTO C | 548556 | 834 | INDUS | Concreto | Placa T3, piso 25, ejes 1-8, / G-L | 2025-12-19 | 2025-12-27 | 2026-01-16 | 2026-01-19 | 2-Cónica y dividida | 28 | 100 |  | 20.7 | 7853.982 | 243.9 | 317.1 | 31.1 | 150.2 | 473
24603 - FLORA PPTO C | 548556 | 834 | INDUS | Concreto | Placa T3, piso 25, ejes 1-8, / G-L | 2025-12-19 | 2025-12-27 | 2026-01-16 | 2026-01-19 | 2-Cónica y dividida | 28 | 100 |  | 20.7 | 7853.982 | 238.1 | 309 | 30.3 | 146.4 | 473
24603 - FLORA PPTO C | 548556 | 834 | INDUS | Concreto | Placa T3, piso 25, ejes 1-8, / G-L | 2025-12-19 | 2025-12-27 | 2026-01-16 | 2026-01-19 | 2-Cónica y dividida | 28 | 100 |  | 20.7 | 7853.982 | 246.6 | 320.2 | 31.4 | 151.7 | 473
24603 - FLORA PPTO C | 469950 | G-23 - G-24 | No especificado | Grouting | Grouting torre 3 piso 6 | 2025-12-23 | 2025-12-27 | 2026-01-20 | 2026-01-21 | 5-Fractura extremos | 28 | 100 |  | 12.5 | 7853.982 | 166.2 | 216.2 | 21.2 | 169.6 | 476
24603 - FLORA PPTO C | 469950 | G-23 - G-24 | No especificado | Grouting | Grouting torre 3 piso 6 | 2025-12-23 | 2025-12-27 | 2026-01-20 | 2026-01-21 | 5-Fractura extremos | 28 | 100 |  | 12.5 | 7853.982 | 164.7 | 214.1 | 21 | 168 | 476
24603 - FLORA PPTO C | 469950 | G-23 - G-24 | No especificado | Grouting | Grouting torre 3 piso 6 | 2025-12-23 | 2025-12-27 | 2026-01-20 | 2026-01-21 | 5-Fractura extremos | 28 | 100 |  | 12.5 | 7853.982 | 162.5 | 211.1 | 20.7 | 165.6 | 476
24603 - FLORA PPTO C | 469950 | G-23 - G-24 | No especificado | Grouting | Grouting torre 3 piso 6 | 2025-12-23 | 2025-12-27 | 2026-01-06 | 2026-01-13 | 2-Cónica y dividida | 14 | 100 |  | 12.5 | 7853.982 | 136.3 | 177.4 | 17.4 | 139.2 | 467
24603 - FLORA PPTO C | 469950 | G-23 - G-24 | No especificado | Grouting | Grouting torre 3 piso 6 | 2025-12-23 | 2025-12-27 | 2025-12-30 | 2026-01-06 | 5-Fractura extremos | 7 | 100 |  | 12.5 | 7853.982 | 122.7 | 159.1 | 15.6 | 124.8 | 462
24603 - FLORA PPTO C | 469950 | M-23 - M-24 | No especificado | Mortero | Mortero torre 3 piso 6 | 2025-12-23 | 2025-12-27 | 2026-01-20 | 2026-01-21 | 2-Cónica y dividida | 28 | 75 |  | 7.5 | 4417.865 | 50.6 | 117.3 | 11.5 | 153.3 | 476
24603 - FLORA PPTO C | 469950 | M-23 - M-24 | No especificado | Mortero | Mortero torre 3 piso 6 | 2025-12-23 | 2025-12-27 | 2026-01-20 | 2026-01-21 | 2-Cónica y dividida | 28 | 75 |  | 7.5 | 4417.865 | 51.2 | 118.3 | 11.6 | 154.7 | 476
24603 - FLORA PPTO C | 469950 | M-23 - M-24 | No especificado | Mortero | Mortero torre 3 piso 6 | 2025-12-23 | 2025-12-27 | 2026-01-20 | 2026-01-21 | 2-Cónica y dividida | 28 | 75 |  | 7.5 | 4417.865 | 49.7 | 114.2 | 11.2 | 149.3 | 476
24603 - FLORA PPTO C | 469950 | M-23 - M-24 | No especificado | Mortero | Mortero torre 3 piso 6 | 2025-12-23 | 2025-12-27 | 2026-01-06 | 2026-01-13 | 2-Cónica y dividida | 14 | 75 |  | 7.5 | 4417.865 | 40.2 | 92.8 | 9.1 | 121.3 | 467
24603 - FLORA PPTO C | 469950 | M-23 - M-24 | No especificado | Mortero | Mortero torre 3 piso 6 | 2025-12-23 | 2025-12-27 | 2025-12-30 | 2026-01-06 | 2-Cónica y dividida | 7 | 75 |  | 7.5 | 4417.865 | 35.4 | 81.6 | 8 | 106.7 | 462
24603 - FLORA PPTO C | 546356 | 788 | AU - 5000 | Concreto | Muros ejes 3 - 6 / G - L y 8 - 10 / G - L piso 23 torre 4 | 2025-12-02 | 2025-12-04 | 2025-12-30 | 2026-01-06 | 2-Cónica y dividida | 28 | 100 |  | 35 | 7853.982 | 397.4 | 516 | 50.6 | 144.6 | 462
24603 - FLORA PPTO C | 546356 | 788 | AU - 5000 | Concreto | Muros ejes 3 - 6 / G - L y 8 - 10 / G - L piso 23 torre 4 | 2025-12-02 | 2025-12-04 | 2025-12-30 | 2026-01-06 | 2-Cónica y dividida | 28 | 101 |  | 35 | 8011.847 | 408.3 | 520.1 | 51 | 145.7 | 462
24603 - FLORA PPTO C | 546356 | 788 | AU - 5000 | Concreto | Muros ejes 3 - 6 / G - L y 8 - 10 / G - L piso 23 torre 4 | 2025-12-02 | 2025-12-04 | 2025-12-30 | 2026-01-06 | 2-Cónica y dividida | 28 | 100 |  | 35 | 7853.982 | 401.8 | 522.1 | 51.2 | 146.3 | 462
24603 - FLORA PPTO C | 546356 | 787 | IN - 4000 | Concreto | Placa ejes 1 - 8 / G - L piso 23 torre 3 | 2025-12-02 | 2025-12-04 | 2025-12-30 | 2026-01-06 | 5-Fractura extremos | 28 | 101 |  | 28 | 8011.847 | 359.5 | 457.9 | 44.9 | 160.4 | 462
24603 - FLORA PPTO C | 546356 | 787 | IN - 4000 | Concreto | Placa ejes 1 - 8 / G - L piso 23 torre 3 | 2025-12-02 | 2025-12-04 | 2025-12-30 | 2026-01-06 | 5-Fractura extremos | 28 | 100 |  | 28 | 7853.982 | 360.1 | 467 | 45.8 | 163.6 | 462
24603 - FLORA PPTO C | 546356 | 787 | IN - 4000 | Concreto | Placa ejes 1 - 8 / G - L piso 23 torre 3 | 2025-12-02 | 2025-12-04 | 2025-12-30 | 2026-01-06 | 5-Fractura extremos | 28 | 101 |  | 28 | 8011.847 | 354 | 450.7 | 44.2 | 157.9 | 462
24603 - FLORA PPTO C | 546356 | 786 | No especificado | Concreto | Escalera piso 19 - 20 T3 | 2025-12-02 | 2025-12-04 | 2025-12-30 | 2026-01-06 | 2-Cónica y dividida | 28 | 100 |  | 35 | 7853.982 | 371.4 | 482.3 | 47.3 | 135.1 | 462
24603 - FLORA PPTO C | 546356 | 786 | No especificado | Concreto | Escalera piso 19 - 20 T3 | 2025-12-02 | 2025-12-04 | 2025-12-30 | 2026-01-06 | 2-Cónica y dividida | 28 | 101 |  | 35 | 8011.847 | 370.1 | 471.1 | 46.2 | 132 | 462
24603 - FLORA PPTO C | 546356 | 786 | No especificado | Concreto | Escalera piso 19 - 20 T3 | 2025-12-02 | 2025-12-04 | 2025-12-30 | 2026-01-06 | 2-Cónica y dividida | 28 | 100 |  | 35 | 7853.982 | 367.3 | 477.2 | 46.8 | 133.7 | 462
24603 - FLORA PPTO C | 546356 | 785 | AU - 5000 | Concreto | Muros ejes 8 - 10 / A - F y 6 - 7 / G - L y 2 - 4 / A - F piso 23 T.4 | 2025-12-01 | 2025-12-04 | 2025-12-29 | 2026-01-06 | 5-Fractura extremos | 28 | 101 |  | 35 | 8011.847 | 440.6 | 560.8 | 55 | 157.1 | 462
24603 - FLORA PPTO C | 546356 | 785 | AU - 5000 | Concreto | Muros ejes 8 - 10 / A - F y 6 - 7 / G - L y 2 - 4 / A - F piso 23 T.4 | 2025-12-01 | 2025-12-04 | 2025-12-29 | 2026-01-06 | 5-Fractura extremos | 28 | 100 |  | 35 | 7853.982 | 438.4 | 569 | 55.8 | 159.4 | 462
24603 - FLORA PPTO C | 546356 | 785 | AU - 5000 | Concreto | Muros ejes 8 - 10 / A - F y 6 - 7 / G - L y 2 - 4 / A - F piso 23 T.4 | 2025-12-01 | 2025-12-04 | 2025-12-29 | 2026-01-06 | 5-Fractura extremos | 28 | 101 |  | 35 | 8011.847 | 435.9 | 554.7 | 54.4 | 155.4 | 462
24603 - FLORA PPTO C | 546356 | 784 | IN - 4000 | Concreto | Placa ejes 1 - 8 / A - F piso 23 torre 3 | 2025-12-01 | 2025-12-04 | 2025-12-29 | 2026-01-06 | 5-Fractura extremos | 28 | 100 |  | 28 | 7853.982 | 317.2 | 412 | 40.4 | 144.3 | 462
24603 - FLORA PPTO C | 546356 | 784 | IN - 4000 | Concreto | Placa ejes 1 - 8 / A - F piso 23 torre 3 | 2025-12-01 | 2025-12-04 | 2025-12-29 | 2026-01-06 | 5-Fractura extremos | 28 | 101 |  | 28 | 8011.847 | 313.3 | 398.7 | 39.1 | 139.6 | 462
24603 - FLORA PPTO C | 546356 | 784 | IN - 4000 | Concreto | Placa ejes 1 - 8 / A - F piso 23 torre 3 | 2025-12-01 | 2025-12-04 | 2025-12-29 | 2026-01-06 | 5-Fractura extremos | 28 | 100 |  | 28 | 7853.982 | 310.6 | 402.8 | 39.5 | 141.1 | 462
24603 - FLORA PPTO C | 546356 | 783 | T - 3000 | Concreto | Barrete M 44 | 2025-12-01 | 2025-12-04 | 2025-12-29 | 2026-01-06 | 2-Cónica y dividida | 28 | 101 |  | 21 | 8011.847 | 230.1 | 292.7 | 28.7 | 136.7 | 462
24603 - FLORA PPTO C | 546356 | 783 | T - 3000 | Concreto | Barrete M 44 | 2025-12-01 | 2025-12-04 | 2025-12-29 | 2026-01-06 | 2-Cónica y dividida | 28 | 100 |  | 21 | 7853.982 | 226.3 | 293.7 | 28.8 | 137.1 | 462
24603 - FLORA PPTO C | 546356 | 783 | T - 3000 | Concreto | Barrete M 44 | 2025-12-01 | 2025-12-04 | 2025-12-29 | 2026-01-06 | 2-Cónica y dividida | 28 | 101 |  | 21 | 8011.847 | 233.6 | 297.8 | 29.2 | 139 | 462
24603 - FLORA PPTO C | 546354 | 776 | T - 3000 | Concreto | Pantalla 53 hembra | 2025-11-28 | 2025-12-04 | 2025-12-26 | 2026-01-02 | 5-Fractura extremos | 28 | 100 |  | 21 | 7853.982 | 230.1 | 298.8 | 29.3 | 139.5 | 455
24603 - FLORA PPTO C | 546354 | 776 | T - 3000 | Concreto | Pantalla 53 hembra | 2025-11-28 | 2025-12-04 | 2025-12-26 | 2026-01-02 | 5-Fractura extremos | 28 | 101 |  | 21 | 8011.847 | 228.4 | 290.6 | 28.5 | 135.7 | 455
24603 - FLORA PPTO C | 546354 | 776 | T - 3000 | Concreto | Pantalla 53 hembra | 2025-11-28 | 2025-12-04 | 2025-12-26 | 2026-01-02 | 5-Fractura extremos | 28 | 100 |  | 21 | 7853.982 | 224.8 | 291.6 | 28.6 | 136.2 | 455
24603 - FLORA PPTO C | 546354 | 775 | No especificado | Concreto | Base columna inclinados eje 3 - B | 2025-11-28 | 2025-12-04 | 2025-12-26 | 2026-01-02 | 2-Cónica y dividida | 28 | 101 |  | 31.5 | 8011.847 | 311.3 | 396.7 | 38.9 | 123.5 | 455
24603 - FLORA PPTO C | 546354 | 775 | No especificado | Concreto | Base columna inclinados eje 3 - B | 2025-11-28 | 2025-12-04 | 2025-12-26 | 2026-01-02 | 2-Cónica y dividida | 28 | 100 |  | 31.5 | 7853.982 | 307.6 | 399.7 | 39.2 | 124.4 | 455
24603 - FLORA PPTO C | 546354 | 775 | No especificado | Concreto | Base columna inclinados eje 3 - B | 2025-11-28 | 2025-12-04 | 2025-12-26 | 2026-01-02 | 2-Cónica y dividida | 28 | 101 |  | 31.5 | 8011.847 | 304.5 | 387.5 | 38 | 120.6 | 455
24603 - FLORA PPTO C | 546354 | 774 | No especificado | Concreto | Pilote 35 torre 1 | 2025-11-28 | 2025-12-04 | 2025-12-26 | 2026-01-02 | 2-Cónica y dividida | 28 | 100 |  | 31.5 | 7853.982 | 294.6 | 382.4 | 37.5 | 119 | 455
24603 - FLORA PPTO C | 546354 | 774 | No especificado | Concreto | Pilote 35 torre 1 | 2025-11-28 | 2025-12-04 | 2025-12-26 | 2026-01-02 | 2-Cónica y dividida | 28 | 101 |  | 31.5 | 8011.847 | 291.4 | 371.2 | 36.4 | 115.6 | 455
24603 - FLORA PPTO C | 546354 | 774 | No especificado | Concreto | Pilote 35 torre 1 | 2025-11-28 | 2025-12-04 | 2025-12-26 | 2026-01-02 | 2-Cónica y dividida | 28 | 100 |  | 31.5 | 7853.982 | 287.9 | 374.2 | 36.7 | 116.5 | 455
24603 - FLORA PPTO C | 546354 | 773 | T - 3000 | Concreto | Columnas eje 2 - C | 2025-11-28 | 2025-12-04 | 2025-12-26 | 2026-01-02 | 2-Cónica y dividida | 28 | 101 |  | 21 | 8011.847 | 325.7 | 415 | 40.7 | 193.8 | 455
24603 - FLORA PPTO C | 546354 | 773 | T - 3000 | Concreto | Columnas eje 2 - C | 2025-11-28 | 2025-12-04 | 2025-12-26 | 2026-01-02 | 2-Cónica y dividida | 28 | 100 |  | 21 | 7853.982 | 326.6 | 424.2 | 41.6 | 198.1 | 455
24603 - FLORA PPTO C | 546354 | 773 | T - 3000 | Concreto | Columnas eje 2 - C | 2025-11-28 | 2025-12-04 | 2025-12-26 | 2026-01-02 | 2-Cónica y dividida | 28 | 101 |  | 21 | 8011.847 | 328.2 | 418.1 | 41 | 195.2 | 455
24603 - FLORA PPTO C | 546354 | 772 | T - 3000 | Concreto | Pantalla macho 42 | 2025-11-27 | 2025-12-04 | 2025-12-25 | 2026-01-02 | 2-Cónica y dividida | 28 | 100 |  | 21 | 7853.982 | 222.6 | 288.6 | 28.3 | 134.8 | 455
24603 - FLORA PPTO C | 546354 | 772 | T - 3000 | Concreto | Pantalla macho 42 | 2025-11-27 | 2025-12-04 | 2025-12-25 | 2026-01-02 | 2-Cónica y dividida | 28 | 101 |  | 21 | 8011.847 | 219.1 | 278.4 | 27.3 | 130 | 455
24603 - FLORA PPTO C | 546354 | 772 | T - 3000 | Concreto | Pantalla macho 42 | 2025-11-27 | 2025-12-04 | 2025-12-25 | 2026-01-02 | 2-Cónica y dividida | 28 | 100 |  | 21 | 7853.982 | 215.2 | 279.4 | 27.4 | 130.5 | 455
24603 - FLORA PPTO C | 546354 | 771 | IN - 4000 | Concreto | Placa ejes 3 - 10 / G - L piso 23 torre 4 | 2025-11-27 | 2025-12-04 | 2025-12-25 | 2026-01-02 | 5-Fractura extremos | 28 | 101 |  | 28 | 8011.847 | 377.8 | 481.3 | 47.2 | 168.6 | 455
24603 - FLORA PPTO C | 546354 | 771 | IN - 4000 | Concreto | Placa ejes 3 - 10 / G - L piso 23 torre 4 | 2025-11-27 | 2025-12-04 | 2025-12-25 | 2026-01-02 | 5-Fractura extremos | 28 | 100 |  | 28 | 7853.982 | 384.4 | 498.6 | 48.9 | 174.6 | 455
24603 - FLORA PPTO C | 546354 | 771 | IN - 4000 | Concreto | Placa ejes 3 - 10 / G - L piso 23 torre 4 | 2025-11-27 | 2025-12-04 | 2025-12-25 | 2026-01-02 | 5-Fractura extremos | 28 | 101 |  | 28 | 8011.847 | 380.1 | 483.3 | 47.4 | 169.3 | 455
24603 - FLORA PPTO C | 546354 | 770 | AU - 5000 | Concreto | Muros ejes 4 - 8 / A - F y 7 - 9 / G - L piso 22 torre 3 | 2025-11-27 | 2025-12-04 | 2025-12-25 | 2026-01-02 | 2-Cónica y dividida | 28 | 100 |  | 35 | 7853.982 | 353.7 | 458.9 | 45 | 128.6 | 455
24603 - FLORA PPTO C | 546354 | 770 | AU - 5000 | Concreto | Muros ejes 4 - 8 / A - F y 7 - 9 / G - L piso 22 torre 3 | 2025-11-27 | 2025-12-04 | 2025-12-25 | 2026-01-02 | 2-Cónica y dividida | 28 | 101 |  | 35 | 8011.847 | 350.1 | 445.6 | 43.7 | 124.9 | 455
24603 - FLORA PPTO C | 546354 | 770 | AU - 5000 | Concreto | Muros ejes 4 - 8 / A - F y 7 - 9 / G - L piso 22 torre 3 | 2025-11-27 | 2025-12-04 | 2025-12-25 | 2026-01-02 | 2-Cónica y dividida | 28 | 100 |  | 35 | 7853.982 | 346.3 | 449.7 | 44.1 | 126 | 455
24603 - FLORA PPTO C | 546354 | 769 | No especificado | Concreto | Pilote 62 torre 1 | 2025-11-27 | 2025-12-04 | 2025-12-25 | 2026-01-02 | 2-Cónica y dividida | 28 | 101 |  | 31.5 | 8011.847 | 322.3 | 409.9 | 40.2 | 127.6 | 455
24603 - FLORA PPTO C | 546354 | 769 | No especificado | Concreto | Pilote 62 torre 1 | 2025-11-27 | 2025-12-04 | 2025-12-25 | 2026-01-02 | 2-Cónica y dividida | 28 | 100 |  | 31.5 | 7853.982 | 318.6 | 414 | 40.6 | 128.9 | 455
24603 - FLORA PPTO C | 546354 | 769 | No especificado | Concreto | Pilote 62 torre 1 | 2025-11-27 | 2025-12-04 | 2025-12-25 | 2026-01-02 | 2-Cónica y dividida | 28 | 101 |  | 31.5 | 8011.847 | 325.9 | 415 | 40.7 | 129.2 | 455
24603 - FLORA PPTO C | 443682 | 812 | Industrializado | Concreto | Placa torre 3 piso 24 ejes 1-8 / A-F y 8-12 / F-G | 2025-12-12 | 2025-12-12 | 2025-12-26 | 2026-01-02 | 4-Transversal | 14 | 102 |  | 28 | 8171.282 | 349.8 | 436.4 | 42.8 | 152.9 | 457
24603 - FLORA PPTO C | 443682 | 812 | Industrializado | Concreto | Placa torre 3 piso 24 ejes 1-8 / A-F y 8-12 / F-G | 2025-12-12 | 2025-12-12 | 2025-12-19 | 2025-12-29 | 3-Columnar | 7 | 102 |  | 28 | 8171.282 | 336.4 | 420.1 | 41.2 | 147.1 | 454
24603 - FLORA PPTO C | 443682 | 811 | Tremie | Concreto | Pilote #24 torre 2 | 2025-12-12 | 2025-12-12 | 2025-12-26 | 2026-01-02 | 3-Columnar | 14 | 102 |  | 31.5 | 8171.282 | 322 | 401.8 | 39.4 | 125.1 | 457
24603 - FLORA PPTO C | 443682 | 811 | Tremie | Concreto | Pilote #24 torre 2 | 2025-12-12 | 2025-12-12 | 2025-12-19 | 2025-12-29 | 2-Cónica y dividida | 7 | 102 |  | 31.5 | 8171.282 | 313.2 | 390.6 | 38.3 | 121.6 | 454
24603 - FLORA PPTO C | 443682 | 810 | Autocompactado | Concreto | Muros torre 4 ejes 2-3 / A-F y 6-10 / 6-1 | 2025-12-12 | 2025-12-12 | 2025-12-26 | 2026-01-02 | 4-Transversal | 14 | 102 |  | 28 | 8171.282 | 300.9 | 375.3 | 36.8 | 131.4 | 457
24603 - FLORA PPTO C | 443682 | 810 | Autocompactado | Concreto | Muros torre 4 ejes 2-3 / A-F y 6-10 / 6-1 | 2025-12-12 | 2025-12-12 | 2025-12-19 | 2025-12-29 | 3-Columnar | 7 | 102 |  | 28 | 8171.282 | 280.3 | 349.8 | 34.3 | 122.5 | 454
24603 - FLORA PPTO C | 443682 | 809 | Tremie | Concreto | Plataforma H55, Plataforma #1 | 2025-12-12 | 2025-12-12 | 2025-12-26 | 2026-01-02 | 3-Columnar | 14 | 102 |  | 21 | 8171.282 | 190.2 | 237.6 | 23.3 | 111 | 457
24603 - FLORA PPTO C | 443682 | 809 | Tremie | Concreto | Plataforma H55, Plataforma #1 | 2025-12-12 | 2025-12-12 | 2025-12-19 | 2025-12-29 | 2-Cónica y dividida | 7 | 102 |  | 21 | 8171.282 | 172.5 | 215.2 | 21.1 | 100.5 | 454
24603 - FLORA PPTO C | 546355 | 782 | No especificado | Concreto | Pilote 61 torre 1 | 2025-12-01 | 2025-12-04 | 2025-12-29 | 2026-01-06 | 2-Cónica y dividida | 28 | 100 |  | 31.5 | 7853.982 | 361.2 | 469.1 | 46 | 146 | 462
24603 - FLORA PPTO C | 546355 | 782 | No especificado | Concreto | Pilote 61 torre 1 | 2025-12-01 | 2025-12-04 | 2025-12-29 | 2026-01-06 | 2-Cónica y dividida | 28 | 101 |  | 31.5 | 8011.847 | 358.8 | 456.8 | 44.8 | 142.2 | 462
24603 - FLORA PPTO C | 546355 | 782 | No especificado | Concreto | Pilote 61 torre 1 | 2025-12-01 | 2025-12-04 | 2025-12-29 | 2026-01-06 | 2-Cónica y dividida | 28 | 100 |  | 31.5 | 7853.982 | 364.4 | 473.2 | 46.4 | 147.3 | 462
24603 - FLORA PPTO C | 546355 | 781 | AU 5000 | Concreto | Muros ejes 1 - 4 / G - L piso 23 torre 4 y ejes 5 - 7 / A - F piso 23 torre 3 | 2025-11-29 | 2025-12-04 | 2025-12-27 | 2026-01-06 | 2-Cónica y dividida | 28 | 100 |  | 35 | 7853.982 | 444.4 | 577.2 | 56.6 | 161.7 | 462
24603 - FLORA PPTO C | 546355 | 781 | AU 5000 | Concreto | Muros ejes 1 - 4 / G - L piso 23 torre 4 y ejes 5 - 7 / A - F piso 23 torre 3 | 2025-11-29 | 2025-12-04 | 2025-12-27 | 2026-01-06 | 2-Cónica y dividida | 28 | 101 |  | 35 | 8011.847 | 441.9 | 562.9 | 55.2 | 157.7 | 462
24603 - FLORA PPTO C | 546355 | 781 | AU 5000 | Concreto | Muros ejes 1 - 4 / G - L piso 23 torre 4 y ejes 5 - 7 / A - F piso 23 torre 3 | 2025-11-29 | 2025-12-04 | 2025-12-27 | 2026-01-06 | 2-Cónica y dividida | 28 | 100 |  | 35 | 7853.982 | 438.4 | 569 | 55.8 | 159.4 | 462
24603 - FLORA PPTO C | 546355 | 780 | IN 4000 | Concreto | Placa ejes 8 - 12 / A - F piso 23 torre 3 y eje 1 - 3 / A - F piso 23 torre 4 | 2025-11-29 | 2025-12-04 | 2025-12-27 | 2026-01-06 | 5-Fractura extremos | 28 | 100 |  | 28 | 7853.982 | 376.1 | 488.4 | 47.9 | 171.1 | 462
24603 - FLORA PPTO C | 546355 | 780 | IN 4000 | Concreto | Placa ejes 8 - 12 / A - F piso 23 torre 3 y eje 1 - 3 / A - F piso 23 torre 4 | 2025-11-29 | 2025-12-04 | 2025-12-27 | 2026-01-06 | 5-Fractura extremos | 28 | 101 |  | 28 | 8011.847 | 383.2 | 487.4 | 47.8 | 170.7 | 462
24603 - FLORA PPTO C | 546355 | 780 | IN 4000 | Concreto | Placa ejes 8 - 12 / A - F piso 23 torre 3 y eje 1 - 3 / A - F piso 23 torre 4 | 2025-11-29 | 2025-12-04 | 2025-12-27 | 2026-01-06 | 5-Fractura extremos | 28 | 100 |  | 28 | 7853.982 | 379.6 | 492.5 | 48.3 | 172.5 | 462
24603 - FLORA PPTO C | 546355 | 779 | No especificado | Concreto | Pilote 8 torre 1 | 2025-11-29 | 2025-12-04 | 2025-12-27 | 2026-01-06 | 2-Cónica y dividida | 28 | 100 |  | 31.5 | 7853.982 | 321.3 | 417.1 | 40.9 | 129.8 | 462
24603 - FLORA PPTO C | 546355 | 779 | No especificado | Concreto | Pilote 8 torre 1 | 2025-11-29 | 2025-12-04 | 2025-12-27 | 2026-01-06 | 2-Cónica y dividida | 28 | 100 |  | 31.5 | 7853.982 | 318.5 | 414 | 40.6 | 128.9 | 462
24603 - FLORA PPTO C | 546355 | 779 | No especificado | Concreto | Pilote 8 torre 1 | 2025-11-29 | 2025-12-04 | 2025-12-27 | 2026-01-06 | 2-Cónica y dividida | 28 | 100 |  | 31.5 | 7853.982 | 314.4 | 407.9 | 40 | 127 | 462
24603 - FLORA PPTO C | 546355 | 778 | AU 5000 | Concreto | Muros eje 1 - 7 / G - L piso 22 torre 4 | 2025-11-28 | 2025-12-04 | 2025-12-26 | 2026-01-02 | 2-Cónica y dividida | 28 | 100 |  | 35 | 7853.982 | 436.8 | 567 | 55.6 | 158.9 | 455
24603 - FLORA PPTO C | 546355 | 778 | AU 5000 | Concreto | Muros eje 1 - 7 / G - L piso 22 torre 4 | 2025-11-28 | 2025-12-04 | 2025-12-26 | 2026-01-02 | 2-Cónica y dividida | 28 | 101 |  | 35 | 8011.847 | 432.9 | 550.6 | 54 | 154.3 | 455
24603 - FLORA PPTO C | 546355 | 778 | AU 5000 | Concreto | Muros eje 1 - 7 / G - L piso 22 torre 4 | 2025-11-28 | 2025-12-04 | 2025-12-26 | 2026-01-02 | 2-Cónica y dividida | 28 | 100 |  | 35 | 7853.982 | 439.1 | 570 | 55.9 | 159.7 | 455
24603 - FLORA PPTO C | 546355 | 777 | IN 4000 | Concreto | Placa eje 1 - 3 / A - F piso 23 torre 4 y ejes 8 - 12 / A - F. | 2025-11-28 | 2025-12-04 | 2025-12-26 | 2026-01-02 | 5-Fractura extremos | 28 | 101 |  | 28 | 8011.847 | 350.5 | 445.6 | 43.7 | 156.1 | 455
24603 - FLORA PPTO C | 546355 | 777 | IN 4000 | Concreto | Placa eje 1 - 3 / A - F piso 23 torre 4 y ejes 8 - 12 / A - F. | 2025-11-28 | 2025-12-04 | 2025-12-26 | 2026-01-02 | 5-Fractura extremos | 28 | 100 |  | 28 | 7853.982 | 346.9 | 450.7 | 44.2 | 157.9 | 455
24603 - FLORA PPTO C | 546355 | 777 | IN 4000 | Concreto | Placa eje 1 - 3 / A - F piso 23 torre 4 y ejes 8 - 12 / A - F. | 2025-11-28 | 2025-12-04 | 2025-12-26 | 2026-01-02 | 5-Fractura extremos | 28 | 100 |  | 28 | 7853.982 | 342.3 | 444.6 | 43.6 | 155.7 | 455
24603 - FLORA PPTO C | 443683 | 815 | Autocompactado | Concreto | Muros torre 4 piso 24 ejes 1-6 / G-L | 2025-12-13 | 2025-12-15 | 2025-12-27 | 2026-01-02 | 4-Transversal | 14 | 102 |  | 28 | 8171.282 | 357.1 | 445.6 | 43.7 | 156.1 | 458
24603 - FLORA PPTO C | 443683 | 815 | Autocompactado | Concreto | Muros torre 4 piso 24 ejes 1-6 / G-L | 2025-12-13 | 2025-12-15 | 2025-12-20 | 2025-12-29 | 2-Cónica y dividida | 7 | 102 |  | 28 | 8171.282 | 342.6 | 427.3 | 41.9 | 149.6 | 454
24603 - FLORA PPTO C | 443683 | 814 | Industrializado | Concreto | Placa torre 3 piso 24 ejes 1-8 / G-L | 2025-12-13 | 2025-12-15 | 2025-12-27 | 2026-01-02 | 3-Columnar | 14 | 102 |  | 28 | 8171.282 | 329 | 410.9 | 40.3 | 143.9 | 458
24603 - FLORA PPTO C | 443683 | 814 | Industrializado | Concreto | Placa torre 3 piso 24 ejes 1-8 / G-L | 2025-12-13 | 2025-12-15 | 2025-12-20 | 2025-12-29 | 3-Columnar | 7 | 102 |  | 28 | 8171.282 | 313.7 | 391.6 | 38.4 | 137.1 | 454
24603 - FLORA PPTO C | 443683 | 813 | Industrializado | Concreto | Escaleras torre 3 Piso 19-20 | 2025-12-13 | 2025-12-15 | 2025-12-27 | 2026-01-02 | 4-Transversal | 14 | 102 |  | 28 | 8171.282 | 319.3 | 398.7 | 39.1 | 139.6 | 458
24603 - FLORA PPTO C | 443683 | 813 | Industrializado | Concreto | Escaleras torre 3 Piso 19-20 | 2025-12-13 | 2025-12-15 | 2025-12-20 | 2025-12-29 | 2-Cónica y dividida | 7 | 102 |  | 28 | 8171.282 | 299.2 | 373.2 | 36.6 | 130.7 | 454
24603 - FLORA PPTO C | 443685 | 823 | Autocompactado | Concreto | Muros torre 3 piso 24 ejes 8-12 / G-L | 2025-12-16 | 2025-12-16 | 2025-12-30 | 2026-01-03 | 4-Transversal | 14 | 102 |  | 28 | 8171.282 | 312.9 | 390.6 | 38.3 | 136.8 | 459
24603 - FLORA PPTO C | 443685 | 823 | Autocompactado | Concreto | Muros torre 3 piso 24 ejes 8-12 / G-L | 2025-12-16 | 2025-12-16 | 2025-12-23 | 2026-01-02 | 3-Columnar | 7 | 102 |  | 28 | 8171.282 | 305.8 | 381.4 | 37.4 | 133.6 | 456
24603 - FLORA PPTO C | 443685 | 822 | Industrializado | Concreto | Placa torre 3 piso 25 ejes 3-10 / G-L | 2025-12-16 | 2025-12-16 | 2025-12-30 | 2026-01-03 | 3-Columnar | 14 | 102 |  | 21 | 8171.282 | 243.2 | 303.9 | 29.8 | 141.9 | 459
24603 - FLORA PPTO C | 443685 | 822 | Industrializado | Concreto | Placa torre 3 piso 25 ejes 3-10 / G-L | 2025-12-16 | 2025-12-16 | 2025-12-23 | 2026-01-02 | 3-Columnar | 7 | 102 |  | 21 | 8171.282 | 230.5 | 287.6 | 28.2 | 134.3 | 456
24603 - FLORA PPTO C | 443685 | 821 | Industrializado | Concreto | Escaleras piso 22 al 23 Torre 4 | 2025-12-16 | 2025-12-16 | 2025-12-30 | 2026-01-03 | 4-Transversal | 14 | 102 |  | 28 | 8171.282 | 279.5 | 348.7 | 34.2 | 122.1 | 459
24603 - FLORA PPTO C | 443685 | 821 | Industrializado | Concreto | Escaleras piso 22 al 23 Torre 4 | 2025-12-16 | 2025-12-16 | 2025-12-23 | 2026-01-02 | 3-Columnar | 7 | 102 |  | 28 | 8171.282 | 268 | 334.5 | 32.8 | 117.1 | 456
24603 - FLORA PPTO C | 443685 | 820 | Plástico | Concreto | Placa ejes 2-3 / A-C, Piso 2, Comercio 2 | 2025-12-16 | 2025-12-16 | 2025-12-23 | 2026-01-02 | 4-Transversal | 7 | 102 |  | 21 | 8171.282 | 258.3 | 322.2 | 31.6 | 150.5 | 456
24603 - FLORA PPTO C | 443685 | 820 | Plástico | Concreto | Placa ejes 2-3 / A-C, Piso 2, Comercio 2 | 2025-12-16 | 2025-12-16 | 2025-12-19 | 2025-12-29 | 2-Cónica y dividida | 3 | 102 |  | 21 | 8171.282 | 211.8 | 264.1 | 25.9 | 123.3 | 454
24603 - FLORA PPTO C | 546353 | 768 | No especificado | Concreto | Muros ejes 1-3/A-F piso 22 torre 4 y ejes 8-12/A-F Piso 22 torre 3 | 2025-11-26 | 2025-11-27 | 2025-12-24 | 2026-01-02 | 5-Fractura extremos | 28 | 100 |  | 35 | 7853.982 | 457.9 | 594.5 | 58.3 | 166.6 | 455
24603 - FLORA PPTO C | 546353 | 768 | No especificado | Concreto | Muros ejes 1-3/A-F piso 22 torre 4 y ejes 8-12/A-F Piso 22 torre 3 | 2025-11-26 | 2025-11-27 | 2025-12-24 | 2026-01-02 | 5-Fractura extremos | 28 | 101 |  | 35 | 8011.847 | 454.7 | 579.2 | 56.8 | 162.3 | 455
24603 - FLORA PPTO C | 546353 | 768 | No especificado | Concreto | Muros ejes 1-3/A-F piso 22 torre 4 y ejes 8-12/A-F Piso 22 torre 3 | 2025-11-26 | 2025-11-27 | 2025-12-24 | 2026-01-02 | 5-Fractura extremos | 28 | 100 |  | 35 | 7853.982 | 450.9 | 585.3 | 57.4 | 164 | 455
24603 - FLORA PPTO C | 546353 | 767 | No especificado | Concreto | Pantalla 46 macho | 2025-11-26 | 2025-11-27 | 2025-12-24 | 2026-01-02 | 2-Cónica y dividida | 28 | 101 |  | 21 | 8011.847 | 194.5 | 247.8 | 24.3 | 115.7 | 455
24603 - FLORA PPTO C | 546353 | 767 | No especificado | Concreto | Pantalla 46 macho | 2025-11-26 | 2025-11-27 | 2025-12-24 | 2026-01-02 | 2-Cónica y dividida | 28 | 100 |  | 21 | 7853.982 | 190.1 | 246.8 | 24.2 | 115.2 | 455
24603 - FLORA PPTO C | 546353 | 767 | No especificado | Concreto | Pantalla 46 macho | 2025-11-26 | 2025-11-27 | 2025-12-24 | 2026-01-02 | 2-Cónica y dividida | 28 | 101 |  | 21 | 8011.847 | 187.9 | 239.6 | 23.5 | 111.9 | 455
24603 - FLORA PPTO C | 546353 | 766 | No especificado | Concreto | Placa ejes 3-10/ A-F piso 23 torre 4 | 2025-11-26 | 2025-11-27 | 2025-12-24 | 2026-01-02 | 5-Fractura extremos | 28 | 100 |  | 28 | 7853.982 | 330.5 | 429.3 | 42.1 | 150.4 | 455
24603 - FLORA PPTO C | 546353 | 766 | No especificado | Concreto | Placa ejes 3-10/ A-F piso 23 torre 4 | 2025-11-26 | 2025-11-27 | 2025-12-24 | 2026-01-02 | 5-Fractura extremos | 28 | 101 |  | 28 | 8011.847 | 327.1 | 416 | 40.8 | 145.7 | 455
24603 - FLORA PPTO C | 546353 | 766 | No especificado | Concreto | Placa ejes 3-10/ A-F piso 23 torre 4 | 2025-11-26 | 2025-11-27 | 2025-12-24 | 2026-01-02 | 5-Fractura extremos | 28 | 100 |  | 28 | 7853.982 | 324.9 | 422.2 | 41.4 | 147.9 | 455
24603 - FLORA PPTO C | 546353 | 765 | No especificado | Concreto | Pilote 9 torre 2 | 2025-11-26 | 2025-11-27 | 2025-12-24 | 2026-01-02 | 2-Cónica y dividida | 28 | 101 |  | 31.5 | 8011.847 | 360.5 | 458.9 | 45 | 142.9 | 455
24603 - FLORA PPTO C | 546353 | 765 | No especificado | Concreto | Pilote 9 torre 2 | 2025-11-26 | 2025-11-27 | 2025-12-24 | 2026-01-02 | 2-Cónica y dividida | 28 | 100 |  | 31.5 | 7853.982 | 357.1 | 464 | 45.5 | 144.4 | 455
24603 - FLORA PPTO C | 546353 | 765 | No especificado | Concreto | Pilote 9 torre 2 | 2025-11-26 | 2025-11-27 | 2025-12-24 | 2026-01-02 | 2-Cónica y dividida | 28 | 101 |  | 31.5 | 8011.847 | 354.9 | 451.7 | 44.3 | 140.6 | 455
24603 - FLORA PPTO C | 546353 | 764 | No especificado | Concreto | Muros ejes 1-4/G-L; piso 22 torre 4 y ejes 9 - 12 / G - L, piso 22 torre 3. | 2025-11-25 | 2025-11-27 | 2025-12-23 | 2026-01-02 | 5-Fractura extremos | 28 | 100 |  | 35 | 7853.982 | 391.1 | 507.8 | 49.8 | 142.3 | 455
24603 - FLORA PPTO C | 546353 | 764 | No especificado | Concreto | Muros ejes 1-4/G-L; piso 22 torre 4 y ejes 9 - 12 / G - L, piso 22 torre 3. | 2025-11-25 | 2025-11-27 | 2025-12-23 | 2026-01-02 | 5-Fractura extremos | 28 | 101 |  | 35 | 8011.847 | 399.9 | 508.8 | 49.9 | 142.6 | 455
24603 - FLORA PPTO C | 546353 | 764 | No especificado | Concreto | Muros ejes 1-4/G-L; piso 22 torre 4 y ejes 9 - 12 / G - L, piso 22 torre 3. | 2025-11-25 | 2025-11-27 | 2025-12-23 | 2026-01-02 | 5-Fractura extremos | 28 | 100 |  | 35 | 7853.982 | 395.6 | 513.9 | 50.4 | 144 | 455
24603 - FLORA PPTO C | 546353 | 763 | No especificado | Concreto | Pilote 30 #7 | 2025-11-25 | 2025-11-27 | 2025-12-23 | 2026-01-02 | 2-Cónica y dividida | 28 | 101 |  | 31.5 | 8011.847 | 310.5 | 395.7 | 38.8 | 123.2 | 455
24603 - FLORA PPTO C | 546353 | 763 | No especificado | Concreto | Pilote 30 #7 | 2025-11-25 | 2025-11-27 | 2025-12-23 | 2026-01-02 | 2-Cónica y dividida | 28 | 100 |  | 31.5 | 7853.982 | 308.4 | 400.7 | 39.3 | 124.8 | 455
24603 - FLORA PPTO C | 546353 | 763 | No especificado | Concreto | Pilote 30 #7 | 2025-11-25 | 2025-11-27 | 2025-12-23 | 2026-01-02 | 2-Cónica y dividida | 28 | 101 |  | 31.5 | 8011.847 | 304.8 | 387.5 | 38 | 120.6 | 455
24603 - FLORA PPTO C | 546353 | 762 | No especificado | Concreto | Escalera piso 1-20 #3 | 2025-11-25 | 2025-11-27 | 2025-12-23 | 2026-01-02 | 5-Fractura extremos | 28 | 100 |  | 35 | 7853.982 | 412.6 | 535.4 | 52.5 | 150 | 455
24603 - FLORA PPTO C | 546353 | 762 | No especificado | Concreto | Escalera piso 1-20 #3 | 2025-11-25 | 2025-11-27 | 2025-12-23 | 2026-01-02 | 5-Fractura extremos | 28 | 101 |  | 35 | 8011.847 | 408.7 | 520.1 | 51 | 145.7 | 455
24603 - FLORA PPTO C | 546353 | 762 | No especificado | Concreto | Escalera piso 1-20 #3 | 2025-11-25 | 2025-11-27 | 2025-12-23 | 2026-01-02 | 5-Fractura extremos | 28 | 100 |  | 35 | 7853.982 | 404.9 | 526.2 | 51.6 | 147.4 | 455
24603 - FLORA PPTO C | 500280 | 808 | Autocompactado | Concreto | Muros torre 4 ejes 3-10 / A-F Piso 24 | 2025-12-11 | 2025-12-12 | 2025-12-25 | 2026-01-02 | 3-Columnar | 14 | 102 |  | 28 | 8171.282 | 279.6 | 348.7 | 34.2 | 122.1 | 457
24603 - FLORA PPTO C | 500280 | 808 | Autocompactado | Concreto | Muros torre 4 ejes 3-10 / A-F Piso 24 | 2025-12-11 | 2025-12-12 | 2025-12-18 | 2025-12-26 | 2-Cónica y dividida | 7 | 102 |  | 28 | 8171.282 | 250.3 | 312 | 30.6 | 109.3 | 452
24603 - FLORA PPTO C | 500280 | 807 | Tremie | Concreto | Pantalla H59 Plataforma #1 | 2025-12-11 | 2025-12-12 | 2025-12-25 | 2026-01-02 | 4-Transversal | 14 | 102 |  | 21 | 8171.282 | 189.5 | 236.6 | 23.2 | 110.5 | 457
24603 - FLORA PPTO C | 500280 | 807 | Tremie | Concreto | Pantalla H59 Plataforma #1 | 2025-12-11 | 2025-12-12 | 2025-12-18 | 2025-12-26 | 3-Columnar | 7 | 102 |  | 21 | 8171.282 | 176.7 | 220.3 | 21.6 | 102.9 | 452
24603 - FLORA PPTO C | 500280 | 806 | Tremie | Concreto | Pilote 45 torre 1 | 2025-12-11 | 2025-12-12 | 2025-12-25 | 2026-01-02 | 4-Transversal | 14 | 102 |  | 31.5 | 8171.282 | 293 | 366.1 | 35.9 | 114 | 457
24603 - FLORA PPTO C | 500280 | 806 | Tremie | Concreto | Pilote 45 torre 1 | 2025-12-11 | 2025-12-12 | 2025-12-18 | 2025-12-26 | 2-Cónica y dividida | 7 | 102 |  | 31.5 | 8171.282 | 278.9 | 347.7 | 34.1 | 108.3 | 452
24603 - FLORA PPTO C | 500279 | 805 | Tremie | Concreto | Pantalla M50 Plataforma #1 | 2025-12-10 | 2025-12-10 | 2025-12-24 | 2026-01-02 | 3-Columnar | 14 | 102 |  | 21 | 8171.282 | 210.5 | 263.1 | 25.8 | 122.9 | 456
24603 - FLORA PPTO C | 500279 | 805 | Tremie | Concreto | Pantalla M50 Plataforma #1 | 2025-12-10 | 2025-12-10 | 2025-12-17 | 2025-12-26 | 3-Columnar | 7 | 102 |  | 21 | 8171.282 | 191.2 | 238.6 | 23.4 | 111.4 | 452
24603 - FLORA PPTO C | 500279 | 804 | Autocompactado | Concreto | Muros piso torre 3 ejes 1-8 / G-L | 2025-12-10 | 2025-12-10 | 2025-12-24 | 2026-01-02 | 4-Transversal | 14 | 102 |  | 35 | 8171.282 | 413.5 | 516 | 50.6 | 144.6 | 456
24603 - FLORA PPTO C | 500279 | 804 | Autocompactado | Concreto | Muros piso torre 3 ejes 1-8 / G-L | 2025-12-10 | 2025-12-10 | 2025-12-17 | 2025-12-26 | 2-Cónica y dividida | 7 | 102 |  | 35 | 8171.282 | 396.2 | 494.6 | 48.5 | 138.6 | 452
24603 - FLORA PPTO C | 500279 | 803 | Industrializado | Concreto | Placa torre 3 y torre 4 ejes 8-12 / G-L piso 24 torre 4 | 2025-12-09 | 2025-12-10 | 2025-12-23 | 2026-01-02 | 3-Columnar | 14 | 102 |  | 28 | 8171.282 | 325.3 | 405.8 | 39.8 | 142.1 | 456
24603 - FLORA PPTO C | 500279 | 803 | Industrializado | Concreto | Placa torre 3 y torre 4 ejes 8-12 / G-L piso 24 torre 4 | 2025-12-09 | 2025-12-10 | 2025-12-16 | 2025-12-26 | 3-Columnar | 7 | 102 |  | 28 | 8171.282 | 312.4 | 389.5 | 38.2 | 136.4 | 452
24603 - FLORA PPTO C | 500279 | 802 | Tremie | Concreto | Barrete plataforma #1 | 2025-12-09 | 2025-12-10 | 2025-12-23 | 2026-01-02 | 4-Transversal | 14 | 102 |  | 21 | 8171.282 | 158.1 | 196.8 | 19.3 | 91.9 | 456
24603 - FLORA PPTO C | 500279 | 802 | Tremie | Concreto | Barrete plataforma #1 | 2025-12-09 | 2025-12-10 | 2025-12-16 | 2025-12-26 | 2-Cónica y dividida | 7 | 102 |  | 21 | 8171.282 | 148.1 | 184.6 | 18.1 | 86.2 | 452
24603 - FLORA PPTO C | 546352 | 761 | T3000 | Concreto | Pantalla 49 hembra | 2025-11-25 | 2025-11-27 | 2025-12-23 | 2026-01-02 | 2-Cónica y dividida | 28 | 100 |  | 21 | 7853.982 | 185.4 | 240.7 | 23.6 | 112.4 | 455
24603 - FLORA PPTO C | 546352 | 761 | T3000 | Concreto | Pantalla 49 hembra | 2025-11-25 | 2025-11-27 | 2025-12-23 | 2026-01-02 | 2-Cónica y dividida | 28 | 101 |  | 21 | 8011.847 | 182.3 | 232.5 | 22.8 | 108.6 | 455
24603 - FLORA PPTO C | 546352 | 761 | T3000 | Concreto | Pantalla 49 hembra | 2025-11-25 | 2025-11-27 | 2025-12-23 | 2026-01-02 | 2-Cónica y dividida | 28 | 100 |  | 21 | 7853.982 | 178.1 | 231.5 | 22.7 | 108.1 | 455
24603 - FLORA PPTO C | 546352 | 760 | AU5000 | Concreto | Muros ej 4 - 10 / F- L piso 22 + 4 | 2025-11-24 | 2025-11-27 | 2025-12-22 | 2025-12-26 | 2-Cónica y dividida | 28 | 101 |  | 35 | 8011.847 | 414.4 | 527.2 | 51.7 | 147.7 | 453
24603 - FLORA PPTO C | 546352 | 760 | AU5000 | Concreto | Muros ej 4 - 10 / F- L piso 22 + 4 | 2025-11-24 | 2025-11-27 | 2025-12-22 | 2025-12-26 | 2-Cónica y dividida | 28 | 100 |  | 35 | 7853.982 | 411.5 | 534.3 | 52.4 | 149.7 | 453
24603 - FLORA PPTO C | 546352 | 760 | AU5000 | Concreto | Muros ej 4 - 10 / F- L piso 22 + 4 | 2025-11-24 | 2025-11-27 | 2025-12-22 | 2025-12-26 | 2-Cónica y dividida | 28 | 101 |  | 35 | 8011.847 | 416.6 | 530.3 | 52 | 148.6 | 453
24603 - FLORA PPTO C | 546352 | 759 | IN4000 | Concreto | Placa ej 1 - 4 / A - L + 4 - 8 / F - L piso 22 + 3 | 2025-11-24 | 2025-11-27 | 2025-12-22 | 2025-12-26 | 5-Fractura extremos | 28 | 100 |  | 28 | 7853.982 | 354.7 | 460.9 | 45.2 | 161.4 | 453
24603 - FLORA PPTO C | 546352 | 759 | IN4000 | Concreto | Placa ej 1 - 4 / A - L + 4 - 8 / F - L piso 22 + 3 | 2025-11-24 | 2025-11-27 | 2025-12-22 | 2025-12-26 | 5-Fractura extremos | 28 | 100 |  | 28 | 7853.982 | 350.9 | 455.8 | 44.7 | 159.6 | 453
24603 - FLORA PPTO C | 546352 | 759 | IN4000 | Concreto | Placa ej 1 - 4 / A - L + 4 - 8 / F - L piso 22 + 3 | 2025-11-24 | 2025-11-27 | 2025-12-22 | 2025-12-26 | 5-Fractura extremos | 28 | 101 |  | 28 | 8011.847 | 345.6 | 439.5 | 43.1 | 153.9 | 453
24603 - FLORA PPTO C | 546352 | 758 | T4500 | Concreto | Pilote 56 torre 1 | 2025-11-24 | 2025-11-27 | 2025-12-22 | 2025-12-26 | 2-Cónica y dividida | 28 | 100 |  | 31.5 | 7853.982 | 291.6 | 378.3 | 37.1 | 117.8 | 453
24603 - FLORA PPTO C | 546352 | 758 | T4500 | Concreto | Pilote 56 torre 1 | 2025-11-24 | 2025-11-27 | 2025-12-22 | 2025-12-26 | 2-Cónica y dividida | 28 | 101 |  | 31.5 | 8011.847 | 298.8 | 380.4 | 37.3 | 118.4 | 453
24603 - FLORA PPTO C | 546352 | 758 | T4500 | Concreto | Pilote 56 torre 1 | 2025-11-24 | 2025-11-27 | 2025-12-22 | 2025-12-26 | 2-Cónica y dividida | 28 | 100 |  | 31.5 | 7853.982 | 295.9 | 384.4 | 37.7 | 119.7 | 453
24603 - FLORA PPTO C | 546352 | 757 | AU5000 | Concreto | Muros ej 3 - 10 / A - F piso 22 + 4 | 2025-11-22 | 2025-11-27 | 2025-12-20 | 2025-12-23 | 5-Fractura extremos | 28 | 101 |  | 35 | 8011.847 | 375.4 | 478.2 | 46.9 | 134 | 451
24603 - FLORA PPTO C | 546352 | 757 | AU5000 | Concreto | Muros ej 3 - 10 / A - F piso 22 + 4 | 2025-11-22 | 2025-11-27 | 2025-12-20 | 2025-12-23 | 5-Fractura extremos | 28 | 100 |  | 35 | 7853.982 | 371.6 | 482.3 | 47.3 | 135.1 | 451
24603 - FLORA PPTO C | 546352 | 757 | AU5000 | Concreto | Muros ej 3 - 10 / A - F piso 22 + 4 | 2025-11-22 | 2025-11-27 | 2025-12-20 | 2025-12-23 | 5-Fractura extremos | 28 | 101 |  | 35 | 8011.847 | 388.2 | 494.6 | 48.5 | 138.6 | 451
24603 - FLORA PPTO C | 546352 | 756 | T4500 | Concreto | Pilote 33 torre 2 | 2025-11-22 | 2025-11-27 | 2025-12-20 | 2025-12-23 | 2-Cónica y dividida | 28 | 101 |  | 31.5 | 8011.847 | 317.7 | 404.8 | 39.7 | 126 | 451
24603 - FLORA PPTO C | 546352 | 756 | T4500 | Concreto | Pilote 33 torre 2 | 2025-11-22 | 2025-11-27 | 2025-12-20 | 2025-12-23 | 2-Cónica y dividida | 28 | 100 |  | 31.5 | 7853.982 | 315.8 | 409.9 | 40.2 | 127.6 | 451
24603 - FLORA PPTO C | 546352 | 756 | T4500 | Concreto | Pilote 33 torre 2 | 2025-11-22 | 2025-11-27 | 2025-12-20 | 2025-12-23 | 2-Cónica y dividida | 28 | 101 |  | 31.5 | 8011.847 | 311.9 | 396.7 | 38.9 | 123.5 | 451
24603 - FLORA PPTO C | 546352 | 755 | IN4000 | Concreto | Placa ej 4 - 8 / A - F piso 22 + 3 | 2025-11-21 | 2025-11-27 | 2025-12-19 | 2025-12-22 | 2-Cónica y dividida | 28 | 100 |  | 28 | 7853.982 | 254.8 | 330.4 | 32.4 | 115.7 | 450
24603 - FLORA PPTO C | 546352 | 755 | IN4000 | Concreto | Placa ej 4 - 8 / A - F piso 22 + 3 | 2025-11-21 | 2025-11-27 | 2025-12-19 | 2025-12-22 | 2-Cónica y dividida | 28 | 101 |  | 28 | 8011.847 | 252.4 | 321.2 | 31.5 | 112.5 | 450
24603 - FLORA PPTO C | 546352 | 755 | IN4000 | Concreto | Placa ej 4 - 8 / A - F piso 22 + 3 | 2025-11-21 | 2025-11-27 | 2025-12-19 | 2025-12-22 | 2-Cónica y dividida | 28 | 101 |  | 28 | 8011.847 | 259.7 | 330.4 | 32.4 | 115.7 | 450
24603 - FLORA PPTO C | 546352 | 754 | AU5000 | Concreto | Muros ej 1 - 4 / F- L piso 21 + 3 | 2025-11-21 | 2025-11-27 | 2025-12-19 | 2025-12-22 | 5-Fractura extremos | 28 | 100 |  | 35 | 7853.982 | 359.9 | 467 | 45.8 | 130.9 | 450
24603 - FLORA PPTO C | 546352 | 754 | AU5000 | Concreto | Muros ej 1 - 4 / F- L piso 21 + 3 | 2025-11-21 | 2025-11-27 | 2025-12-19 | 2025-12-22 | 5-Fractura extremos | 28 | 100 |  | 35 | 7853.982 | 365.7 | 475.2 | 46.6 | 133.1 | 450
24603 - FLORA PPTO C | 546352 | 754 | AU5000 | Concreto | Muros ej 1 - 4 / F- L piso 21 + 3 | 2025-11-21 | 2025-11-27 | 2025-12-19 | 2025-12-22 | 5-Fractura extremos | 28 | 101 |  | 35 | 8011.847 | 360.8 | 458.9 | 45 | 128.6 | 450
24603 - FLORA PPTO C | 546352 | 753 | T4500 | Concreto | Pilote 31 torre 1 | 2025-11-21 | 2025-11-27 | 2025-12-19 | 2025-12-22 | 2-Cónica y dividida | 28 | 101 |  | 31.5 | 8011.847 | 266.1 | 338.5 | 33.2 | 105.4 | 450
24603 - FLORA PPTO C | 546352 | 753 | T4500 | Concreto | Pilote 31 torre 1 | 2025-11-21 | 2025-11-27 | 2025-12-19 | 2025-12-22 | 2-Cónica y dividida | 28 | 100 |  | 31.5 | 7853.982 | 263.9 | 342.6 | 33.6 | 106.7 | 450
24603 - FLORA PPTO C | 546352 | 753 | T4500 | Concreto | Pilote 31 torre 1 | 2025-11-21 | 2025-11-27 | 2025-12-19 | 2025-12-22 | 2-Cónica y dividida | 28 | 101 |  | 31.5 | 8011.847 | 259.1 | 329.4 | 32.3 | 102.5 | 450
24603 - FLORA PPTO C | 546351 | 752 | No especificado | Concreto | Columnas comercio 2 piso 2 E2 / A - B | 2025-11-21 | 2025-11-27 | 2025-12-19 | 2025-12-22 | 2-Cónica y dividida | 28 | 100 |  | 21 | 7853.982 | 207.6 | 269.2 | 26.4 | 125.7 | 450
24603 - FLORA PPTO C | 546351 | 752 | No especificado | Concreto | Columnas comercio 2 piso 2 E2 / A - B | 2025-11-21 | 2025-11-27 | 2025-12-19 | 2025-12-22 | 2-Cónica y dividida | 28 | 100 |  | 21 | 7853.982 | 204.4 | 265.1 | 26 | 123.8 | 450
24603 - FLORA PPTO C | 546351 | 752 | No especificado | Concreto | Columnas comercio 2 piso 2 E2 / A - B | 2025-11-21 | 2025-11-27 | 2025-12-19 | 2025-12-22 | 2-Cónica y dividida | 28 | 100 |  | 21 | 7853.982 | 201.4 | 261 | 25.6 | 121.9 | 450
24603 - FLORA PPTO C | 546351 | 751 | AU-5000 | Concreto | Muros ej 4-7 / G-L y 1-4 / A-F piso 21 T3 | 2025-11-20 | 2025-11-27 | 2025-12-18 | 2025-12-22 | 5-Fractura extremos | 28 | 101 |  | 35 | 8011.847 | 371.9 | 473.2 | 46.4 | 132.6 | 450
24603 - FLORA PPTO C | 546351 | 751 | AU-5000 | Concreto | Muros ej 4-7 / G-L y 1-4 / A-F piso 21 T3 | 2025-11-20 | 2025-11-27 | 2025-12-18 | 2025-12-22 | 5-Fractura extremos | 28 | 100 |  | 35 | 7853.982 | 365.1 | 474.2 | 46.5 | 132.9 | 450
24603 - FLORA PPTO C | 546351 | 751 | AU-5000 | Concreto | Muros ej 4-7 / G-L y 1-4 / A-F piso 21 T3 | 2025-11-20 | 2025-11-27 | 2025-12-18 | 2025-12-22 | 5-Fractura extremos | 28 | 101 |  | 35 | 8011.847 | 362.3 | 460.9 | 45.2 | 129.1 | 450
24603 - FLORA PPTO C | 546351 | 750 | IN-4000 | Concreto | Placa ej 1-3 / G-L piso 22 T4 | 2025-11-20 | 2025-11-27 | 2025-12-18 | 2025-12-22 | 2-Cónica y dividida | 28 | 100 |  | 28 | 7853.982 | 267.8 | 347.7 | 34.1 | 121.8 | 450
24603 - FLORA PPTO C | 546351 | 750 | IN-4000 | Concreto | Placa ej 1-3 / G-L piso 22 T4 | 2025-11-20 | 2025-11-27 | 2025-12-18 | 2025-12-22 | 2-Cónica y dividida | 28 | 101 |  | 28 | 8011.847 | 273.9 | 348.7 | 34.2 | 122.1 | 450
24603 - FLORA PPTO C | 546351 | 750 | IN-4000 | Concreto | Placa ej 1-3 / G-L piso 22 T4 | 2025-11-20 | 2025-11-27 | 2025-12-18 | 2025-12-22 | 2-Cónica y dividida | 28 | 100 |  | 28 | 7853.982 | 269.6 | 349.8 | 34.3 | 122.5 | 450
24603 - FLORA PPTO C | 546351 | 749 | T-4500 | Concreto | Pilote 51 torre 1 | 2025-11-20 | 2025-11-27 | 2025-12-18 | 2025-12-22 | 2-Cónica y dividida | 28 | 101 |  | 31.5 | 8011.847 | 282.4 | 358.9 | 35.2 | 111.7 | 450
24603 - FLORA PPTO C | 546351 | 749 | T-4500 | Concreto | Pilote 51 torre 1 | 2025-11-20 | 2025-11-27 | 2025-12-18 | 2025-12-22 | 2-Cónica y dividida | 28 | 100 |  | 31.5 | 7853.982 | 277.3 | 360 | 35.3 | 112.1 | 450
24603 - FLORA PPTO C | 546351 | 749 | T-4500 | Concreto | Pilote 51 torre 1 | 2025-11-20 | 2025-11-27 | 2025-12-18 | 2025-12-22 | 2-Cónica y dividida | 28 | 101 |  | 31.5 | 8011.847 | 278.2 | 353.8 | 34.7 | 110.2 | 450
24603 - FLORA PPTO C | 546351 | 748 | AU-5000 | Concreto | Muros ej 4-7 / A-F y 9-7/6-2 P21 T3 | 2025-11-19 | 2025-11-27 | 2025-12-17 | 2025-12-18 | 5-Fractura extremos | 28 | 100 |  | 35 | 7853.982 | 383.6 | 497.6 | 48.8 | 139.4 | 449
24603 - FLORA PPTO C | 546351 | 748 | AU-5000 | Concreto | Muros ej 4-7 / A-F y 9-7/6-2 P21 T3 | 2025-11-19 | 2025-11-27 | 2025-12-17 | 2025-12-18 | 5-Fractura extremos | 28 | 100 |  | 35 | 7853.982 | 386.4 | 501.7 | 49.2 | 140.6 | 449
24603 - FLORA PPTO C | 546351 | 748 | AU-5000 | Concreto | Muros ej 4-7 / A-F y 9-7/6-2 P21 T3 | 2025-11-19 | 2025-11-27 | 2025-12-17 | 2025-12-18 | 5-Fractura extremos | 28 | 100 |  | 35 | 7853.982 | 378.9 | 491.5 | 48.2 | 137.7 | 449
24603 - FLORA PPTO C | 546351 | 747 | IN-4000 | Concreto | Placa eje 8-12 / A-F piso 22 T3 | 2025-11-19 | 2025-11-27 | 2025-12-17 | 2025-12-18 | 5-Fractura extremos | 28 | 100 |  | 28 | 7853.982 | 286.7 | 372.2 | 36.5 | 130.4 | 449
24603 - FLORA PPTO C | 546351 | 747 | IN-4000 | Concreto | Placa eje 8-12 / A-F piso 22 T3 | 2025-11-19 | 2025-11-27 | 2025-12-17 | 2025-12-18 | 5-Fractura extremos | 28 | 100 |  | 28 | 7853.982 | 282.9 | 367.1 | 36 | 128.6 | 449
24603 - FLORA PPTO C | 546351 | 747 | IN-4000 | Concreto | Placa eje 8-12 / A-F piso 22 T3 | 2025-11-19 | 2025-11-27 | 2025-12-17 | 2025-12-18 | 5-Fractura extremos | 28 | 100 |  | 28 | 7853.982 | 288.2 | 374.2 | 36.7 | 131.1 | 449
24603 - FLORA PPTO C | 546351 | 746 | T-4500 | Concreto | Pilote 69 torre 1 | 2025-11-19 | 2025-11-27 | 2025-12-17 | 2025-12-18 | 2-Cónica y dividida | 28 | 100 |  | 31.5 | 7853.982 | 289.1 | 375.3 | 36.8 | 116.8 | 449
24603 - FLORA PPTO C | 546351 | 746 | T-4500 | Concreto | Pilote 69 torre 1 | 2025-11-19 | 2025-11-27 | 2025-12-17 | 2025-12-18 | 2-Cónica y dividida | 28 | 100 |  | 31.5 | 7853.982 | 286.9 | 372.2 | 36.5 | 115.9 | 449
24603 - FLORA PPTO C | 546351 | 746 | T-4500 | Concreto | Pilote 69 torre 1 | 2025-11-19 | 2025-11-27 | 2025-12-17 | 2025-12-18 | 2-Cónica y dividida | 28 | 100 |  | 31.5 | 7853.982 | 283.6 | 368.1 | 36.1 | 114.6 | 449
24603 - FLORA PPTO C | 546351 | 668 | No especificado | Concreto | Pilote 33 torre 1 | 2025-10-22 | 2025-11-27 | 2025-12-17 | 2025-12-18 | 5-Fractura extremos | 56 | 100 |  | 31.5 | 7853.982 | 303.9 | 394.6 | 38.7 | 122.9 | 449
24603 - FLORA PPTO C | 546351 | 668 | No especificado | Concreto | Pilote 33 torre 1 | 2025-10-22 | 2025-11-27 | 2025-12-17 | 2025-12-18 | 5-Fractura extremos | 56 | 100 |  | 31.5 | 7853.982 | 306.5 | 397.7 | 39 | 123.8 | 449
24603 - FLORA PPTO C | 546351 | 668 | No especificado | Concreto | Pilote 33 torre 1 | 2025-10-22 | 2025-11-27 | 2025-12-17 | 2025-12-18 | 5-Fractura extremos | 56 | 100 |  | 31.5 | 7853.982 | 308.1 | 399.7 | 39.2 | 124.4 | 449
24603 - FLORA PPTO C | 546351 | 680 | P-3000 | Concreto | Comunal ejes 4-E-8 placa | 2025-10-27 | 2025-11-27 | 2025-12-22 | 2025-12-26 | 2-Cónica y dividida | 56 | 100 |  | 21 | 7853.982 | 231.6 | 300.8 | 29.5 | 140.5 | 453
24603 - FLORA PPTO C | 546351 | 680 | P-3000 | Concreto | Comunal ejes 4-E-8 placa | 2025-10-27 | 2025-11-27 | 2025-12-22 | 2025-12-26 | 2-Cónica y dividida | 56 | 100 |  | 21 | 7853.982 | 228.7 | 296.7 | 29.1 | 138.6 | 453
24603 - FLORA PPTO C | 546351 | 680 | P-3000 | Concreto | Comunal ejes 4-E-8 placa | 2025-10-27 | 2025-11-27 | 2025-12-22 | 2025-12-26 | 2-Cónica y dividida | 56 | 100 |  | 21 | 7853.982 | 226.3 | 293.7 | 28.8 | 137.1 | 453
24603 - FLORA PPTO C | 537470 | 745 | AU 5000 | Concreto | Muros ejes 1 - 3 / G - L piso 21 torre 4 y 9 - 12 / G - L y 7 - 9 / A - F piso 21 torre 3 | 2025-11-18 | 2025-11-20 | 2025-12-16 | 2025-12-17 | 2-Cónica y dividida | 28 | 100 |  | 35 | 7853.982 | 342.1 | 444.6 | 43.6 | 124.6 | 447
24603 - FLORA PPTO C | 537470 | 745 | AU 5000 | Concreto | Muros ejes 1 - 3 / G - L piso 21 torre 4 y 9 - 12 / G - L y 7 - 9 / A - F piso 21 torre 3 | 2025-11-18 | 2025-11-20 | 2025-12-16 | 2025-12-17 | 2-Cónica y dividida | 28 | 101 |  | 35 | 8011.847 | 338.5 | 430.3 | 42.2 | 120.6 | 447
24603 - FLORA PPTO C | 537470 | 745 | AU 5000 | Concreto | Muros ejes 1 - 3 / G - L piso 21 torre 4 y 9 - 12 / G - L y 7 - 9 / A - F piso 21 torre 3 | 2025-11-18 | 2025-11-20 | 2025-12-16 | 2025-12-17 | 2-Cónica y dividida | 28 | 100 |  | 35 | 7853.982 | 333.6 | 433.4 | 42.5 | 121.4 | 447
24603 - FLORA PPTO C | 537470 | 744 | IN 4000 | Concreto | Placa ejes 3 - 1 0 / G - L piso 22 torre 4 | 2025-11-18 | 2025-11-20 | 2025-12-16 | 2025-12-17 | 5-Fractura extremos | 28 | 101 |  | 28 | 8011.847 | 328.1 | 418.1 | 41 | 146.4 | 447
24603 - FLORA PPTO C | 537470 | 744 | IN 4000 | Concreto | Placa ejes 3 - 1 0 / G - L piso 22 torre 4 | 2025-11-18 | 2025-11-20 | 2025-12-16 | 2025-12-17 | 5-Fractura extremos | 28 | 100 |  | 28 | 7853.982 | 324.6 | 421.1 | 41.3 | 147.5 | 447
24603 - FLORA PPTO C | 537470 | 744 | IN 4000 | Concreto | Placa ejes 3 - 1 0 / G - L piso 22 torre 4 | 2025-11-18 | 2025-11-20 | 2025-12-16 | 2025-12-17 | 5-Fractura extremos | 28 | 101 |  | 28 | 8011.847 | 329.8 | 420.1 | 41.2 | 147.1 | 447
24603 - FLORA PPTO C | 537470 | 743 | T 3000 | Concreto | Pantalla hembra 45 | 2025-11-18 | 2025-11-20 | 2025-12-16 | 2025-12-17 | 2-Cónica y dividida | 28 | 100 |  | 21 | 7853.982 | 200.5 | 260 | 25.5 | 121.4 | 447
24603 - FLORA PPTO C | 537470 | 743 | T 3000 | Concreto | Pantalla hembra 45 | 2025-11-18 | 2025-11-20 | 2025-12-16 | 2025-12-17 | 2-Cónica y dividida | 28 | 101 |  | 21 | 8011.847 | 208.1 | 265.1 | 26 | 123.8 | 447
24603 - FLORA PPTO C | 537470 | 743 | T 3000 | Concreto | Pantalla hembra 45 | 2025-11-18 | 2025-11-20 | 2025-12-16 | 2025-12-17 | 2-Cónica y dividida | 28 | 100 |  | 21 | 7853.982 | 205.2 | 266.1 | 26.1 | 124.3 | 447
24603 - FLORA PPTO C | 537470 | 742 | AU 5000 | Concreto | Muros eje 1 - 3 / A - F y 2 - 4 / G - L piso 21 torre 4 | 2025-11-15 | 2025-11-20 | 2025-12-13 | 2025-12-17 | 5-Fractura extremos | 28 | 101 |  | 35 | 8011.847 | 383.2 | 487.4 | 47.8 | 136.6 | 447
24603 - FLORA PPTO C | 537470 | 742 | AU 5000 | Concreto | Muros eje 1 - 3 / A - F y 2 - 4 / G - L piso 21 torre 4 | 2025-11-15 | 2025-11-20 | 2025-12-13 | 2025-12-17 | 5-Fractura extremos | 28 | 100 |  | 35 | 7853.982 | 379.4 | 492.5 | 48.3 | 138 | 447
24603 - FLORA PPTO C | 537470 | 742 | AU 5000 | Concreto | Muros eje 1 - 3 / A - F y 2 - 4 / G - L piso 21 torre 4 | 2025-11-15 | 2025-11-20 | 2025-12-13 | 2025-12-17 | 5-Fractura extremos | 28 | 101 |  | 35 | 8011.847 | 376.8 | 479.3 | 47 | 134.3 | 447
24603 - FLORA PPTO C | 537470 | 741 | No especificado | Concreto | Pilote 32 torre 1 | 2025-11-15 | 2025-11-20 | 2025-12-13 | 2025-12-17 | 2-Cónica y dividida | 28 | 100 |  | 31.5 | 7853.982 | 286.1 | 371.2 | 36.4 | 115.6 | 447
24603 - FLORA PPTO C | 537470 | 741 | No especificado | Concreto | Pilote 32 torre 1 | 2025-11-15 | 2025-11-20 | 2025-12-13 | 2025-12-17 | 2-Cónica y dividida | 28 | 101 |  | 31.5 | 8011.847 | 283.4 | 361 | 35.4 | 112.4 | 447
24603 - FLORA PPTO C | 537470 | 741 | No especificado | Concreto | Pilote 32 torre 1 | 2025-11-15 | 2025-11-20 | 2025-12-13 | 2025-12-17 | 2-Cónica y dividida | 28 | 100 |  | 31.5 | 7853.982 | 279.7 | 363 | 35.6 | 113 | 447
24603 - FLORA PPTO C | 537470 | 740 | IN 4000 | Concreto | Placa eje 3 - 10 / A - F piso 22 torre 4 | 2025-11-15 | 2025-11-20 | 2025-12-13 | 2025-12-17 | 5-Fractura extremos | 28 | 101 |  | 28 | 8011.847 | 302.2 | 384.4 | 37.7 | 134.6 | 447
24603 - FLORA PPTO C | 537470 | 740 | IN 4000 | Concreto | Placa eje 3 - 10 / A - F piso 22 torre 4 | 2025-11-15 | 2025-11-20 | 2025-12-13 | 2025-12-17 | 5-Fractura extremos | 28 | 100 |  | 28 | 7853.982 | 308.4 | 400.7 | 39.3 | 140.4 | 447
24603 - FLORA PPTO C | 537470 | 740 | IN 4000 | Concreto | Placa eje 3 - 10 / A - F piso 22 torre 4 | 2025-11-15 | 2025-11-20 | 2025-12-13 | 2025-12-17 | 5-Fractura extremos | 28 | 101 |  | 28 | 8011.847 | 305.7 | 389.5 | 38.2 | 136.4 | 447
24603 - FLORA PPTO C | 537470 | 739 | P 3000 | Concreto | Columna piso 2 eje 1 - A - C comercio 2 | 2025-11-15 | 2025-11-20 | 2025-12-13 | 2025-12-17 | 2-Cónica y dividida | 28 | 100 |  | 21 | 7853.982 | 274.2 | 355.9 | 34.9 | 166.2 | 447
24603 - FLORA PPTO C | 537470 | 739 | P 3000 | Concreto | Columna piso 2 eje 1 - A - C comercio 2 | 2025-11-15 | 2025-11-20 | 2025-12-13 | 2025-12-17 | 2-Cónica y dividida | 28 | 101 |  | 21 | 8011.847 | 270.4 | 344.7 | 33.8 | 161 | 447
24603 - FLORA PPTO C | 537470 | 739 | P 3000 | Concreto | Columna piso 2 eje 1 - A - C comercio 2 | 2025-11-15 | 2025-11-20 | 2025-12-13 | 2025-12-17 | 2-Cónica y dividida | 28 | 100 |  | 21 | 7853.982 | 277.8 | 361 | 35.4 | 168.6 | 447
24603 - FLORA PPTO C | 537469 | 738 | IN 4000 | Concreto | Placa Ejes 1-4 / H-L y 4-6/ G-L Piso 21 Torre 3 | 2025-11-14 | 2025-11-18 | 2025-12-12 | 2025-12-17 | 2-Cónica y dividida | 28 | 101 |  | 28 | 8011.847 | 298.2 | 379.3 | 37.2 | 132.9 | 447
24603 - FLORA PPTO C | 537469 | 738 | IN 4000 | Concreto | Placa Ejes 1-4 / H-L y 4-6/ G-L Piso 21 Torre 3 | 2025-11-14 | 2025-11-18 | 2025-12-12 | 2025-12-17 | 2-Cónica y dividida | 28 | 101 |  | 28 | 8011.847 | 295.4 | 376.3 | 36.9 | 131.8 | 447
24603 - FLORA PPTO C | 537469 | 738 | IN 4000 | Concreto | Placa Ejes 1-4 / H-L y 4-6/ G-L Piso 21 Torre 3 | 2025-11-14 | 2025-11-18 | 2025-12-12 | 2025-12-17 | 2-Cónica y dividida | 28 | 100 |  | 28 | 7853.982 | 292.6 | 380.4 | 37.3 | 133.2 | 447
24603 - FLORA PPTO C | 537469 | 737 | AU 5000 | Concreto | Muros Ejes 4-10 / G-L Piso 21 Torre 4 | 2025-11-14 | 2025-11-18 | 2025-12-12 | 2025-12-17 | 2-Cónica y dividida | 28 | 100 |  | 35 | 7853.982 | 378.7 | 491.5 | 48.2 | 137.7 | 447
24603 - FLORA PPTO C | 537469 | 737 | AU 5000 | Concreto | Muros Ejes 4-10 / G-L Piso 21 Torre 4 | 2025-11-14 | 2025-11-18 | 2025-12-12 | 2025-12-17 | 2-Cónica y dividida | 28 | 101 |  | 35 | 8011.847 | 375.9 | 478.2 | 46.9 | 134 | 447
24603 - FLORA PPTO C | 537469 | 737 | AU 5000 | Concreto | Muros Ejes 4-10 / G-L Piso 21 Torre 4 | 2025-11-14 | 2025-11-18 | 2025-12-12 | 2025-12-17 | 2-Cónica y dividida | 28 | 101 |  | 35 | 8011.847 | 371.6 | 473.2 | 46.4 | 132.6 | 447
24603 - FLORA PPTO C | 537469 | 736 | T 3000 | Concreto | Pantalla H47 | 2025-11-14 | 2025-11-18 | 2025-12-12 | 2025-12-17 | 2-Cónica y dividida | 28 | 100 |  | 21 | 7853.982 | 217.3 | 282.5 | 27.7 | 131.9 | 447
24603 - FLORA PPTO C | 537469 | 736 | T 3000 | Concreto | Pantalla H47 | 2025-11-14 | 2025-11-18 | 2025-12-12 | 2025-12-17 | 2-Cónica y dividida | 28 | 101 |  | 21 | 8011.847 | 212.2 | 270.2 | 26.5 | 126.2 | 447
24603 - FLORA PPTO C | 537469 | 736 | T 3000 | Concreto | Pantalla H47 | 2025-11-14 | 2025-11-18 | 2025-12-12 | 2025-12-17 | 2-Cónica y dividida | 28 | 101 |  | 21 | 8011.847 | 219.1 | 278.4 | 27.3 | 130 | 447
24603 - FLORA PPTO C | 500278 | 801 | AU 5000 | Concreto | Muros ejes 1-7 / A-F Piso 23 torre 3 | 2025-12-06 | 2025-12-04 | 2025-12-20 | 2025-12-29 | 3-Columnar | 14 | 102 |  | 35 | 8171.282 | 410.7 | 512.9 | 50.3 | 143.7 | 454
24603 - FLORA PPTO C | 500278 | 801 | AU 5000 | Concreto | Muros ejes 1-7 / A-F Piso 23 torre 3 | 2025-12-06 | 2025-12-04 | 2025-12-13 | 2025-12-18 | 3-Columnar | 7 | 102 |  | 35 | 8171.282 | 349.8 | 436.4 | 42.8 | 122.3 | 448
24603 - FLORA PPTO C | 500278 | 800 | T 4500 | Concreto | Pilote 22 torre 2 | 2025-12-06 | 2025-12-04 | 2025-12-20 | 2025-12-29 | 2-Cónica y dividida | 14 | 102 |  | 31.5 | 8171.282 | 190.2 | 237.6 | 23.3 | 74 | 454
24603 - FLORA PPTO C | 500278 | 800 | T 4500 | Concreto | Pilote 22 torre 2 | 2025-12-06 | 2025-12-04 | 2025-12-13 | 2025-12-18 | 2-Cónica y dividida | 7 | 102 |  | 31.5 | 8171.282 | 153.8 | 191.7 | 18.8 | 59.7 | 448
24603 - FLORA PPTO C | 500278 | 799 | IN 4000 | Concreto | Placa ejes 7-8 / A-F y 8-9 / G-L Piso 23 torre 3 | 2025-12-05 | 2025-12-04 | 2025-12-19 | 2025-12-29 | 2-Cónica y dividida | 14 | 102 |  | 28 | 8171.282 | 333.5 | 416 | 40.8 | 145.7 | 454
24603 - FLORA PPTO C | 500278 | 799 | IN 4000 | Concreto | Placa ejes 7-8 / A-F y 8-9 / G-L Piso 23 torre 3 | 2025-12-05 | 2025-12-04 | 2025-12-12 | 2025-12-18 | 2-Cónica y dividida | 7 | 102 |  | 28 | 8171.282 | 326 | 406.9 | 39.9 | 142.5 | 448
24603 - FLORA PPTO C | 500278 | 798 | AU 5000 | Concreto | Muros ejes 1-3 / G-L Piso 23 torre 4 | 2025-12-05 | 2025-12-04 | 2025-12-19 | 2025-12-29 | 3-Columnar | 14 | 102 |  | 35 | 8171.282 | 437.9 | 546.6 | 53.6 | 153.1 | 454
24603 - FLORA PPTO C | 500278 | 798 | AU 5000 | Concreto | Muros ejes 1-3 / G-L Piso 23 torre 4 | 2025-12-05 | 2025-12-04 | 2025-12-12 | 2025-12-18 | 3-Columnar | 7 | 102 |  | 35 | 8171.282 | 414.4 | 517 | 50.7 | 144.9 | 448
24603 - FLORA PPTO C | 500278 | 797 | T 4500 | Concreto | Pilote 38 torre 1 | 2025-12-05 | 2025-12-04 | 2025-12-19 | 2025-12-29 | 2-Cónica y dividida | 14 | 102 |  | 31.5 | 8171.282 | 290.8 | 363 | 35.6 | 113 | 454
24603 - FLORA PPTO C | 500278 | 797 | T 4500 | Concreto | Pilote 38 torre 1 | 2025-12-05 | 2025-12-04 | 2025-12-12 | 2025-12-18 | 2-Cónica y dividida | 7 | 102 |  | 31.5 | 8171.282 | 250.7 | 313.1 | 30.7 | 97.5 | 448
24603 - FLORA PPTO C | 500278 | 796 | AU 5000 | Concreto | Muros ejes 1-3 / G-L Piso 23 torre 4 y 8-12 / G-L Piso 23 torre 3 | 2025-12-04 | 2025-12-04 | 2025-12-18 | 2025-12-26 | 2-Cónica y dividida | 14 | 102 |  | 35 | 8171.282 | 341.7 | 426.2 | 41.8 | 119.4 | 452
24603 - FLORA PPTO C | 500278 | 796 | AU 5000 | Concreto | Muros ejes 1-3 / G-L Piso 23 torre 4 y 8-12 / G-L Piso 23 torre 3 | 2025-12-04 | 2025-12-04 | 2025-12-11 | 2025-12-18 | 2-Cónica y dividida | 7 | 102 |  | 35 | 8171.282 | 272.9 | 340.6 | 33.4 | 95.4 | 448
24603 - FLORA PPTO C | 540879 | G - 22 | No especificado | Grouting | Grouting piso 6 T4 | 2025-12-01 | 2025-12-11 | 2025-12-29 | 2026-01-06 | 2-Cónica y dividida | 28 | 75 |  | 10 | 4417.865 | 77.6 | 179.5 | 17.6 | 176 | 462
24603 - FLORA PPTO C | 540879 | G - 22 | No especificado | Grouting | Grouting piso 6 T4 | 2025-12-01 | 2025-12-11 | 2025-12-29 | 2026-01-06 | 2-Cónica y dividida | 28 | 75 |  | 10 | 4417.865 | 78.3 | 180.5 | 17.7 | 177 | 462
24603 - FLORA PPTO C | 540879 | G - 22 | No especificado | Grouting | Grouting piso 6 T4 | 2025-12-01 | 2025-12-11 | 2025-12-29 | 2026-01-06 | 2-Cónica y dividida | 28 | 75 |  | 10 | 4417.865 | 79.2 | 182.5 | 17.9 | 179 | 462
24603 - FLORA PPTO C | 540879 | G - 22 | No especificado | Grouting | Grouting piso 6 T4 | 2025-12-01 | 2025-12-11 | 2025-12-15 | 2025-12-17 | 2-Cónica y dividida | 14 | 75 |  | 10 | 4417.865 | 71.8 | 166.2 | 16.3 | 163 | 447
24603 - FLORA PPTO C | 540879 | G - 22 | No especificado | Grouting | Grouting piso 6 T4 | 2025-12-01 | 2025-12-11 | 2025-12-11 | 2025-12-15 | 2-Cónica y dividida | 10 | 75 |  | 10 | 4417.865 | 65.8 | 151.9 | 14.9 | 149 | 445
24603 - FLORA PPTO C | 540879 | G - 21 | No especificado | Grouting | Grouting piso 6 T4 | 2025-11-28 | 2025-12-11 | 2025-12-26 | 2026-01-02 | 2-Cónica y dividida | 28 | 75 |  | 10 | 4417.865 | 70.2 | 162.1 | 15.9 | 159 | 455
24603 - FLORA PPTO C | 540879 | G - 21 | No especificado | Grouting | Grouting piso 6 T4 | 2025-11-28 | 2025-12-11 | 2025-12-26 | 2026-01-02 | 2-Cónica y dividida | 28 | 75 |  | 10 | 4417.865 | 72.1 | 166.2 | 16.3 | 163 | 455
24603 - FLORA PPTO C | 540879 | G - 21 | No especificado | Grouting | Grouting piso 6 T4 | 2025-11-28 | 2025-12-11 | 2025-12-26 | 2026-01-02 | 2-Cónica y dividida | 28 | 75 |  | 10 | 4417.865 | 72.8 | 168.3 | 16.5 | 165 | 455
24603 - FLORA PPTO C | 540879 | G - 21 | No especificado | Grouting | Grouting piso 6 T4 | 2025-11-28 | 2025-12-11 | 2025-12-12 | 2025-12-15 | 2-Cónica y dividida | 14 | 75 |  | 10 | 4417.865 | 59.7 | 137.7 | 13.5 | 135 | 446
24603 - FLORA PPTO C | 540879 | G - 21 | No especificado | Grouting | Grouting piso 6 T4 | 2025-11-28 | 2025-12-11 | 2025-12-11 | 2025-12-15 | 2-Cónica y dividida | 13 | 75 |  | 10 | 4417.865 | 58.4 | 134.6 | 13.2 | 132 | 445
24603 - FLORA PPTO C | 540879 | M - 22 | No especificado | Mortero | Mortero piso 6 T4 | 2025-11-29 | 2025-12-11 | 2025-12-27 | 2026-01-06 | 2-Cónica y dividida | 28 | 75 |  | 10 | 4417.865 | 73.8 | 170.3 | 16.7 | 167 | 462
24603 - FLORA PPTO C | 540879 | M - 22 | No especificado | Mortero | Mortero piso 6 T4 | 2025-11-29 | 2025-12-11 | 2025-12-27 | 2026-01-06 | 2-Cónica y dividida | 28 | 75 |  | 10 | 4417.865 | 73.5 | 169.3 | 16.6 | 166 | 462
24603 - FLORA PPTO C | 540879 | M - 22 | No especificado | Mortero | Mortero piso 6 T4 | 2025-11-29 | 2025-12-11 | 2025-12-27 | 2026-01-06 | 2-Cónica y dividida | 28 | 75 |  | 10 | 4417.865 | 72.4 | 167.2 | 16.4 | 164 | 462
24603 - FLORA PPTO C | 540879 | M - 22 | No especificado | Mortero | Mortero piso 6 T4 | 2025-11-29 | 2025-12-11 | 2025-12-13 | 2025-12-15 | 5-Fractura extremos | 14 | 75 |  | 10 | 4417.865 | 64.3 | 148.9 | 14.6 | 146 | 446
24603 - FLORA PPTO C | 540879 | M - 22 | No especificado | Mortero | Mortero piso 6 T4 | 2025-11-29 | 2025-12-11 | 2025-12-11 | 2025-12-15 | 5-Fractura extremos | 12 | 75 |  | 10 | 4417.865 | 60.9 | 140.7 | 13.8 | 138 | 445
24603 - FLORA PPTO C | 540879 | M - 21 | No especificado | Mortero | Mortero piso 6 T4 | 2025-11-27 | 2025-12-11 | 2025-12-25 | 2026-01-02 | 2-Cónica y dividida | 28 | 76 |  | 10 | 4536.46 | 68.9 | 155 | 15.2 | 152 | 455
24603 - FLORA PPTO C | 540879 | M - 21 | No especificado | Mortero | Mortero piso 6 T4 | 2025-11-27 | 2025-12-11 | 2025-12-25 | 2026-01-02 | 2-Cónica y dividida | 28 | 75 |  | 10 | 4417.865 | 69.2 | 160.1 | 15.7 | 157 | 455
24603 - FLORA PPTO C | 540879 | M - 21 | No especificado | Mortero | Mortero piso 6 T4 | 2025-11-27 | 2025-12-11 | 2025-12-25 | 2026-01-02 | 2-Cónica y dividida | 28 | 76 |  | 10 | 4536.46 | 70.3 | 158.1 | 15.5 | 155 | 455
24603 - FLORA PPTO C | 540879 | M - 21 | No especificado | Mortero | Mortero piso 6 T4 | 2025-11-27 | 2025-12-11 | 2025-12-11 | 2025-12-15 | 2-Cónica y dividida | 14 | 75 |  | 10 | 4417.865 | 58.3 | 134.6 | 13.2 | 132 | 445
24603 - FLORA PPTO C | 540879 | M - 21 | No especificado | Mortero | Mortero piso 6 T4 | 2025-11-27 | 2025-12-11 | 2025-12-11 | 2025-12-15 | 2-Cónica y dividida | 14 | 75 |  | 10 | 4417.865 | 57.5 | 132.6 | 13 | 130 | 445
24603 - FLORA PPTO C | 537468 | 735 | No especificado | Concreto | Pilote 15 torre 2 | 2025-11-14 | 2025-11-18 | 2025-12-12 | 2025-12-15 | 2-Cónica y dividida | 28 | 100 |  | 31.5 | 7853.982 | 326.7 | 424.2 | 41.6 | 132.1 | 446
24603 - FLORA PPTO C | 537468 | 735 | No especificado | Concreto | Pilote 15 torre 2 | 2025-11-14 | 2025-11-18 | 2025-12-12 | 2025-12-15 | 2-Cónica y dividida | 28 | 100 |  | 31.5 | 7853.982 | 323.7 | 420.1 | 41.2 | 130.8 | 446
24603 - FLORA PPTO C | 537468 | 735 | No especificado | Concreto | Pilote 15 torre 2 | 2025-11-14 | 2025-11-18 | 2025-12-12 | 2025-12-15 | 2-Cónica y dividida | 28 | 100 |  | 31.5 | 7853.982 | 320.2 | 416 | 40.8 | 129.5 | 446
24603 - FLORA PPTO C | 537468 | 734 | No especificado | Concreto | Escalera piso 16 - 17 T 3 | 2025-11-14 | 2025-11-18 | 2025-12-12 | 2025-12-15 | 5-Fractura extremos | 28 | 100 |  | 35 | 7853.982 | 428.2 | 555.7 | 54.5 | 155.7 | 446
24603 - FLORA PPTO C | 537468 | 734 | No especificado | Concreto | Escalera piso 16 - 17 T 3 | 2025-11-14 | 2025-11-18 | 2025-12-12 | 2025-12-15 | 5-Fractura extremos | 28 | 100 |  | 35 | 7853.982 | 421 | 546.6 | 53.6 | 153.1 | 446
24603 - FLORA PPTO C | 537468 | 734 | No especificado | Concreto | Escalera piso 16 - 17 T 3 | 2025-11-14 | 2025-11-18 | 2025-12-12 | 2025-12-15 | 5-Fractura extremos | 28 | 100 |  | 35 | 7853.982 | 425.9 | 552.7 | 54.2 | 154.9 | 446
24603 - FLORA PPTO C | 537468 | 733 | P 3000 | Concreto | Columnas ejes 1 / A- C piso 2 comercio 2 | 2025-11-14 | 2025-11-18 | 2025-12-12 | 2025-12-15 | 2-Cónica y dividida | 28 | 100 |  | 21 | 7853.982 | 262.7 | 340.6 | 33.4 | 159 | 446
24603 - FLORA PPTO C | 537468 | 733 | P 3000 | Concreto | Columnas ejes 1 / A- C piso 2 comercio 2 | 2025-11-14 | 2025-11-18 | 2025-12-12 | 2025-12-15 | 2-Cónica y dividida | 28 | 100 |  | 21 | 7853.982 | 265.3 | 344.7 | 33.8 | 161 | 446
24603 - FLORA PPTO C | 537468 | 733 | P 3000 | Concreto | Columnas ejes 1 / A- C piso 2 comercio 2 | 2025-11-14 | 2025-11-18 | 2025-12-12 | 2025-12-15 | 2-Cónica y dividida | 28 | 100 |  | 21 | 7853.982 | 268.2 | 347.7 | 34.1 | 162.4 | 446
24603 - FLORA PPTO C | 537468 | 732 | IN 5000 | Concreto | Muros ejes 3 - 6 / A- F y 8 - 10 A- F piso 21 torre 4 | 2025-11-13 | 2025-11-18 | 2025-12-11 | 2025-12-15 | 2-Cónica y dividida | 28 | 100 |  | 35 | 7853.982 | 353.7 | 458.9 | 45 | 128.6 | 445
24603 - FLORA PPTO C | 537468 | 732 | IN 5000 | Concreto | Muros ejes 3 - 6 / A- F y 8 - 10 A- F piso 21 torre 4 | 2025-11-13 | 2025-11-18 | 2025-12-11 | 2025-12-15 | 2-Cónica y dividida | 28 | 100 |  | 35 | 7853.982 | 357.5 | 464 | 45.5 | 130 | 445
24603 - FLORA PPTO C | 537468 | 732 | IN 5000 | Concreto | Muros ejes 3 - 6 / A- F y 8 - 10 A- F piso 21 torre 4 | 2025-11-13 | 2025-11-18 | 2025-12-11 | 2025-12-15 | 2-Cónica y dividida | 28 | 100 |  | 35 | 7853.982 | 350.8 | 455.8 | 44.7 | 127.7 | 445
24603 - FLORA PPTO C | 537468 | 731 | IN 4000 | Concreto | Placa ejes 4 - 6 / A - T y 6 - 10 / G - L piso 21 torre 3 | 2025-11-13 | 2025-11-18 | 2025-12-11 | 2025-12-15 | 2-Cónica y dividida | 28 | 100 |  | 28 | 7853.982 | 271.3 | 351.8 | 34.5 | 123.2 | 445
24603 - FLORA PPTO C | 537468 | 731 | IN 4000 | Concreto | Placa ejes 4 - 6 / A - T y 6 - 10 / G - L piso 21 torre 3 | 2025-11-13 | 2025-11-18 | 2025-12-11 | 2025-12-15 | 2-Cónica y dividida | 28 | 100 |  | 28 | 7853.982 | 278.7 | 362 | 35.5 | 126.8 | 445
24603 - FLORA PPTO C | 537468 | 731 | IN 4000 | Concreto | Placa ejes 4 - 6 / A - T y 6 - 10 / G - L piso 21 torre 3 | 2025-11-13 | 2025-11-18 | 2025-12-11 | 2025-12-15 | 2-Cónica y dividida | 28 | 100 |  | 28 | 7853.982 | 275.3 | 357.9 | 35.1 | 125.4 | 445
24603 - FLORA PPTO C | 537468 | 730 | T 3000 | Concreto | Pantalla 43 | 2025-11-13 | 2025-11-18 | 2025-12-11 | 2025-12-15 | 5-Fractura extremos | 28 | 100 |  | 21 | 7853.982 | 207.1 | 269.2 | 26.4 | 125.7 | 445
24603 - FLORA PPTO C | 537468 | 730 | T 3000 | Concreto | Pantalla 43 | 2025-11-13 | 2025-11-18 | 2025-12-11 | 2025-12-15 | 5-Fractura extremos | 28 | 100 |  | 21 | 7853.982 | 200.5 | 260 | 25.5 | 121.4 | 445
24603 - FLORA PPTO C | 537468 | 730 | T 3000 | Concreto | Pantalla 43 | 2025-11-13 | 2025-11-18 | 2025-12-11 | 2025-12-15 | 5-Fractura extremos | 28 | 100 |  | 21 | 7853.982 | 204.6 | 266.1 | 26.1 | 124.3 | 445
24603 - FLORA PPTO C | 537468 | 729 | No especificado | Concreto | Pilote 29 torre 1 | 2025-11-13 | 2025-11-18 | 2025-12-11 | 2025-12-15 | 2-Cónica y dividida | 28 | 100 |  | 31.5 | 7853.982 | 317.5 | 412 | 40.4 | 128.3 | 445
24603 - FLORA PPTO C | 537468 | 729 | No especificado | Concreto | Pilote 29 torre 1 | 2025-11-13 | 2025-11-18 | 2025-12-11 | 2025-12-15 | 2-Cónica y dividida | 28 | 100 |  | 31.5 | 7853.982 | 314.8 | 408.9 | 40.1 | 127.3 | 445
24603 - FLORA PPTO C | 537468 | 729 | No especificado | Concreto | Pilote 29 torre 1 | 2025-11-13 | 2025-11-18 | 2025-12-11 | 2025-12-15 | 2-Cónica y dividida | 28 | 100 |  | 31.5 | 7853.982 | 311.3 | 403.8 | 39.6 | 125.7 | 445
24603 - FLORA PPTO C | 537468 | 728 | IN 4000 | Concreto | Placa eje 6 - 9 / A- F y 10 - 12 / G - L piso 21 torre 3 | 2025-11-12 | 2025-11-18 | 2025-12-10 | 2025-12-15 | 2-Cónica y dividida | 28 | 101 |  | 28 | 8011.847 | 290.3 | 369.1 | 36.2 | 129.3 | 445
24603 - FLORA PPTO C | 537468 | 728 | IN 4000 | Concreto | Placa eje 6 - 9 / A- F y 10 - 12 / G - L piso 21 torre 3 | 2025-11-12 | 2025-11-18 | 2025-12-10 | 2025-12-15 | 2-Cónica y dividida | 28 | 100 |  | 28 | 7853.982 | 286.2 | 371.2 | 36.4 | 130 | 445
24603 - FLORA PPTO C | 537468 | 728 | IN 4000 | Concreto | Placa eje 6 - 9 / A- F y 10 - 12 / G - L piso 21 torre 3 | 2025-11-12 | 2025-11-18 | 2025-12-10 | 2025-12-15 | 2-Cónica y dividida | 28 | 101 |  | 28 | 8011.847 | 283.9 | 361 | 35.4 | 126.4 | 445
24603 - FLORA PPTO C | 500273 | 777 | IN 4000 | Concreto | Placa ejes 1-3 / A-F Piso 23 torre 4 y ejes 8-12 / A-F Piso 23 torre 3 | 2025-11-28 | 2025-12-01 | 2025-12-12 | 2025-12-18 | 2-Cónica y dividida | 14 | 102 |  | 28 | 8171.282 | 308.9 | 385.5 | 37.8 | 135 | 448
24603 - FLORA PPTO C | 500273 | 777 | IN 4000 | Concreto | Placa ejes 1-3 / A-F Piso 23 torre 4 y ejes 8-12 / A-F Piso 23 torre 3 | 2025-11-28 | 2025-12-01 | 2025-12-05 | 2025-12-10 | 2-Cónica y dividida | 7 | 102 |  | 28 | 8171.282 | 270.3 | 337.5 | 33.1 | 118.2 | 439
24603 - FLORA PPTO C | 500273 | 776 | T 3000 | Concreto | Pantalla hembra 53 | 2025-11-28 | 2025-12-01 | 2025-12-12 | 2025-12-18 | 3-Columnar | 14 | 102 |  | 21 | 8171.282 | 190 | 237.6 | 23.3 | 111 | 448
24603 - FLORA PPTO C | 500273 | 776 | T 3000 | Concreto | Pantalla hembra 53 | 2025-11-28 | 2025-12-01 | 2025-12-05 | 2025-12-10 | 3-Columnar | 7 | 102 |  | 21 | 8171.282 | 170.7 | 213.1 | 20.9 | 99.5 | 439
24603 - FLORA PPTO C | 500273 | 775 | 4500 | Concreto | Voca columna C2 piso 1 eje 3-B | 2025-11-28 | 2025-12-01 | 2025-12-12 | 2025-12-18 | 2-Cónica y dividida | 14 | 102 |  | 31.5 | 8171.282 | 250 | 312 | 30.6 | 97.1 | 448
24603 - FLORA PPTO C | 500273 | 775 | 4500 | Concreto | Voca columna C2 piso 1 eje 3-B | 2025-11-28 | 2025-12-01 | 2025-12-05 | 2025-12-10 | 2-Cónica y dividida | 7 | 102 |  | 31.5 | 8171.282 | 210.6 | 263.1 | 25.8 | 81.9 | 439
24603 - FLORA PPTO C | 500273 | 774 | 4500 | Concreto | Pilote 35 torre 1 | 2025-11-28 | 2025-12-01 | 2025-12-12 | 2025-12-18 | 3-Columnar | 14 | 102 |  | 31.5 | 8171.282 | 254.3 | 317.1 | 31.1 | 98.7 | 448
24603 - FLORA PPTO C | 500273 | 774 | 4500 | Concreto | Pilote 35 torre 1 | 2025-11-28 | 2025-12-01 | 2025-12-05 | 2025-12-10 | 3-Columnar | 7 | 102 |  | 31.5 | 8171.282 | 226.5 | 282.5 | 27.7 | 87.9 | 439
24603 - FLORA PPTO C | 500273 | 773 | T 3000 | Concreto | Columna ejes 2-C | 2025-11-28 | 2025-12-01 | 2025-12-12 | 2025-12-18 | 2-Cónica y dividida | 14 | 102 |  | 21 | 8171.282 | 313.2 | 390.6 | 38.3 | 182.4 | 448
24603 - FLORA PPTO C | 500273 | 773 | T 3000 | Concreto | Columna ejes 2-C | 2025-11-28 | 2025-12-01 | 2025-12-05 | 2025-12-10 | 2-Cónica y dividida | 7 | 102 |  | 21 | 8171.282 | 200.1 | 249.8 | 24.5 | 116.7 | 439
24603 - FLORA PPTO C | 500274 | 781 | AU 5000 | Concreto | Muros ejes 1-4 / G-L piso 23 torre 4 y ejes 5-7 / A-F Piso 23 torre 3 | 2025-11-29 | 2025-12-04 | 2025-12-13 | 2025-12-18 | 2-Cónica y dividida | 14 | 102 |  | 35 | 8171.282 | 405.4 | 505.8 | 49.6 | 141.7 | 448
24603 - FLORA PPTO C | 500274 | 781 | AU 5000 | Concreto | Muros ejes 1-4 / G-L piso 23 torre 4 y ejes 5-7 / A-F Piso 23 torre 3 | 2025-11-29 | 2025-12-04 | 2025-12-06 | 2025-12-10 | 2-Cónica y dividida | 7 | 102 |  | 35 | 8171.282 | 280.7 | 350.8 | 34.4 | 98.3 | 439
24603 - FLORA PPTO C | 500274 | 780 | IN 4000 | Concreto | Placa ejes 8-12 / A-F Piso 23 torre 3 y ejes 1-3 / A-F Piso 23 torre 4 | 2025-11-29 | 2025-12-04 | 2025-12-13 | 2025-12-18 | 3-Columnar | 14 | 102 |  | 28 | 8171.282 | 353.8 | 441.5 | 43.3 | 154.6 | 448
24603 - FLORA PPTO C | 500274 | 780 | IN 4000 | Concreto | Placa ejes 8-12 / A-F Piso 23 torre 3 y ejes 1-3 / A-F Piso 23 torre 4 | 2025-11-29 | 2025-12-04 | 2025-12-06 | 2025-12-10 | 3-Columnar | 7 | 102 |  | 28 | 8171.282 | 275.8 | 344.7 | 33.8 | 120.7 | 439
24603 - FLORA PPTO C | 500274 | 779 | 4500 | Concreto | Pilote 8 torre 1 | 2025-11-29 | 2025-12-04 | 2025-12-13 | 2025-12-18 | 2-Cónica y dividida | 14 | 102 |  | 31.5 | 8171.282 | 255.4 | 319.2 | 31.3 | 99.4 | 448
24603 - FLORA PPTO C | 500274 | 779 | 4500 | Concreto | Pilote 8 torre 1 | 2025-11-29 | 2025-12-04 | 2025-12-06 | 2025-12-10 | 2-Cónica y dividida | 7 | 102 |  | 31.5 | 8171.282 | 220.1 | 274.3 | 26.9 | 85.4 | 439
24603 - FLORA PPTO C | 500274 | 778 | AU 5000 | Concreto | Muros ejes 1-7 / G-L Piso 22 torre 4 | 2025-11-28 | 2025-12-04 | 2025-12-12 | 2025-12-18 | 2-Cónica y dividida | 14 | 102 |  | 35 | 8171.282 | 371.8 | 464 | 45.5 | 130 | 448
24603 - FLORA PPTO C | 500274 | 778 | AU 5000 | Concreto | Muros ejes 1-7 / G-L Piso 22 torre 4 | 2025-11-28 | 2025-12-04 | 2025-12-05 | 2025-12-10 | 2-Cónica y dividida | 7 | 102 |  | 35 | 8171.282 | 285.6 | 356.9 | 35 | 100 | 439
24603 - FLORA PPTO C | 500275 | 786 | 5000 | Concreto | Escalera piso 19-20 torre 3 | 2025-12-02 | 2025-12-04 | 2025-12-16 | 2025-12-18 | 2-Cónica y dividida | 14 | 102 |  | 35 | 8171.282 | 345.4 | 431.3 | 42.3 | 120.9 | 448
24603 - FLORA PPTO C | 500275 | 786 | 5000 | Concreto | Escalera piso 19-20 torre 3 | 2025-12-02 | 2025-12-04 | 2025-12-09 | 2025-12-10 | 2-Cónica y dividida | 7 | 102 |  | 35 | 8171.282 | 329.2 | 410.9 | 40.3 | 115.1 | 439
24603 - FLORA PPTO C | 500275 | 785 | AU 5000 | Concreto | Muros ejes 8-10 / A-F, 6-7 / G-L y 2-4 / A-F Piso 23 torre 4 | 2025-12-01 | 2025-12-04 | 2025-12-15 | 2025-12-18 | 3-Columnar | 14 | 102 |  | 35 | 8171.282 | 385.2 | 480.3 | 47.1 | 134.6 | 448
24603 - FLORA PPTO C | 500275 | 785 | AU 5000 | Concreto | Muros ejes 8-10 / A-F, 6-7 / G-L y 2-4 / A-F Piso 23 torre 4 | 2025-12-01 | 2025-12-04 | 2025-12-08 | 2025-12-10 | 3-Columnar | 7 | 102 |  | 35 | 8171.282 | 339.1 | 423.2 | 41.5 | 118.6 | 439
24603 - FLORA PPTO C | 500275 | 784 | IN 4000 | Concreto | Placa ejes 1-8 / A-F Piso 23 torre 3 | 2025-12-01 | 2025-12-04 | 2025-12-15 | 2025-12-18 | 2-Cónica y dividida | 14 | 102 |  | 28 | 8171.282 | 271.9 | 339.6 | 33.3 | 118.9 | 448
24603 - FLORA PPTO C | 500275 | 784 | IN 4000 | Concreto | Placa ejes 1-8 / A-F Piso 23 torre 3 | 2025-12-01 | 2025-12-04 | 2025-12-08 | 2025-12-10 | 2-Cónica y dividida | 7 | 102 |  | 28 | 8171.282 | 242.7 | 302.9 | 29.7 | 106.1 | 439
24603 - FLORA PPTO C | 500275 | 783 | T 3000 | Concreto | Barrete M-44 | 2025-12-01 | 2025-12-04 | 2025-12-15 | 2025-12-18 | 3-Columnar | 14 | 102 |  | 21 | 8171.282 | 189.6 | 236.6 | 23.2 | 110.5 | 448
24603 - FLORA PPTO C | 500275 | 783 | T 3000 | Concreto | Barrete M-44 | 2025-12-01 | 2025-12-04 | 2025-12-08 | 2025-12-10 | 3-Columnar | 7 | 102 |  | 21 | 8171.282 | 156.2 | 194.8 | 19.1 | 91 | 439
24603 - FLORA PPTO C | 500275 | 782 | 4500 | Concreto | Pilote 61 torre 1 | 2025-12-01 | 2025-12-04 | 2025-12-15 | 2025-12-18 | 2-Cónica y dividida | 14 | 102 |  | 31.5 | 8171.282 | 295.7 | 369.1 | 36.2 | 114.9 | 448
24603 - FLORA PPTO C | 500275 | 782 | 4500 | Concreto | Pilote 61 torre 1 | 2025-12-01 | 2025-12-04 | 2025-12-08 | 2025-12-10 | 2-Cónica y dividida | 7 | 102 |  | 31.5 | 8171.282 | 284.1 | 354.9 | 34.8 | 110.5 | 439
24603 - FLORA PPTO C | 500276 | 789 | AU 3000 | Concreto | Columna ejes 3 / A-C Piso 1 comercio 2 | 2025-12-03 | 2025-12-04 | 2025-12-10 | 2025-12-11 | 2-Cónica y dividida | 7 | 102 |  | 21 | 8171.282 | 198 | 246.8 | 24.2 | 115.2 | 440
24603 - FLORA PPTO C | 500276 | 789 | AU 3000 | Concreto | Columna ejes 3 / A-C Piso 1 comercio 2 | 2025-12-03 | 2025-12-04 | 2025-12-06 | 2025-12-10 | 2-Cónica y dividida | 3 | 102 |  | 21 | 8171.282 | 167.1 | 208 | 20.4 | 97.1 | 439
24603 - FLORA PPTO C | 500276 | 788 | AU 5000 | Concreto | Muros ejes 3-6 / G-L y 8-10 / G-L Piso 23 torre 3 | 2025-12-02 | 2025-12-04 | 2025-12-16 | 2025-12-18 | 3-Columnar | 14 | 102 |  | 35 | 8171.282 | 368.9 | 459.9 | 45.1 | 128.9 | 448
24603 - FLORA PPTO C | 500276 | 788 | AU 5000 | Concreto | Muros ejes 3-6 / G-L y 8-10 / G-L Piso 23 torre 3 | 2025-12-02 | 2025-12-04 | 2025-12-09 | 2025-12-10 | 3-Columnar | 7 | 102 |  | 35 | 8171.282 | 348.1 | 434.4 | 42.6 | 121.7 | 439
24603 - FLORA PPTO C | 500276 | 787 | IN 4000 | Concreto | Placa ejes 1-8 / G-L Piso 23 torre 3 | 2025-12-02 | 2025-12-04 | 2025-12-16 | 2025-12-18 | 2-Cónica y dividida | 14 | 102 |  | 28 | 8171.282 | 333.7 | 416 | 40.8 | 145.7 | 448
24603 - FLORA PPTO C | 500276 | 787 | IN 4000 | Concreto | Placa ejes 1-8 / G-L Piso 23 torre 3 | 2025-12-02 | 2025-12-04 | 2025-12-09 | 2025-12-10 | 2-Cónica y dividida | 7 | 102 |  | 28 | 8171.282 | 278.8 | 347.7 | 34.1 | 121.8 | 439
24603 - FLORA PPTO C | 500277 | 795 | IN 4000 | Concreto | Placa ejes 1-3 / 10 / G-L Piso 24 torre 4 | 2025-12-04 | 2025-12-03 | 2025-12-18 | 2025-12-26 | 2-Cónica y dividida | 14 | 102 |  | 28 | 8171.282 | 312.3 | 389.5 | 38.2 | 136.4 | 452
24603 - FLORA PPTO C | 500277 | 795 | IN 4000 | Concreto | Placa ejes 1-3 / 10 / G-L Piso 24 torre 4 | 2025-12-04 | 2025-12-03 | 2025-12-11 | 2025-12-15 | 2-Cónica y dividida | 7 | 102 |  | 28 | 8171.282 | 283.4 | 353.8 | 34.7 | 123.9 | 444
24603 - FLORA PPTO C | 500277 | 794 | T 3000 | Concreto | Pantalla H-51 | 2025-12-04 | 2025-12-03 | 2025-12-18 | 2025-12-26 | 3-Columnar | 14 | 102 |  | 21 | 8171.282 | 180.2 | 225.4 | 22.1 | 105.2 | 452
24603 - FLORA PPTO C | 500277 | 794 | T 3000 | Concreto | Pantalla H-51 | 2025-12-04 | 2025-12-03 | 2025-12-11 | 2025-12-15 | 3-Columnar | 7 | 102 |  | 21 | 8171.282 | 168.9 | 211.1 | 20.7 | 98.6 | 444
24603 - FLORA PPTO C | 500277 | 793 | P 3000 | Concreto | Cimentación sótano plataforma 1 ejes D-E / 6-8 | 2025-12-04 | 2025-12-03 | 2025-12-18 | 2025-12-26 | 2-Cónica y dividida | 14 | 102 |  | 21 | 8171.282 | 200.8 | 250.9 | 24.6 | 117.1 | 452
24603 - FLORA PPTO C | 500277 | 793 | P 3000 | Concreto | Cimentación sótano plataforma 1 ejes D-E / 6-8 | 2025-12-04 | 2025-12-03 | 2025-12-11 | 2025-12-15 | 2-Cónica y dividida | 7 | 102 |  | 21 | 8171.282 | 179.9 | 224.3 | 22 | 104.8 | 444
24603 - FLORA PPTO C | 500277 | 792 | IN 4000 | Concreto | Placa ejes 3-10 / A-F piso 24 torre 4 | 2025-12-03 | 2025-12-03 | 2025-12-17 | 2025-12-26 | 3-Columnar | 14 | 102 |  | 28 | 8171.282 | 351.1 | 438.5 | 43 | 153.6 | 452
24603 - FLORA PPTO C | 500277 | 792 | IN 4000 | Concreto | Placa ejes 3-10 / A-F piso 24 torre 4 | 2025-12-03 | 2025-12-03 | 2025-12-10 | 2025-12-11 | 3-Columnar | 7 | 102 |  | 28 | 8171.282 | 309.1 | 385.5 | 37.8 | 135 | 440
24603 - FLORA PPTO C | 500277 | 791 | AU 5000 | Concreto | Muros ejes 8-12 / A-F piso 23 torre 3 y muros ejes 1-2 / A-F piso 23 torre 4 | 2025-12-03 | 2025-12-03 | 2025-12-17 | 2025-12-26 | 2-Cónica y dividida | 14 | 102 |  | 35 | 8171.282 | 434.6 | 542.5 | 53.2 | 152 | 452
24603 - FLORA PPTO C | 500277 | 791 | AU 5000 | Concreto | Muros ejes 8-12 / A-F piso 23 torre 3 y muros ejes 1-2 / A-F piso 23 torre 4 | 2025-12-03 | 2025-12-03 | 2025-12-10 | 2025-12-11 | 2-Cónica y dividida | 7 | 102 |  | 35 | 8171.282 | 355.5 | 443.6 | 43.5 | 124.3 | 440
24603 - FLORA PPTO C | 500277 | 790 | T 3000 | Concreto | Barrete M-48 | 2025-12-02 | 2025-12-03 | 2025-12-16 | 2025-12-26 | 2-Cónica y dividida | 14 | 102 |  | 21 | 8171.282 | 217.6 | 271.2 | 26.6 | 126.7 | 452
24603 - FLORA PPTO C | 500277 | 790 | T 3000 | Concreto | Barrete M-48 | 2025-12-02 | 2025-12-03 | 2025-12-09 | 2025-12-10 | 2-Cónica y dividida | 7 | 102 |  | 21 | 8171.282 | 170.8 | 213.1 | 20.9 | 99.5 | 439
24603 - FLORA PPTO C | 532330 | 768 | AU 5000 | Concreto | Muros ejes 1-3 / A-F Piso 22 torre 4 y ejes 8-12 / A-F piso 22 torre 3 | 2025-11-26 | 2025-11-29 | 2025-12-10 | 2025-12-11 | 3-Columnar | 14 | 102 |  | 35 | 8171.282 | 399.6 | 498.6 | 48.9 | 139.7 | 442
24603 - FLORA PPTO C | 532330 | 768 | AU 5000 | Concreto | Muros ejes 1-3 / A-F Piso 22 torre 4 y ejes 8-12 / A-F piso 22 torre 3 | 2025-11-26 | 2025-11-29 | 2025-12-03 | 2025-12-10 | 3-Columnar | 7 | 102 |  | 35 | 8171.282 | 300.6 | 375.3 | 36.8 | 105.1 | 439
24603 - FLORA PPTO C | 532330 | 767 | T 3000 | Concreto | Pantalla macho 46 | 2025-11-26 | 2025-11-29 | 2025-12-10 | 2025-12-11 | 2-Cónica y dividida | 14 | 102 |  | 21 | 8171.282 | 185.9 | 232.5 | 22.8 | 108.6 | 442
24603 - FLORA PPTO C | 532330 | 767 | T 3000 | Concreto | Pantalla macho 46 | 2025-11-26 | 2025-11-29 | 2025-12-03 | 2025-12-10 | 2-Cónica y dividida | 7 | 102 |  | 21 | 8171.282 | 155.3 | 193.7 | 19 | 90.5 | 439
24603 - FLORA PPTO C | 532330 | 766 | IN 4000 | Concreto | Placa ejes 3-10 / A-F Piso 23 torre 4 | 2025-11-26 | 2025-11-29 | 2025-12-10 | 2025-12-11 | 3-Columnar | 14 | 102 |  | 28 | 8171.282 | 311.8 | 389.5 | 38.2 | 136.4 | 442
24603 - FLORA PPTO C | 532330 | 766 | IN 4000 | Concreto | Placa ejes 3-10 / A-F Piso 23 torre 4 | 2025-11-26 | 2025-11-29 | 2025-12-03 | 2025-12-10 | 3-Columnar | 7 | 102 |  | 28 | 8171.282 | 277.4 | 345.7 | 33.9 | 121.1 | 439
24603 - FLORA PPTO C | 532330 | 765 | 4500 | Concreto | Pilote 9 torre 2 | 2025-11-26 | 2025-11-29 | 2025-12-10 | 2025-12-11 | 2-Cónica y dividida | 14 | 102 |  | 31.5 | 8171.282 | 333.4 | 416 | 40.8 | 129.5 | 442
24603 - FLORA PPTO C | 532330 | 765 | 4500 | Concreto | Pilote 9 torre 2 | 2025-11-26 | 2025-11-29 | 2025-12-03 | 2025-12-10 | 2-Cónica y dividida | 7 | 102 |  | 31.5 | 8171.282 | 325.8 | 406.9 | 39.9 | 126.7 | 439
24603 - FLORA PPTO C | 532330 | 764 | AU 5000 | Concreto | Muros ejes 1-4 / G-L Piso 22 torre 4 y ejes 9-12 / G-L Piso 22 torre 3 | 2025-11-25 | 2025-11-29 | 2025-12-09 | 2025-12-11 | 2-Cónica y dividida | 14 | 102 |  | 35 | 8171.282 | 335.8 | 419.1 | 41.1 | 117.4 | 442