## Sheet
Proyecto | OT | Cilindro N° | Código de mezcla | Tipo de mezcla | Localización | Toma | Recepción | Rotura | Publicación | Forma de falla | Edad (días) | Diámetro (mm) | Observaciones | Resistencia nominal (MPa) | Area (mm²) | Carga máxima (kN) | Resistencia (kg/cm²) | Resistencia (MPa) | Resistencia (%) | Referencia
29007 - VENTO TIPO C | DC-2430 | P85 | No especificado | Concreto | Pilote 73 torre 2 tipo 2 | 2026-10-15 | 2026-10-20 | 2026-10-22 | 2026-10-23 | 2-Cónica y dividida | 7 | 100 |  | 35 | 7853.982 | 333.7 | 433.4 | 42.5 | 121.4 | 35
29007 - VENTO TIPO C | DC-2430 | P85 | No especificado | Concreto | Pilote 73 torre 2 tipo 2 | 2026-10-15 | 2026-10-20 | 2026-10-22 | 2026-10-23 | 2-Cónica y dividida | 7 | 101 |  | 35 | 8011.847 | 333.4 | 424.2 | 41.6 | 118.9 | 35
29007 - VENTO TIPO C | DC-2430 | P84 | No especificado | Concreto | Pilote 74 torre 2 tipo 2 Pilote 83 torre 2 tipo 1 | 2026-10-15 | 2026-10-20 | 2026-10-22 | 2026-10-23 | 2-Cónica y dividida | 7 | 101 |  | 35 | 8011.847 | 284.3 | 362 | 35.5 | 101.4 | 35
29007 - VENTO TIPO C | DC-2430 | P84 | No especificado | Concreto | Pilote 74 torre 2 tipo 2 Pilote 83 torre 2 tipo 1 | 2026-10-15 | 2026-10-20 | 2026-10-22 | 2026-10-23 | 2-Cónica y dividida | 7 | 100 |  | 35 | 7853.982 | 275.4 | 357.9 | 35.1 | 100.3 | 35
29007 - VENTO TIPO C | DC-2430 | P83 | No especificado | Concreto | Pilote 103 torre 2 tipo 1 | 2026-10-14 | 2026-10-20 | 2026-10-21 | 2026-10-23 | 2-Cónica y dividida | 7 | 102 | Bajo a los 7 dias | 35 | 8171.282 | 165.2 | 206 | 20.2 | 57.7 | 35
29007 - VENTO TIPO C | DC-2430 | P83 | No especificado | Concreto | Pilote 103 torre 2 tipo 1 | 2026-10-14 | 2026-10-20 | 2026-10-21 | 2026-10-23 | 2-Cónica y dividida | 7 | 100 | Bajo a los 7 dias | 35 | 7853.982 | 161.8 | 210.1 | 20.6 | 58.9 | 35
29007 - VENTO TIPO C | DC-2430 | P82 | No especificado | Concreto | Pilote 63 torre 2 tipo 2 | 2026-10-14 | 2026-10-20 | 2026-10-21 | 2026-10-23 | 2-Cónica y dividida | 7 | 100 |  | 35 | 7853.982 | 253.5 | 329.4 | 32.3 | 92.3 | 35
29007 - VENTO TIPO C | DC-2430 | P82 | No especificado | Concreto | Pilote 63 torre 2 tipo 2 | 2026-10-14 | 2026-10-20 | 2026-10-21 | 2026-10-23 | 2-Cónica y dividida | 7 | 102 |  | 35 | 8171.282 | 252.7 | 315.1 | 30.9 | 88.3 | 35
29007 - VENTO TIPO C | DC-2430 | P81 | No especificado | Concreto | Pilote 63 torre 2 tipo 2 | 2026-10-14 | 2026-10-20 | 2026-10-21 | 2026-10-23 | 2-Cónica y dividida | 7 | 100 |  | 35 | 7853.982 | 334.1 | 433.4 | 42.5 | 121.4 | 35
29007 - VENTO TIPO C | DC-2430 | P81 | No especificado | Concreto | Pilote 63 torre 2 tipo 2 | 2026-10-14 | 2026-10-20 | 2026-10-21 | 2026-10-23 | 2-Cónica y dividida | 7 | 101 |  | 35 | 8011.847 | 335.7 | 427.3 | 41.9 | 119.7 | 35
29007 - VENTO TIPO C | DC-2430 | P81 | No especificado | Concreto | Pilote 63 torre 2 tipo 2 | 2026-10-14 | 2026-10-20 | 2026-10-21 | 2026-10-23 | 2-Cónica y dividida | 7 | 102 |  | 35 | 8171.282 | 332.5 | 415 | 40.7 | 116.3 | 35
29007 - VENTO TIPO C | DC-2179 | P-80 | No especificado | Concreto | Pilote 94 y pilote 86 torre 2 tipo 1 | 2026-10-13 | 2026-10-15 | 2026-10-20 | 2026-10-21 | 2-Cónica y dividida | 7 | 102 |  | 35 | 8171.282 | 242.4 | 302.9 | 29.7 | 84.9 | 33
29007 - VENTO TIPO C | DC-2179 | P-80 | No especificado | Concreto | Pilote 94 y pilote 86 torre 2 tipo 1 | 2026-10-13 | 2026-10-15 | 2026-10-20 | 2026-10-21 | 2-Cónica y dividida | 7 | 100 |  | 35 | 7853.982 | 238.9 | 310 | 30.4 | 86.9 | 33
29007 - VENTO TIPO C | 581467 | P79 | No especificado | Concreto | Pilote 102 torre 2 tipo 2 | 2026-10-09 | 2026-10-13 | 2026-10-16 | 2026-10-16 | 2-Cónica y dividida | 7 | 101 |  | 35 | 8011.847 | 260.4 | 331.4 | 32.5 | 92.9 | 31
29007 - VENTO TIPO C | 581467 | P79 | No especificado | Concreto | Pilote 102 torre 2 tipo 2 | 2026-10-09 | 2026-10-13 | 2026-10-16 | 2026-10-16 | 2-Cónica y dividida | 7 | 100 |  | 35 | 7853.982 | 252.9 | 328.3 | 32.2 | 92 | 31
29007 - VENTO TIPO C | 581466 | P78 | No especificado | Concreto | Pilote 78 - 82 torre 2 tipo 2 | 2026-10-09 | 2026-10-13 | 2026-10-16 | 2026-10-16 | 2-Cónica y dividida | 7 | 102 |  | 35 | 8171.282 | 282.4 | 352.8 | 34.6 | 98.9 | 31
29007 - VENTO TIPO C | 581466 | P78 | No especificado | Concreto | Pilote 78 - 82 torre 2 tipo 2 | 2026-10-09 | 2026-10-13 | 2026-10-16 | 2026-10-16 | 2-Cónica y dividida | 7 | 101 |  | 35 | 8011.847 | 277.7 | 353.8 | 34.7 | 99.1 | 31
29007 - VENTO TIPO C | 581466 | P77 | No especificado | Concreto | Pilote 111 salón comunal | 2026-10-08 | 2026-10-13 | 2026-10-22 | 2026-10-22 | 2-Cónica y dividida | 14 | 100 |  | 24.5 | 7853.982 | 228.5 | 296.7 | 29.1 | 118.8 | 34
29007 - VENTO TIPO C | 581466 | P77 | No especificado | Concreto | Pilote 111 salón comunal | 2026-10-08 | 2026-10-13 | 2026-10-22 | 2026-10-22 | 2-Cónica y dividida | 14 | 100 |  | 24.5 | 7853.982 | 226.5 | 293.7 | 28.8 | 117.6 | 34
29007 - VENTO TIPO C | 581466 | P77 | No especificado | Concreto | Pilote 111 salón comunal | 2026-10-08 | 2026-10-13 | 2026-10-15 | 2026-10-15 | 2-Cónica y dividida | 7 | 100 |  | 24.5 | 7853.982 | 191.4 | 248.8 | 24.4 | 99.6 | 30
29007 - VENTO TIPO C | 581466 | P77 | No especificado | Concreto | Pilote 111 salón comunal | 2026-10-08 | 2026-10-13 | 2026-10-15 | 2026-10-15 | 2-Cónica y dividida | 7 | 101 |  | 24.5 | 8011.847 | 189.4 | 240.7 | 23.6 | 96.3 | 30
29007 - VENTO TIPO C | 581466 | P76 | No especificado | Concreto | Pilote 97 - 100 torre 2 tipo 1 | 2026-10-08 | 2026-10-13 | 2026-10-22 | 2026-10-22 | 2-Cónica y dividida | 14 | 100 |  | 35 | 7853.982 | 338.9 | 440.5 | 43.2 | 123.4 | 34
29007 - VENTO TIPO C | 581466 | P76 | No especificado | Concreto | Pilote 97 - 100 torre 2 tipo 1 | 2026-10-08 | 2026-10-13 | 2026-10-22 | 2026-10-22 | 2-Cónica y dividida | 14 | 100 |  | 35 | 7853.982 | 335.2 | 435.4 | 42.7 | 122 | 34
29007 - VENTO TIPO C | 581466 | P76 | No especificado | Concreto | Pilote 97 - 100 torre 2 tipo 1 | 2026-10-08 | 2026-10-13 | 2026-10-15 | 2026-10-15 | 2-Cónica y dividida | 7 | 101 |  | 35 | 8011.847 | 286.3 | 364 | 35.7 | 102 | 30
29007 - VENTO TIPO C | 581466 | P76 | No especificado | Concreto | Pilote 97 - 100 torre 2 tipo 1 | 2026-10-08 | 2026-10-13 | 2026-10-15 | 2026-10-15 | 2-Cónica y dividida | 7 | 100 |  | 35 | 7853.982 | 284.1 | 369.1 | 36.2 | 103.4 | 30
29007 - VENTO TIPO C | 581466 | P75 | No especificado | Concreto | Pilote 99 torre 2 tipo 2 | 2026-10-07 | 2026-10-13 | 2026-10-21 | 2026-10-21 | 2-Cónica y dividida | 14 | 100 |  | 35 | 7853.982 | 312.4 | 405.8 | 39.8 | 113.7 | 33
29007 - VENTO TIPO C | 581466 | P75 | No especificado | Concreto | Pilote 99 torre 2 tipo 2 | 2026-10-07 | 2026-10-13 | 2026-10-21 | 2026-10-21 | 2-Cónica y dividida | 14 | 101 |  | 35 | 8011.847 | 306.1 | 389.5 | 38.2 | 109.1 | 33
29007 - VENTO TIPO C | 581466 | P75 | No especificado | Concreto | Pilote 99 torre 2 tipo 2 | 2026-10-07 | 2026-10-13 | 2026-10-14 | 2026-10-15 | 2-Cónica y dividida | 7 | 100 |  | 35 | 7853.982 | 257.8 | 334.5 | 32.8 | 93.7 | 30
29007 - VENTO TIPO C | 581466 | P75 | No especificado | Concreto | Pilote 99 torre 2 tipo 2 | 2026-10-07 | 2026-10-13 | 2026-10-14 | 2026-10-15 | 2-Cónica y dividida | 7 | 101 |  | 35 | 8011.847 | 255.1 | 324.3 | 31.8 | 90.9 | 30
29007 - VENTO TIPO C | 581466 | P74 | No especificado | Concreto | Piolote 80 - 31 torre 2 tipo 2 | 2026-10-07 | 2026-10-13 | 2026-10-21 | 2026-10-21 | 2-Cónica y dividida | 14 | 101 |  | 35 | 8011.847 | 384.8 | 489.5 | 48 | 137.1 | 33
29007 - VENTO TIPO C | 581466 | P74 | No especificado | Concreto | Piolote 80 - 31 torre 2 tipo 2 | 2026-10-07 | 2026-10-13 | 2026-10-21 | 2026-10-21 | 2-Cónica y dividida | 14 | 100 |  | 35 | 7853.982 | 382.8 | 496.6 | 48.7 | 139.1 | 33
29007 - VENTO TIPO C | 581466 | P74 | No especificado | Concreto | Piolote 80 - 31 torre 2 tipo 2 | 2026-10-07 | 2026-10-13 | 2026-10-14 | 2026-10-15 | 2-Cónica y dividida | 7 | 101 |  | 35 | 8011.847 | 329.8 | 420.1 | 41.2 | 117.7 | 30
29007 - VENTO TIPO C | 581466 | P74 | No especificado | Concreto | Piolote 80 - 31 torre 2 tipo 2 | 2026-10-07 | 2026-10-13 | 2026-10-14 | 2026-10-15 | 2-Cónica y dividida | 7 | 100 |  | 35 | 7853.982 | 327.4 | 425.2 | 41.7 | 119.1 | 30
29007 - VENTO TIPO C | 581464 | P73 | No especificado | Concreto | Pilote 61 torre 1 tipo 2 | 2026-10-06 | 2026-10-08 | 2026-10-20 | 2026-10-21 | 2-Cónica y dividida | 14 | 100 |  | 35 | 7853.982 | 363.9 | 472.1 | 46.3 | 132.3 | 33
29007 - VENTO TIPO C | 581464 | P73 | No especificado | Concreto | Pilote 61 torre 1 tipo 2 | 2026-10-06 | 2026-10-08 | 2026-10-20 | 2026-10-21 | 2-Cónica y dividida | 14 | 101 |  | 35 | 8011.847 | 366.3 | 466 | 45.7 | 130.6 | 33
29007 - VENTO TIPO C | 581464 | P73 | No especificado | Concreto | Pilote 61 torre 1 tipo 2 | 2026-10-06 | 2026-10-08 | 2026-10-13 | 2026-10-14 | 2-Cónica y dividida | 7 | 100 |  | 35 | 7853.982 | 305.8 | 396.7 | 38.9 | 111.1 | 29
29007 - VENTO TIPO C | 581464 | P73 | No especificado | Concreto | Pilote 61 torre 1 tipo 2 | 2026-10-06 | 2026-10-08 | 2026-10-13 | 2026-10-14 | 2-Cónica y dividida | 7 | 101 |  | 35 | 8011.847 | 304.7 | 387.5 | 38 | 108.6 | 29
29007 - VENTO TIPO C | 581464 | P72 | No especificado | Concreto | Pilote 28 torre 1 tipo 1 | 2026-10-06 | 2026-10-08 | 2026-10-20 | 2026-10-21 | 2-Cónica y dividida | 14 | 101 |  | 35 | 8011.847 | 366.6 | 467 | 45.8 | 130.9 | 33
29007 - VENTO TIPO C | 581464 | P72 | No especificado | Concreto | Pilote 28 torre 1 tipo 1 | 2026-10-06 | 2026-10-08 | 2026-10-20 | 2026-10-21 | 2-Cónica y dividida | 14 | 100 |  | 35 | 7853.982 | 369.4 | 479.3 | 47 | 134.3 | 33
29007 - VENTO TIPO C | 581464 | P72 | No especificado | Concreto | Pilote 28 torre 1 tipo 1 | 2026-10-06 | 2026-10-08 | 2026-10-13 | 2026-10-14 | 2-Cónica y dividida | 7 | 101 |  | 35 | 8011.847 | 303.5 | 386.5 | 37.9 | 108.3 | 29
29007 - VENTO TIPO C | 581464 | P72 | No especificado | Concreto | Pilote 28 torre 1 tipo 1 | 2026-10-06 | 2026-10-08 | 2026-10-13 | 2026-10-14 | 2-Cónica y dividida | 7 | 100 |  | 35 | 7853.982 | 301.6 | 391.6 | 38.4 | 109.7 | 29
29007 - VENTO TIPO C | 581464 | P71 | No especificado | Concreto | Pilote 71 torre 2 tipo 2 | 2026-10-05 | 2026-10-08 | 2026-10-19 | 2026-10-20 | 2-Cónica y dividida | 14 | 100 |  | 35 | 7853.982 | 304.8 | 395.7 | 38.8 | 110.9 | 32
29007 - VENTO TIPO C | 581464 | P71 | No especificado | Concreto | Pilote 71 torre 2 tipo 2 | 2026-10-05 | 2026-10-08 | 2026-10-19 | 2026-10-20 | 2-Cónica y dividida | 14 | 101 |  | 35 | 8011.847 | 307.2 | 390.6 | 38.3 | 109.4 | 32
29007 - VENTO TIPO C | 581464 | P71 | No especificado | Concreto | Pilote 71 torre 2 tipo 2 | 2026-10-05 | 2026-10-08 | 2026-10-12 | 2026-10-14 | 2-Cónica y dividida | 7 | 100 |  | 35 | 7853.982 | 262.6 | 340.6 | 33.4 | 95.4 | 29
29007 - VENTO TIPO C | 581464 | P71 | No especificado | Concreto | Pilote 71 torre 2 tipo 2 | 2026-10-05 | 2026-10-08 | 2026-10-12 | 2026-10-14 | 2-Cónica y dividida | 7 | 101 |  | 35 | 8011.847 | 259.6 | 330.4 | 32.4 | 92.6 | 29
29007 - VENTO TIPO C | 581464 | P70 | No especificado | Concreto | Pilote 70 - 72 torre 2 tipo 2 | 2026-10-05 | 2026-10-08 | 2026-10-19 | 2026-10-20 | 2-Cónica y dividida | 14 | 101 |  | 35 | 8011.847 | 302.9 | 385.5 | 37.8 | 108 | 32
29007 - VENTO TIPO C | 581464 | P70 | No especificado | Concreto | Pilote 70 - 72 torre 2 tipo 2 | 2026-10-05 | 2026-10-08 | 2026-10-19 | 2026-10-20 | 2-Cónica y dividida | 14 | 100 |  | 35 | 7853.982 | 305.6 | 396.7 | 38.9 | 111.1 | 32
29007 - VENTO TIPO C | 581464 | P70 | No especificado | Concreto | Pilote 70 - 72 torre 2 tipo 2 | 2026-10-05 | 2026-10-08 | 2026-10-12 | 2026-10-14 | 2-Cónica y dividida | 7 | 102 |  | 35 | 8171.282 | 280.4 | 349.8 | 34.3 | 98 | 29
29007 - VENTO TIPO C | 581464 | P70 | No especificado | Concreto | Pilote 70 - 72 torre 2 tipo 2 | 2026-10-05 | 2026-10-08 | 2026-10-12 | 2026-10-14 | 2-Cónica y dividida | 7 | 100 |  | 35 | 7853.982 | 272.3 | 353.8 | 34.7 | 99.1 | 29
29007 - VENTO TIPO C | 581463 | P69 | No especificado | Concreto | Pilote 107 torre 2 tipo 1 | 2026-10-03 | 2026-10-06 | 2026-10-17 | 2026-10-20 | 2-Cónica y dividida | 14 | 101 |  | 35 | 8011.847 | 283.5 | 361 | 35.4 | 101.1 | 32
29007 - VENTO TIPO C | 581463 | P69 | No especificado | Concreto | Pilote 107 torre 2 tipo 1 | 2026-10-03 | 2026-10-06 | 2026-10-17 | 2026-10-20 | 2-Cónica y dividida | 14 | 100 |  | 35 | 7853.982 | 281.2 | 365.1 | 35.8 | 102.3 | 32
29007 - VENTO TIPO C | 581463 | P69 | No especificado | Concreto | Pilote 107 torre 2 tipo 1 | 2026-10-03 | 2026-10-06 | 2026-10-10 | 2026-10-14 | 2-Cónica y dividida | 7 | 102 |  | 35 | 8171.282 | 185.9 | 232.5 | 22.8 | 65.1 | 28
29007 - VENTO TIPO C | 581463 | P69 | No especificado | Concreto | Pilote 107 torre 2 tipo 1 | 2026-10-03 | 2026-10-06 | 2026-10-10 | 2026-10-14 | 2-Cónica y dividida | 7 | 101 |  | 35 | 8011.847 | 186.3 | 237.6 | 23.3 | 66.6 | 28
29007 - VENTO TIPO C | 581463 | P68 | No especificado | Concreto | Pilote 85 torre 2 tipo 2, pilote 77 torre 2 tipo 1 | 2026-10-02 | 2026-10-06 | 2026-10-16 | 2026-10-16 | 2-Cónica y dividida | 14 | 100 |  | 35 | 7853.982 | 263.5 | 341.6 | 33.5 | 95.7 | 31
29007 - VENTO TIPO C | 581463 | P68 | No especificado | Concreto | Pilote 85 torre 2 tipo 2, pilote 77 torre 2 tipo 1 | 2026-10-02 | 2026-10-06 | 2026-10-16 | 2026-10-16 | 2-Cónica y dividida | 14 | 102 |  | 35 | 8171.282 | 261.5 | 326.3 | 32 | 91.4 | 31
29007 - VENTO TIPO C | 581463 | P68 | No especificado | Concreto | Pilote 85 torre 2 tipo 2, pilote 77 torre 2 tipo 1 | 2026-10-02 | 2026-10-06 | 2026-10-09 | 2026-10-14 | 2-Cónica y dividida | 7 | 101 |  | 35 | 8011.847 | 195.5 | 248.8 | 24.4 | 69.7 | 28
29007 - VENTO TIPO C | 581463 | P68 | No especificado | Concreto | Pilote 85 torre 2 tipo 2, pilote 77 torre 2 tipo 1 | 2026-10-02 | 2026-10-06 | 2026-10-09 | 2026-10-14 | 2-Cónica y dividida | 7 | 100 |  | 35 | 7853.982 | 193.2 | 250.9 | 24.6 | 70.3 | 28
29007 - VENTO TIPO C | 581462 | P 67 | No especificado | Concreto | Pilote 58 torre 1 tipo 1 | 2026-10-02 | 2026-10-06 | 2026-10-16 | 2026-10-16 | 2-Cónica y dividida | 14 | 100 |  | 35 | 7853.982 | 349 | 452.8 | 44.4 | 126.9 | 31
29007 - VENTO TIPO C | 581462 | P 67 | No especificado | Concreto | Pilote 58 torre 1 tipo 1 | 2026-10-02 | 2026-10-06 | 2026-10-16 | 2026-10-16 | 2-Cónica y dividida | 14 | 102 |  | 35 | 8171.282 | 357.9 | 446.6 | 43.8 | 125.1 | 31
29007 - VENTO TIPO C | 581462 | P 67 | No especificado | Concreto | Pilote 58 torre 1 tipo 1 | 2026-10-02 | 2026-10-06 | 2026-10-09 | 2026-10-14 | 2-Cónica y dividida | 7 | 101 |  | 35 | 8011.847 | 295.5 | 376.3 | 36.9 | 105.4 | 28
29007 - VENTO TIPO C | 581462 | P 67 | No especificado | Concreto | Pilote 58 torre 1 tipo 1 | 2026-10-02 | 2026-10-06 | 2026-10-09 | 2026-10-14 | 2-Cónica y dividida | 7 | 100 |  | 35 | 7853.982 | 292.5 | 379.3 | 37.2 | 106.3 | 28
29007 - VENTO TIPO C | 581462 | P 66 | No especificado | Concreto | Pilote 62 - 64 torre 2 tipo 2 | 2026-10-01 | 2026-10-06 | 2026-10-15 | 2026-10-15 | 2-Cónica y dividida | 14 | 101 |  | 35 | 8011.847 | 368.2 | 469.1 | 46 | 131.4 | 30
29007 - VENTO TIPO C | 581462 | P 66 | No especificado | Concreto | Pilote 62 - 64 torre 2 tipo 2 | 2026-10-01 | 2026-10-06 | 2026-10-15 | 2026-10-15 | 2-Cónica y dividida | 14 | 100 |  | 35 | 7853.982 | 359.7 | 467 | 45.8 | 130.9 | 30
29007 - VENTO TIPO C | 581462 | P 66 | No especificado | Concreto | Pilote 62 - 64 torre 2 tipo 2 | 2026-10-01 | 2026-10-06 | 2026-10-08 | 2026-10-14 | 2-Cónica y dividida | 7 | 101 |  | 35 | 8011.847 | 305.5 | 388.5 | 38.1 | 108.9 | 28
29007 - VENTO TIPO C | 581462 | P 66 | No especificado | Concreto | Pilote 62 - 64 torre 2 tipo 2 | 2026-10-01 | 2026-10-06 | 2026-10-08 | 2026-10-14 | 2-Cónica y dividida | 7 | 100 |  | 35 | 7853.982 | 302.5 | 392.6 | 38.5 | 110 | 28
29007 - VENTO TIPO C | 581462 | P 65 | No especificado | Concreto | Pilote 88 torre 2 tipo 1 | 2026-10-01 | 2026-10-06 | 2026-10-15 | 2026-10-15 | 2-Cónica y dividida | 14 | 101 |  | 35 | 8011.847 | 319.5 | 406.9 | 39.9 | 114 | 30
29007 - VENTO TIPO C | 581462 | P 65 | No especificado | Concreto | Pilote 88 torre 2 tipo 1 | 2026-10-01 | 2026-10-06 | 2026-10-15 | 2026-10-15 | 2-Cónica y dividida | 14 | 100 |  | 35 | 7853.982 | 316.2 | 410.9 | 40.3 | 115.1 | 30
29007 - VENTO TIPO C | 581462 | P 65 | No especificado | Concreto | Pilote 88 torre 2 tipo 1 | 2026-10-01 | 2026-10-06 | 2026-10-08 | 2026-10-14 | 2-Cónica y dividida | 7 | 102 |  | 35 | 8171.282 | 282.9 | 352.8 | 34.6 | 98.9 | 28
29007 - VENTO TIPO C | 581462 | P 65 | No especificado | Concreto | Pilote 88 torre 2 tipo 1 | 2026-10-01 | 2026-10-06 | 2026-10-08 | 2026-10-14 | 2-Cónica y dividida | 7 | 101 |  | 35 | 8011.847 | 278.5 | 354.9 | 34.8 | 99.4 | 28
29007 - VENTO TIPO C | 581462 | P 64 | No especificado | Concreto | Pilote 42 torre 1 tipo 2 | 2026-09-30 | 2026-10-06 | 2026-10-14 | 2026-10-15 | 2-Cónica y dividida | 14 | 102 |  | 35 | 8171.282 | 320.3 | 399.7 | 39.2 | 112 | 30
29007 - VENTO TIPO C | 581462 | P 64 | No especificado | Concreto | Pilote 42 torre 1 tipo 2 | 2026-09-30 | 2026-10-06 | 2026-10-14 | 2026-10-15 | 2-Cónica y dividida | 14 | 100 |  | 35 | 7853.982 | 315.6 | 409.9 | 40.2 | 114.9 | 30
29007 - VENTO TIPO C | 581462 | P 64 | No especificado | Concreto | Pilote 42 torre 1 tipo 2 | 2026-09-30 | 2026-10-06 | 2026-10-07 | 2026-10-14 | 2-Cónica y dividida | 7 | 101 |  | 35 | 8011.847 | 268.7 | 341.6 | 33.5 | 95.7 | 28
29007 - VENTO TIPO C | 581462 | P 64 | No especificado | Concreto | Pilote 42 torre 1 tipo 2 | 2026-09-30 | 2026-10-06 | 2026-10-07 | 2026-10-14 | 2-Cónica y dividida | 7 | 101 |  | 35 | 8011.847 | 261.4 | 332.4 | 32.6 | 93.1 | 28
29007 - VENTO TIPO C | 581462 | P 63 | No especificado | Concreto | Pilote 105 torre 2 tipo 1 | 2026-09-30 | 2026-10-06 | 2026-10-14 | 2026-10-15 | 2-Cónica y dividida | 14 | 102 |  | 35 | 8171.282 | 272.6 | 340.6 | 33.4 | 95.4 | 30
29007 - VENTO TIPO C | 581462 | P 63 | No especificado | Concreto | Pilote 105 torre 2 tipo 1 | 2026-09-30 | 2026-10-06 | 2026-10-14 | 2026-10-15 | 2-Cónica y dividida | 14 | 100 |  | 35 | 7853.982 | 267.8 | 347.7 | 34.1 | 97.4 | 30
29007 - VENTO TIPO C | 581462 | P 63 | No especificado | Concreto | Pilote 105 torre 2 tipo 1 | 2026-09-30 | 2026-10-06 | 2026-10-07 | 2026-10-14 | 2-Cónica y dividida | 7 | 102 |  | 35 | 8171.282 | 246.9 | 308 | 30.2 | 86.3 | 28
29007 - VENTO TIPO C | 581462 | P 63 | No especificado | Concreto | Pilote 105 torre 2 tipo 1 | 2026-09-30 | 2026-10-06 | 2026-10-07 | 2026-10-14 | 2-Cónica y dividida | 7 | 101 |  | 35 | 8011.847 | 240.6 | 305.9 | 30 | 85.7 | 28
29007 - VENTO TIPO C | 581461 | P62 | No Especificado | Concreto | Pilote 66 - 59 Torre 2 Tipo 2 | 2026-09-29 | 2026-10-01 | 2026-10-13 | 2026-10-14 | 2-Cónica y dividida | 14 | 101 |  | 35 | 8011.847 | 352 | 447.7 | 43.9 | 125.4 | 29
29007 - VENTO TIPO C | 581461 | P62 | No Especificado | Concreto | Pilote 66 - 59 Torre 2 Tipo 2 | 2026-09-29 | 2026-10-01 | 2026-10-13 | 2026-10-14 | 2-Cónica y dividida | 14 | 102 |  | 35 | 8171.282 | 356.8 | 445.6 | 43.7 | 124.9 | 29
29007 - VENTO TIPO C | 581461 | P62 | No Especificado | Concreto | Pilote 66 - 59 Torre 2 Tipo 2 | 2026-09-29 | 2026-10-01 | 2026-10-06 | 2026-10-07 | 2-Cónica y dividida | 7 | 100 |  | 35 | 7853.982 | 302.4 | 392.6 | 38.5 | 110 | 27
29007 - VENTO TIPO C | 581461 | P62 | No Especificado | Concreto | Pilote 66 - 59 Torre 2 Tipo 2 | 2026-09-29 | 2026-10-01 | 2026-10-06 | 2026-10-07 | 2-Cónica y dividida | 7 | 101 |  | 35 | 8011.847 | 297.6 | 378.3 | 37.1 | 106 | 27
29007 - VENTO TIPO C | 581461 | P61 | No Especificado | Concreto | Pilote 69 Torre 2 Tipo 2 | 2026-09-29 | 2026-10-01 | 2026-10-13 | 2026-10-14 | 2-Cónica y dividida | 14 | 101 |  | 35 | 8011.847 | 355.3 | 451.7 | 44.3 | 126.6 | 29
29007 - VENTO TIPO C | 581461 | P61 | No Especificado | Concreto | Pilote 69 Torre 2 Tipo 2 | 2026-09-29 | 2026-10-01 | 2026-10-13 | 2026-10-14 | 2-Cónica y dividida | 14 | 100 |  | 35 | 7853.982 | 352.7 | 457.9 | 44.9 | 128.3 | 29
29007 - VENTO TIPO C | 581461 | P61 | No Especificado | Concreto | Pilote 69 Torre 2 Tipo 2 | 2026-09-29 | 2026-10-01 | 2026-10-06 | 2026-10-07 | 2-Cónica y dividida | 7 | 101 |  | 35 | 8011.847 | 300.4 | 382.4 | 37.5 | 107.1 | 27
29007 - VENTO TIPO C | 581461 | P61 | No Especificado | Concreto | Pilote 69 Torre 2 Tipo 2 | 2026-09-29 | 2026-10-01 | 2026-10-06 | 2026-10-07 | 2-Cónica y dividida | 7 | 102 |  | 35 | 8171.282 | 297.6 | 371.2 | 36.4 | 104 | 27
29007 - VENTO TIPO C | 581461 | P60 | No Especificado | Concreto | Pilote 106 Torre 2 Tipo 2 | 2026-09-28 | 2026-10-01 | 2026-10-12 | 2026-10-14 | 5-Fractura extremos | 14 | 100 |  | 35 | 7853.982 | 385.1 | 499.7 | 49 | 140 | 29
29007 - VENTO TIPO C | 581461 | P60 | No Especificado | Concreto | Pilote 106 Torre 2 Tipo 2 | 2026-09-28 | 2026-10-01 | 2026-10-12 | 2026-10-14 | 5-Fractura extremos | 14 | 101 |  | 35 | 8011.847 | 384.1 | 488.4 | 47.9 | 136.9 | 29
29007 - VENTO TIPO C | 581461 | P60 | No Especificado | Concreto | Pilote 106 Torre 2 Tipo 2 | 2026-09-28 | 2026-10-01 | 2026-10-05 | 2026-10-07 | 5-Fractura extremos | 7 | 100 |  | 35 | 7853.982 | 325.5 | 422.2 | 41.4 | 118.3 | 27
29007 - VENTO TIPO C | 581461 | P60 | No Especificado | Concreto | Pilote 106 Torre 2 Tipo 2 | 2026-09-28 | 2026-10-01 | 2026-10-05 | 2026-10-07 | 5-Fractura extremos | 7 | 101 |  | 35 | 8011.847 | 322.8 | 410.9 | 40.3 | 115.1 | 27
29007 - VENTO TIPO C | 575540 | P59 | No especificado | Concreto | Pilote 60 torre 2 tipo 2 | 2026-09-26 | 2026-09-29 | 2026-10-10 | 2026-10-14 | 2-Cónica y dividida | 14 | 102 |  | 35 | 8171.282 | 348.3 | 434.4 | 42.6 | 121.7 | 28
29007 - VENTO TIPO C | 575540 | P59 | No especificado | Concreto | Pilote 60 torre 2 tipo 2 | 2026-09-26 | 2026-09-29 | 2026-10-10 | 2026-10-14 | 2-Cónica y dividida | 14 | 101 |  | 35 | 8011.847 | 348.3 | 443.6 | 43.5 | 124.3 | 28
29007 - VENTO TIPO C | 575540 | P59 | No especificado | Concreto | Pilote 60 torre 2 tipo 2 | 2026-09-26 | 2026-09-29 | 2026-10-03 | 2026-10-06 | 2-Cónica y dividida | 7 | 100 |  | 35 | 7853.982 | 285.5 | 371.2 | 36.4 | 104 | 26
29007 - VENTO TIPO C | 575540 | P59 | No especificado | Concreto | Pilote 60 torre 2 tipo 2 | 2026-09-26 | 2026-09-29 | 2026-10-03 | 2026-10-06 | 2-Cónica y dividida | 7 | 101 |  | 35 | 8011.847 | 282.2 | 358.9 | 35.2 | 100.6 | 26
29007 - VENTO TIPO C | 575540 | P58 | No especificado | Concreto | Pilote 141 salón comunal | 2026-09-26 | 2026-09-29 | 2026-10-10 | 2026-10-14 | 5-Fractura extremos | 14 | 101 |  | 24.5 | 8011.847 | 278.6 | 354.9 | 34.8 | 142 | 28
29007 - VENTO TIPO C | 575540 | P58 | No especificado | Concreto | Pilote 141 salón comunal | 2026-09-26 | 2026-09-29 | 2026-10-10 | 2026-10-14 | 5-Fractura extremos | 14 | 100 |  | 24.5 | 7853.982 | 281.4 | 365.1 | 35.8 | 146.1 | 28
29007 - VENTO TIPO C | 575540 | P58 | No especificado | Concreto | Pilote 141 salón comunal | 2026-09-26 | 2026-09-29 | 2026-10-03 | 2026-10-06 | 5-Fractura extremos | 7 | 102 |  | 24.5 | 8171.282 | 235.8 | 294.7 | 28.9 | 118 | 26
29007 - VENTO TIPO C | 575540 | P58 | No especificado | Concreto | Pilote 141 salón comunal | 2026-09-26 | 2026-09-29 | 2026-10-03 | 2026-10-06 | 5-Fractura extremos | 7 | 101 |  | 24.5 | 8011.847 | 235.5 | 299.8 | 29.4 | 120 | 26
29007 - VENTO TIPO C | 575540 | P57 | No especificado | Concreto | Pilote 117 - 110 - 137 salón comunal | 2026-09-25 | 2026-09-29 | 2026-10-09 | 2026-10-14 | 2-Cónica y dividida | 14 | 100 |  | 24.5 | 7853.982 | 263.6 | 342.6 | 33.6 | 137.1 | 28
29007 - VENTO TIPO C | 575540 | P57 | No especificado | Concreto | Pilote 117 - 110 - 137 salón comunal | 2026-09-25 | 2026-09-29 | 2026-10-09 | 2026-10-14 | 2-Cónica y dividida | 14 | 102 |  | 24.5 | 8171.282 | 269.6 | 336.5 | 33 | 134.7 | 28
29007 - VENTO TIPO C | 575540 | P57 | No especificado | Concreto | Pilote 117 - 110 - 137 salón comunal | 2026-09-25 | 2026-09-29 | 2026-10-02 | 2026-10-06 | 2-Cónica y dividida | 7 | 101 |  | 24.5 | 8011.847 | 222.8 | 283.5 | 27.8 | 113.5 | 26
29007 - VENTO TIPO C | 575540 | P57 | No especificado | Concreto | Pilote 117 - 110 - 137 salón comunal | 2026-09-25 | 2026-09-29 | 2026-10-02 | 2026-10-06 | 2-Cónica y dividida | 7 | 100 |  | 24.5 | 7853.982 | 220.5 | 286.5 | 28.1 | 114.7 | 26
29007 - VENTO TIPO C | 575539 | P56 | No especificado | Concreto | Pilote 76 torre 2 tipo 2 | 2026-09-25 | 2026-09-29 | 2026-10-09 | 2026-10-14 | 5-Fractura extremos | 14 | 101 |  | 35 | 8011.847 | 409.4 | 521.1 | 51.1 | 146 | 28
29007 - VENTO TIPO C | 575539 | P56 | No especificado | Concreto | Pilote 76 torre 2 tipo 2 | 2026-09-25 | 2026-09-29 | 2026-10-09 | 2026-10-14 | 5-Fractura extremos | 14 | 100 |  | 35 | 7853.982 | 414.9 | 538.4 | 52.8 | 150.9 | 28
29007 - VENTO TIPO C | 575539 | P56 | No especificado | Concreto | Pilote 76 torre 2 tipo 2 | 2026-09-25 | 2026-09-29 | 2026-10-02 | 2026-10-06 | 5-Fractura extremos | 7 | 101 |  | 35 | 8011.847 | 343.2 | 436.4 | 42.8 | 122.3 | 26
29007 - VENTO TIPO C | 575539 | P56 | No especificado | Concreto | Pilote 76 torre 2 tipo 2 | 2026-09-25 | 2026-09-29 | 2026-10-02 | 2026-10-06 | 5-Fractura extremos | 7 | 100 |  | 35 | 7853.982 | 341.5 | 443.6 | 43.5 | 124.3 | 26
29007 - VENTO TIPO C | 575539 | P55 | No especificado | Concreto | Pilote 65 torre 2 tipo 2 | 2026-09-24 | 2026-09-29 | 2026-10-22 | 2026-10-22 | 2-Cónica y dividida | 28 | 101 |  | 35 | 8011.847 | 423 | 538.4 | 52.8 | 150.9 | 34
29007 - VENTO TIPO C | 575539 | P55 | No especificado | Concreto | Pilote 65 torre 2 tipo 2 | 2026-09-24 | 2026-09-29 | 2026-10-22 | 2026-10-22 | 2-Cónica y dividida | 28 | 100 |  | 35 | 7853.982 | 423.7 | 549.6 | 53.9 | 154 | 34
29007 - VENTO TIPO C | 575539 | P55 | No especificado | Concreto | Pilote 65 torre 2 tipo 2 | 2026-09-24 | 2026-09-29 | 2026-10-22 | 2026-10-22 | 2-Cónica y dividida | 28 | 100 |  | 35 | 7853.982 | 419.8 | 545.6 | 53.5 | 152.9 | 34
29007 - VENTO TIPO C | 575539 | P55 | No especificado | Concreto | Pilote 65 torre 2 tipo 2 | 2026-09-24 | 2026-09-29 | 2026-10-08 | 2026-10-14 | 2-Cónica y dividida | 14 | 102 |  | 35 | 8171.282 | 352.8 | 440.5 | 43.2 | 123.4 | 28
29007 - VENTO TIPO C | 575539 | P55 | No especificado | Concreto | Pilote 65 torre 2 tipo 2 | 2026-09-24 | 2026-09-29 | 2026-10-08 | 2026-10-14 | 2-Cónica y dividida | 14 | 100 |  | 35 | 7853.982 | 345.1 | 447.7 | 43.9 | 125.4 | 28
29007 - VENTO TIPO C | 575539 | P55 | No especificado | Concreto | Pilote 65 torre 2 tipo 2 | 2026-09-24 | 2026-09-29 | 2026-10-01 | 2026-10-06 | 2-Cónica y dividida | 7 | 101 |  | 35 | 8011.847 | 292.5 | 372.2 | 36.5 | 104.3 | 25
29007 - VENTO TIPO C | 575539 | P55 | No especificado | Concreto | Pilote 65 torre 2 tipo 2 | 2026-09-24 | 2026-09-29 | 2026-10-01 | 2026-10-06 | 2-Cónica y dividida | 7 | 100 |  | 35 | 7853.982 | 290.5 | 377.3 | 37 | 105.7 | 25
29007 - VENTO TIPO C | 575539 | P54 | No especificado | Concreto | Pilote 67 torre 2 tipo 2 | 2026-09-24 | 2026-09-29 | 2026-10-22 | 2026-10-22 | 2-Cónica y dividida | 28 | 100 |  | 35 | 7853.982 | 421.6 | 547.6 | 53.7 | 153.4 | 34
29007 - VENTO TIPO C | 575539 | P54 | No especificado | Concreto | Pilote 67 torre 2 tipo 2 | 2026-09-24 | 2026-09-29 | 2026-10-22 | 2026-10-22 | 2-Cónica y dividida | 28 | 101 |  | 35 | 8011.847 | 421.6 | 536.4 | 52.6 | 150.3 | 34
29007 - VENTO TIPO C | 575539 | P54 | No especificado | Concreto | Pilote 67 torre 2 tipo 2 | 2026-09-24 | 2026-09-29 | 2026-10-22 | 2026-10-22 | 2-Cónica y dividida | 28 | 100 |  | 35 | 7853.982 | 415.6 | 539.4 | 52.9 | 151.1 | 34
29007 - VENTO TIPO C | 575539 | P54 | No especificado | Concreto | Pilote 67 torre 2 tipo 2 | 2026-09-24 | 2026-09-29 | 2026-10-08 | 2026-10-14 | 2-Cónica y dividida | 14 | 100 |  | 35 | 7853.982 | 351.3 | 455.8 | 44.7 | 127.7 | 28
29007 - VENTO TIPO C | 575539 | P54 | No especificado | Concreto | Pilote 67 torre 2 tipo 2 | 2026-09-24 | 2026-09-29 | 2026-10-08 | 2026-10-14 | 2-Cónica y dividida | 14 | 101 |  | 35 | 8011.847 | 354 | 450.7 | 44.2 | 126.3 | 28
29007 - VENTO TIPO C | 575539 | P54 | No especificado | Concreto | Pilote 67 torre 2 tipo 2 | 2026-09-24 | 2026-09-29 | 2026-10-01 | 2026-10-06 | 2-Cónica y dividida | 7 | 102 |  | 35 | 8171.282 | 291.8 | 364 | 35.7 | 102 | 25
29007 - VENTO TIPO C | 575539 | P54 | No especificado | Concreto | Pilote 67 torre 2 tipo 2 | 2026-09-24 | 2026-09-29 | 2026-10-01 | 2026-10-06 | 2-Cónica y dividida | 7 | 100 |  | 35 | 7853.982 | 289.5 | 376.3 | 36.9 | 105.4 | 25
29007 - VENTO TIPO C | 575539 | P53 | No especificado | Concreto | Pilote 95 torre 2 tipo 2 | 2026-09-23 | 2026-09-29 | 2026-10-21 | 2026-10-21 | 2-Cónica y dividida | 28 | 100 |  | 35 | 7853.982 | 365.3 | 474.2 | 46.5 | 132.9 | 33
29007 - VENTO TIPO C | 575539 | P53 | No especificado | Concreto | Pilote 95 torre 2 tipo 2 | 2026-09-23 | 2026-09-29 | 2026-10-21 | 2026-10-21 | 2-Cónica y dividida | 28 | 100 |  | 35 | 7853.982 | 369.6 | 480.3 | 47.1 | 134.6 | 33
29007 - VENTO TIPO C | 575539 | P53 | No especificado | Concreto | Pilote 95 torre 2 tipo 2 | 2026-09-23 | 2026-09-29 | 2026-10-21 | 2026-10-21 | 2-Cónica y dividida | 28 | 101 |  | 35 | 8011.847 | 365.6 | 465 | 45.6 | 130.3 | 33
29007 - VENTO TIPO C | 575539 | P53 | No especificado | Concreto | Pilote 95 torre 2 tipo 2 | 2026-09-23 | 2026-09-29 | 2026-10-07 | 2026-10-07 | 2-Cónica y dividida | 14 | 102 |  | 35 | 8171.282 | 308.8 | 385.5 | 37.8 | 108 | 27
29007 - VENTO TIPO C | 575539 | P53 | No especificado | Concreto | Pilote 95 torre 2 tipo 2 | 2026-09-23 | 2026-09-29 | 2026-10-07 | 2026-10-07 | 2-Cónica y dividida | 14 | 100 |  | 35 | 7853.982 | 306.2 | 397.7 | 39 | 111.4 | 27
29007 - VENTO TIPO C | 575539 | P53 | No especificado | Concreto | Pilote 95 torre 2 tipo 2 | 2026-09-23 | 2026-09-29 | 2026-09-30 | 2026-10-06 | 2-Cónica y dividida | 7 | 101 |  | 35 | 8011.847 | 278.7 | 354.9 | 34.8 | 99.4 | 25
29007 - VENTO TIPO C | 575539 | P53 | No especificado | Concreto | Pilote 95 torre 2 tipo 2 | 2026-09-23 | 2026-09-29 | 2026-09-30 | 2026-10-06 | 2-Cónica y dividida | 7 | 102 |  | 35 | 8171.282 | 276.5 | 344.7 | 33.8 | 96.6 | 25
29007 - VENTO TIPO C | 575539 | P52 | No especificado | Concreto | Pilote 145 salón comunal | 2026-09-23 | 2026-09-29 | 2026-10-21 | 2026-10-21 | 2-Cónica y dividida | 28 | 100 |  | 24.5 | 7853.982 | 258.2 | 335.5 | 32.9 | 134.3 | 33
29007 - VENTO TIPO C | 575539 | P52 | No especificado | Concreto | Pilote 145 salón comunal | 2026-09-23 | 2026-09-29 | 2026-10-21 | 2026-10-21 | 2-Cónica y dividida | 28 | 101 |  | 24.5 | 8011.847 | 254.9 | 324.3 | 31.8 | 129.8 | 33
29007 - VENTO TIPO C | 575539 | P52 | No especificado | Concreto | Pilote 145 salón comunal | 2026-09-23 | 2026-09-29 | 2026-10-21 | 2026-10-21 | 2-Cónica y dividida | 28 | 100 |  | 24.5 | 7853.982 | 257.3 | 334.5 | 32.8 | 133.9 | 33
29007 - VENTO TIPO C | 575539 | P52 | No especificado | Concreto | Pilote 145 salón comunal | 2026-09-23 | 2026-09-29 | 2026-10-07 | 2026-10-07 | 2-Cónica y dividida | 14 | 101 |  | 24.5 | 8011.847 | 215.5 | 274.3 | 26.9 | 109.8 | 27
29007 - VENTO TIPO C | 575539 | P52 | No especificado | Concreto | Pilote 145 salón comunal | 2026-09-23 | 2026-09-29 | 2026-10-07 | 2026-10-07 | 2-Cónica y dividida | 14 | 100 |  | 24.5 | 7853.982 | 213.5 | 277.4 | 27.2 | 111 | 27
29007 - VENTO TIPO C | 575539 | P52 | No especificado | Concreto | Pilote 145 salón comunal | 2026-09-23 | 2026-09-29 | 2026-09-30 | 2026-10-06 | 2-Cónica y dividida | 7 | 101 |  | 24.5 | 8011.847 | 171.8 | 218.2 | 21.4 | 87.3 | 25
29007 - VENTO TIPO C | 575539 | P52 | No especificado | Concreto | Pilote 145 salón comunal | 2026-09-23 | 2026-09-29 | 2026-09-30 | 2026-10-06 | 2-Cónica y dividida | 7 | 100 |  | 24.5 | 7853.982 | 169.6 | 220.3 | 21.6 | 88.2 | 25
29007 - VENTO TIPO C | 575537 | P49 | No especificado | Concreto | Pilote 127 - 123 salón comunal | 2026-09-19 | 2026-09-24 | 2026-10-17 | 2026-10-20 | 2-Cónica y dividida | 28 | 101 |  | 24.5 | 8011.847 | 311.5 | 396.7 | 38.9 | 158.8 | 32
29007 - VENTO TIPO C | 575537 | P49 | No especificado | Concreto | Pilote 127 - 123 salón comunal | 2026-09-19 | 2026-09-24 | 2026-10-17 | 2026-10-20 | 2-Cónica y dividida | 28 | 100 |  | 24.5 | 7853.982 | 312.8 | 405.8 | 39.8 | 162.4 | 32
29007 - VENTO TIPO C | 575537 | P49 | No especificado | Concreto | Pilote 127 - 123 salón comunal | 2026-09-19 | 2026-09-24 | 2026-10-17 | 2026-10-20 | 2-Cónica y dividida | 28 | 100 |  | 24.5 | 7853.982 | 303.1 | 393.6 | 38.6 | 157.6 | 32
29007 - VENTO TIPO C | 575537 | P49 | No especificado | Concreto | Pilote 127 - 123 salón comunal | 2026-09-19 | 2026-09-24 | 2026-10-03 | 2026-10-06 | 2-Cónica y dividida | 14 | 101 |  | 24.5 | 8011.847 | 256.4 | 326.3 | 32 | 130.6 | 26
29007 - VENTO TIPO C | 575537 | P49 | No especificado | Concreto | Pilote 127 - 123 salón comunal | 2026-09-19 | 2026-09-24 | 2026-10-03 | 2026-10-06 | 2-Cónica y dividida | 14 | 100 |  | 24.5 | 7853.982 | 261.2 | 339.6 | 33.3 | 135.9 | 26
29007 - VENTO TIPO C | 575537 | P49 | No especificado | Concreto | Pilote 127 - 123 salón comunal | 2026-09-19 | 2026-09-24 | 2026-09-26 | 2026-09-29 | 2-Cónica y dividida | 7 | 102 |  | 24.5 | 8171.282 | 216.3 | 270.2 | 26.5 | 108.2 | 23
29007 - VENTO TIPO C | 575537 | P49 | No especificado | Concreto | Pilote 127 - 123 salón comunal | 2026-09-19 | 2026-09-24 | 2026-09-26 | 2026-09-29 | 2-Cónica y dividida | 7 | 101 |  | 24.5 | 8011.847 | 215.5 | 274.3 | 26.9 | 109.8 | 23
29007 - VENTO TIPO C | 575537 | P48 | No especificado | Concreto | Pilote 119 - 114 - 116 salón comunal | 2026-09-18 | 2026-09-24 | 2026-10-16 | 2026-10-16 | 2-Cónica y dividida | 28 | 100 |  | 24.5 | 7853.982 | 258 | 334.5 | 32.8 | 133.9 | 31
29007 - VENTO TIPO C | 575537 | P48 | No especificado | Concreto | Pilote 119 - 114 - 116 salón comunal | 2026-09-18 | 2026-09-24 | 2026-10-16 | 2026-10-16 | 2-Cónica y dividida | 28 | 102 |  | 24.5 | 8171.282 | 258 | 322.2 | 31.6 | 129 | 31
29007 - VENTO TIPO C | 575537 | P48 | No especificado | Concreto | Pilote 119 - 114 - 116 salón comunal | 2026-09-18 | 2026-09-24 | 2026-10-16 | 2026-10-16 | 2-Cónica y dividida | 28 | 101 |  | 24.5 | 8011.847 | 254.8 | 324.3 | 31.8 | 129.8 | 31
29007 - VENTO TIPO C | 575537 | P48 | No especificado | Concreto | Pilote 119 - 114 - 116 salón comunal | 2026-09-18 | 2026-09-24 | 2026-10-02 | 2026-10-06 | 2-Cónica y dividida | 14 | 100 |  | 24.5 | 7853.982 | 212.7 | 276.3 | 27.1 | 110.6 | 26
29007 - VENTO TIPO C | 575537 | P48 | No especificado | Concreto | Pilote 119 - 114 - 116 salón comunal | 2026-09-18 | 2026-09-24 | 2026-10-02 | 2026-10-06 | 2-Cónica y dividida | 14 | 101 |  | 24.5 | 8011.847 | 210.6 | 268.2 | 26.3 | 107.3 | 26
29007 - VENTO TIPO C | 575537 | P48 | No especificado | Concreto | Pilote 119 - 114 - 116 salón comunal | 2026-09-18 | 2026-09-24 | 2026-09-25 | 2026-09-29 | 2-Cónica y dividida | 7 | 100 |  | 24.5 | 7853.982 | 184.9 | 239.6 | 23.5 | 95.9 | 23
29007 - VENTO TIPO C | 575537 | P48 | No especificado | Concreto | Pilote 119 - 114 - 116 salón comunal | 2026-09-18 | 2026-09-24 | 2026-09-25 | 2026-09-29 | 2-Cónica y dividida | 7 | 101 |  | 24.5 | 8011.847 | 181.5 | 231.5 | 22.7 | 92.7 | 23
29007 - VENTO TIPO C | 575537 | P47 | No especificado | Concreto | Pilote 41 torre 1 tipo 2 | 2026-09-18 | 2026-09-24 | 2026-10-16 | 2026-10-16 | 2-Cónica y dividida | 28 | 101 |  | 35 | 8011.847 | 359.3 | 456.8 | 44.8 | 128 | 31
29007 - VENTO TIPO C | 575537 | P47 | No especificado | Concreto | Pilote 41 torre 1 tipo 2 | 2026-09-18 | 2026-09-24 | 2026-10-16 | 2026-10-16 | 2-Cónica y dividida | 28 | 101 |  | 35 | 8011.847 | 351.4 | 447.7 | 43.9 | 125.4 | 31
29007 - VENTO TIPO C | 575537 | P47 | No especificado | Concreto | Pilote 41 torre 1 tipo 2 | 2026-09-18 | 2026-09-24 | 2026-10-16 | 2026-10-16 | 2-Cónica y dividida | 28 | 100 |  | 35 | 7853.982 | 359.3 | 466 | 45.7 | 130.6 | 31
29007 - VENTO TIPO C | 575537 | P47 | No especificado | Concreto | Pilote 41 torre 1 tipo 2 | 2026-09-18 | 2026-09-24 | 2026-10-02 | 2026-10-06 | 2-Cónica y dividida | 14 | 102 |  | 35 | 8171.282 | 298.7 | 373.2 | 36.6 | 104.6 | 26
29007 - VENTO TIPO C | 575537 | P47 | No especificado | Concreto | Pilote 41 torre 1 tipo 2 | 2026-09-18 | 2026-09-24 | 2026-10-02 | 2026-10-06 | 2-Cónica y dividida | 14 | 101 |  | 35 | 8011.847 | 296 | 376.3 | 36.9 | 105.4 | 26
29007 - VENTO TIPO C | 575537 | P47 | No especificado | Concreto | Pilote 41 torre 1 tipo 2 | 2026-09-18 | 2026-09-24 | 2026-09-25 | 2026-09-29 | 2-Cónica y dividida | 7 | 100 |  | 35 | 7853.982 | 249.3 | 323.3 | 31.7 | 90.6 | 23
29007 - VENTO TIPO C | 575537 | P47 | No especificado | Concreto | Pilote 41 torre 1 tipo 2 | 2026-09-18 | 2026-09-24 | 2026-09-25 | 2026-09-29 | 2-Cónica y dividida | 7 | 102 |  | 35 | 8171.282 | 247.3 | 309 | 30.3 | 86.6 | 23
29007 - VENTO TIPO C | 575537 | P46 | No especificado | Concreto | Pilote 144 - 134 - 138 - 132 salón comunal | 2026-09-17 | 2026-09-24 | 2026-10-15 | 2026-10-15 | 2-Cónica y dividida | 28 | 101 |  | 24.5 | 8011.847 | 257.2 | 327.3 | 32.1 | 131 | 30
29007 - VENTO TIPO C | 575537 | P46 | No especificado | Concreto | Pilote 144 - 134 - 138 - 132 salón comunal | 2026-09-17 | 2026-09-24 | 2026-10-15 | 2026-10-15 | 2-Cónica y dividida | 28 | 100 |  | 24.5 | 7853.982 | 262.2 | 340.6 | 33.4 | 136.3 | 30
29007 - VENTO TIPO C | 575537 | P46 | No especificado | Concreto | Pilote 144 - 134 - 138 - 132 salón comunal | 2026-09-17 | 2026-09-24 | 2026-10-15 | 2026-10-15 | 2-Cónica y dividida | 28 | 102 |  | 24.5 | 8171.282 | 264.1 | 329.4 | 32.3 | 131.8 | 30
29007 - VENTO TIPO C | 575537 | P46 | No especificado | Concreto | Pilote 144 - 134 - 138 - 132 salón comunal | 2026-09-17 | 2026-09-24 | 2026-10-01 | 2026-10-06 | 2-Cónica y dividida | 14 | 101 |  | 24.5 | 8011.847 | 217.2 | 276.3 | 27.1 | 110.6 | 25
29007 - VENTO TIPO C | 575537 | P46 | No especificado | Concreto | Pilote 144 - 134 - 138 - 132 salón comunal | 2026-09-17 | 2026-09-24 | 2026-10-01 | 2026-10-06 | 2-Cónica y dividida | 14 | 100 |  | 24.5 | 7853.982 | 215.8 | 280.4 | 27.5 | 112.2 | 25
29007 - VENTO TIPO C | 575537 | P46 | No especificado | Concreto | Pilote 144 - 134 - 138 - 132 salón comunal | 2026-09-17 | 2026-09-24 | 2026-09-24 | 2026-09-29 | 2-Cónica y dividida | 7 | 102 |  | 24.5 | 8171.282 | 178.2 | 222.3 | 21.8 | 89 | 23
29007 - VENTO TIPO C | 575537 | P46 | No especificado | Concreto | Pilote 144 - 134 - 138 - 132 salón comunal | 2026-09-17 | 2026-09-24 | 2026-09-24 | 2026-09-29 | 2-Cónica y dividida | 7 | 101 |  | 24.5 | 8011.847 | 174.2 | 221.3 | 21.7 | 88.6 | 23
29007 - VENTO TIPO C | 575537 | P45 | No especificado | Concreto | Pilote 142 - 108 - 109 salón comunal | 2026-09-16 | 2026-09-24 | 2026-10-14 | 2026-10-15 | 2-Cónica y dividida | 28 | 100 |  | 24.5 | 7853.982 | 311.2 | 403.8 | 39.6 | 161.6 | 30
29007 - VENTO TIPO C | 575537 | P45 | No especificado | Concreto | Pilote 142 - 108 - 109 salón comunal | 2026-09-16 | 2026-09-24 | 2026-10-14 | 2026-10-15 | 2-Cónica y dividida | 28 | 102 |  | 24.5 | 8171.282 | 320.9 | 400.7 | 39.3 | 160.4 | 30
29007 - VENTO TIPO C | 575537 | P45 | No especificado | Concreto | Pilote 142 - 108 - 109 salón comunal | 2026-09-16 | 2026-09-24 | 2026-10-14 | 2026-10-15 | 2-Cónica y dividida | 28 | 101 |  | 24.5 | 8011.847 | 311.2 | 395.7 | 38.8 | 158.4 | 30
29007 - VENTO TIPO C | 575537 | P45 | No especificado | Concreto | Pilote 142 - 108 - 109 salón comunal | 2026-09-16 | 2026-09-24 | 2026-09-30 | 2026-10-06 | 2-Cónica y dividida | 14 | 100 |  | 24.5 | 7853.982 | 263.5 | 341.6 | 33.5 | 136.7 | 25
29007 - VENTO TIPO C | 575537 | P45 | No especificado | Concreto | Pilote 142 - 108 - 109 salón comunal | 2026-09-16 | 2026-09-24 | 2026-09-30 | 2026-10-06 | 2-Cónica y dividida | 14 | 101 |  | 24.5 | 8011.847 | 256.3 | 326.3 | 32 | 130.6 | 25
29007 - VENTO TIPO C | 575537 | P45 | No especificado | Concreto | Pilote 142 - 108 - 109 salón comunal | 2026-09-16 | 2026-09-24 | 2026-09-24 | 2026-09-29 | 2-Cónica y dividida | 8 | 101 |  | 24.5 | 8011.847 | 216.3 | 275.3 | 27 | 110.2 | 23
29007 - VENTO TIPO C | 575537 | P45 | No especificado | Concreto | Pilote 142 - 108 - 109 salón comunal | 2026-09-16 | 2026-09-24 | 2026-09-24 | 2026-09-29 | 2-Cónica y dividida | 8 | 100 |  | 24.5 | 7853.982 | 214.9 | 279.4 | 27.4 | 111.8 | 23
29007 - VENTO TIPO C | 575538 | P51 | No especificado | Concreto | Pilote 113 - 112 - 139 - 124 salón comunal | 2026-09-22 | 2026-09-24 | 2026-10-20 | 2026-10-21 | 2-Cónica y dividida | 28 | 101 |  | 24.5 | 8011.847 | 281.2 | 357.9 | 35.1 | 143.3 | 33
29007 - VENTO TIPO C | 575538 | P51 | No especificado | Concreto | Pilote 113 - 112 - 139 - 124 salón comunal | 2026-09-22 | 2026-09-24 | 2026-10-20 | 2026-10-21 | 2-Cónica y dividida | 28 | 100 |  | 24.5 | 7853.982 | 274.8 | 356.9 | 35 | 142.9 | 33
29007 - VENTO TIPO C | 575538 | P51 | No especificado | Concreto | Pilote 113 - 112 - 139 - 124 salón comunal | 2026-09-22 | 2026-09-24 | 2026-10-20 | 2026-10-21 | 2-Cónica y dividida | 28 | 101 |  | 24.5 | 8011.847 | 273.4 | 347.7 | 34.1 | 139.2 | 33
29007 - VENTO TIPO C | 575538 | P51 | No especificado | Concreto | Pilote 113 - 112 - 139 - 124 salón comunal | 2026-09-22 | 2026-09-24 | 2026-10-06 | 2026-10-07 | 2-Cónica y dividida | 14 | 101 |  | 24.5 | 8011.847 | 230.9 | 293.7 | 28.8 | 117.6 | 27
29007 - VENTO TIPO C | 575538 | P51 | No especificado | Concreto | Pilote 113 - 112 - 139 - 124 salón comunal | 2026-09-22 | 2026-09-24 | 2026-10-06 | 2026-10-07 | 2-Cónica y dividida | 14 | 100 |  | 24.5 | 7853.982 | 234.1 | 303.9 | 29.8 | 121.6 | 27
29007 - VENTO TIPO C | 575538 | P51 | No especificado | Concreto | Pilote 113 - 112 - 139 - 124 salón comunal | 2026-09-22 | 2026-09-24 | 2026-09-29 | 2026-10-06 | 2-Cónica y dividida | 7 | 102 |  | 24.5 | 8171.282 | 184.9 | 230.5 | 22.6 | 92.2 | 25
29007 - VENTO TIPO C | 575538 | P51 | No especificado | Concreto | Pilote 113 - 112 - 139 - 124 salón comunal | 2026-09-22 | 2026-09-24 | 2026-09-29 | 2026-10-06 | 2-Cónica y dividida | 7 | 101 |  | 24.5 | 8011.847 | 187.1 | 238.6 | 23.4 | 95.5 | 25
29007 - VENTO TIPO C | 575538 | P50 | No especificado | Concreto | Pilote 120 - 122 - 126 salón comunal | 2026-09-21 | 2026-09-24 | 2026-10-19 | 2026-10-20 | 2-Cónica y dividida | 28 | 100 |  | 24.5 | 7853.982 | 267.9 | 347.7 | 34.1 | 139.2 | 32
29007 - VENTO TIPO C | 575538 | P50 | No especificado | Concreto | Pilote 120 - 122 - 126 salón comunal | 2026-09-21 | 2026-09-24 | 2026-10-19 | 2026-10-20 | 2-Cónica y dividida | 28 | 102 |  | 24.5 | 8171.282 | 266.4 | 332.4 | 32.6 | 133.1 | 32
29007 - VENTO TIPO C | 575538 | P50 | No especificado | Concreto | Pilote 120 - 122 - 126 salón comunal | 2026-09-21 | 2026-09-24 | 2026-10-19 | 2026-10-20 | 2-Cónica y dividida | 28 | 101 |  | 24.5 | 8011.847 | 269.7 | 343.6 | 33.7 | 137.6 | 32
29007 - VENTO TIPO C | 575538 | P50 | No especificado | Concreto | Pilote 120 - 122 - 126 salón comunal | 2026-09-21 | 2026-09-24 | 2026-10-05 | 2026-10-07 | 2-Cónica y dividida | 14 | 100 |  | 24.5 | 7853.982 | 222.9 | 289.6 | 28.4 | 115.9 | 27
29007 - VENTO TIPO C | 575538 | P50 | No especificado | Concreto | Pilote 120 - 122 - 126 salón comunal | 2026-09-21 | 2026-09-24 | 2026-10-05 | 2026-10-07 | 2-Cónica y dividida | 14 | 102 |  | 24.5 | 8171.282 | 225.6 | 281.4 | 27.6 | 112.7 | 27
29007 - VENTO TIPO C | 575538 | P50 | No especificado | Concreto | Pilote 120 - 122 - 126 salón comunal | 2026-09-21 | 2026-09-24 | 2026-09-28 | 2026-09-29 | 2-Cónica y dividida | 7 | 101 |  | 24.5 | 8011.847 | 191.2 | 243.7 | 23.9 | 97.6 | 24
29007 - VENTO TIPO C | 575538 | P50 | No especificado | Concreto | Pilote 120 - 122 - 126 salón comunal | 2026-09-21 | 2026-09-24 | 2026-09-28 | 2026-09-29 | 2-Cónica y dividida | 7 | 100 |  | 24.5 | 7853.982 | 189.2 | 245.8 | 24.1 | 98.4 | 24
29007 - VENTO TIPO C | 575536 | P44 | No especificado | Concreto | Pilote 32 torre 1 tipo 2 | 2026-09-15 | 2026-09-17 | 2026-10-13 | 2026-10-14 | 2-Cónica y dividida | 28 | 100 |  | 35 | 7853.982 | 445.2 | 578.2 | 56.7 | 162 | 29
29007 - VENTO TIPO C | 575536 | P44 | No especificado | Concreto | Pilote 32 torre 1 tipo 2 | 2026-09-15 | 2026-09-17 | 2026-10-13 | 2026-10-14 | 2-Cónica y dividida | 28 | 101 |  | 35 | 8011.847 | 441.4 | 561.9 | 55.1 | 157.4 | 29
29007 - VENTO TIPO C | 575536 | P44 | No especificado | Concreto | Pilote 32 torre 1 tipo 2 | 2026-09-15 | 2026-09-17 | 2026-10-13 | 2026-10-14 | 2-Cónica y dividida | 28 | 101 |  | 35 | 8011.847 | 445.2 | 567 | 55.6 | 158.9 | 29
29007 - VENTO TIPO C | 575536 | P44 | No especificado | Concreto | Pilote 32 torre 1 tipo 2 | 2026-09-15 | 2026-09-17 | 2026-09-29 | 2026-10-06 | 2-Cónica y dividida | 14 | 102 |  | 35 | 8171.282 | 372.2 | 464 | 45.5 | 130 | 25
29007 - VENTO TIPO C | 575536 | P44 | No especificado | Concreto | Pilote 32 torre 1 tipo 2 | 2026-09-15 | 2026-09-17 | 2026-09-29 | 2026-10-06 | 2-Cónica y dividida | 14 | 101 |  | 35 | 8011.847 | 370.7 | 472.1 | 46.3 | 132.3 | 25
29007 - VENTO TIPO C | 575536 | P44 | No especificado | Concreto | Pilote 32 torre 1 tipo 2 | 2026-09-15 | 2026-09-17 | 2026-09-22 | 2026-09-24 | 2-Cónica y dividida | 7 | 100 |  | 35 | 7853.982 | 312.4 | 405.8 | 39.8 | 113.7 | 22
29007 - VENTO TIPO C | 575536 | P44 | No especificado | Concreto | Pilote 32 torre 1 tipo 2 | 2026-09-15 | 2026-09-17 | 2026-09-22 | 2026-09-24 | 2-Cónica y dividida | 7 | 101 |  | 35 | 8011.847 | 305.6 | 388.5 | 38.1 | 108.9 | 22
29007 - VENTO TIPO C | 575536 | P43 | No especificado | Concreto | Pilote 128 - 118 - 140 salón comunal | 2026-09-15 | 2026-09-17 | 2026-10-13 | 2026-10-14 | 2-Cónica y dividida | 28 | 101 |  | 24.5 | 8011.847 | 201.2 | 255.9 | 25.1 | 102.4 | 29
29007 - VENTO TIPO C | 575536 | P43 | No especificado | Concreto | Pilote 128 - 118 - 140 salón comunal | 2026-09-15 | 2026-09-17 | 2026-10-13 | 2026-10-14 | 2-Cónica y dividida | 28 | 100 |  | 24.5 | 7853.982 | 199.5 | 259 | 25.4 | 103.7 | 29
29007 - VENTO TIPO C | 575536 | P43 | No especificado | Concreto | Pilote 128 - 118 - 140 salón comunal | 2026-09-15 | 2026-09-17 | 2026-10-13 | 2026-10-14 | 2-Cónica y dividida | 28 | 101 |  | 24.5 | 8011.847 | 197.5 | 251.9 | 24.7 | 100.8 | 29
29007 - VENTO TIPO C | 575536 | P43 | No especificado | Concreto | Pilote 128 - 118 - 140 salón comunal | 2026-09-15 | 2026-09-17 | 2026-09-29 | 2026-10-06 | 2-Cónica y dividida | 14 | 101 |  | 24.5 | 8011.847 | 171.5 | 218.2 | 21.4 | 87.3 | 25
29007 - VENTO TIPO C | 575536 | P43 | No especificado | Concreto | Pilote 128 - 118 - 140 salón comunal | 2026-09-15 | 2026-09-17 | 2026-09-29 | 2026-10-06 | 2-Cónica y dividida | 14 | 100 |  | 24.5 | 7853.982 | 169.5 | 220.3 | 21.6 | 88.2 | 25
29007 - VENTO TIPO C | 575536 | P43 | No especificado | Concreto | Pilote 128 - 118 - 140 salón comunal | 2026-09-15 | 2026-09-17 | 2026-09-22 | 2026-09-24 | 2-Cónica y dividida | 7 | 100 |  | 24.5 | 7853.982 | 150.8 | 195.8 | 19.2 | 78.4 | 22
29007 - VENTO TIPO C | 575536 | P43 | No especificado | Concreto | Pilote 128 - 118 - 140 salón comunal | 2026-09-15 | 2026-09-17 | 2026-09-22 | 2026-09-24 | 2-Cónica y dividida | 7 | 101 |  | 24.5 | 8011.847 | 144.6 | 183.5 | 18 | 73.5 | 22
29007 - VENTO TIPO C | 575536 | P42 | No especificado | Concreto | Pilote 131 - 130 - 129 salón comunal | 2026-09-14 | 2026-09-17 | 2026-10-12 | 2026-10-14 | 2-Cónica y dividida | 28 | 100 |  | 24.5 | 7853.982 | 289.3 | 375.3 | 36.8 | 150.2 | 29
29007 - VENTO TIPO C | 575536 | P42 | No especificado | Concreto | Pilote 131 - 130 - 129 salón comunal | 2026-09-14 | 2026-09-17 | 2026-10-12 | 2026-10-14 | 2-Cónica y dividida | 28 | 102 |  | 24.5 | 8171.282 | 291.5 | 364 | 35.7 | 145.7 | 29
29007 - VENTO TIPO C | 575536 | P42 | No especificado | Concreto | Pilote 131 - 130 - 129 salón comunal | 2026-09-14 | 2026-09-17 | 2026-10-12 | 2026-10-14 | 2-Cónica y dividida | 28 | 101 |  | 24.5 | 8011.847 | 284 | 361 | 35.4 | 144.5 | 29
29007 - VENTO TIPO C | 575536 | P42 | No especificado | Concreto | Pilote 131 - 130 - 129 salón comunal | 2026-09-14 | 2026-09-17 | 2026-09-28 | 2026-09-29 | 2-Cónica y dividida | 14 | 100 |  | 24.5 | 7853.982 | 240.7 | 312 | 30.6 | 124.9 | 24
29007 - VENTO TIPO C | 575536 | P42 | No especificado | Concreto | Pilote 131 - 130 - 129 salón comunal | 2026-09-14 | 2026-09-17 | 2026-09-28 | 2026-09-29 | 2-Cónica y dividida | 14 | 101 |  | 24.5 | 8011.847 | 238.1 | 302.9 | 29.7 | 121.2 | 24
29007 - VENTO TIPO C | 575536 | P42 | No especificado | Concreto | Pilote 131 - 130 - 129 salón comunal | 2026-09-14 | 2026-09-17 | 2026-09-21 | 2026-09-22 | 2-Cónica y dividida | 7 | 101 |  | 24.5 | 8011.847 | 200.4 | 254.9 | 25 | 102 | 21
29007 - VENTO TIPO C | 575536 | P42 | No especificado | Concreto | Pilote 131 - 130 - 129 salón comunal | 2026-09-14 | 2026-09-17 | 2026-09-21 | 2026-09-22 | 2-Cónica y dividida | 7 | 100 |  | 24.5 | 7853.982 | 198.6 | 258 | 25.3 | 103.3 | 21
29007 - VENTO TIPO C | 575535 | P41 | No especificado | Concreto | Pilote 39 torre 1 tipo 2 | 2026-09-09 | 2026-09-15 | 2026-10-07 | 2026-10-07 | 2-Cónica y dividida | 28 | 102 |  | 35 | 8171.282 | 425.6 | 531.3 | 52.1 | 148.9 | 27
29007 - VENTO TIPO C | 575535 | P41 | No especificado | Concreto | Pilote 39 torre 1 tipo 2 | 2026-09-09 | 2026-09-15 | 2026-10-07 | 2026-10-07 | 2-Cónica y dividida | 28 | 100 |  | 35 | 7853.982 | 417.2 | 541.5 | 53.1 | 151.7 | 27
29007 - VENTO TIPO C | 575535 | P41 | No especificado | Concreto | Pilote 39 torre 1 tipo 2 | 2026-09-09 | 2026-09-15 | 2026-10-07 | 2026-10-07 | 2-Cónica y dividida | 28 | 101 |  | 35 | 8011.847 | 422.4 | 537.4 | 52.7 | 150.6 | 27
29007 - VENTO TIPO C | 575535 | P41 | No especificado | Concreto | Pilote 39 torre 1 tipo 2 | 2026-09-09 | 2026-09-15 | 2026-09-23 | 2026-09-24 | 2-Cónica y dividida | 14 | 101 |  | 35 | 8011.847 | 349.7 | 444.6 | 43.6 | 124.6 | 22
29007 - VENTO TIPO C | 575535 | P41 | No especificado | Concreto | Pilote 39 torre 1 tipo 2 | 2026-09-09 | 2026-09-15 | 2026-09-23 | 2026-09-24 | 2-Cónica y dividida | 14 | 100 |  | 35 | 7853.982 | 357.3 | 464 | 45.5 | 130 | 22
29007 - VENTO TIPO C | 575535 | P41 | No especificado | Concreto | Pilote 39 torre 1 tipo 2 | 2026-09-09 | 2026-09-15 | 2026-09-16 | 2026-09-18 | 2-Cónica y dividida | 7 | 102 |  | 35 | 8171.282 | 293.6 | 366.1 | 35.9 | 102.6 | 19
29007 - VENTO TIPO C | 575535 | P41 | No especificado | Concreto | Pilote 39 torre 1 tipo 2 | 2026-09-09 | 2026-09-15 | 2026-09-16 | 2026-09-18 | 2-Cónica y dividida | 7 | 100 |  | 35 | 7853.982 | 288.3 | 374.2 | 36.7 | 104.9 | 19
29007 - VENTO TIPO C | 575534 | P40 | No especificado | Concreto | Pilote 143 salón comunal , Pilote 125 salón comunal , Pilote 115 salón comunal , Pilote 136 salón comunal | 2026-09-08 | 2026-09-10 | 2026-10-06 | 2026-10-07 | 2-Cónica y dividida | 28 | 101 |  | 24.5 | 8011.847 | 288.9 | 368.1 | 36.1 | 147.3 | 27
29007 - VENTO TIPO C | 575534 | P40 | No especificado | Concreto | Pilote 143 salón comunal , Pilote 125 salón comunal , Pilote 115 salón comunal , Pilote 136 salón comunal | 2026-09-08 | 2026-09-10 | 2026-10-06 | 2026-10-07 | 2-Cónica y dividida | 28 | 102 |  | 24.5 | 8171.282 | 290.6 | 363 | 35.6 | 145.3 | 27
29007 - VENTO TIPO C | 575534 | P40 | No especificado | Concreto | Pilote 143 salón comunal , Pilote 125 salón comunal , Pilote 115 salón comunal , Pilote 136 salón comunal | 2026-09-08 | 2026-09-10 | 2026-10-06 | 2026-10-07 | 2-Cónica y dividida | 28 | 100 |  | 24.5 | 7853.982 | 291.1 | 378.3 | 37.1 | 151.4 | 27
29007 - VENTO TIPO C | 575534 | P40 | No especificado | Concreto | Pilote 143 salón comunal , Pilote 125 salón comunal , Pilote 115 salón comunal , Pilote 136 salón comunal | 2026-09-08 | 2026-09-10 | 2026-09-22 | 2026-09-24 | 2-Cónica y dividida | 14 | 101 |  | 24.5 | 8011.847 | 242.4 | 309 | 30.3 | 123.7 | 22
29007 - VENTO TIPO C | 575534 | P40 | No especificado | Concreto | Pilote 143 salón comunal , Pilote 125 salón comunal , Pilote 115 salón comunal , Pilote 136 salón comunal | 2026-09-08 | 2026-09-10 | 2026-09-22 | 2026-09-24 | 2-Cónica y dividida | 14 | 100 |  | 24.5 | 7853.982 | 235 | 304.9 | 29.9 | 122 | 22
29007 - VENTO TIPO C | 575534 | P40 | No especificado | Concreto | Pilote 143 salón comunal , Pilote 125 salón comunal , Pilote 115 salón comunal , Pilote 136 salón comunal | 2026-09-08 | 2026-09-10 | 2026-09-15 | 2026-09-15 | 2-Cónica y dividida | 7 | 101 |  | 24.5 | 8011.847 | 199 | 252.9 | 24.8 | 101.2 | 17
29007 - VENTO TIPO C | 575534 | P40 | No especificado | Concreto | Pilote 143 salón comunal , Pilote 125 salón comunal , Pilote 115 salón comunal , Pilote 136 salón comunal | 2026-09-08 | 2026-09-10 | 2026-09-15 | 2026-09-15 | 2-Cónica y dividida | 7 | 100 |  | 24.5 | 7853.982 | 193.6 | 250.9 | 24.6 | 100.4 | 17
29007 - VENTO TIPO C | 575534 | P39 | No especificado | Concreto | Pilote 133 salón comunal , pilote 121 salón comunal | 2026-09-07 | 2026-09-10 | 2026-10-05 | 2026-10-07 | 2-Cónica y dividida | 28 | 101 |  | 24.5 | 8011.847 | 308.3 | 392.6 | 38.5 | 157.1 | 27
29007 - VENTO TIPO C | 575534 | P39 | No especificado | Concreto | Pilote 133 salón comunal , pilote 121 salón comunal | 2026-09-07 | 2026-09-10 | 2026-10-05 | 2026-10-07 | 2-Cónica y dividida | 28 | 100 |  | 24.5 | 7853.982 | 308.5 | 400.7 | 39.3 | 160.4 | 27
29007 - VENTO TIPO C | 575534 | P39 | No especificado | Concreto | Pilote 133 salón comunal , pilote 121 salón comunal | 2026-09-07 | 2026-09-10 | 2026-10-05 | 2026-10-07 | 2-Cónica y dividida | 28 | 102 |  | 24.5 | 8171.282 | 312.9 | 390.6 | 38.3 | 156.3 | 27
29007 - VENTO TIPO C | 575534 | P39 | No especificado | Concreto | Pilote 133 salón comunal , pilote 121 salón comunal | 2026-09-07 | 2026-09-10 | 2026-09-21 | 2026-09-22 | 2-Cónica y dividida | 14 | 101 |  | 24.5 | 8011.847 | 258.4 | 329.4 | 32.3 | 131.8 | 21
29007 - VENTO TIPO C | 575534 | P39 | No especificado | Concreto | Pilote 133 salón comunal , pilote 121 salón comunal | 2026-09-07 | 2026-09-10 | 2026-09-21 | 2026-09-22 | 2-Cónica y dividida | 14 | 100 |  | 24.5 | 7853.982 | 251.4 | 326.3 | 32 | 130.6 | 21
29007 - VENTO TIPO C | 575534 | P39 | No especificado | Concreto | Pilote 133 salón comunal , pilote 121 salón comunal | 2026-09-07 | 2026-09-10 | 2026-09-14 | 2026-09-15 | 2-Cónica y dividida | 7 | 100 |  | 24.5 | 7853.982 | 212.5 | 276.3 | 27.1 | 110.6 | 17
29007 - VENTO TIPO C | 575534 | P39 | No especificado | Concreto | Pilote 133 salón comunal , pilote 121 salón comunal | 2026-09-07 | 2026-09-10 | 2026-09-14 | 2026-09-15 | 2-Cónica y dividida | 7 | 102 |  | 24.5 | 8171.282 | 210.5 | 263.1 | 25.8 | 105.3 | 17
29007 - VENTO TIPO C | 575534 | P38 | No especificado | Concreto | Pilote 36 torre 1 tipo 2 , pilote 37 torre 1 tipo 2 | 2026-09-07 | 2026-09-10 | 2026-10-05 | 2026-10-07 | 2-Cónica y dividida | 28 | 102 |  | 35 | 8171.282 | 461.6 | 576.1 | 56.5 | 161.4 | 27
29007 - VENTO TIPO C | 575534 | P38 | No especificado | Concreto | Pilote 36 torre 1 tipo 2 , pilote 37 torre 1 tipo 2 | 2026-09-07 | 2026-09-10 | 2026-10-05 | 2026-10-07 | 2-Cónica y dividida | 28 | 100 |  | 35 | 7853.982 | 453.6 | 589.4 | 57.8 | 165.1 | 27
29007 - VENTO TIPO C | 575534 | P38 | No especificado | Concreto | Pilote 36 torre 1 tipo 2 , pilote 37 torre 1 tipo 2 | 2026-09-07 | 2026-09-10 | 2026-10-05 | 2026-10-07 | 2-Cónica y dividida | 28 | 101 |  | 35 | 8011.847 | 458.2 | 583.3 | 57.2 | 163.4 | 27
29007 - VENTO TIPO C | 575534 | P38 | No especificado | Concreto | Pilote 36 torre 1 tipo 2 , pilote 37 torre 1 tipo 2 | 2026-09-07 | 2026-09-10 | 2026-09-21 | 2026-09-22 | 2-Cónica y dividida | 14 | 100 |  | 35 | 7853.982 | 381.2 | 494.6 | 48.5 | 138.6 | 21
29007 - VENTO TIPO C | 575534 | P38 | No especificado | Concreto | Pilote 36 torre 1 tipo 2 , pilote 37 torre 1 tipo 2 | 2026-09-07 | 2026-09-10 | 2026-09-21 | 2026-09-22 | 2-Cónica y dividida | 14 | 102 |  | 35 | 8171.282 | 390.9 | 487.4 | 47.8 | 136.6 | 21
29007 - VENTO TIPO C | 575534 | P38 | No especificado | Concreto | Pilote 36 torre 1 tipo 2 , pilote 37 torre 1 tipo 2 | 2026-09-07 | 2026-09-10 | 2026-09-14 | 2026-09-15 | 2-Cónica y dividida | 7 | 101 |  | 35 | 8011.847 | 322.5 | 410.9 | 40.3 | 115.1 | 17
29007 - VENTO TIPO C | 575534 | P38 | No especificado | Concreto | Pilote 36 torre 1 tipo 2 , pilote 37 torre 1 tipo 2 | 2026-09-07 | 2026-09-10 | 2026-09-14 | 2026-09-15 | 2-Cónica y dividida | 7 | 100 |  | 35 | 7853.982 | 320.5 | 416 | 40.8 | 116.6 | 17
29007 - VENTO TIPO C | 575533 | P37 | No especificado | Concreto | Pilote 33 torre 1 tipo 2 | 2026-09-05 | 2026-09-08 | 2026-10-03 | 2026-10-06 | 2-Cónica y dividida | 28 | 101 |  | 35 | 8011.847 | 445.1 | 567 | 55.6 | 158.9 | 26
29007 - VENTO TIPO C | 575533 | P37 | No especificado | Concreto | Pilote 33 torre 1 tipo 2 | 2026-09-05 | 2026-09-08 | 2026-10-03 | 2026-10-06 | 2-Cónica y dividida | 28 | 100 |  | 35 | 7853.982 | 440.6 | 572.1 | 56.1 | 160.3 | 26
29007 - VENTO TIPO C | 575533 | P37 | No especificado | Concreto | Pilote 33 torre 1 tipo 2 | 2026-09-05 | 2026-09-08 | 2026-10-03 | 2026-10-06 | 2-Cónica y dividida | 28 | 101 |  | 35 | 8011.847 | 450.3 | 573.1 | 56.2 | 160.6 | 26
29007 - VENTO TIPO C | 575533 | P37 | No especificado | Concreto | Pilote 33 torre 1 tipo 2 | 2026-09-05 | 2026-09-08 | 2026-09-19 | 2026-09-21 | 2-Cónica y dividida | 14 | 100 |  | 35 | 7853.982 | 370.6 | 481.3 | 47.2 | 134.9 | 20
29007 - VENTO TIPO C | 575533 | P37 | No especificado | Concreto | Pilote 33 torre 1 tipo 2 | 2026-09-05 | 2026-09-08 | 2026-09-19 | 2026-09-21 | 2-Cónica y dividida | 14 | 101 |  | 35 | 8011.847 | 367.5 | 468.1 | 45.9 | 131.1 | 20
29007 - VENTO TIPO C | 575533 | P37 | No especificado | Concreto | Pilote 33 torre 1 tipo 2 | 2026-09-05 | 2026-09-08 | 2026-09-12 | 2026-09-14 | 2-Cónica y dividida | 7 | 100 |  | 35 | 7853.982 | 305.5 | 396.7 | 38.9 | 111.1 | 16
29007 - VENTO TIPO C | 575533 | P37 | No especificado | Concreto | Pilote 33 torre 1 tipo 2 | 2026-09-05 | 2026-09-08 | 2026-09-12 | 2026-09-14 | 2-Cónica y dividida | 7 | 101 |  | 35 | 8011.847 | 303.5 | 386.5 | 37.9 | 108.3 | 16
29007 - VENTO TIPO C | 575533 | P36 | No especificado | Concreto | Pilote 40 torre 1 tipo 1 | 2026-09-04 | 2026-09-08 | 2026-10-02 | 2026-10-06 | 2-Cónica y dividida | 28 | 102 |  | 35 | 8171.282 | 430.2 | 536.4 | 52.6 | 150.3 | 26
29007 - VENTO TIPO C | 575533 | P36 | No especificado | Concreto | Pilote 40 torre 1 tipo 1 | 2026-09-04 | 2026-09-08 | 2026-10-02 | 2026-10-06 | 2-Cónica y dividida | 28 | 100 |  | 35 | 7853.982 | 419.2 | 544.5 | 53.4 | 152.6 | 26
29007 - VENTO TIPO C | 575533 | P36 | No especificado | Concreto | Pilote 40 torre 1 tipo 1 | 2026-09-04 | 2026-09-08 | 2026-10-02 | 2026-10-06 | 2-Cónica y dividida | 28 | 101 |  | 35 | 8011.847 | 418.2 | 532.3 | 52.2 | 149.1 | 26
29007 - VENTO TIPO C | 575533 | P36 | No especificado | Concreto | Pilote 40 torre 1 tipo 1 | 2026-09-04 | 2026-09-08 | 2026-09-18 | 2026-09-21 | 2-Cónica y dividida | 14 | 100 |  | 35 | 7853.982 | 352.9 | 457.9 | 44.9 | 128.3 | 20
29007 - VENTO TIPO C | 575533 | P36 | No especificado | Concreto | Pilote 40 torre 1 tipo 1 | 2026-09-04 | 2026-09-08 | 2026-09-18 | 2026-09-21 | 2-Cónica y dividida | 14 | 101 |  | 35 | 8011.847 | 348.5 | 443.6 | 43.5 | 124.3 | 20
29007 - VENTO TIPO C | 575533 | P36 | No especificado | Concreto | Pilote 40 torre 1 tipo 1 | 2026-09-04 | 2026-09-08 | 2026-09-11 | 2026-09-14 | 2-Cónica y dividida | 7 | 101 |  | 35 | 8011.847 | 293.6 | 373.2 | 36.6 | 104.6 | 16
29007 - VENTO TIPO C | 575533 | P36 | No especificado | Concreto | Pilote 40 torre 1 tipo 1 | 2026-09-04 | 2026-09-08 | 2026-09-11 | 2026-09-14 | 2-Cónica y dividida | 7 | 100 |  | 35 | 7853.982 | 291.5 | 378.3 | 37.1 | 106 | 16
29007 - VENTO TIPO C | 575532 | P-35 | No especificado | Concreto | Pilote 90 torre 2 tipo 2 | 2026-09-04 | 2026-09-08 | 2026-10-02 | 2026-10-06 | 2-Cónica y dividida | 28 | 100 |  | 35 | 7853.982 | 362.7 | 471.1 | 46.2 | 132 | 26
29007 - VENTO TIPO C | 575532 | P-35 | No especificado | Concreto | Pilote 90 torre 2 tipo 2 | 2026-09-04 | 2026-09-08 | 2026-10-02 | 2026-10-06 | 2-Cónica y dividida | 28 | 101 |  | 35 | 8011.847 | 365.8 | 466 | 45.7 | 130.6 | 26
29007 - VENTO TIPO C | 575532 | P-35 | No especificado | Concreto | Pilote 90 torre 2 tipo 2 | 2026-09-04 | 2026-09-08 | 2026-10-02 | 2026-10-06 | 2-Cónica y dividida | 28 | 100 |  | 35 | 7853.982 | 370.4 | 481.3 | 47.2 | 134.9 | 26
29007 - VENTO TIPO C | 575532 | P-35 | No especificado | Concreto | Pilote 90 torre 2 tipo 2 | 2026-09-04 | 2026-09-08 | 2026-09-18 | 2026-09-21 | 2-Cónica y dividida | 14 | 101 |  | 35 | 8011.847 | 305.6 | 388.5 | 38.1 | 108.9 | 20
29007 - VENTO TIPO C | 575532 | P-35 | No especificado | Concreto | Pilote 90 torre 2 tipo 2 | 2026-09-04 | 2026-09-08 | 2026-09-18 | 2026-09-21 | 2-Cónica y dividida | 14 | 100 |  | 35 | 7853.982 | 302.8 | 393.6 | 38.6 | 110.3 | 20
29007 - VENTO TIPO C | 575532 | P-35 | No especificado | Concreto | Pilote 90 torre 2 tipo 2 | 2026-09-04 | 2026-09-08 | 2026-09-11 | 2026-09-14 | 2-Cónica y dividida | 7 | 101 |  | 35 | 8011.847 | 218.2 | 277.4 | 27.2 | 77.7 | 16
29007 - VENTO TIPO C | 575532 | P-35 | No especificado | Concreto | Pilote 90 torre 2 tipo 2 | 2026-09-04 | 2026-09-08 | 2026-09-11 | 2026-09-14 | 2-Cónica y dividida | 7 | 100 |  | 35 | 7853.982 | 216.5 | 281.4 | 27.6 | 78.9 | 16
29007 - VENTO TIPO C | 575532 | P-34 | No especificado | Concreto | Pilote 38 torre 1 tipo 2, pilote 29 torre 1 tipo 1 | 2026-09-03 | 2026-09-08 | 2026-10-01 | 2026-10-06 | 2-Cónica y dividida | 28 | 101 |  | 35 | 8011.847 | 351.9 | 447.7 | 43.9 | 125.4 | 25
29007 - VENTO TIPO C | 575532 | P-34 | No especificado | Concreto | Pilote 38 torre 1 tipo 2, pilote 29 torre 1 tipo 1 | 2026-09-03 | 2026-09-08 | 2026-10-01 | 2026-10-06 | 2-Cónica y dividida | 28 | 100 |  | 35 | 7853.982 | 348.4 | 452.8 | 44.4 | 126.9 | 25
29007 - VENTO TIPO C | 575532 | P-34 | No especificado | Concreto | Pilote 38 torre 1 tipo 2, pilote 29 torre 1 tipo 1 | 2026-09-03 | 2026-09-08 | 2026-10-01 | 2026-10-06 | 2-Cónica y dividida | 28 | 101 |  | 35 | 8011.847 | 349 | 444.6 | 43.6 | 124.6 | 25
29007 - VENTO TIPO C | 575532 | P-34 | No especificado | Concreto | Pilote 38 torre 1 tipo 2, pilote 29 torre 1 tipo 1 | 2026-09-03 | 2026-09-08 | 2026-09-17 | 2026-09-18 | 2-Cónica y dividida | 14 | 100 |  | 35 | 7853.982 | 292.2 | 379.3 | 37.2 | 106.3 | 19
29007 - VENTO TIPO C | 575532 | P-34 | No especificado | Concreto | Pilote 38 torre 1 tipo 2, pilote 29 torre 1 tipo 1 | 2026-09-03 | 2026-09-08 | 2026-09-17 | 2026-09-18 | 2-Cónica y dividida | 14 | 101 |  | 35 | 8011.847 | 290.8 | 370.2 | 36.3 | 103.7 | 19
29007 - VENTO TIPO C | 575532 | P-34 | No especificado | Concreto | Pilote 38 torre 1 tipo 2, pilote 29 torre 1 tipo 1 | 2026-09-03 | 2026-09-08 | 2026-09-10 | 2026-09-10 | 2-Cónica y dividida | 7 | 100 |  | 35 | 7853.982 | 222.4 | 288.6 | 28.3 | 80.9 | 15
29007 - VENTO TIPO C | 575532 | P-34 | No especificado | Concreto | Pilote 38 torre 1 tipo 2, pilote 29 torre 1 tipo 1 | 2026-09-03 | 2026-09-08 | 2026-09-10 | 2026-09-10 | 2-Cónica y dividida | 7 | 101 |  | 35 | 8011.847 | 220.2 | 280.4 | 27.5 | 78.6 | 15
29007 - VENTO TIPO C | 575532 | P-33 | No especificado | Concreto | Pilote 47 torre 1 tipo 2 | 2026-09-03 | 2026-09-08 | 2026-10-01 | 2026-10-06 | 2-Cónica y dividida | 28 | 100 |  | 35 | 7853.982 | 363.2 | 471.1 | 46.2 | 132 | 25
29007 - VENTO TIPO C | 575532 | P-33 | No especificado | Concreto | Pilote 47 torre 1 tipo 2 | 2026-09-03 | 2026-09-08 | 2026-10-01 | 2026-10-06 | 2-Cónica y dividida | 28 | 101 |  | 35 | 8011.847 | 362.6 | 461.9 | 45.3 | 129.4 | 25
29007 - VENTO TIPO C | 575532 | P-33 | No especificado | Concreto | Pilote 47 torre 1 tipo 2 | 2026-09-03 | 2026-09-08 | 2026-10-01 | 2026-10-06 | 2-Cónica y dividida | 28 | 100 |  | 35 | 7853.982 | 356.9 | 463 | 45.4 | 129.7 | 25
29007 - VENTO TIPO C | 575532 | P-33 | No especificado | Concreto | Pilote 47 torre 1 tipo 2 | 2026-09-03 | 2026-09-08 | 2026-09-17 | 2026-09-18 | 2-Cónica y dividida | 14 | 101 |  | 35 | 8011.847 | 300.7 | 382.4 | 37.5 | 107.1 | 19
29007 - VENTO TIPO C | 575532 | P-33 | No especificado | Concreto | Pilote 47 torre 1 tipo 2 | 2026-09-03 | 2026-09-08 | 2026-09-17 | 2026-09-18 | 2-Cónica y dividida | 14 | 100 |  | 35 | 7853.982 | 298.6 | 387.5 | 38 | 108.6 | 19
29007 - VENTO TIPO C | 575532 | P-33 | No especificado | Concreto | Pilote 47 torre 1 tipo 2 | 2026-09-03 | 2026-09-08 | 2026-09-10 | 2026-09-10 | 2-Cónica y dividida | 7 | 101 |  | 35 | 8011.847 | 260.6 | 331.4 | 32.5 | 92.9 | 15
29007 - VENTO TIPO C | 575532 | P-33 | No especificado | Concreto | Pilote 47 torre 1 tipo 2 | 2026-09-03 | 2026-09-08 | 2026-09-10 | 2026-09-10 | 2-Cónica y dividida | 7 | 100 |  | 35 | 7853.982 | 258.4 | 335.5 | 32.9 | 94 | 15
29007 - VENTO TIPO C | 575532 | P-32 | No especificado | Concreto | Pilote 11 torre 1 tipo 1, pilote 34 torre 1 tipo 2 | 2026-09-02 | 2026-09-08 | 2026-09-30 | 2026-10-06 | 2-Cónica y dividida | 28 | 101 |  | 35 | 8011.847 | 526.8 | 671 | 65.8 | 188 | 25
29007 - VENTO TIPO C | 575532 | P-32 | No especificado | Concreto | Pilote 11 torre 1 tipo 1, pilote 34 torre 1 tipo 2 | 2026-09-02 | 2026-09-08 | 2026-09-30 | 2026-10-06 | 2-Cónica y dividida | 28 | 100 |  | 35 | 7853.982 | 518.5 | 673 | 66 | 188.6 | 25
29007 - VENTO TIPO C | 575532 | P-32 | No especificado | Concreto | Pilote 11 torre 1 tipo 1, pilote 34 torre 1 tipo 2 | 2026-09-02 | 2026-09-08 | 2026-09-30 | 2026-10-06 | 2-Cónica y dividida | 28 | 101 |  | 35 | 8011.847 | 522.4 | 664.9 | 65.2 | 186.3 | 25
29007 - VENTO TIPO C | 575532 | P-32 | No especificado | Concreto | Pilote 11 torre 1 tipo 1, pilote 34 torre 1 tipo 2 | 2026-09-02 | 2026-09-08 | 2026-09-16 | 2026-09-17 | 2-Cónica y dividida | 14 | 100 |  | 35 | 7853.982 | 431.4 | 559.8 | 54.9 | 156.9 | 18
29007 - VENTO TIPO C | 575532 | P-32 | No especificado | Concreto | Pilote 11 torre 1 tipo 1, pilote 34 torre 1 tipo 2 | 2026-09-02 | 2026-09-08 | 2026-09-16 | 2026-09-17 | 2-Cónica y dividida | 14 | 101 |  | 35 | 8011.847 | 435 | 553.7 | 54.3 | 155.1 | 18
29007 - VENTO TIPO C | 575532 | P-32 | No especificado | Concreto | Pilote 11 torre 1 tipo 1, pilote 34 torre 1 tipo 2 | 2026-09-02 | 2026-09-08 | 2026-09-09 | 2026-09-10 | 2-Cónica y dividida | 7 | 100 |  | 35 | 7853.982 | 360.4 | 468.1 | 45.9 | 131.1 | 15
29007 - VENTO TIPO C | 575532 | P-32 | No especificado | Concreto | Pilote 11 torre 1 tipo 1, pilote 34 torre 1 tipo 2 | 2026-09-02 | 2026-09-08 | 2026-09-09 | 2026-09-10 | 2-Cónica y dividida | 7 | 101 |  | 35 | 8011.847 | 358.2 | 455.8 | 44.7 | 127.7 | 15
29007 - VENTO TIPO C | 575532 | P-31 | No especificado | Concreto | Pilote 43 torre 1 tipo 2 | 2026-09-02 | 2026-09-08 | 2026-09-30 | 2026-10-06 | 2-Cónica y dividida | 28 | 100 |  | 35 | 7853.982 | 447.3 | 581.2 | 57 | 162.9 | 25
29007 - VENTO TIPO C | 575532 | P-31 | No especificado | Concreto | Pilote 43 torre 1 tipo 2 | 2026-09-02 | 2026-09-08 | 2026-09-30 | 2026-10-06 | 2-Cónica y dividida | 28 | 101 |  | 35 | 8011.847 | 451.4 | 574.1 | 56.3 | 160.9 | 25
29007 - VENTO TIPO C | 575532 | P-31 | No especificado | Concreto | Pilote 43 torre 1 tipo 2 | 2026-09-02 | 2026-09-08 | 2026-09-30 | 2026-10-06 | 2-Cónica y dividida | 28 | 100 |  | 35 | 7853.982 | 449.9 | 584.3 | 57.3 | 163.7 | 25
29007 - VENTO TIPO C | 575532 | P-31 | No especificado | Concreto | Pilote 43 torre 1 tipo 2 | 2026-09-02 | 2026-09-08 | 2026-09-16 | 2026-09-17 | 2-Cónica y dividida | 14 | 101 |  | 35 | 8011.847 | 373.4 | 475.2 | 46.6 | 133.1 | 18
29007 - VENTO TIPO C | 575532 | P-31 | No especificado | Concreto | Pilote 43 torre 1 tipo 2 | 2026-09-02 | 2026-09-08 | 2026-09-16 | 2026-09-17 | 2-Cónica y dividida | 14 | 100 |  | 35 | 7853.982 | 376.3 | 488.4 | 47.9 | 136.9 | 18
29007 - VENTO TIPO C | 575532 | P-31 | No especificado | Concreto | Pilote 43 torre 1 tipo 2 | 2026-09-02 | 2026-09-08 | 2026-09-09 | 2026-09-10 | 2-Cónica y dividida | 7 | 101 |  | 35 | 8011.847 | 323.8 | 412 | 40.4 | 115.4 | 15
29007 - VENTO TIPO C | 575532 | P-31 | No especificado | Concreto | Pilote 43 torre 1 tipo 2 | 2026-09-02 | 2026-09-08 | 2026-09-09 | 2026-09-10 | 2-Cónica y dividida | 7 | 100 |  | 35 | 7853.982 | 321.6 | 417.1 | 40.9 | 116.9 | 15
29007 - VENTO TIPO C | 575531 | P - 30 | No especificado | Concreto | Pilote 48 Torre 1 Tipo 2 - Pilote 3 Torre 1 Tipo 1 | 2026-09-01 | 2026-09-03 | 2026-09-29 | 2026-10-06 | 2-Cónica y dividida | 28 | 102 |  | 35 | 8171.282 | 442.9 | 552.7 | 54.2 | 154.9 | 25
29007 - VENTO TIPO C | 575531 | P - 30 | No especificado | Concreto | Pilote 48 Torre 1 Tipo 2 - Pilote 3 Torre 1 Tipo 1 | 2026-09-01 | 2026-09-03 | 2026-09-29 | 2026-10-06 | 2-Cónica y dividida | 28 | 100 |  | 35 | 7853.982 | 438.5 | 569 | 55.8 | 159.4 | 25
29007 - VENTO TIPO C | 575531 | P - 30 | No especificado | Concreto | Pilote 48 Torre 1 Tipo 2 - Pilote 3 Torre 1 Tipo 1 | 2026-09-01 | 2026-09-03 | 2026-09-29 | 2026-10-06 | 2-Cónica y dividida | 28 | 101 |  | 35 | 8011.847 | 440.7 | 560.8 | 55 | 157.1 | 25
29007 - VENTO TIPO C | 575531 | P - 30 | No especificado | Concreto | Pilote 48 Torre 1 Tipo 2 - Pilote 3 Torre 1 Tipo 1 | 2026-09-01 | 2026-09-03 | 2026-09-15 | 2026-09-15 | 2-Cónica y dividida | 14 | 100 |  | 35 | 7853.982 | 366 | 475.2 | 46.6 | 133.1 | 17
29007 - VENTO TIPO C | 575531 | P - 30 | No especificado | Concreto | Pilote 48 Torre 1 Tipo 2 - Pilote 3 Torre 1 Tipo 1 | 2026-09-01 | 2026-09-03 | 2026-09-15 | 2026-09-15 | 2-Cónica y dividida | 14 | 102 |  | 35 | 8171.282 | 373.7 | 466 | 45.7 | 130.6 | 17
29007 - VENTO TIPO C | 575531 | P - 30 | No especificado | Concreto | Pilote 48 Torre 1 Tipo 2 - Pilote 3 Torre 1 Tipo 1 | 2026-09-01 | 2026-09-03 | 2026-09-08 | 2026-09-10 | 2-Cónica y dividida | 7 | 101 |  | 35 | 8011.847 | 312.3 | 397.7 | 39 | 111.4 | 15
29007 - VENTO TIPO C | 575531 | P - 30 | No especificado | Concreto | Pilote 48 Torre 1 Tipo 2 - Pilote 3 Torre 1 Tipo 1 | 2026-09-01 | 2026-09-03 | 2026-09-08 | 2026-09-10 | 2-Cónica y dividida | 7 | 100 |  | 35 | 7853.982 | 307.6 | 399.7 | 39.2 | 112 | 15
29007 - VENTO TIPO C | 575531 | P - 29 | No especificado | Concreto | Pilote 10 Torre 1 Tipo 1 | 2026-09-01 | 2026-09-03 | 2026-09-29 | 2026-10-06 | 2-Cónica y dividida | 28 | 102 |  | 35 | 8171.282 | 501.3 | 625.1 | 61.3 | 175.1 | 25
29007 - VENTO TIPO C | 575531 | P - 29 | No especificado | Concreto | Pilote 10 Torre 1 Tipo 1 | 2026-09-01 | 2026-09-03 | 2026-09-29 | 2026-10-06 | 2-Cónica y dividida | 28 | 101 |  | 35 | 8011.847 | 494.7 | 629.2 | 61.7 | 176.3 | 25
29007 - VENTO TIPO C | 575531 | P - 29 | No especificado | Concreto | Pilote 10 Torre 1 Tipo 1 | 2026-09-01 | 2026-09-03 | 2026-09-29 | 2026-10-06 | 2-Cónica y dividida | 28 | 100 |  | 35 | 7853.982 | 490.6 | 637.3 | 62.5 | 178.6 | 25
29007 - VENTO TIPO C | 575531 | P - 29 | No especificado | Concreto | Pilote 10 Torre 1 Tipo 1 | 2026-09-01 | 2026-09-03 | 2026-09-15 | 2026-09-15 | 2-Cónica y dividida | 14 | 102 |  | 35 | 8171.282 | 409.2 | 510.9 | 50.1 | 143.1 | 17
29007 - VENTO TIPO C | 575531 | P - 29 | No especificado | Concreto | Pilote 10 Torre 1 Tipo 1 | 2026-09-01 | 2026-09-03 | 2026-09-15 | 2026-09-15 | 2-Cónica y dividida | 14 | 101 |  | 35 | 8011.847 | 411.2 | 523.1 | 51.3 | 146.6 | 17
29007 - VENTO TIPO C | 575531 | P - 29 | No especificado | Concreto | Pilote 10 Torre 1 Tipo 1 | 2026-09-01 | 2026-09-03 | 2026-09-08 | 2026-09-10 | 2-Cónica y dividida | 7 | 100 |  | 35 | 7853.982 | 340.4 | 441.5 | 43.3 | 123.7 | 15
29007 - VENTO TIPO C | 575531 | P - 29 | No especificado | Concreto | Pilote 10 Torre 1 Tipo 1 | 2026-09-01 | 2026-09-03 | 2026-09-08 | 2026-09-10 | 2-Cónica y dividida | 7 | 102 |  | 35 | 8171.282 | 334.9 | 418.1 | 41 | 117.1 | 15
29007 - VENTO TIPO C | 575531 | P - 28 | No especificado | Concreto | Pilote 35 Torre 1 Tipo 2 | 2026-08-31 | 2026-09-03 | 2026-09-28 | 2026-09-29 | 2-Cónica y dividida | 28 | 100 |  | 35 | 7853.982 | 369.7 | 480.3 | 47.1 | 134.6 | 24
29007 - VENTO TIPO C | 575531 | P - 28 | No especificado | Concreto | Pilote 35 Torre 1 Tipo 2 | 2026-08-31 | 2026-09-03 | 2026-09-28 | 2026-09-29 | 2-Cónica y dividida | 28 | 101 |  | 35 | 8011.847 | 378.7 | 482.3 | 47.3 | 135.1 | 24
29007 - VENTO TIPO C | 575531 | P - 28 | No especificado | Concreto | Pilote 35 Torre 1 Tipo 2 | 2026-08-31 | 2026-09-03 | 2026-09-28 | 2026-09-29 | 2-Cónica y dividida | 28 | 102 |  | 35 | 8171.282 | 375.9 | 469.1 | 46 | 131.4 | 24
29007 - VENTO TIPO C | 575531 | P - 28 | No especificado | Concreto | Pilote 35 Torre 1 Tipo 2 | 2026-08-31 | 2026-09-03 | 2026-09-14 | 2026-09-15 | 2-Cónica y dividida | 14 | 101 |  | 35 | 8011.847 | 311.2 | 395.7 | 38.8 | 110.9 | 17
29007 - VENTO TIPO C | 575531 | P - 28 | No especificado | Concreto | Pilote 35 Torre 1 Tipo 2 | 2026-08-31 | 2026-09-03 | 2026-09-14 | 2026-09-15 | 2-Cónica y dividida | 14 | 100 |  | 35 | 7853.982 | 305.6 | 396.7 | 38.9 | 111.1 | 17
29007 - VENTO TIPO C | 575531 | P - 28 | No especificado | Concreto | Pilote 35 Torre 1 Tipo 2 | 2026-08-31 | 2026-09-03 | 2026-09-07 | 2026-09-08 | 2-Cónica y dividida | 7 | 102 |  | 35 | 8171.282 | 268.5 | 335.5 | 32.9 | 94 | 14
29007 - VENTO TIPO C | 575531 | P - 28 | No especificado | Concreto | Pilote 35 Torre 1 Tipo 2 | 2026-08-31 | 2026-09-03 | 2026-09-07 | 2026-09-08 | 2-Cónica y dividida | 7 | 101 |  | 35 | 8011.847 | 266.5 | 339.6 | 33.3 | 95.1 | 14
29007 - VENTO TIPO C | 575531 | P - 27 | No especificado | Concreto | Pilote 53 Torre 1 Tipo 2 | 2026-08-31 | 2026-09-03 | 2026-09-28 | 2026-09-29 | 2-Cónica y dividida | 28 | 102 |  | 35 | 8171.282 | 420.4 | 524.1 | 51.4 | 146.9 | 24
29007 - VENTO TIPO C | 575531 | P - 27 | No especificado | Concreto | Pilote 53 Torre 1 Tipo 2 | 2026-08-31 | 2026-09-03 | 2026-09-28 | 2026-09-29 | 2-Cónica y dividida | 28 | 101 |  | 35 | 8011.847 | 415.9 | 529.2 | 51.9 | 148.3 | 24
29007 - VENTO TIPO C | 575531 | P - 27 | No especificado | Concreto | Pilote 53 Torre 1 Tipo 2 | 2026-08-31 | 2026-09-03 | 2026-09-28 | 2026-09-29 | 2-Cónica y dividida | 28 | 100 |  | 35 | 7853.982 | 409.7 | 532.3 | 52.2 | 149.1 | 24
29007 - VENTO TIPO C | 575531 | P - 27 | No especificado | Concreto | Pilote 53 Torre 1 Tipo 2 | 2026-08-31 | 2026-09-03 | 2026-09-14 | 2026-09-15 | 2-Cónica y dividida | 14 | 100 |  | 35 | 7853.982 | 344.9 | 447.7 | 43.9 | 125.4 | 17
29007 - VENTO TIPO C | 575531 | P - 27 | No especificado | Concreto | Pilote 53 Torre 1 Tipo 2 | 2026-08-31 | 2026-09-03 | 2026-09-14 | 2026-09-15 | 2-Cónica y dividida | 14 | 102 |  | 35 | 8171.282 | 345.5 | 431.3 | 42.3 | 120.9 | 17
29007 - VENTO TIPO C | 575531 | P - 27 | No especificado | Concreto | Pilote 53 Torre 1 Tipo 2 | 2026-08-31 | 2026-09-03 | 2026-09-07 | 2026-09-08 | 2-Cónica y dividida | 7 | 101 |  | 35 | 8011.847 | 287.4 | 366.1 | 35.9 | 102.6 | 14
29007 - VENTO TIPO C | 575531 | P - 27 | No especificado | Concreto | Pilote 53 Torre 1 Tipo 2 | 2026-08-31 | 2026-09-03 | 2026-09-07 | 2026-09-08 | 2-Cónica y dividida | 7 | 100 |  | 35 | 7853.982 | 285.5 | 371.2 | 36.4 | 104 | 14
29007 - VENTO TIPO C | 569767 | P26 | No especificado | Concreto | Pilote 1 torre 1 tipo 1 | 2026-08-29 | 2026-09-01 | 2026-09-26 | 2026-09-29 | 2-Cónica y dividida | 28 | 102 |  | 35 | 8171.282 | 479.1 | 597.6 | 58.6 | 167.4 | 23
29007 - VENTO TIPO C | 569767 | P26 | No especificado | Concreto | Pilote 1 torre 1 tipo 1 | 2026-08-29 | 2026-09-01 | 2026-09-26 | 2026-09-29 | 2-Cónica y dividida | 28 | 101 |  | 35 | 8011.847 | 472.8 | 601.6 | 59 | 168.6 | 23
29007 - VENTO TIPO C | 569767 | P26 | No especificado | Concreto | Pilote 1 torre 1 tipo 1 | 2026-08-29 | 2026-09-01 | 2026-09-26 | 2026-09-29 | 2-Cónica y dividida | 28 | 100 |  | 35 | 7853.982 | 471.6 | 611.8 | 60 | 171.4 | 23
29007 - VENTO TIPO C | 569767 | P26 | No especificado | Concreto | Pilote 1 torre 1 tipo 1 | 2026-08-29 | 2026-09-01 | 2026-09-12 | 2026-09-14 | 2-Cónica y dividida | 14 | 101 |  | 35 | 8011.847 | 392.7 | 499.7 | 49 | 140 | 16
29007 - VENTO TIPO C | 569767 | P26 | No especificado | Concreto | Pilote 1 torre 1 tipo 1 | 2026-08-29 | 2026-09-01 | 2026-09-12 | 2026-09-14 | 2-Cónica y dividida | 14 | 100 |  | 35 | 7853.982 | 389.8 | 505.8 | 49.6 | 141.7 | 16
29007 - VENTO TIPO C | 569767 | P26 | No especificado | Concreto | Pilote 1 torre 1 tipo 1 | 2026-08-29 | 2026-09-01 | 2026-09-05 | 2026-09-08 | 2-Cónica y dividida | 7 | 101 |  | 35 | 8011.847 | 327.6 | 417.1 | 40.9 | 116.9 | 13
29007 - VENTO TIPO C | 569767 | P26 | No especificado | Concreto | Pilote 1 torre 1 tipo 1 | 2026-08-29 | 2026-09-01 | 2026-09-05 | 2026-09-08 | 2-Cónica y dividida | 7 | 100 |  | 35 | 7853.982 | 324 | 421.1 | 41.3 | 118 | 13
29007 - VENTO TIPO C | 569767 | P25 | No especificado | Concreto | Pilote 8 torre 1 tipo 1 pilote 52 torre 1 tipo 2 | 2026-08-27 | 2026-09-01 | 2026-09-24 | 2026-09-24 | 2-Cónica y dividida | 28 | 101 |  | 35 | 8011.847 | 368.4 | 469.1 | 46 | 131.4 | 22
29007 - VENTO TIPO C | 569767 | P25 | No especificado | Concreto | Pilote 8 torre 1 tipo 1 pilote 52 torre 1 tipo 2 | 2026-08-27 | 2026-09-01 | 2026-09-24 | 2026-09-24 | 2-Cónica y dividida | 28 | 100 |  | 35 | 7853.982 | 362.6 | 471.1 | 46.2 | 132 | 22
29007 - VENTO TIPO C | 569767 | P25 | No especificado | Concreto | Pilote 8 torre 1 tipo 1 pilote 52 torre 1 tipo 2 | 2026-08-27 | 2026-09-01 | 2026-09-24 | 2026-09-24 | 2-Cónica y dividida | 28 | 100 |  | 35 | 7853.982 | 371.2 | 482.3 | 47.3 | 135.1 | 22
29007 - VENTO TIPO C | 569767 | P25 | No especificado | Concreto | Pilote 8 torre 1 tipo 1 pilote 52 torre 1 tipo 2 | 2026-08-27 | 2026-09-01 | 2026-09-10 | 2026-09-10 | 2-Cónica y dividida | 14 | 101 |  | 35 | 8011.847 | 305.5 | 388.5 | 38.1 | 108.9 | 15
29007 - VENTO TIPO C | 569767 | P25 | No especificado | Concreto | Pilote 8 torre 1 tipo 1 pilote 52 torre 1 tipo 2 | 2026-08-27 | 2026-09-01 | 2026-09-10 | 2026-09-10 | 2-Cónica y dividida | 14 | 100 |  | 35 | 7853.982 | 302.8 | 393.6 | 38.6 | 110.3 | 15
29007 - VENTO TIPO C | 569767 | P25 | No especificado | Concreto | Pilote 8 torre 1 tipo 1 pilote 52 torre 1 tipo 2 | 2026-08-27 | 2026-09-01 | 2026-09-03 | 2026-09-07 | 2-Cónica y dividida | 7 | 102 |  | 35 | 8171.282 | 262.3 | 327.3 | 32.1 | 91.7 | 12
29007 - VENTO TIPO C | 569767 | P25 | No especificado | Concreto | Pilote 8 torre 1 tipo 1 pilote 52 torre 1 tipo 2 | 2026-08-27 | 2026-09-01 | 2026-09-03 | 2026-09-07 | 2-Cónica y dividida | 7 | 100 |  | 35 | 7853.982 | 256.6 | 333.4 | 32.7 | 93.4 | 12
29007 - VENTO TIPO C | 569767 | P24 | No especificado | Concreto | Pilote 6 torre 1 tipo 1 | 2026-08-27 | 2026-09-01 | 2026-09-24 | 2026-09-24 | 2-Cónica y dividida | 28 | 101 |  | 35 | 8011.847 | 352.6 | 448.7 | 44 | 125.7 | 22
29007 - VENTO TIPO C | 569767 | P24 | No especificado | Concreto | Pilote 6 torre 1 tipo 1 | 2026-08-27 | 2026-09-01 | 2026-09-24 | 2026-09-24 | 2-Cónica y dividida | 28 | 102 |  | 35 | 8171.282 | 344 | 429.3 | 42.1 | 120.3 | 22
29007 - VENTO TIPO C | 569767 | P24 | No especificado | Concreto | Pilote 6 torre 1 tipo 1 | 2026-08-27 | 2026-09-01 | 2026-09-24 | 2026-09-24 | 2-Cónica y dividida | 28 | 100 |  | 35 | 7853.982 | 343.7 | 446.6 | 43.8 | 125.1 | 22
29007 - VENTO TIPO C | 569767 | P24 | No especificado | Concreto | Pilote 6 torre 1 tipo 1 | 2026-08-27 | 2026-09-01 | 2026-09-10 | 2026-09-10 | 2-Cónica y dividida | 14 | 101 |  | 35 | 8011.847 | 290.5 | 370.2 | 36.3 | 103.7 | 15
29007 - VENTO TIPO C | 569767 | P24 | No especificado | Concreto | Pilote 6 torre 1 tipo 1 | 2026-08-27 | 2026-09-01 | 2026-09-10 | 2026-09-10 | 2-Cónica y dividida | 14 | 102 |  | 35 | 8171.282 | 298.7 | 373.2 | 36.6 | 104.6 | 15
29007 - VENTO TIPO C | 569767 | P24 | No especificado | Concreto | Pilote 6 torre 1 tipo 1 | 2026-08-27 | 2026-09-01 | 2026-09-03 | 2026-09-07 | 2-Cónica y dividida | 7 | 100 |  | 35 | 7853.982 | 247.9 | 322.2 | 31.6 | 90.3 | 12
29007 - VENTO TIPO C | 569767 | P24 | No especificado | Concreto | Pilote 6 torre 1 tipo 1 | 2026-08-27 | 2026-09-01 | 2026-09-03 | 2026-09-07 | 2-Cónica y dividida | 7 | 101 |  | 35 | 8011.847 | 242 | 308 | 30.2 | 86.3 | 12
29007 - VENTO TIPO C | 569767 | P23 | No especificado | Concreto | Pilote 51 torre 1 tipo 2 | 2026-08-26 | 2026-09-01 | 2026-09-23 | 2026-09-24 | 2-Cónica y dividida | 28 | 101 |  | 35 | 8011.847 | 429.7 | 546.6 | 53.6 | 153.1 | 22
29007 - VENTO TIPO C | 569767 | P23 | No especificado | Concreto | Pilote 51 torre 1 tipo 2 | 2026-08-26 | 2026-09-01 | 2026-09-23 | 2026-09-24 | 2-Cónica y dividida | 28 | 101 |  | 35 | 8011.847 | 427.2 | 543.5 | 53.3 | 152.3 | 22
29007 - VENTO TIPO C | 569767 | P23 | No especificado | Concreto | Pilote 51 torre 1 tipo 2 | 2026-08-26 | 2026-09-01 | 2026-09-23 | 2026-09-24 | 2-Cónica y dividida | 28 | 100 |  | 35 | 7853.982 | 430.4 | 558.8 | 54.8 | 156.6 | 22
29007 - VENTO TIPO C | 569767 | P23 | No especificado | Concreto | Pilote 51 torre 1 tipo 2 | 2026-08-26 | 2026-09-01 | 2026-09-09 | 2026-09-10 | 2-Cónica y dividida | 14 | 102 |  | 35 | 8171.282 | 354.5 | 442.6 | 43.4 | 124 | 15
29007 - VENTO TIPO C | 569767 | P23 | No especificado | Concreto | Pilote 51 torre 1 tipo 2 | 2026-08-26 | 2026-09-01 | 2026-09-09 | 2026-09-10 | 2-Cónica y dividida | 14 | 101 |  | 35 | 8011.847 | 351.8 | 447.7 | 43.9 | 125.4 | 15
29007 - VENTO TIPO C | 569767 | P23 | No especificado | Concreto | Pilote 51 torre 1 tipo 2 | 2026-08-26 | 2026-09-01 | 2026-09-02 | 2026-09-07 | 2-Cónica y dividida | 7 | 100 |  | 35 | 7853.982 | 296.9 | 385.5 | 37.8 | 108 | 12
29007 - VENTO TIPO C | 569767 | P23 | No especificado | Concreto | Pilote 51 torre 1 tipo 2 | 2026-08-26 | 2026-09-01 | 2026-09-02 | 2026-09-07 | 2-Cónica y dividida | 7 | 101 |  | 35 | 8011.847 | 292.5 | 372.2 | 36.5 | 104.3 | 12
29007 - VENTO TIPO C | 569767 | P22 | No especificado | Concreto | Pilote 12 torre 1 tipo 1 | 2026-08-26 | 2026-09-01 | 2026-09-23 | 2026-09-24 | 2-Cónica y dividida | 28 | 100 |  | 35 | 7853.982 | 368.4 | 478.2 | 46.9 | 134 | 22
29007 - VENTO TIPO C | 569767 | P22 | No especificado | Concreto | Pilote 12 torre 1 tipo 1 | 2026-08-26 | 2026-09-01 | 2026-09-23 | 2026-09-24 | 2-Cónica y dividida | 28 | 102 |  | 35 | 8171.282 | 371.1 | 463 | 45.4 | 129.7 | 22
29007 - VENTO TIPO C | 569767 | P22 | No especificado | Concreto | Pilote 12 torre 1 tipo 1 | 2026-08-26 | 2026-09-01 | 2026-09-23 | 2026-09-24 | 2-Cónica y dividida | 28 | 101 |  | 35 | 8011.847 | 370.8 | 472.1 | 46.3 | 132.3 | 22
29007 - VENTO TIPO C | 569767 | P22 | No especificado | Concreto | Pilote 12 torre 1 tipo 1 | 2026-08-26 | 2026-09-01 | 2026-09-09 | 2026-09-10 | 2-Cónica y dividida | 14 | 100 |  | 35 | 7853.982 | 305.6 | 396.7 | 38.9 | 111.1 | 15
29007 - VENTO TIPO C | 569767 | P22 | No especificado | Concreto | Pilote 12 torre 1 tipo 1 | 2026-08-26 | 2026-09-01 | 2026-09-09 | 2026-09-10 | 2-Cónica y dividida | 14 | 101 |  | 35 | 8011.847 | 304.2 | 387.5 | 38 | 108.6 | 15
29007 - VENTO TIPO C | 569767 | P22 | No especificado | Concreto | Pilote 12 torre 1 tipo 1 | 2026-08-26 | 2026-09-01 | 2026-09-02 | 2026-09-07 | 2-Cónica y dividida | 7 | 100 |  | 35 | 7853.982 | 268.1 | 347.7 | 34.1 | 97.4 | 12
29007 - VENTO TIPO C | 569767 | P22 | No especificado | Concreto | Pilote 12 torre 1 tipo 1 | 2026-08-26 | 2026-09-01 | 2026-09-02 | 2026-09-07 | 2-Cónica y dividida | 7 | 101 |  | 35 | 8011.847 | 264.3 | 336.5 | 33 | 94.3 | 12
29007 - VENTO TIPO C | 569766 | P21 | No especificado | Concreto | Pilote 2 torre 1 tipo 1 , pilote 57 torre 1 tipo 2 | 2026-08-25 | 2026-08-27 | 2026-09-22 | 2026-09-24 | 2-Cónica y dividida | 28 | 100 |  | 35 | 7853.982 | 280.8 | 365.1 | 35.8 | 102.3 | 22
29007 - VENTO TIPO C | 569766 | P21 | No especificado | Concreto | Pilote 2 torre 1 tipo 1 , pilote 57 torre 1 tipo 2 | 2026-08-25 | 2026-08-27 | 2026-09-22 | 2026-09-24 | 2-Cónica y dividida | 28 | 101 |  | 35 | 8011.847 | 283.9 | 361 | 35.4 | 101.1 | 22
29007 - VENTO TIPO C | 569766 | P21 | No especificado | Concreto | Pilote 2 torre 1 tipo 1 , pilote 57 torre 1 tipo 2 | 2026-08-25 | 2026-08-27 | 2026-09-22 | 2026-09-24 | 2-Cónica y dividida | 28 | 100 |  | 35 | 7853.982 | 276.5 | 358.9 | 35.2 | 100.6 | 22
29007 - VENTO TIPO C | 569766 | P21 | No especificado | Concreto | Pilote 2 torre 1 tipo 1 , pilote 57 torre 1 tipo 2 | 2026-08-25 | 2026-08-27 | 2026-09-08 | 2026-09-10 | 2-Cónica y dividida | 14 | 102 |  | 35 | 8171.282 | 269.8 | 336.5 | 33 | 94.3 | 15
29007 - VENTO TIPO C | 569766 | P21 | No especificado | Concreto | Pilote 2 torre 1 tipo 1 , pilote 57 torre 1 tipo 2 | 2026-08-25 | 2026-08-27 | 2026-09-08 | 2026-09-10 | 2-Cónica y dividida | 14 | 100 |  | 35 | 7853.982 | 255.8 | 332.4 | 32.6 | 93.1 | 15
29007 - VENTO TIPO C | 569766 | P21 | No especificado | Concreto | Pilote 2 torre 1 tipo 1 , pilote 57 torre 1 tipo 2 | 2026-08-25 | 2026-08-27 | 2026-09-01 | 2026-09-03 | 2-Cónica y dividida | 7 | 100 |  | 35 | 7853.982 | 225.6 | 292.7 | 28.7 | 82 | 11
29007 - VENTO TIPO C | 569766 | P21 | No especificado | Concreto | Pilote 2 torre 1 tipo 1 , pilote 57 torre 1 tipo 2 | 2026-08-25 | 2026-08-27 | 2026-09-01 | 2026-09-03 | 2-Cónica y dividida | 7 | 102 |  | 35 | 8171.282 | 220 | 274.3 | 26.9 | 76.9 | 11
29007 - VENTO TIPO C | 569766 | P20 | No especificado | Concreto | Pilote 56 torre 1 tipo 2 | 2026-08-25 | 2026-08-27 | 2026-09-22 | 2026-09-24 | 2-Cónica y dividida | 28 | 100 |  | 35 | 7853.982 | 362.1 | 470.1 | 46.1 | 131.7 | 22
29007 - VENTO TIPO C | 569766 | P20 | No especificado | Concreto | Pilote 56 torre 1 tipo 2 | 2026-08-25 | 2026-08-27 | 2026-09-22 | 2026-09-24 | 2-Cónica y dividida | 28 | 101 |  | 35 | 8011.847 | 357.9 | 455.8 | 44.7 | 127.7 | 22
29007 - VENTO TIPO C | 569766 | P20 | No especificado | Concreto | Pilote 56 torre 1 tipo 2 | 2026-08-25 | 2026-08-27 | 2026-09-22 | 2026-09-24 | 2-Cónica y dividida | 28 | 100 |  | 35 | 7853.982 | 357.6 | 464 | 45.5 | 130 | 22
29007 - VENTO TIPO C | 569766 | P20 | No especificado | Concreto | Pilote 56 torre 1 tipo 2 | 2026-08-25 | 2026-08-27 | 2026-09-08 | 2026-09-10 | 2-Cónica y dividida | 14 | 102 |  | 35 | 8171.282 | 309.4 | 386.5 | 37.9 | 108.3 | 15
29007 - VENTO TIPO C | 569766 | P20 | No especificado | Concreto | Pilote 56 torre 1 tipo 2 | 2026-08-25 | 2026-08-27 | 2026-09-08 | 2026-09-10 | 2-Cónica y dividida | 14 | 100 |  | 35 | 7853.982 | 298.5 | 387.5 | 38 | 108.6 | 15
29007 - VENTO TIPO C | 569766 | P20 | No especificado | Concreto | Pilote 56 torre 1 tipo 2 | 2026-08-25 | 2026-08-27 | 2026-09-01 | 2026-09-03 | 2-Cónica y dividida | 7 | 100 |  | 35 | 7853.982 | 262.6 | 340.6 | 33.4 | 95.4 | 11
29007 - VENTO TIPO C | 569766 | P20 | No especificado | Concreto | Pilote 56 torre 1 tipo 2 | 2026-08-25 | 2026-08-27 | 2026-09-01 | 2026-09-03 | 2-Cónica y dividida | 7 | 102 |  | 35 | 8171.282 | 258 | 322.2 | 31.6 | 90.3 | 11
29007 - VENTO TIPO C | 569766 | P19 | No especificado | Concreto | Pilote 14 torre 1 tipo 1 , pilote 19 torre 1 tipo 2 | 2026-08-24 | 2026-08-27 | 2026-09-21 | 2026-09-22 | 2-Cónica y dividida | 28 | 101 |  | 35 | 8011.847 | 308.9 | 393.6 | 38.6 | 110.3 | 21
29007 - VENTO TIPO C | 569766 | P19 | No especificado | Concreto | Pilote 14 torre 1 tipo 1 , pilote 19 torre 1 tipo 2 | 2026-08-24 | 2026-08-27 | 2026-09-21 | 2026-09-22 | 2-Cónica y dividida | 28 | 100 |  | 35 | 7853.982 | 312.7 | 405.8 | 39.8 | 113.7 | 21
29007 - VENTO TIPO C | 569766 | P19 | No especificado | Concreto | Pilote 14 torre 1 tipo 1 , pilote 19 torre 1 tipo 2 | 2026-08-24 | 2026-08-27 | 2026-09-21 | 2026-09-22 | 2-Cónica y dividida | 28 | 102 |  | 35 | 8171.282 | 309.6 | 386.5 | 37.9 | 108.3 | 21
29007 - VENTO TIPO C | 569766 | P19 | No especificado | Concreto | Pilote 14 torre 1 tipo 1 , pilote 19 torre 1 tipo 2 | 2026-08-24 | 2026-08-27 | 2026-09-07 | 2026-09-08 | 2-Cónica y dividida | 14 | 100 |  | 35 | 7853.982 | 250.9 | 325.3 | 31.9 | 91.1 | 14
29007 - VENTO TIPO C | 569766 | P19 | No especificado | Concreto | Pilote 14 torre 1 tipo 1 , pilote 19 torre 1 tipo 2 | 2026-08-24 | 2026-08-27 | 2026-09-07 | 2026-09-08 | 2-Cónica y dividida | 14 | 101 |  | 35 | 8011.847 | 244.6 | 311 | 30.5 | 87.1 | 14
29007 - VENTO TIPO C | 569766 | P19 | No especificado | Concreto | Pilote 14 torre 1 tipo 1 , pilote 19 torre 1 tipo 2 | 2026-08-24 | 2026-08-27 | 2026-08-31 | 2026-09-01 | 2-Cónica y dividida | 7 | 101 |  | 35 | 8011.847 | 215.6 | 274.3 | 26.9 | 76.9 | 10
29007 - VENTO TIPO C | 569766 | P19 | No especificado | Concreto | Pilote 14 torre 1 tipo 1 , pilote 19 torre 1 tipo 2 | 2026-08-24 | 2026-08-27 | 2026-08-31 | 2026-09-01 | 2-Cónica y dividida | 7 | 100 |  | 35 | 7853.982 | 208 | 270.2 | 26.5 | 75.7 | 10
29007 - VENTO TIPO C | 569765 | P18 | No especificado | Concreto | Pilote 45 torre 1 tipo 2 | 2026-08-22 | 2026-08-25 | 2026-09-19 | 2026-09-21 | 2-Cónica y dividida | 28 | 101 |  | 35 | 8011.847 | 346.7 | 441.5 | 43.3 | 123.7 | 20
29007 - VENTO TIPO C | 569765 | P18 | No especificado | Concreto | Pilote 45 torre 1 tipo 2 | 2026-08-22 | 2026-08-25 | 2026-09-19 | 2026-09-21 | 2-Cónica y dividida | 28 | 100 |  | 35 | 7853.982 | 336.8 | 437.5 | 42.9 | 122.6 | 20
29007 - VENTO TIPO C | 569765 | P18 | No especificado | Concreto | Pilote 45 torre 1 tipo 2 | 2026-08-22 | 2026-08-25 | 2026-09-19 | 2026-09-21 | 2-Cónica y dividida | 28 | 101 |  | 35 | 8011.847 | 349.5 | 444.6 | 43.6 | 124.6 | 20
29007 - VENTO TIPO C | 569765 | P18 | No especificado | Concreto | Pilote 45 torre 1 tipo 2 | 2026-08-22 | 2026-08-25 | 2026-09-05 | 2026-09-08 | 2-Cónica y dividida | 14 | 100 |  | 35 | 7853.982 | 286.7 | 372.2 | 36.5 | 104.3 | 13
29007 - VENTO TIPO C | 569765 | P18 | No especificado | Concreto | Pilote 45 torre 1 tipo 2 | 2026-08-22 | 2026-08-25 | 2026-09-05 | 2026-09-08 | 2-Cónica y dividida | 14 | 101 |  | 35 | 8011.847 | 284.2 | 362 | 35.5 | 101.4 | 13
29007 - VENTO TIPO C | 569765 | P18 | No especificado | Concreto | Pilote 45 torre 1 tipo 2 | 2026-08-22 | 2026-08-25 | 2026-08-29 | 2026-08-31 | 2-Cónica y dividida | 7 | 100 |  | 35 | 7853.982 | 250.3 | 325.3 | 31.9 | 91.1 | 9
29007 - VENTO TIPO C | 569765 | P18 | No especificado | Concreto | Pilote 45 torre 1 tipo 2 | 2026-08-22 | 2026-08-25 | 2026-08-29 | 2026-08-31 | 2-Cónica y dividida | 7 | 101 |  | 35 | 8011.847 | 248.2 | 316.1 | 31 | 88.6 | 9
29007 - VENTO TIPO C | 569765 | P17 | No especificado | Concreto | Pilote 22 torre 1 tipo 1 | 2026-08-22 | 2026-08-25 | 2026-09-19 | 2026-09-21 | 2-Cónica y dividida | 28 | 100 |  | 35 | 7853.982 | 318.4 | 413 | 40.5 | 115.7 | 20
29007 - VENTO TIPO C | 569765 | P17 | No especificado | Concreto | Pilote 22 torre 1 tipo 1 | 2026-08-22 | 2026-08-25 | 2026-09-19 | 2026-09-21 | 2-Cónica y dividida | 28 | 101 |  | 35 | 8011.847 | 312.3 | 397.7 | 39 | 111.4 | 20
29007 - VENTO TIPO C | 569765 | P17 | No especificado | Concreto | Pilote 22 torre 1 tipo 1 | 2026-08-22 | 2026-08-25 | 2026-09-19 | 2026-09-21 | 2-Cónica y dividida | 28 | 100 |  | 35 | 7853.982 | 310.1 | 402.8 | 39.5 | 112.9 | 20
29007 - VENTO TIPO C | 569765 | P17 | No especificado | Concreto | Pilote 22 torre 1 tipo 1 | 2026-08-22 | 2026-08-25 | 2026-09-05 | 2026-09-08 | 2-Cónica y dividida | 14 | 101 |  | 35 | 8011.847 | 258.4 | 329.4 | 32.3 | 92.3 | 13
29007 - VENTO TIPO C | 569765 | P17 | No especificado | Concreto | Pilote 22 torre 1 tipo 1 | 2026-08-22 | 2026-08-25 | 2026-09-05 | 2026-09-08 | 2-Cónica y dividida | 14 | 100 |  | 35 | 7853.982 | 255.6 | 331.4 | 32.5 | 92.9 | 13
29007 - VENTO TIPO C | 569765 | P17 | No especificado | Concreto | Pilote 22 torre 1 tipo 1 | 2026-08-22 | 2026-08-25 | 2026-08-29 | 2026-08-31 | 2-Cónica y dividida | 7 | 100 |  | 35 | 7853.982 | 225.9 | 293.7 | 28.8 | 82.3 | 9
29007 - VENTO TIPO C | 569765 | P17 | No especificado | Concreto | Pilote 22 torre 1 tipo 1 | 2026-08-22 | 2026-08-25 | 2026-08-29 | 2026-08-31 | 2-Cónica y dividida | 7 | 101 |  | 35 | 8011.847 | 220.8 | 281.4 | 27.6 | 78.9 | 9
29007 - VENTO TIPO C | 569765 | P16 | No especificado | Concreto | Pilote 54 torre 2 tipo 2 pilote 26 torre 1 tipo 1 | 2026-08-21 | 2026-08-25 | 2026-09-18 | 2026-09-21 | 2-Cónica y dividida | 28 | 101 |  | 35 | 8011.847 | 371.3 | 472.1 | 46.3 | 132.3 | 20
29007 - VENTO TIPO C | 569765 | P16 | No especificado | Concreto | Pilote 54 torre 2 tipo 2 pilote 26 torre 1 tipo 1 | 2026-08-21 | 2026-08-25 | 2026-09-18 | 2026-09-21 | 2-Cónica y dividida | 28 | 100 |  | 35 | 7853.982 | 368.5 | 478.2 | 46.9 | 134 | 20
29007 - VENTO TIPO C | 569765 | P16 | No especificado | Concreto | Pilote 54 torre 2 tipo 2 pilote 26 torre 1 tipo 1 | 2026-08-21 | 2026-08-25 | 2026-09-18 | 2026-09-21 | 2-Cónica y dividida | 28 | 101 |  | 35 | 8011.847 | 374.7 | 477.2 | 46.8 | 133.7 | 20
29007 - VENTO TIPO C | 569765 | P16 | No especificado | Concreto | Pilote 54 torre 2 tipo 2 pilote 26 torre 1 tipo 1 | 2026-08-21 | 2026-08-25 | 2026-09-04 | 2026-09-07 | 2-Cónica y dividida | 14 | 100 |  | 35 | 7853.982 | 304.6 | 395.7 | 38.8 | 110.9 | 12
29007 - VENTO TIPO C | 569765 | P16 | No especificado | Concreto | Pilote 54 torre 2 tipo 2 pilote 26 torre 1 tipo 1 | 2026-08-21 | 2026-08-25 | 2026-09-04 | 2026-09-07 | 2-Cónica y dividida | 14 | 101 |  | 35 | 8011.847 | 308.9 | 393.6 | 38.6 | 110.3 | 12
29007 - VENTO TIPO C | 569765 | P16 | No especificado | Concreto | Pilote 54 torre 2 tipo 2 pilote 26 torre 1 tipo 1 | 2026-08-21 | 2026-08-25 | 2026-08-28 | 2026-08-31 | 2-Cónica y dividida | 7 | 100 |  | 35 | 7853.982 | 264.9 | 343.6 | 33.7 | 96.3 | 9
29007 - VENTO TIPO C | 569765 | P16 | No especificado | Concreto | Pilote 54 torre 2 tipo 2 pilote 26 torre 1 tipo 1 | 2026-08-21 | 2026-08-25 | 2026-08-28 | 2026-08-31 | 2-Cónica y dividida | 7 | 101 |  | 35 | 8011.847 | 260.2 | 331.4 | 32.5 | 92.9 | 9
29007 - VENTO TIPO C | 569765 | P15 | No especificado | Concreto | Pilote 9 torre 1 tipo 1 | 2026-08-21 | 2026-08-25 | 2026-09-18 | 2026-09-21 | 2-Cónica y dividida | 28 | 100 |  | 35 | 7853.982 | 297.6 | 386.5 | 37.9 | 108.3 | 20
29007 - VENTO TIPO C | 569765 | P15 | No especificado | Concreto | Pilote 9 torre 1 tipo 1 | 2026-08-21 | 2026-08-25 | 2026-09-18 | 2026-09-21 | 2-Cónica y dividida | 28 | 101 |  | 35 | 8011.847 | 295.3 | 376.3 | 36.9 | 105.4 | 20
29007 - VENTO TIPO C | 569765 | P15 | No especificado | Concreto | Pilote 9 torre 1 tipo 1 | 2026-08-21 | 2026-08-25 | 2026-09-18 | 2026-09-21 | 2-Cónica y dividida | 28 | 100 |  | 35 | 7853.982 | 296.9 | 385.5 | 37.8 | 108 | 20
29007 - VENTO TIPO C | 569765 | P15 | No especificado | Concreto | Pilote 9 torre 1 tipo 1 | 2026-08-21 | 2026-08-25 | 2026-09-04 | 2026-09-07 | 2-Cónica y dividida | 14 | 101 |  | 35 | 8011.847 | 262.2 | 333.4 | 32.7 | 93.4 | 12
29007 - VENTO TIPO C | 569765 | P15 | No especificado | Concreto | Pilote 9 torre 1 tipo 1 | 2026-08-21 | 2026-08-25 | 2026-09-04 | 2026-09-07 | 2-Cónica y dividida | 14 | 100 |  | 35 | 7853.982 | 255.5 | 331.4 | 32.5 | 92.9 | 12
29007 - VENTO TIPO C | 569765 | P15 | No especificado | Concreto | Pilote 9 torre 1 tipo 1 | 2026-08-21 | 2026-08-25 | 2026-08-28 | 2026-08-31 | 2-Cónica y dividida | 7 | 101 |  | 35 | 8011.847 | 229.1 | 291.6 | 28.6 | 81.7 | 9
29007 - VENTO TIPO C | 569765 | P15 | No especificado | Concreto | Pilote 9 torre 1 tipo 1 | 2026-08-21 | 2026-08-25 | 2026-08-28 | 2026-08-31 | 2-Cónica y dividida | 7 | 100 |  | 35 | 7853.982 | 225.3 | 292.7 | 28.7 | 82 | 9
29007 - VENTO TIPO C | 569764 | P14 | No especificado | Concreto | Pilote 44 Torre 1 Tipo 2 | 2026-08-20 | 2026-08-25 | 2026-09-17 | 2026-09-18 | 2-Cónica y dividida | 28 | 100 |  | 35 | 7853.982 | 335.9 | 436.4 | 42.8 | 122.3 | 19
29007 - VENTO TIPO C | 569764 | P14 | No especificado | Concreto | Pilote 44 Torre 1 Tipo 2 | 2026-08-20 | 2026-08-25 | 2026-09-17 | 2026-09-18 | 2-Cónica y dividida | 28 | 102 |  | 35 | 8171.282 | 336.1 | 419.1 | 41.1 | 117.4 | 19
29007 - VENTO TIPO C | 569764 | P14 | No especificado | Concreto | Pilote 44 Torre 1 Tipo 2 | 2026-08-20 | 2026-08-25 | 2026-09-17 | 2026-09-18 | 2-Cónica y dividida | 28 | 101 |  | 35 | 8011.847 | 332 | 422.2 | 41.4 | 118.3 | 19
29007 - VENTO TIPO C | 569764 | P14 | No especificado | Concreto | Pilote 44 Torre 1 Tipo 2 | 2026-08-20 | 2026-08-25 | 2026-09-03 | 2026-09-07 | 2-Cónica y dividida | 14 | 100 |  | 35 | 7853.982 | 265.5 | 344.7 | 33.8 | 96.6 | 12
29007 - VENTO TIPO C | 569764 | P14 | No especificado | Concreto | Pilote 44 Torre 1 Tipo 2 | 2026-08-20 | 2026-08-25 | 2026-09-03 | 2026-09-07 | 2-Cónica y dividida | 14 | 102 |  | 35 | 8171.282 | 262.5 | 327.3 | 32.1 | 91.7 | 12
29007 - VENTO TIPO C | 569764 | P14 | No especificado | Concreto | Pilote 44 Torre 1 Tipo 2 | 2026-08-20 | 2026-08-25 | 2026-08-27 | 2026-08-28 | 2-Cónica y dividida | 7 | 101 |  | 35 | 8011.847 | 205.9 | 262.1 | 25.7 | 73.4 | 8
29007 - VENTO TIPO C | 569764 | P14 | No especificado | Concreto | Pilote 44 Torre 1 Tipo 2 | 2026-08-20 | 2026-08-25 | 2026-08-27 | 2026-08-28 | 2-Cónica y dividida | 7 | 100 |  | 35 | 7853.982 | 200.4 | 260 | 25.5 | 72.9 | 8
29007 - VENTO TIPO C | 569764 | P13 | No especificado | Concreto | Pilote 49 Torre 1 Tipo 2 | 2026-08-20 | 2026-08-25 | 2026-09-17 | 2026-09-18 | 2-Cónica y dividida | 28 | 102 |  | 35 | 8171.282 | 319.5 | 398.7 | 39.1 | 111.7 | 19
29007 - VENTO TIPO C | 569764 | P13 | No especificado | Concreto | Pilote 49 Torre 1 Tipo 2 | 2026-08-20 | 2026-08-25 | 2026-09-17 | 2026-09-18 | 2-Cónica y dividida | 28 | 101 |  | 35 | 8011.847 | 317.5 | 403.8 | 39.6 | 113.1 | 19
29007 - VENTO TIPO C | 569764 | P13 | No especificado | Concreto | Pilote 49 Torre 1 Tipo 2 | 2026-08-20 | 2026-08-25 | 2026-09-17 | 2026-09-18 | 2-Cónica y dividida | 28 | 100 |  | 35 | 7853.982 | 315.8 | 409.9 | 40.2 | 114.9 | 19
29007 - VENTO TIPO C | 569764 | P13 | No especificado | Concreto | Pilote 49 Torre 1 Tipo 2 | 2026-08-20 | 2026-08-25 | 2026-09-03 | 2026-09-07 | 2-Cónica y dividida | 14 | 102 |  | 35 | 8171.282 | 252.5 | 315.1 | 30.9 | 88.3 | 12
29007 - VENTO TIPO C | 569764 | P13 | No especificado | Concreto | Pilote 49 Torre 1 Tipo 2 | 2026-08-20 | 2026-08-25 | 2026-09-03 | 2026-09-07 | 2-Cónica y dividida | 14 | 101 |  | 35 | 8011.847 | 258.8 | 329.4 | 32.3 | 92.3 | 12
29007 - VENTO TIPO C | 569764 | P13 | No especificado | Concreto | Pilote 49 Torre 1 Tipo 2 | 2026-08-20 | 2026-08-25 | 2026-08-27 | 2026-08-28 | 2-Cónica y dividida | 7 | 100 |  | 35 | 7853.982 | 202.3 | 263.1 | 25.8 | 73.7 | 8
29007 - VENTO TIPO C | 569764 | P13 | No especificado | Concreto | Pilote 49 Torre 1 Tipo 2 | 2026-08-20 | 2026-08-25 | 2026-08-27 | 2026-08-28 | 2-Cónica y dividida | 7 | 102 |  | 35 | 8171.282 | 195.6 | 243.7 | 23.9 | 68.3 | 8
29007 - VENTO TIPO C | 569764 | P12 | No especificado | Concreto | Pilote 25 Torre 1 Tipo 2 | 2026-08-19 | 2026-08-25 | 2026-09-16 | 2026-09-17 | 2-Cónica y dividida | 28 | 101 |  | 35 | 8011.847 | 365.8 | 466 | 45.7 | 130.6 | 18
29007 - VENTO TIPO C | 569764 | P12 | No especificado | Concreto | Pilote 25 Torre 1 Tipo 2 | 2026-08-19 | 2026-08-25 | 2026-09-16 | 2026-09-17 | 2-Cónica y dividida | 28 | 100 |  | 35 | 7853.982 | 361.8 | 470.1 | 46.1 | 131.7 | 18
29007 - VENTO TIPO C | 569764 | P12 | No especificado | Concreto | Pilote 25 Torre 1 Tipo 2 | 2026-08-19 | 2026-08-25 | 2026-09-16 | 2026-09-17 | 2-Cónica y dividida | 28 | 102 |  | 35 | 8171.282 | 362.5 | 452.8 | 44.4 | 126.9 | 18
29007 - VENTO TIPO C | 569764 | P12 | No especificado | Concreto | Pilote 25 Torre 1 Tipo 2 | 2026-08-19 | 2026-08-25 | 2026-09-02 | 2026-09-07 | 2-Cónica y dividida | 14 | 101 |  | 35 | 8011.847 | 303.8 | 386.5 | 37.9 | 108.3 | 12
29007 - VENTO TIPO C | 569764 | P12 | No especificado | Concreto | Pilote 25 Torre 1 Tipo 2 | 2026-08-19 | 2026-08-25 | 2026-09-02 | 2026-09-07 | 2-Cónica y dividida | 14 | 100 |  | 35 | 7853.982 | 301.5 | 391.6 | 38.4 | 109.7 | 12
29007 - VENTO TIPO C | 569764 | P12 | No especificado | Concreto | Pilote 25 Torre 1 Tipo 2 | 2026-08-19 | 2026-08-25 | 2026-08-26 | 2026-08-27 | 2-Cónica y dividida | 7 | 102 |  | 35 | 8171.282 | 282.5 | 352.8 | 34.6 | 98.9 | 7
29007 - VENTO TIPO C | 569764 | P12 | No especificado | Concreto | Pilote 25 Torre 1 Tipo 2 | 2026-08-19 | 2026-08-25 | 2026-08-26 | 2026-08-27 | 2-Cónica y dividida | 7 | 101 |  | 35 | 8011.847 | 278.9 | 354.9 | 34.8 | 99.4 | 7
29007 - VENTO TIPO C | 569764 | P11 | No especificado | Concreto | Pilote 46 Torre 1 | 2026-08-19 | 2026-08-25 | 2026-09-16 | 2026-09-17 | 2-Cónica y dividida | 28 | 100 |  | 35 | 7853.982 | 341.5 | 443.6 | 43.5 | 124.3 | 18
29007 - VENTO TIPO C | 569764 | P11 | No especificado | Concreto | Pilote 46 Torre 1 | 2026-08-19 | 2026-08-25 | 2026-09-16 | 2026-09-17 | 2-Cónica y dividida | 28 | 102 |  | 35 | 8171.282 | 339.6 | 424.2 | 41.6 | 118.9 | 18
29007 - VENTO TIPO C | 569764 | P11 | No especificado | Concreto | Pilote 46 Torre 1 | 2026-08-19 | 2026-08-25 | 2026-09-16 | 2026-09-17 | 2-Cónica y dividida | 28 | 101 |  | 35 | 8011.847 | 337.8 | 430.3 | 42.2 | 120.6 | 18
29007 - VENTO TIPO C | 569764 | P11 | No especificado | Concreto | Pilote 46 Torre 1 | 2026-08-19 | 2026-08-25 | 2026-09-02 | 2026-09-07 | 2-Cónica y dividida | 14 | 100 |  | 35 | 7853.982 | 268.6 | 348.7 | 34.2 | 97.7 | 12
29007 - VENTO TIPO C | 569764 | P11 | No especificado | Concreto | Pilote 46 Torre 1 | 2026-08-19 | 2026-08-25 | 2026-09-02 | 2026-09-07 | 2-Cónica y dividida | 14 | 102 |  | 35 | 8171.282 | 283 | 352.8 | 34.6 | 98.9 | 12
29007 - VENTO TIPO C | 569764 | P11 | No especificado | Concreto | Pilote 46 Torre 1 | 2026-08-19 | 2026-08-25 | 2026-08-26 | 2026-08-27 | 2-Cónica y dividida | 7 | 100 |  | 35 | 7853.982 | 167 | 217.2 | 21.3 | 60.9 | 7
29007 - VENTO TIPO C | 569764 | P11 | No especificado | Concreto | Pilote 46 Torre 1 | 2026-08-19 | 2026-08-25 | 2026-08-26 | 2026-08-27 | 2-Cónica y dividida | 7 | 101 |  | 35 | 8011.847 | 172.5 | 219.2 | 21.5 | 61.4 | 7
29007 - VENTO TIPO C | 569763 | P10 | No especificado | Concreto | Pilote 50 | 2026-08-18 | 2026-08-20 | 2026-09-15 | 2026-09-15 | 2-Cónica y dividida | 28 | 101 |  | 35 | 8011.847 | 316.4 | 402.8 | 39.5 | 112.9 | 17
29007 - VENTO TIPO C | 569763 | P10 | No especificado | Concreto | Pilote 50 | 2026-08-18 | 2026-08-20 | 2026-09-15 | 2026-09-15 | 2-Cónica y dividida | 28 | 100 |  | 35 | 7853.982 | 315.3 | 408.9 | 40.1 | 114.6 | 17
29007 - VENTO TIPO C | 569763 | P10 | No especificado | Concreto | Pilote 50 | 2026-08-18 | 2026-08-20 | 2026-09-15 | 2026-09-15 | 2-Cónica y dividida | 28 | 100 |  | 35 | 7853.982 | 311.8 | 404.8 | 39.7 | 113.4 | 17
29007 - VENTO TIPO C | 569763 | P10 | No especificado | Concreto | Pilote 50 | 2026-08-18 | 2026-08-20 | 2026-09-01 | 2026-09-03 | 2-Cónica y dividida | 14 | 101 |  | 35 | 8011.847 | 247.5 | 315.1 | 30.9 | 88.3 | 11
29007 - VENTO TIPO C | 569763 | P10 | No especificado | Concreto | Pilote 50 | 2026-08-18 | 2026-08-20 | 2026-09-01 | 2026-09-03 | 2-Cónica y dividida | 14 | 100 |  | 35 | 7853.982 | 245.8 | 319.2 | 31.3 | 89.4 | 11
29007 - VENTO TIPO C | 569763 | P10 | No especificado | Concreto | Pilote 50 | 2026-08-18 | 2026-08-20 | 2026-08-25 | 2026-08-26 | 2-Cónica y dividida | 7 | 101 |  | 35 | 8011.847 | 200.4 | 254.9 | 25 | 71.4 | 6
29007 - VENTO TIPO C | 569763 | P10 | No especificado | Concreto | Pilote 50 | 2026-08-18 | 2026-08-20 | 2026-08-25 | 2026-08-26 | 2-Cónica y dividida | 7 | 100 |  | 35 | 7853.982 | 192.3 | 249.8 | 24.5 | 70 | 6
29007 - VENTO TIPO C | 569763 | P09 | No especificado | Concreto | Pilote 55 | 2026-08-18 | 2026-08-20 | 2026-09-15 | 2026-09-15 | 2-Cónica y dividida | 28 | 100 |  | 35 | 7853.982 | 385.1 | 499.7 | 49 | 140 | 17
29007 - VENTO TIPO C | 569763 | P09 | No especificado | Concreto | Pilote 55 | 2026-08-18 | 2026-08-20 | 2026-09-15 | 2026-09-15 | 2-Cónica y dividida | 28 | 101 |  | 35 | 8011.847 | 384.8 | 489.5 | 48 | 137.1 | 17
29007 - VENTO TIPO C | 569763 | P09 | No especificado | Concreto | Pilote 55 | 2026-08-18 | 2026-08-20 | 2026-09-15 | 2026-09-15 | 2-Cónica y dividida | 28 | 100 |  | 35 | 7853.982 | 373.1 | 484.4 | 47.5 | 135.7 | 17
29007 - VENTO TIPO C | 569763 | P09 | No especificado | Concreto | Pilote 55 | 2026-08-18 | 2026-08-20 | 2026-09-01 | 2026-09-03 | 2-Cónica y dividida | 14 | 100 |  | 35 | 7853.982 | 315.9 | 409.9 | 40.2 | 114.9 | 11
29007 - VENTO TIPO C | 569763 | P09 | No especificado | Concreto | Pilote 55 | 2026-08-18 | 2026-08-20 | 2026-09-01 | 2026-09-03 | 2-Cónica y dividida | 14 | 101 |  | 35 | 8011.847 | 319.6 | 406.9 | 39.9 | 114 | 11
29007 - VENTO TIPO C | 569763 | P09 | No especificado | Concreto | Pilote 55 | 2026-08-18 | 2026-08-20 | 2026-08-25 | 2026-08-26 | 2-Cónica y dividida | 7 | 100 |  | 35 | 7853.982 | 272.9 | 353.8 | 34.7 | 99.1 | 6
29007 - VENTO TIPO C | 569763 | P09 | No especificado | Concreto | Pilote 55 | 2026-08-18 | 2026-08-20 | 2026-08-25 | 2026-08-26 | 2-Cónica y dividida | 7 | 101 |  | 35 | 8011.847 | 267.3 | 340.6 | 33.4 | 95.4 | 6
29007 - VENTO TIPO C | 569763 | P08 | No especificado | Concreto | Pilotes 23-15 | 2026-08-15 | 2026-08-20 | 2026-09-12 | 2026-09-14 | 2-Cónica y dividida | 28 | 100 |  | 35 | 7853.982 | 292.1 | 379.3 | 37.2 | 106.3 | 16
29007 - VENTO TIPO C | 569763 | P08 | No especificado | Concreto | Pilotes 23-15 | 2026-08-15 | 2026-08-20 | 2026-09-12 | 2026-09-14 | 2-Cónica y dividida | 28 | 101 |  | 35 | 8011.847 | 289.6 | 368.1 | 36.1 | 103.1 | 16
29007 - VENTO TIPO C | 569763 | P08 | No especificado | Concreto | Pilotes 23-15 | 2026-08-15 | 2026-08-20 | 2026-09-12 | 2026-09-14 | 2-Cónica y dividida | 28 | 100 |  | 35 | 7853.982 | 286.3 | 372.2 | 36.5 | 104.3 | 16
29007 - VENTO TIPO C | 569763 | P08 | No especificado | Concreto | Pilotes 23-15 | 2026-08-15 | 2026-08-20 | 2026-08-29 | 2026-08-31 | 2-Cónica y dividida | 14 | 101 |  | 35 | 8011.847 | 250.3 | 318.2 | 31.2 | 89.1 | 9
29007 - VENTO TIPO C | 569763 | P08 | No especificado | Concreto | Pilotes 23-15 | 2026-08-15 | 2026-08-20 | 2026-08-29 | 2026-08-31 | 2-Cónica y dividida | 14 | 100 |  | 35 | 7853.982 | 248.2 | 322.2 | 31.6 | 90.3 | 9
29007 - VENTO TIPO C | 569763 | P08 | No especificado | Concreto | Pilotes 23-15 | 2026-08-15 | 2026-08-20 | 2026-08-22 | 2026-08-24 | 2-Cónica y dividida | 7 | 101 |  | 35 | 8011.847 | 186.5 | 237.6 | 23.3 | 66.6 | 4
29007 - VENTO TIPO C | 569763 | P08 | No especificado | Concreto | Pilotes 23-15 | 2026-08-15 | 2026-08-20 | 2026-08-22 | 2026-08-24 | 2-Cónica y dividida | 7 | 100 |  | 35 | 7853.982 | 184.9 | 239.6 | 23.5 | 67.1 | 4
29007 - VENTO TIPO C | 569762 | 07 | Tremix | Concreto | Pilotes 30 | 2026-08-14 | 2026-08-18 | 2026-09-11 | 2026-09-14 | 2-Cónica y dividida | 28 | 101 |  | 34.5 | 8011.847 | 413.8 | 526.2 | 51.6 | 149.6 | 16
29007 - VENTO TIPO C | 569762 | 07 | Tremix | Concreto | Pilotes 30 | 2026-08-14 | 2026-08-18 | 2026-09-11 | 2026-09-14 | 2-Cónica y dividida | 28 | 102 |  | 34.5 | 8171.282 | 415.5 | 518 | 50.8 | 147.2 | 16
29007 - VENTO TIPO C | 569762 | 07 | Tremix | Concreto | Pilotes 30 | 2026-08-14 | 2026-08-18 | 2026-09-11 | 2026-09-14 | 2-Cónica y dividida | 28 | 100 |  | 34.5 | 7853.982 | 410.4 | 533.3 | 52.3 | 151.6 | 16
29007 - VENTO TIPO C | 569762 | 07 | Tremix | Concreto | Pilotes 30 | 2026-08-14 | 2026-08-18 | 2026-08-28 | 2026-08-31 | 2-Cónica y dividida | 14 | 100 |  | 34.5 | 7853.982 | 343.4 | 445.6 | 43.7 | 126.7 | 9
29007 - VENTO TIPO C | 569762 | 07 | Tremix | Concreto | Pilotes 30 | 2026-08-14 | 2026-08-18 | 2026-08-28 | 2026-08-31 | 2-Cónica y dividida | 14 | 102 |  | 34.5 | 8171.282 | 346.9 | 433.4 | 42.5 | 123.2 | 9
29007 - VENTO TIPO C | 569762 | 07 | Tremix | Concreto | Pilotes 30 | 2026-08-14 | 2026-08-18 | 2026-08-21 | 2026-08-21 | 2-Cónica y dividida | 7 | 101 |  | 34.5 | 8011.847 | 290.8 | 370.2 | 36.3 | 105.2 | 3
29007 - VENTO TIPO C | 569762 | 07 | Tremix | Concreto | Pilotes 30 | 2026-08-14 | 2026-08-18 | 2026-08-21 | 2026-08-21 | 2-Cónica y dividida | 7 | 100 |  | 34.5 | 7853.982 | 288.8 | 375.3 | 36.8 | 106.7 | 3
29007 - VENTO TIPO C | 569762 | 06 | Tremix | Concreto | Pilotes16 - 5 | 2026-08-14 | 2026-08-18 | 2026-09-11 | 2026-09-14 | 2-Cónica y dividida | 28 | 101 |  | 34.5 | 8011.847 | 358 | 455.8 | 44.7 | 129.6 | 16
29007 - VENTO TIPO C | 569762 | 06 | Tremix | Concreto | Pilotes16 - 5 | 2026-08-14 | 2026-08-18 | 2026-09-11 | 2026-09-14 | 2-Cónica y dividida | 28 | 101 |  | 34.5 | 8011.847 | 351.2 | 446.6 | 43.8 | 127 | 16
29007 - VENTO TIPO C | 569762 | 06 | Tremix | Concreto | Pilotes16 - 5 | 2026-08-14 | 2026-08-18 | 2026-09-11 | 2026-09-14 | 2-Cónica y dividida | 28 | 100 |  | 34.5 | 7853.982 | 354.2 | 459.9 | 45.1 | 130.7 | 16
29007 - VENTO TIPO C | 569762 | 06 | Tremix | Concreto | Pilotes16 - 5 | 2026-08-14 | 2026-08-18 | 2026-08-28 | 2026-08-31 | 2-Cónica y dividida | 14 | 102 |  | 34.5 | 8171.282 | 295.9 | 369.1 | 36.2 | 104.9 | 9
29007 - VENTO TIPO C | 569762 | 06 | Tremix | Concreto | Pilotes16 - 5 | 2026-08-14 | 2026-08-18 | 2026-08-28 | 2026-08-31 | 2-Cónica y dividida | 14 | 101 |  | 34.5 | 8011.847 | 296.6 | 377.3 | 37 | 107.2 | 9
29007 - VENTO TIPO C | 569762 | 06 | Tremix | Concreto | Pilotes16 - 5 | 2026-08-14 | 2026-08-18 | 2026-08-21 | 2026-08-21 | 2-Cónica y dividida | 7 | 100 |  | 34.5 | 7853.982 | 261.8 | 339.6 | 33.3 | 96.5 | 3
29007 - VENTO TIPO C | 569762 | 06 | Tremix | Concreto | Pilotes16 - 5 | 2026-08-14 | 2026-08-18 | 2026-08-21 | 2026-08-21 | 2-Cónica y dividida | 7 | 102 |  | 34.5 | 8171.282 | 259.8 | 324.3 | 31.8 | 92.2 | 3
29007 - VENTO TIPO C | 569762 | 05 | Tremix | Concreto | Pilotes 24 - 7 | 2026-08-13 | 2026-08-18 | 2026-09-10 | 2026-09-10 | 2-Cónica y dividida | 28 | 101 |  | 34.5 | 8011.847 | 312.5 | 397.7 | 39 | 113 | 15
29007 - VENTO TIPO C | 569762 | 05 | Tremix | Concreto | Pilotes 24 - 7 | 2026-08-13 | 2026-08-18 | 2026-09-10 | 2026-09-10 | 2-Cónica y dividida | 28 | 100 |  | 34.5 | 7853.982 | 310.8 | 403.8 | 39.6 | 114.8 | 15
29007 - VENTO TIPO C | 569762 | 05 | Tremix | Concreto | Pilotes 24 - 7 | 2026-08-13 | 2026-08-18 | 2026-09-10 | 2026-09-10 | 2-Cónica y dividida | 28 | 101 |  | 34.5 | 8011.847 | 308.5 | 392.6 | 38.5 | 111.6 | 15
29007 - VENTO TIPO C | 569762 | 05 | Tremix | Concreto | Pilotes 24 - 7 | 2026-08-13 | 2026-08-18 | 2026-08-27 | 2026-08-28 | 2-Cónica y dividida | 14 | 101 |  | 34.5 | 8011.847 | 255.4 | 325.3 | 31.9 | 92.5 | 8
29007 - VENTO TIPO C | 569762 | 05 | Tremix | Concreto | Pilotes 24 - 7 | 2026-08-13 | 2026-08-18 | 2026-08-27 | 2026-08-28 | 2-Cónica y dividida | 14 | 100 |  | 34.5 | 7853.982 | 248 | 322.2 | 31.6 | 91.6 | 8
29007 - VENTO TIPO C | 569762 | 05 | Tremix | Concreto | Pilotes 24 - 7 | 2026-08-13 | 2026-08-18 | 2026-08-20 | 2026-08-21 | 2-Cónica y dividida | 7 | 102 |  | 34.5 | 8171.282 | 219.7 | 274.3 | 26.9 | 78 | 3
29007 - VENTO TIPO C | 569762 | 05 | Tremix | Concreto | Pilotes 24 - 7 | 2026-08-13 | 2026-08-18 | 2026-08-20 | 2026-08-21 | 2-Cónica y dividida | 7 | 101 |  | 34.5 | 8011.847 | 214.5 | 273.3 | 26.8 | 77.7 | 3
29007 - VENTO TIPO C | 569762 | 04 | Tremix | Concreto | Pilotes 27 -20 | 2026-08-12 | 2026-08-18 | 2026-09-09 | 2026-09-10 | 2-Cónica y dividida | 28 | 100 |  | 34.5 | 7853.982 | 400.2 | 520.1 | 51 | 147.8 | 15
29007 - VENTO TIPO C | 569762 | 04 | Tremix | Concreto | Pilotes 27 -20 | 2026-08-12 | 2026-08-18 | 2026-09-09 | 2026-09-10 | 2-Cónica y dividida | 28 | 102 |  | 34.5 | 8171.282 | 403.9 | 503.7 | 49.4 | 143.2 | 15
29007 - VENTO TIPO C | 569762 | 04 | Tremix | Concreto | Pilotes 27 -20 | 2026-08-12 | 2026-08-18 | 2026-09-09 | 2026-09-10 | 2-Cónica y dividida | 28 | 101 |  | 34.5 | 8011.847 | 403.6 | 513.9 | 50.4 | 146.1 | 15
29007 - VENTO TIPO C | 569762 | 04 | Tremix | Concreto | Pilotes 27 -20 | 2026-08-12 | 2026-08-18 | 2026-08-26 | 2026-08-27 | 2-Cónica y dividida | 14 | 101 |  | 34.5 | 8011.847 | 345.3 | 439.5 | 43.1 | 124.9 | 7
29007 - VENTO TIPO C | 569762 | 04 | Tremix | Concreto | Pilotes 27 -20 | 2026-08-12 | 2026-08-18 | 2026-08-26 | 2026-08-27 | 2-Cónica y dividida | 14 | 102 |  | 34.5 | 8171.282 | 338.6 | 422.2 | 41.4 | 120 | 7
29007 - VENTO TIPO C | 569762 | 04 | Tremix | Concreto | Pilotes 27 -20 | 2026-08-12 | 2026-08-18 | 2026-08-19 | 2026-08-21 | 2-Cónica y dividida | 7 | 100 |  | 34.5 | 7853.982 | 276.4 | 358.9 | 35.2 | 102 | 3
29007 - VENTO TIPO C | 569762 | 04 | Tremix | Concreto | Pilotes 27 -20 | 2026-08-12 | 2026-08-18 | 2026-08-19 | 2026-08-21 | 2-Cónica y dividida | 7 | 101 |  | 34.5 | 8011.847 | 276.2 | 351.8 | 34.5 | 100 | 3
29007 - VENTO TIPO C | 569761 | 03 | Tremie | Concreto | Pilotes 17 - 18 | 2026-08-11 | 2026-08-13 | 2026-09-08 | 2026-09-10 | 2-Cónica y dividida | 28 | 100 |  | 34.5 | 7853.982 | 285.3 | 370.2 | 36.3 | 105.2 | 15
29007 - VENTO TIPO C | 569761 | 03 | Tremie | Concreto | Pilotes 17 - 18 | 2026-08-11 | 2026-08-13 | 2026-09-08 | 2026-09-10 | 2-Cónica y dividida | 28 | 101 |  | 34.5 | 8011.847 | 287.9 | 366.1 | 35.9 | 104.1 | 15
29007 - VENTO TIPO C | 569761 | 03 | Tremie | Concreto | Pilotes 17 - 18 | 2026-08-11 | 2026-08-13 | 2026-09-08 | 2026-09-10 | 2-Cónica y dividida | 28 | 100 |  | 34.5 | 7853.982 | 289.6 | 376.3 | 36.9 | 107 | 15
29007 - VENTO TIPO C | 569761 | 03 | Tremie | Concreto | Pilotes 17 - 18 | 2026-08-11 | 2026-08-13 | 2026-08-25 | 2026-08-26 | 2-Cónica y dividida | 14 | 101 |  | 34.5 | 8011.847 | 262.8 | 334.5 | 32.8 | 95.1 | 6
29007 - VENTO TIPO C | 569761 | 03 | Tremie | Concreto | Pilotes 17 - 18 | 2026-08-11 | 2026-08-13 | 2026-08-25 | 2026-08-26 | 2-Cónica y dividida | 14 | 100 |  | 34.5 | 7853.982 | 255.6 | 331.4 | 32.5 | 94.2 | 6
29007 - VENTO TIPO C | 569761 | 03 | Tremie | Concreto | Pilotes 17 - 18 | 2026-08-11 | 2026-08-13 | 2026-08-18 | 2026-08-19 | 2-Cónica y dividida | 7 | 101 |  | 34.5 | 8011.847 | 231.8 | 294.7 | 28.9 | 83.8 | 2
29007 - VENTO TIPO C | 569761 | 03 | Tremie | Concreto | Pilotes 17 - 18 | 2026-08-11 | 2026-08-13 | 2026-08-18 | 2026-08-19 | 2-Cónica y dividida | 7 | 100 |  | 34.5 | 7853.982 | 229.8 | 298.8 | 29.3 | 84.9 | 2
29007 - VENTO TIPO C | 569761 | 02 | Tremie | Concreto | Pilote 4 torre 1 | 2026-08-10 | 2026-08-13 | 2026-09-07 | 2026-09-08 | 2-Cónica y dividida | 28 | 101 |  | 34.5 | 8011.847 | 341.5 | 434.4 | 42.6 | 123.5 | 14
29007 - VENTO TIPO C | 569761 | 02 | Tremie | Concreto | Pilote 4 torre 1 | 2026-08-10 | 2026-08-13 | 2026-09-07 | 2026-09-08 | 2-Cónica y dividida | 28 | 100 |  | 34.5 | 7853.982 | 342.8 | 444.6 | 43.6 | 126.4 | 14
29007 - VENTO TIPO C | 569761 | 02 | Tremie | Concreto | Pilote 4 torre 1 | 2026-08-10 | 2026-08-13 | 2026-09-07 | 2026-09-08 | 2-Cónica y dividida | 28 | 101 |  | 34.5 | 8011.847 | 347.5 | 442.6 | 43.4 | 125.8 | 14
29007 - VENTO TIPO C | 569761 | 02 | Tremie | Concreto | Pilote 4 torre 1 | 2026-08-10 | 2026-08-13 | 2026-08-24 | 2026-08-25 | 2-Cónica y dividida | 14 | 100 |  | 34.5 | 7853.982 | 316.2 | 410.9 | 40.3 | 116.8 | 5
29007 - VENTO TIPO C | 569761 | 02 | Tremie | Concreto | Pilote 4 torre 1 | 2026-08-10 | 2026-08-13 | 2026-08-24 | 2026-08-25 | 2-Cónica y dividida | 14 | 101 |  | 34.5 | 8011.847 | 318.9 | 405.8 | 39.8 | 115.4 | 5
29007 - VENTO TIPO C | 569761 | 02 | Tremie | Concreto | Pilote 4 torre 1 | 2026-08-10 | 2026-08-13 | 2026-08-17 | 2026-08-19 | 2-Cónica y dividida | 7 | 101 |  | 34.5 | 8011.847 | 271 | 344.7 | 33.8 | 98 | 2
29007 - VENTO TIPO C | 569761 | 02 | Tremie | Concreto | Pilote 4 torre 1 | 2026-08-10 | 2026-08-13 | 2026-08-17 | 2026-08-19 | 2-Cónica y dividida | 7 | 100 |  | 34.5 | 7853.982 | 268.5 | 348.7 | 34.2 | 99.1 | 2
29007 - VENTO TIPO C | 569761 | 01 | Tremie | Concreto | Pilotes 13 - 21 torre 1 | 2026-08-08 | 2026-08-13 | 2026-09-05 | 2026-09-08 | 2-Cónica y dividida | 28 | 100 |  | 34.5 | 7853.982 | 346.2 | 449.7 | 44.1 | 127.8 | 13
29007 - VENTO TIPO C | 569761 | 01 | Tremie | Concreto | Pilotes 13 - 21 torre 1 | 2026-08-08 | 2026-08-13 | 2026-09-05 | 2026-09-08 | 2-Cónica y dividida | 28 | 101 |  | 34.5 | 8011.847 | 350.8 | 446.6 | 43.8 | 127 | 13
29007 - VENTO TIPO C | 569761 | 01 | Tremie | Concreto | Pilotes 13 - 21 torre 1 | 2026-08-08 | 2026-08-13 | 2026-09-05 | 2026-09-08 | 2-Cónica y dividida | 28 | 100 |  | 34.5 | 7853.982 | 340.5 | 442.6 | 43.4 | 125.8 | 13
29007 - VENTO TIPO C | 569761 | 01 | Tremie | Concreto | Pilotes 13 - 21 torre 1 | 2026-08-08 | 2026-08-13 | 2026-08-22 | 2026-08-24 | 2-Cónica y dividida | 14 | 101 |  | 34.5 | 8011.847 | 287.8 | 366.1 | 35.9 | 104.1 | 4
29007 - VENTO TIPO C | 569761 | 01 | Tremie | Concreto | Pilotes 13 - 21 torre 1 | 2026-08-08 | 2026-08-13 | 2026-08-22 | 2026-08-24 | 2-Cónica y dividida | 14 | 100 |  | 34.5 | 7853.982 | 285.8 | 371.2 | 36.4 | 105.5 | 4
29007 - VENTO TIPO C | 569761 | 01 | Tremie | Concreto | Pilotes 13 - 21 torre 1 | 2026-08-08 | 2026-08-13 | 2026-08-15 | 2026-08-18 | 2-Cónica y dividida | 7 | 101 |  | 34.5 | 8011.847 | 228.8 | 291.6 | 28.6 | 82.9 | 1
29007 - VENTO TIPO C | 569761 | 01 | Tremie | Concreto | Pilotes 13 - 21 torre 1 | 2026-08-08 | 2026-08-13 | 2026-08-15 | 2026-08-18 | 2-Cónica y dividida | 7 | 100 |  | 34.5 | 7853.982 | 226.8 | 294.7 | 28.9 | 83.8 | 1