## Hoja1
label | codigoObra | localizacion | asentamiento | remision | fechaMuestreo | fechaRotura | dimension | tipoMaterial | codigoMezcla | edad | hora de falla | Resistencia Nominal Mpa | Resistencia Mpa | Resistencia Psi | Resistencia Kg/Cm2 | porcentaje | concretera | falla | Fecha de ensayo | Módulo de elasticidad Mpa | Relación de Poisson | Temperatura | ContenidoAire | Densidad
1 | B-19388 NATIVA | TORRE 4 PILOTE 70 | 190.5 | 82640649 | 2025-03-29 | 4/5/2025 12:00:00 AM | 4"x8" | Concreto | TREMIE 4500 | 7 | 0 | 31 | 29 | 4210.2 | 296 | 94 | ARGOS | 3
1 | B-19388 NATIVA | TORRE 4 PILOTE 70 | 190.5 | 82640649 | 2025-03-29 | 4/5/2025 12:00:00 AM | 4"x8" | Concreto | TREMIE 4500 | 7 | 0 | 31 | 28.3 | 4106.6 | 289 | 91 | ARGOS | 3
1 | B-19388 NATIVA | TORRE 4 PILOTE 70 | 190.5 | 82640649 | 2025-03-29 | 4/5/2025 12:00:00 AM | 4"x8" | Concreto | TREMIE 4500 | 7 | 0 | 31 | 30.8 | 4460.7 | 314 | 99 | ARGOS | 3
2 | B-19388 NATIVA | TORRE 5 PILOTE 87 | 190.5 | 82640839 | 2025-03-31 | 4/7/2025 12:00:00 AM | 4"x8" | Concreto | TREMIE 4500 | 7 | 0 | 31 | 31.4 | 4561.4 | 321 | 101 | ARGOS | 4
2 | B-19388 NATIVA | TORRE 5 PILOTE 87 | 190.5 | 82640839 | 2025-03-31 | 4/7/2025 12:00:00 AM | 4"x8" | Concreto | TREMIE 4500 | 7 | 0 | 31 | 28.9 | 4196.7 | 295 | 93 | ARGOS | 4
2 | B-19388 NATIVA | TORRE 5 PILOTE 87 | 190.5 | 82640839 | 2025-03-31 | 4/7/2025 12:00:00 AM | 4"x8" | Concreto | TREMIE 4500 | 7 | 0 | 31 | 28.7 | 4166.2 | 293 | 92 | ARGOS | 3
3 | B-19388 NATIVA | TORRE 5 PILOTE 16 | 190.5 | 82640995 | 2025-04-01 | 4/8/2025 12:00:00 AM | 4"x8" | Concreto | TREMIE 4500 | 7 | 0 | 31 | 24.5 | 3552.2 | 250 | 79 | ARGOS | 4
3 | B-19388 NATIVA | TORRE 5 PILOTE 16 | 190.5 | 82640995 | 2025-04-01 | 4/8/2025 12:00:00 AM | 4"x8" | Concreto | TREMIE 4500 | 7 | 0 | 31 | 25.8 | 3747.5 | 263 | 83 | ARGOS | 3
3 | B-19388 NATIVA | TORRE 5 PILOTE 16 | 190.5 | 82640995 | 2025-04-01 | 4/8/2025 12:00:00 AM | 4"x8" | Concreto | TREMIE 4500 | 7 | 0 | 31 | 22.3 | 3239.4 | 228 | 72 | ARGOS | 4
5 | B-19388 NATIVA | TORRE 4 PILOTE 9 | 190.5 | 82641295 | 2025-04-03 | 4/10/2025 12:00:00 AM | 4"x8" | Concreto | TREMIE 4500 | 7 | 0 | 31 | 35.1 | 5086.9 | 358 | 113 | ARGOS | 3
5 | B-19388 NATIVA | TORRE 4 PILOTE 9 | 190.5 | 82641295 | 2025-04-03 | 4/10/2025 12:00:00 AM | 4"x8" | Concreto | TREMIE 4500 | 7 | 0 | 31 | 35.8 | 5190.7 | 365 | 115 | ARGOS | 3
5 | B-19388 NATIVA | TORRE 4 PILOTE 9 | 190.5 | 82641295 | 2025-04-03 | 4/10/2025 12:00:00 AM | 4"x8" | Concreto | TREMIE 4500 | 7 | 0 | 31 | 37.6 | 5447.1 | 383 | 121 | ARGOS | 4
6 | B-19388 NATIVA | TORRE 4 PILOTE 33 | 190.5 | 82641516 | 2025-04-04 | 4/11/2025 12:00:00 AM | 4"x8" | Concreto | TREMIE 4500 | 7 | 0 | 31 | 29.1 | 4227.6 | 297 | 94 | ARGOS | 3
6 | B-19388 NATIVA | TORRE 4 PILOTE 33 | 190.5 | 82641516 | 2025-04-04 | 4/11/2025 12:00:00 AM | 4"x8" | Concreto | TREMIE 4500 | 7 | 0 | 31 | 35.7 | 5171.9 | 364 | 115 | ARGOS | 4
6 | B-19388 NATIVA | TORRE 4 PILOTE 33 | 190.5 | 82641516 | 2025-04-04 | 4/11/2025 12:00:00 AM | 4"x8" | Concreto | TREMIE 4500 | 7 | 0 | 31 | 32.3 | 4685.6 | 329 | 104 | ARGOS | 4
7 | B-19388 NATIVA | TORRE 4 PILOTE 82 | 190.5 | 82641652 | 2025-04-05 | 4/12/2025 12:00:00 AM | 4"x8" | Concreto | TREMIE 4500 | 7 | 0 | 31 | 34.7 | 5027.2 | 353 | 112 | ARGOS | 3
7 | B-19388 NATIVA | TORRE 4 PILOTE 82 | 190.5 | 82641652 | 2025-04-05 | 4/12/2025 12:00:00 AM | 4"x8" | Concreto | TREMIE 4500 | 7 | 0 | 31 | 31.8 | 4615 | 324 | 102 | ARGOS | 4
7 | B-19388 NATIVA | TORRE 4 PILOTE 82 | 190.5 | 82641652 | 2025-04-05 | 4/12/2025 12:00:00 AM | 4"x8" | Concreto | TREMIE 4500 | 7 | 0 | 31 | 33.6 | 4869.9 | 342 | 108 | ARGOS | 3
4 | B-19388 NATIVA | TORRE 4 PILOTE 25 | 190.5 | 82641171 | 2025-04-02 | 4/9/2025 12:00:00 AM | 4"x8" | Concreto | TREMIE 4500 | 7 | 0 | 31 | 28.2 | 4096.1 | 288 | 91 | ARGOS | 3
4 | B-19388 NATIVA | TORRE 4 PILOTE 25 | 190.5 | 82641171 | 2025-04-02 | 4/9/2025 12:00:00 AM | 4"x8" | Concreto | TREMIE 4500 | 7 | 0 | 31 | 24.5 | 3548.2 | 249 | 79 | ARGOS | 4
4 | B-19388 NATIVA | TORRE 4 PILOTE 25 | 190.5 | 82641171 | 2025-04-02 | 4/9/2025 12:00:00 AM | 4"x8" | Concreto | TREMIE 4500 | 7 | 0 | 31 | 30.9 | 4483.8 | 315 | 100 | ARGOS | 3
8 | B-19388 NATIVA | PILOTE 72 TORRE 4 | 190.5 | 82641764 | 2025-04-07 | 4/15/2025 12:00:00 AM | 4"x8" | Concreto | TREMIE 4500 | 8 | 0 | 31 | 31.5 | 4572.9 | 322 | 102 | ARGOS | 3
8 | B-19388 NATIVA | PILOTE 72 TORRE 4 | 190.5 | 82641764 | 2025-04-07 | 4/15/2025 12:00:00 AM | 4"x8" | Concreto | TREMIE 4500 | 8 | 0 | 31 | 30.2 | 4377.3 | 308 | 97 | ARGOS | 3
8 | B-19388 NATIVA | PILOTE 72 TORRE 4 | 190.5 | 82641764 | 2025-04-07 | 4/15/2025 12:00:00 AM | 4"x8" | Concreto | TREMIE 4500 | 8 | 0 | 31 | 34.9 | 5062.5 | 356 | 112 | ARGOS | 4
9 | B-19388 NATIVA | PILOTE 46 TORRE 5 | 190.5 | 82641897 | 2025-04-08 | 4/15/2025 12:00:00 AM | 4"x8" | Concreto | TREMIE 4500 | 7 | 0 | 31 | 30.1 | 4372.8 | 307 | 97 | ARGOS | 3
9 | B-19388 NATIVA | PILOTE 46 TORRE 5 | 190.5 | 82641897 | 2025-04-08 | 4/15/2025 12:00:00 AM | 4"x8" | Concreto | TREMIE 4500 | 7 | 0 | 31 | 32 | 4639.3 | 326 | 103 | ARGOS | 3
9 | B-19388 NATIVA | PILOTE 46 TORRE 5 | 190.5 | 82641897 | 2025-04-08 | 4/15/2025 12:00:00 AM | 4"x8" | Concreto | TREMIE 4500 | 7 | 0 | 31 | 33.6 | 4873.9 | 343 | 108 | ARGOS | 3
11 | B-19388 NATIVA | PILOTE 51 TORRE 4 | 190.5 | 82642086 | 2025-04-09 | 4/16/2025 12:00:00 AM | 4"x8" | Concreto | TREMIE 4500 | 7 | 0 | 31 | 32.3 | 4680 | 329 | 104 | ARGOS | 3
11 | B-19388 NATIVA | PILOTE 51 TORRE 4 | 190.5 | 82642086 | 2025-04-09 | 4/16/2025 12:00:00 AM | 4"x8" | Concreto | TREMIE 4500 | 7 | 0 | 31 | 33.9 | 4920 | 346 | 109 | ARGOS | 4
11 | B-19388 NATIVA | PILOTE 51 TORRE 4 | 190.5 | 82642086 | 2025-04-09 | 4/16/2025 12:00:00 AM | 4"x8" | Concreto | TREMIE 4500 | 7 | 0 | 31 | 32 | 4642.6 | 326 | 103 | ARGOS | 2
12 | B-19388 NATIVA | PILOTE 15 TORRE 5 | 190.5 | 82642151 | 2025-04-09 | 4/16/2025 12:00:00 AM | 4"x8" | Concreto | TREMIE 4500 | 7 | 0 | 31 | 31.8 | 4616.8 | 325 | 102 | ARGOS | 3
12 | B-19388 NATIVA | PILOTE 15 TORRE 5 | 190.5 | 82642151 | 2025-04-09 | 4/16/2025 12:00:00 AM | 4"x8" | Concreto | TREMIE 4500 | 7 | 0 | 31 | 30.8 | 4470.8 | 314 | 99 | ARGOS | 3
12 | B-19388 NATIVA | PILOTE 15 TORRE 5 | 190.5 | 82642151 | 2025-04-09 | 4/16/2025 12:00:00 AM | 4"x8" | Concreto | TREMIE 4500 | 7 | 0 | 31 | 32.4 | 4700.8 | 330 | 104 | ARGOS | 3
10 | B-19388 NATIVA | PILOTE 64 TORRE 4 | 190.5 | 82641950 | 2025-04-08 | 4/15/2025 12:00:00 AM | 4"x8" | Concreto | TREMIE 4500 | 7 | 0 | 31 | 34.6 | 5022.7 | 353 | 112 | ARGOS | 3
10 | B-19388 NATIVA | PILOTE 64 TORRE 4 | 190.5 | 82641950 | 2025-04-08 | 4/15/2025 12:00:00 AM | 4"x8" | Concreto | TREMIE 4500 | 7 | 0 | 31 | 30 | 4346.3 | 306 | 96 | ARGOS | 4
10 | B-19388 NATIVA | PILOTE 64 TORRE 4 | 190.5 | 82641950 | 2025-04-08 | 4/15/2025 12:00:00 AM | 4"x8" | Concreto | TREMIE 4500 | 7 | 0 | 31 | 28 | 4063.2 | 286 | 90 | ARGOS | 3
13 | B-19388 NATIVA | PILOTE 11 TORRE 4 | 190.5 | 82642253 | 2025-04-10 | 4/17/2025 12:00:00 AM | 4"x8" | Concreto | TREMIE 4500 | 7 | 0 | 31 | 37.7 | 5466.9 | 384 | 121 | ARGOS | 4
13 | B-19388 NATIVA | PILOTE 11 TORRE 4 | 190.5 | 82642253 | 2025-04-10 | 4/17/2025 12:00:00 AM | 4"x8" | Concreto | TREMIE 4500 | 7 | 0 | 31 | 39.8 | 5775.7 | 406 | 128 | ARGOS | 3
13 | B-19388 NATIVA | PILOTE 11 TORRE 4 | 190.5 | 82642253 | 2025-04-10 | 4/17/2025 12:00:00 AM | 4"x8" | Concreto | TREMIE 4500 | 7 | 0 | 31 | 41.9 | 6078 | 427 | 135 | ARGOS | 3
15 | B-19388 NATIVA | PILOTE 68 TORRE 4 | 190.5 | 82642440 | 2025-04-11 | 4/18/2025 12:00:00 AM | 4"x8" | Concreto | TREMIE 4500 | 7 | 0 | 31 | 39.8 | 5773.4 | 406 | 128 | ARGOS | 3
15 | B-19388 NATIVA | PILOTE 68 TORRE 4 | 190.5 | 82642440 | 2025-04-11 | 4/18/2025 12:00:00 AM | 4"x8" | Concreto | TREMIE 4500 | 7 | 0 | 31 | 36.8 | 5330.1 | 375 | 118 | ARGOS | 3
15 | B-19388 NATIVA | PILOTE 68 TORRE 4 | 190.5 | 82642440 | 2025-04-11 | 4/18/2025 12:00:00 AM | 4"x8" | Concreto | TREMIE 4500 | 7 | 0 | 31 | 34 | 4931.4 | 347 | 110 | ARGOS | 3
16 | B-19388 NATIVA | PILOTE 13 TORRE 5 | 190.5 | 82642430 | 2025-04-11 | 4/18/2025 12:00:00 AM | 4"x8" | Concreto | TREMIE 4500 | 7 | 0 | 31 | 38.7 | 5612.7 | 395 | 125 | ARGOS | 3
16 | B-19388 NATIVA | PILOTE 13 TORRE 5 | 190.5 | 82642430 | 2025-04-11 | 4/18/2025 12:00:00 AM | 4"x8" | Concreto | TREMIE 4500 | 7 | 0 | 31 | 38.7 | 5608.2 | 394 | 125 | ARGOS | 4
16 | B-19388 NATIVA | PILOTE 13 TORRE 5 | 190.5 | 82642430 | 2025-04-11 | 4/18/2025 12:00:00 AM | 4"x8" | Concreto | TREMIE 4500 | 7 | 0 | 31 | 36.7 | 5319.2 | 374 | 118 | ARGOS | 3
17 | B-19388 NATIVA | PILOTE 91 TORRE 4 | 190.5 | 82642588 | 2025-04-12 | 4/19/2025 12:00:00 AM | 4"x8" | Concreto | TREMIE 4500 | 7 | 0 | 31 | 37.5 | 5440.2 | 382 | 121 | ARGOS | 4
17 | B-19388 NATIVA | PILOTE 91 TORRE 4 | 190.5 | 82642588 | 2025-04-12 | 4/19/2025 12:00:00 AM | 4"x8" | Concreto | TREMIE 4500 | 7 | 0 | 31 | 39 | 5656.1 | 398 | 126 | ARGOS | 3
17 | B-19388 NATIVA | PILOTE 91 TORRE 4 | 190.5 | 82642588 | 2025-04-12 | 4/19/2025 12:00:00 AM | 4"x8" | Concreto | TREMIE 4500 | 7 | 0 | 31 | 34.7 | 5033.3 | 354 | 112 | ARGOS | 3
14 | B-19388 NATIVA | PILOTE 24 TORRE 5 | 190.5 | 82642341 | 2025-04-10 | 4/17/2025 12:00:00 AM | 4"x8" | Concreto | TREMIE 4500 | 7 | 0 | 31 | 38.7 | 5615.2 | 395 | 125 | ARGOS | 4
14 | B-19388 NATIVA | PILOTE 24 TORRE 5 | 190.5 | 82642341 | 2025-04-10 | 4/17/2025 12:00:00 AM | 4"x8" | Concreto | TREMIE 4500 | 7 | 0 | 31 | 41.3 | 5984.2 | 421 | 133 | ARGOS | 4
14 | B-19388 NATIVA | PILOTE 24 TORRE 5 | 190.5 | 82642341 | 2025-04-10 | 4/17/2025 12:00:00 AM | 4"x8" | Concreto | TREMIE 4500 | 7 | 0 | 31 | 40.7 | 5896.5 | 415 | 131 | ARGOS | 4
18 | B-19388 NATIVA | PILOTE 32 TORRE 4 | 190.5 | 82642779 | 2025-04-14 | 4/21/2025 12:00:00 AM | 4"x8" | Concreto | TREMIE 4500 | 7 | 0 | 31 | 33.5 | 4865.8 | 342 | 108 | ARGOS | 3
18 | B-19388 NATIVA | PILOTE 32 TORRE 4 | 190.5 | 82642779 | 2025-04-14 | 4/21/2025 12:00:00 AM | 4"x8" | Concreto | TREMIE 4500 | 7 | 0 | 31 | 27.7 | 4024.3 | 283 | 89 | ARGOS | 4
18 | B-19388 NATIVA | PILOTE 32 TORRE 4 | 190.5 | 82642779 | 2025-04-14 | 4/21/2025 12:00:00 AM | 4"x8" | Concreto | TREMIE 4500 | 7 | 0 | 31 | 29.9 | 4337.1 | 305 | 96 | ARGOS | 3
19 | B-19388 NATIVA | PILOTE 28 TORRE 4 | 190.5 | 82642947 | 2025-04-15 | 4/23/2025 12:00:00 AM | 4"x8" | Concreto | TREMIE 4500 | 8 | 0 | 31 | 19.8 | 2867.5 | 202 | 64 | ARGOS | 3
19 | B-19388 NATIVA | PILOTE 28 TORRE 4 | 190.5 | 82642947 | 2025-04-15 | 4/23/2025 12:00:00 AM | 4"x8" | Concreto | TREMIE 4500 | 8 | 0 | 31 | 20.5 | 2968.4 | 209 | 66 | ARGOS | 2
19 | B-19388 NATIVA | PILOTE 28 TORRE 4 | 190.5 | 82642947 | 2025-04-15 | 4/23/2025 12:00:00 AM | 4"x8" | Concreto | TREMIE 4500 | 8 | 0 | 31 | 20.7 | 3004.2 | 211 | 67 | ARGOS | 3
1 | B-19388 NATIVA | TORRE 4 PILOTE 70 | 190.5 | 82640649 | 2025-03-29 | 4/26/2025 12:00:00 AM | 4"x8" | Concreto | TREMIE 4500 | 28 | 0 | 31 | 39.1 | 5670.3 | 399 | 126 | ARGOS | 3
1 | B-19388 NATIVA | TORRE 4 PILOTE 70 | 190.5 | 82640649 | 2025-03-29 | 4/26/2025 12:00:00 AM | 4"x8" | Concreto | TREMIE 4500 | 28 | 0 | 31 | 40.2 | 5828.2 | 410 | 130 | ARGOS | 3
1 | B-19388 NATIVA | TORRE 4 PILOTE 70 | 190.5 | 82640649 | 2025-03-29 | 4/26/2025 12:00:00 AM | 4"x8" | Concreto | TREMIE 4500 | 28 | 0 | 31 | 34.6 | 5018.9 | 353 | 112 | ARGOS | 3
20 | B-19388 NATIVA | PILOTE 81 TORRE 5 | 190.5 | 82643274 | 2025-04-21 | 4/28/2025 12:00:00 AM | 4"x8" | Concreto | TREMIE 4500 | 7 | 0 | 31 | 30.2 | 4375.5 | 308 | 97 | ARGOS | 3
20 | B-19388 NATIVA | PILOTE 81 TORRE 5 | 190.5 | 82643274 | 2025-04-21 | 4/28/2025 12:00:00 AM | 4"x8" | Concreto | TREMIE 4500 | 7 | 0 | 31 | 31.5 | 4569.2 | 321 | 102 | ARGOS | 3
20 | B-19388 NATIVA | PILOTE 81 TORRE 5 | 190.5 | 82643274 | 2025-04-21 | 4/28/2025 12:00:00 AM | 4"x8" | Concreto | TREMIE 4500 | 7 | 0 | 31 | 28 | 4067.1 | 286 | 90 | ARGOS | 3
2 | B-19388 NATIVA | TORRE 5 PILOTE 87 | 190.5 | 82640839 | 2025-03-31 | 4/28/2025 12:00:00 AM | 4"x8" | Concreto | TREMIE 4500 | 28 | 0 | 31 | 41.9 | 6071.6 | 427 | 135 | ARGOS | 3
2 | B-19388 NATIVA | TORRE 5 PILOTE 87 | 190.5 | 82640839 | 2025-03-31 | 4/28/2025 12:00:00 AM | 4"x8" | Concreto | TREMIE 4500 | 28 | 0 | 31 | 31.4 | 4556 | 320 | 101 | ARGOS | 3
2 | B-19388 NATIVA | TORRE 5 PILOTE 87 | 190.5 | 82640839 | 2025-03-31 | 4/28/2025 12:00:00 AM | 4"x8" | Concreto | TREMIE 4500 | 28 | 0 | 31 | 38.8 | 5633.6 | 396 | 125 | ARGOS | 4
3 | B-19388 NATIVA | TORRE 5 PILOTE 16 | 190.5 | 82640995 | 2025-04-01 | 4/29/2025 12:00:00 AM | 4"x8" | Concreto | TREMIE 4500 | 28 | 0 | 31 | 32.7 | 4736.6 | 333 | 105 | ARGOS | 4
3 | B-19388 NATIVA | TORRE 5 PILOTE 16 | 190.5 | 82640995 | 2025-04-01 | 4/29/2025 12:00:00 AM | 4"x8" | Concreto | TREMIE 4500 | 28 | 0 | 31 | 32.4 | 4705.9 | 331 | 104 | ARGOS | 3
3 | B-19388 NATIVA | TORRE 5 PILOTE 16 | 190.5 | 82640995 | 2025-04-01 | 4/29/2025 12:00:00 AM | 4"x8" | Concreto | TREMIE 4500 | 28 | 0 | 31 | 34 | 4924.5 | 346 | 109 | ARGOS | 4
4 | B-19388 NATIVA | TORRE 4 PILOTE 25 | 190.5 | 82641171 | 2025-04-02 | 4/30/2025 12:00:00 AM | 4"x8" | Concreto | TREMIE 4500 | 28 | 0 | 31 | 36.4 | 5286.1 | 372 | 117 | ARGOS | 3
4 | B-19388 NATIVA | TORRE 4 PILOTE 25 | 190.5 | 82641171 | 2025-04-02 | 4/30/2025 12:00:00 AM | 4"x8" | Concreto | TREMIE 4500 | 28 | 0 | 31 | 42.9 | 6218.5 | 437 | 138 | ARGOS | 4
4 | B-19388 NATIVA | TORRE 4 PILOTE 25 | 190.5 | 82641171 | 2025-04-02 | 4/30/2025 12:00:00 AM | 4"x8" | Concreto | TREMIE 4500 | 28 | 0 | 31 | 40.4 | 5863 | 412 | 130 | ARGOS | 4
21 | B-19388 NATIVA | PILOTE 23 TORRE 4 | 190.5 | 82643351 | 2025-04-22 | 4/29/2025 12:00:00 AM | 4"x8" | Concreto | TREMIE 4500 | 7 | 0 | 31 | 23.5 | 3412.3 | 240 | 76 | ARGOS | 3
21 | B-19388 NATIVA | PILOTE 23 TORRE 4 | 190.5 | 82643351 | 2025-04-22 | 4/29/2025 12:00:00 AM | 4"x8" | Concreto | TREMIE 4500 | 7 | 0 | 31 | 21.2 | 3081.4 | 217 | 68 | ARGOS | 2
21 | B-19388 NATIVA | PILOTE 23 TORRE 4 | 190.5 | 82643351 | 2025-04-22 | 4/29/2025 12:00:00 AM | 4"x8" | Concreto | TREMIE 4500 | 7 | 0 | 31 | 24.5 | 3552.4 | 250 | 79 | ARGOS | 3
22 | B-19388 NATIVA | PILOTE 35 TORRE 5 | 190.5 | 85643555 | 2025-04-23 | 4/30/2025 12:00:00 AM | 4"x8" | Concreto | TREMIE 4500 | 7 | 0 | 31 | 27.1 | 3935.8 | 277 | 87 | ARGOS | 4
22 | B-19388 NATIVA | PILOTE 35 TORRE 5 | 190.5 | 85643555 | 2025-04-23 | 4/30/2025 12:00:00 AM | 4"x8" | Concreto | TREMIE 4500 | 7 | 0 | 31 | 28 | 4065.7 | 286 | 90 | ARGOS | 3
22 | B-19388 NATIVA | PILOTE 35 TORRE 5 | 190.5 | 85643555 | 2025-04-23 | 4/30/2025 12:00:00 AM | 4"x8" | Concreto | TREMIE 4500 | 7 | 0 | 31 | 32.7 | 4747.7 | 334 | 105 | ARGOS | 3
5 | B-19388 NATIVA | TORRE 4 PILOTE 9 | 190.5 | 82641295 | 2025-04-03 | 5/1/2025 12:00:00 AM | 4"x8" | Concreto | TREMIE 4500 | 28 | 0 | 31 | 40.9 | 5936.5 | 417 | 132 | ARGOS | 4
5 | B-19388 NATIVA | TORRE 4 PILOTE 9 | 190.5 | 82641295 | 2025-04-03 | 5/1/2025 12:00:00 AM | 4"x8" | Concreto | TREMIE 4500 | 28 | 0 | 31 | 45 | 6532.2 | 459 | 145 | ARGOS | 3
5 | B-19388 NATIVA | TORRE 4 PILOTE 9 | 190.5 | 82641295 | 2025-04-03 | 5/1/2025 12:00:00 AM | 4"x8" | Concreto | TREMIE 4500 | 28 | 0 | 31 | 44.3 | 6428.2 | 452 | 143 | ARGOS | 3
24 | B-19388 NATIVA | PILOTE 72 TORRE 5 | 190.5 | 82643673 | 2025-04-24 | 5/1/2025 12:00:00 AM | 4"x8" | Concreto | TREMIE 4500 | 7 | 0 | 31 | 27.4 | 3976.3 | 280 | 88 | ARGOS | 4
24 | B-19388 NATIVA | PILOTE 72 TORRE 5 | 190.5 | 82643673 | 2025-04-24 | 5/1/2025 12:00:00 AM | 4"x8" | Concreto | TREMIE 4500 | 7 | 0 | 31 | 31.4 | 4554.3 | 320 | 101 | ARGOS | 3
24 | B-19388 NATIVA | PILOTE 72 TORRE 5 | 190.5 | 82643673 | 2025-04-24 | 5/1/2025 12:00:00 AM | 4"x8" | Concreto | TREMIE 4500 | 7 | 0 | 31 | 36.7 | 5319.3 | 374 | 118 | ARGOS | 3
23 | B-19388 NATIVA | PILOTE 16 TORRE 4 | 190.5 | 82643611 | 2025-04-24 | 5/1/2025 12:00:00 AM | 4"x8" | Concreto | TREMIE 4500 | 7 | 0 | 31 | 27.6 | 4001.4 | 281 | 89 | ARGOS | 3
23 | B-19388 NATIVA | PILOTE 16 TORRE 4 | 190.5 | 82643611 | 2025-04-24 | 5/1/2025 12:00:00 AM | 4"x8" | Concreto | TREMIE 4500 | 7 | 0 | 31 | 31.6 | 4579.6 | 322 | 102 | ARGOS | 4
23 | B-19388 NATIVA | PILOTE 16 TORRE 4 | 190.5 | 82643611 | 2025-04-24 | 5/1/2025 12:00:00 AM | 4"x8" | Concreto | TREMIE 4500 | 7 | 0 | 31 | 31.5 | 4570.2 | 321 | 102 | ARGOS | 3
6 | B-19388 NATIVA | TORRE 4 PILOTE 33 | 190.5 | 82641516 | 2025-04-04 | 5/2/2025 12:00:00 AM | 4"x8" | Concreto | TREMIE 4500 | 28 | 0 | 31 | 46.8 | 6787.4 | 477 | 151 | ARGOS | 4
6 | B-19388 NATIVA | TORRE 4 PILOTE 33 | 190.5 | 82641516 | 2025-04-04 | 5/2/2025 12:00:00 AM | 4"x8" | Concreto | TREMIE 4500 | 28 | 0 | 31 | 47.4 | 6876 | 483 | 153 | ARGOS | 4
6 | B-19388 NATIVA | TORRE 4 PILOTE 33 | 190.5 | 82641516 | 2025-04-04 | 5/2/2025 12:00:00 AM | 4"x8" | Concreto | TREMIE 4500 | 28 | 0 | 31 | 46 | 6673.7 | 469 | 148 | ARGOS | 4
26 | B-19388 NATIVA | PILOTE 18 TORRE 5 | 190.5 | 82643831 | 2025-04-25 | 5/2/2025 12:00:00 AM | 4"x8" | Concreto | TREMIE 4500 | 7 | 0 | 31 | 28.3 | 4108.2 | 289 | 91 | ARGOS | 3
26 | B-19388 NATIVA | PILOTE 18 TORRE 5 | 190.5 | 82643831 | 2025-04-25 | 5/2/2025 12:00:00 AM | 4"x8" | Concreto | TREMIE 4500 | 7 | 0 | 31 | 29.6 | 4299.8 | 302 | 96 | ARGOS | 3
26 | B-19388 NATIVA | PILOTE 18 TORRE 5 | 190.5 | 82643831 | 2025-04-25 | 5/2/2025 12:00:00 AM | 4"x8" | Concreto | TREMIE 4500 | 7 | 0 | 31 | 28.6 | 4149.5 | 292 | 92 | ARGOS | 3
25 | B-19388 NATIVA | PILOTE 49 TORRE 4 | 190.5 | 82643752 | 2025-04-25 | 5/2/2025 12:00:00 AM | 4"x8" | Concreto | TREMIE 4500 | 7 | 0 | 31 | 28.3 | 4106.6 | 289 | 91 | ARGOS | 3
25 | B-19388 NATIVA | PILOTE 49 TORRE 4 | 190.5 | 82643752 | 2025-04-25 | 5/2/2025 12:00:00 AM | 4"x8" | Concreto | TREMIE 4500 | 7 | 0 | 31 | 28.5 | 4134.6 | 291 | 92 | ARGOS | 3
25 | B-19388 NATIVA | PILOTE 49 TORRE 4 | 190.5 | 82643752 | 2025-04-25 | 5/2/2025 12:00:00 AM | 4"x8" | Concreto | TREMIE 4500 | 7 | 0 | 31 | 27.6 | 4006.6 | 282 | 89 | ARGOS | 4
7 | B-19388 NATIVA | TORRE 4 PILOTE 82 | 190.5 | 82641652 | 2025-04-05 | 5/3/2025 12:00:00 AM | 4"x8" | Concreto | TREMIE 4500 | 28 | 0 | 31 | 39.4 | 5710.5 | 401 | 127 | ARGOS | 4
7 | B-19388 NATIVA | TORRE 4 PILOTE 82 | 190.5 | 82641652 | 2025-04-05 | 5/3/2025 12:00:00 AM | 4"x8" | Concreto | TREMIE 4500 | 28 | 0 | 31 | 38.8 | 5627.5 | 396 | 125 | ARGOS | 4
7 | B-19388 NATIVA | TORRE 4 PILOTE 82 | 190.5 | 82641652 | 2025-04-05 | 5/3/2025 12:00:00 AM | 4"x8" | Concreto | TREMIE 4500 | 28 | 0 | 31 | 45.3 | 6575.3 | 462 | 146 | ARGOS | 3
27 | B-19388 NATIVA | PILOTE 57 TORRE 5 | 190.5 | 82645914 | 2025-04-26 | 5/3/2025 12:00:00 AM | 4"x8" | Concreto | TREMIE 4500 | 7 | 0 | 31 | 24.9 | 3605.6 | 254 | 80 | ARGOS | 3
27 | B-19388 NATIVA | PILOTE 57 TORRE 5 | 190.5 | 82645914 | 2025-04-26 | 5/3/2025 12:00:00 AM | 4"x8" | Concreto | TREMIE 4500 | 7 | 0 | 31 | 31.5 | 4563.6 | 321 | 101 | ARGOS | 3
27 | B-19388 NATIVA | PILOTE 57 TORRE 5 | 190.5 | 82645914 | 2025-04-26 | 5/3/2025 12:00:00 AM | 4"x8" | Concreto | TREMIE 4500 | 7 | 0 | 31 | 31.9 | 4625.5 | 325 | 103 | ARGOS | 3
8 | B-19388 NATIVA | PILOTE 72 TORRE 4 | 190.5 | 82641764 | 2025-04-07 | 5/5/2025 12:00:00 AM | 4"x8" | Concreto | TREMIE 4500 | 28 | 0 | 31 | 36.7 | 5324.2 | 374 | 118 | ARGOS | 3
8 | B-19388 NATIVA | PILOTE 72 TORRE 4 | 190.5 | 82641764 | 2025-04-07 | 5/5/2025 12:00:00 AM | 4"x8" | Concreto | TREMIE 4500 | 28 | 0 | 31 | 38.2 | 5536.6 | 389 | 123 | ARGOS | 4
8 | B-19388 NATIVA | PILOTE 72 TORRE 4 | 190.5 | 82641764 | 2025-04-07 | 5/5/2025 12:00:00 AM | 4"x8" | Concreto | TREMIE 4500 | 28 | 0 | 31 | 42.1 | 6107.5 | 429 | 136 | ARGOS | 3
28 | B-19388 NATIVA | PILOTE 36 TORRE 5 | 190.5 | 82644061 | 2025-04-28 | 5/5/2025 12:00:00 AM | 4"x8" | Concreto | TREMIE 4500 | 7 | 0 | 31 | 23.3 | 3382.4 | 238 | 75 | ARGOS | 3
28 | B-19388 NATIVA | PILOTE 36 TORRE 5 | 190.5 | 82644061 | 2025-04-28 | 5/5/2025 12:00:00 AM | 4"x8" | Concreto | TREMIE 4500 | 7 | 0 | 31 | 24 | 3474.1 | 244 | 77 | ARGOS | 4
28 | B-19388 NATIVA | PILOTE 36 TORRE 5 | 190.5 | 82644061 | 2025-04-28 | 5/5/2025 12:00:00 AM | 4"x8" | Concreto | TREMIE 4500 | 7 | 0 | 31 | 23 | 3336.9 | 235 | 74 | ARGOS | 5
29 | B-19388 NATIVA | PILOTES 34 TORRE 4 Y 29 TORRE 5 | 190.5 | 82640000 | 2025-04-28 | 5/5/2025 12:00:00 AM | 4"x8" | Concreto | TREMIE 4500 | 7 | 0 | 31 | 18.3 | 2649 | 186 | 59 | ARGOS | 3
29 | B-19388 NATIVA | PILOTES 34 TORRE 4 Y 29 TORRE 5 | 190.5 | 82640000 | 2025-04-28 | 5/5/2025 12:00:00 AM | 4"x8" | Concreto | TREMIE 4500 | 7 | 0 | 31 | 29 | 4203.4 | 296 | 93 | ARGOS | 4
29 | B-19388 NATIVA | PILOTES 34 TORRE 4 Y 29 TORRE 5 | 190.5 | 82640000 | 2025-04-28 | 5/5/2025 12:00:00 AM | 4"x8" | Concreto | TREMIE 4500 | 7 | 0 | 31 | 18.8 | 2727.2 | 192 | 60 | ARGOS | 3
30 | B-19388 NATIVA | PILOTE 24 TORRE 4 | 190.5 | 82644189 | 2025-04-29 | 5/6/2025 12:00:00 AM | 4"x8" | Concreto | TREMIE 4500 | 7 | 0 | 31 | 32.2 | 4672.2 | 328 | 104 | ARGOS | 4
30 | B-19388 NATIVA | PILOTE 24 TORRE 4 | 190.5 | 82644189 | 2025-04-29 | 5/6/2025 12:00:00 AM | 4"x8" | Concreto | TREMIE 4500 | 7 | 0 | 31 | 31.4 | 4549.3 | 320 | 101 | ARGOS | 4
30 | B-19388 NATIVA | PILOTE 24 TORRE 4 | 190.5 | 82644189 | 2025-04-29 | 5/6/2025 12:00:00 AM | 4"x8" | Concreto | TREMIE 4500 | 7 | 0 | 31 | 33.3 | 4833.7 | 340 | 107 | ARGOS | 4
31 | B-19388 NATIVA | PILOTE 79 TORRE 5 | 190.5 | 82644261 | 2025-04-29 | 5/6/2025 12:00:00 AM | 4"x8" | Concreto | TREMIE 4500 | 7 | 0 | 31 | 34.6 | 5017.5 | 353 | 111 | ARGOS | 4
31 | B-19388 NATIVA | PILOTE 79 TORRE 5 | 190.5 | 82644261 | 2025-04-29 | 5/6/2025 12:00:00 AM | 4"x8" | Concreto | TREMIE 4500 | 7 | 0 | 31 | 35.5 | 5150.5 | 362 | 114 | ARGOS | 3
31 | B-19388 NATIVA | PILOTE 79 TORRE 5 | 190.5 | 82644261 | 2025-04-29 | 5/6/2025 12:00:00 AM | 4"x8" | Concreto | TREMIE 4500 | 7 | 0 | 31 | 30.6 | 4436.4 | 312 | 98 | ARGOS | 4
9 | B-19388 NATIVA | PILOTE 46 TORRE 5 | 190.5 | 82641897 | 2025-04-08 | 5/6/2025 12:00:00 AM | 4"x8" | Concreto | TREMIE 4500 | 28 | 0 | 31 | 41.7 | 6043.4 | 425 | 134 | ARGOS | 3
9 | B-19388 NATIVA | PILOTE 46 TORRE 5 | 190.5 | 82641897 | 2025-04-08 | 5/6/2025 12:00:00 AM | 4"x8" | Concreto | TREMIE 4500 | 28 | 0 | 31 | 34.6 | 5013.2 | 352 | 111 | ARGOS | 4
9 | B-19388 NATIVA | PILOTE 46 TORRE 5 | 190.5 | 82641897 | 2025-04-08 | 5/6/2025 12:00:00 AM | 4"x8" | Concreto | TREMIE 4500 | 28 | 0 | 31 | 38.8 | 5631.5 | 396 | 125 | ARGOS | 3
10 | B-19388 NATIVA | PILOTE 64 TORRE 4 | 190.5 | 82641950 | 2025-04-08 | 5/6/2025 12:00:00 AM | 4"x8" | Concreto | TREMIE 4500 | 28 | 0 | 31 | 39.1 | 5667.3 | 398 | 126 | ARGOS | 3
10 | B-19388 NATIVA | PILOTE 64 TORRE 4 | 190.5 | 82641950 | 2025-04-08 | 5/6/2025 12:00:00 AM | 4"x8" | Concreto | TREMIE 4500 | 28 | 0 | 31 | 41.3 | 5990.1 | 421 | 133 | ARGOS | 3
10 | B-19388 NATIVA | PILOTE 64 TORRE 4 | 190.5 | 82641950 | 2025-04-08 | 5/6/2025 12:00:00 AM | 4"x8" | Concreto | TREMIE 4500 | 28 | 0 | 31 | 36.8 | 5339.5 | 375 | 119 | ARGOS | 3
11 | B-19388 NATIVA | PILOTE 51 TORRE 4 | 190.5 | 82642086 | 2025-04-09 | 5/7/2025 12:00:00 AM | 4"x8" | Concreto | TREMIE 4500 | 28 | 0 | 31 | 49.1 | 7126.3 | 501 | 158 | ARGOS | 4
11 | B-19388 NATIVA | PILOTE 51 TORRE 4 | 190.5 | 82642086 | 2025-04-09 | 5/7/2025 12:00:00 AM | 4"x8" | Concreto | TREMIE 4500 | 28 | 0 | 31 | 45.4 | 6591.2 | 463 | 146 | ARGOS | 3
11 | B-19388 NATIVA | PILOTE 51 TORRE 4 | 190.5 | 82642086 | 2025-04-09 | 5/7/2025 12:00:00 AM | 4"x8" | Concreto | TREMIE 4500 | 28 | 0 | 31 | 45.8 | 6639.1 | 467 | 148 | ARGOS | 3
12 | B-19388 NATIVA | PILOTE 15 TORRE 5 | 190.5 | 82642151 | 2025-04-09 | 5/7/2025 12:00:00 AM | 4"x8" | Concreto | TREMIE 4500 | 28 | 0 | 31 | 43.4 | 6301.7 | 443 | 140 | ARGOS | 3
12 | B-19388 NATIVA | PILOTE 15 TORRE 5 | 190.5 | 82642151 | 2025-04-09 | 5/7/2025 12:00:00 AM | 4"x8" | Concreto | TREMIE 4500 | 28 | 0 | 31 | 40.1 | 5822.1 | 409 | 129 | ARGOS | 4
12 | B-19388 NATIVA | PILOTE 15 TORRE 5 | 190.5 | 82642151 | 2025-04-09 | 5/7/2025 12:00:00 AM | 4"x8" | Concreto | TREMIE 4500 | 28 | 0 | 31 | 43.3 | 6283.2 | 442 | 140 | ARGOS | 4
32 | B-19388 NATIVA | PILOTE 84 TORRE 5 | 190.5 | 82644336 | 2025-04-30 | 5/7/2025 12:00:00 AM | 4"x8" | Concreto | TREMIE 4500 | 7 | 0 | 31 | 27.2 | 3941.4 | 277 | 88 | ARGOS | 4
32 | B-19388 NATIVA | PILOTE 84 TORRE 5 | 190.5 | 82644336 | 2025-04-30 | 5/7/2025 12:00:00 AM | 4"x8" | Concreto | TREMIE 4500 | 7 | 0 | 31 | 22.8 | 3304 | 232 | 73 | ARGOS | 4
32 | B-19388 NATIVA | PILOTE 84 TORRE 5 | 190.5 | 82644336 | 2025-04-30 | 5/7/2025 12:00:00 AM | 4"x8" | Concreto | TREMIE 4500 | 7 | 0 | 31 | 26.6 | 3853.8 | 271 | 86 | ARGOS | 4
33 | B-19388 NATIVA | PILOTE 63 TORRE 4 | 190.5 | 82644418 | 2025-04-30 | 5/7/2025 12:00:00 AM | 4"x8" | Concreto | TREMIE 4500 | 7 | 0 | 31 | 23.8 | 3449.4 | 243 | 77 | ARGOS | 4
33 | B-19388 NATIVA | PILOTE 63 TORRE 4 | 190.5 | 82644418 | 2025-04-30 | 5/7/2025 12:00:00 AM | 4"x8" | Concreto | TREMIE 4500 | 7 | 0 | 31 | 29.4 | 4262.8 | 300 | 95 | ARGOS | 4
33 | B-19388 NATIVA | PILOTE 63 TORRE 4 | 190.5 | 82644418 | 2025-04-30 | 5/7/2025 12:00:00 AM | 4"x8" | Concreto | TREMIE 4500 | 7 | 0 | 31 | 26.4 | 3830.4 | 269 | 85 | ARGOS | 4
13 | B-19388 NATIVA | PILOTE 11 TORRE 4 | 190.5 | 82642253 | 2025-04-10 | 5/8/2025 12:00:00 AM | 4"x8" | Concreto | TREMIE 4500 | 28 | 0 | 31 | 47.6 | 6906.1 | 486 | 153 | ARGOS | 4
13 | B-19388 NATIVA | PILOTE 11 TORRE 4 | 190.5 | 82642253 | 2025-04-10 | 5/8/2025 12:00:00 AM | 4"x8" | Concreto | TREMIE 4500 | 28 | 0 | 31 | 51.8 | 7511.6 | 528 | 167 | ARGOS | 4
13 | B-19388 NATIVA | PILOTE 11 TORRE 4 | 190.5 | 82642253 | 2025-04-10 | 5/8/2025 12:00:00 AM | 4"x8" | Concreto | TREMIE 4500 | 28 | 0 | 31 | 50 | 7248.3 | 510 | 161 | ARGOS | 4
14 | B-19388 NATIVA | PILOTE 24 TORRE 5 | 190.5 | 82642341 | 2025-04-10 | 5/8/2025 12:00:00 AM | 4"x8" | Concreto | TREMIE 4500 | 28 | 0 | 31 | 47.8 | 6935.4 | 488 | 154 | ARGOS | 3
14 | B-19388 NATIVA | PILOTE 24 TORRE 5 | 190.5 | 82642341 | 2025-04-10 | 5/8/2025 12:00:00 AM | 4"x8" | Concreto | TREMIE 4500 | 28 | 0 | 31 | 45.7 | 6622.1 | 466 | 147 | ARGOS | 4
14 | B-19388 NATIVA | PILOTE 24 TORRE 5 | 190.5 | 82642341 | 2025-04-10 | 5/8/2025 12:00:00 AM | 4"x8" | Concreto | TREMIE 4500 | 28 | 0 | 31 | 49.1 | 7126.3 | 501 | 158 | ARGOS | 4
34 | B-19388 NATIVA | PILOTE 43 TORRE 5 | 190.5 | 82644533 | 2025-05-02 | 5/9/2025 12:00:00 AM | 4"x8" | Concreto | TREMIE 4500 | 7 | 0 | 31 | 22.5 | 3266 | 230 | 72 | ARGOS | 4
34 | B-19388 NATIVA | PILOTE 43 TORRE 5 | 190.5 | 82644533 | 2025-05-02 | 5/9/2025 12:00:00 AM | 4"x8" | Concreto | TREMIE 4500 | 7 | 0 | 31 | 24.4 | 3532.9 | 248 | 78 | ARGOS | 4
34 | B-19388 NATIVA | PILOTE 43 TORRE 5 | 190.5 | 82644533 | 2025-05-02 | 5/9/2025 12:00:00 AM | 4"x8" | Concreto | TREMIE 4500 | 7 | 0 | 31 | 30.8 | 4473.1 | 314 | 99 | ARGOS | 4
35 | B-19388 NATIVA | PILOTE 59 TORRE 4 | 190.5 | 82644601 | 2025-05-02 | 5/9/2025 12:00:00 AM | 4"x8" | Concreto | TREMIE 4500 | 7 | 0 | 31 | 31.5 | 4570.8 | 321 | 102 | ARGOS | 4
35 | B-19388 NATIVA | PILOTE 59 TORRE 4 | 190.5 | 82644601 | 2025-05-02 | 5/9/2025 12:00:00 AM | 4"x8" | Concreto | TREMIE 4500 | 7 | 0 | 31 | 31.6 | 4588.7 | 323 | 102 | ARGOS | 3
35 | B-19388 NATIVA | PILOTE 59 TORRE 4 | 190.5 | 82644601 | 2025-05-02 | 5/9/2025 12:00:00 AM | 4"x8" | Concreto | TREMIE 4500 | 7 | 0 | 31 | 33.1 | 4799.8 | 337 | 107 | ARGOS | 4
16 | B-19388 NATIVA | PILOTE 13 TORRE 5 | 190.5 | 82642430 | 2025-04-11 | 5/9/2025 12:00:00 AM | 4"x8" | Concreto | TREMIE 4500 | 28 | 0 | 31 | 50.6 | 7337.3 | 516 | 163 | ARGOS | 3
16 | B-19388 NATIVA | PILOTE 13 TORRE 5 | 190.5 | 82642430 | 2025-04-11 | 5/9/2025 12:00:00 AM | 4"x8" | Concreto | TREMIE 4500 | 28 | 0 | 31 | 48.1 | 6972.6 | 490 | 155 | ARGOS | 3
16 | B-19388 NATIVA | PILOTE 13 TORRE 5 | 190.5 | 82642430 | 2025-04-11 | 5/9/2025 12:00:00 AM | 4"x8" | Concreto | TREMIE 4500 | 28 | 0 | 31 | 40.8 | 5910.2 | 416 | 131 | ARGOS | 4
15 | B-19388 NATIVA | PILOTE 68 TORRE 4 | 190.5 | 82642440 | 2025-04-11 | 5/9/2025 12:00:00 AM | 4"x8" | Concreto | TREMIE 4500 | 28 | 0 | 31 | 42.2 | 6125 | 431 | 136 | ARGOS | 4
15 | B-19388 NATIVA | PILOTE 68 TORRE 4 | 190.5 | 82642440 | 2025-04-11 | 5/9/2025 12:00:00 AM | 4"x8" | Concreto | TREMIE 4500 | 28 | 0 | 31 | 46.6 | 6761.1 | 475 | 150 | ARGOS | 3
15 | B-19388 NATIVA | PILOTE 68 TORRE 4 | 190.5 | 82642440 | 2025-04-11 | 5/9/2025 12:00:00 AM | 4"x8" | Concreto | TREMIE 4500 | 28 | 0 | 31 | 44.1 | 6392.2 | 449 | 142 | ARGOS | 3
17 | B-19388 NATIVA | PILOTE 91 TORRE 4 | 190.5 | 82642588 | 2025-04-12 | 5/10/2025 12:00:00 AM | 4"x8" | Concreto | TREMIE 4500 | 28 | 0 | 31 | 44.3 | 6431.3 | 452 | 143 | ARGOS | 4
17 | B-19388 NATIVA | PILOTE 91 TORRE 4 | 190.5 | 82642588 | 2025-04-12 | 5/10/2025 12:00:00 AM | 4"x8" | Concreto | TREMIE 4500 | 28 | 0 | 31 | 40 | 5803.1 | 408 | 129 | ARGOS | 4
17 | B-19388 NATIVA | PILOTE 91 TORRE 4 | 190.5 | 82642588 | 2025-04-12 | 5/10/2025 12:00:00 AM | 4"x8" | Concreto | TREMIE 4500 | 28 | 0 | 31 | 38.5 | 5584.7 | 393 | 124 | ARGOS | 4
36 | B-19388 NATIVA | PILOTE 20 TORRE 4 | 190.5 | 82644680 | 2025-05-03 | 5/10/2025 12:00:00 AM | 4"x8" | Concreto | TREMIE 4500 | 7 | 0 | 31 | 31.4 | 4552.6 | 320 | 101 | ARGOS | 3
36 | B-19388 NATIVA | PILOTE 20 TORRE 4 | 190.5 | 82644680 | 2025-05-03 | 5/10/2025 12:00:00 AM | 4"x8" | Concreto | TREMIE 4500 | 7 | 0 | 31 | 23.6 | 3419.2 | 240 | 76 | ARGOS | 3
36 | B-19388 NATIVA | PILOTE 20 TORRE 4 | 190.5 | 82644680 | 2025-05-03 | 5/10/2025 12:00:00 AM | 4"x8" | Concreto | TREMIE 4500 | 7 | 0 | 31 | 26.7 | 3872.1 | 272 | 86 | ARGOS | 4
37 | B-19388 NATIVA | PILOTE 53 TORRE 5 | 190.5 | 82644811 | 2025-05-05 | 5/12/2025 12:00:00 AM | 4"x8" | Concreto | TREMIE 4500 | 7 | 0 | 31 | 29.7 | 4309.7 | 303 | 96 | ARGOS | 4
37 | B-19388 NATIVA | PILOTE 53 TORRE 5 | 190.5 | 82644811 | 2025-05-05 | 5/12/2025 12:00:00 AM | 4"x8" | Concreto | TREMIE 4500 | 7 | 0 | 31 | 27.3 | 3952.5 | 278 | 88 | ARGOS | 4
37 | B-19388 NATIVA | PILOTE 53 TORRE 5 | 190.5 | 82644811 | 2025-05-05 | 5/12/2025 12:00:00 AM | 4"x8" | Concreto | TREMIE 4500 | 7 | 0 | 31 | 29.8 | 4325.5 | 304 | 96 | ARGOS | 3
38 | B-19388 NATIVA | PILOTE 58 TORRE 4 | 190.5 | 82640000 | 2025-05-05 | 5/12/2025 12:00:00 AM | 4"x8" | Concreto | TREMIE 4500 | 7 | 0 | 31 | 26.6 | 3858.8 | 271 | 86 | ARGOS | 3
38 | B-19388 NATIVA | PILOTE 58 TORRE 4 | 190.5 | 82640000 | 2025-05-05 | 5/12/2025 12:00:00 AM | 4"x8" | Concreto | TREMIE 4500 | 7 | 0 | 31 | 26.7 | 3869.4 | 272 | 86 | ARGOS | 3
38 | B-19388 NATIVA | PILOTE 58 TORRE 4 | 190.5 | 82640000 | 2025-05-05 | 5/12/2025 12:00:00 AM | 4"x8" | Concreto | TREMIE 4500 | 7 | 0 | 31 | 25.4 | 3678.9 | 259 | 82 | ARGOS | 3
18 | B-19388 NATIVA | PILOTE 32 TORRE 4 | 190.5 | 82642779 | 2025-04-14 | 5/12/2025 12:00:00 AM | 4"x8" | Concreto | TREMIE 4500 | 28 | 0 | 31 | 38.3 | 5548 | 390 | 123 | ARGOS | 4
18 | B-19388 NATIVA | PILOTE 32 TORRE 4 | 190.5 | 82642779 | 2025-04-14 | 5/12/2025 12:00:00 AM | 4"x8" | Concreto | TREMIE 4500 | 28 | 0 | 31 | 42 | 6090.2 | 428 | 135 | ARGOS | 3
18 | B-19388 NATIVA | PILOTE 32 TORRE 4 | 190.5 | 82642779 | 2025-04-14 | 5/12/2025 12:00:00 AM | 4"x8" | Concreto | TREMIE 4500 | 28 | 0 | 31 | 42.6 | 6174.9 | 434 | 137 | ARGOS | 3
40 | B-19388 NATIVA | PILOTES 3 TORRE 4 Y 86 TORRE 5 | 190.5 | 82645076 | 2025-05-06 | 5/13/2025 12:00:00 AM | 4"x8" | Concreto | TREMIE 4500 | 7 | 0 | 31 | 23.1 | 3349.2 | 235 | 74 | ARGOS | 4
40 | B-19388 NATIVA | PILOTES 3 TORRE 4 Y 86 TORRE 5 | 190.5 | 82645076 | 2025-05-06 | 5/13/2025 12:00:00 AM | 4"x8" | Concreto | TREMIE 4500 | 7 | 0 | 31 | 24.6 | 3565.1 | 251 | 79 | ARGOS | 4
40 | B-19388 NATIVA | PILOTES 3 TORRE 4 Y 86 TORRE 5 | 190.5 | 82645076 | 2025-05-06 | 5/13/2025 12:00:00 AM | 4"x8" | Concreto | TREMIE 4500 | 7 | 0 | 31 | 21.4 | 3105.1 | 218 | 69 | ARGOS | 4
19 | B-19388 NATIVA | PILOTE 28 TORRE 4 | 190.5 | 82642947 | 2025-04-15 | 5/13/2025 12:00:00 AM | 4"x8" | Concreto | TREMIE 4500 | 28 | 0 | 31 | 37.8 | 5486.5 | 386 | 122 | ARGOS | 4
19 | B-19388 NATIVA | PILOTE 28 TORRE 4 | 190.5 | 82642947 | 2025-04-15 | 5/13/2025 12:00:00 AM | 4"x8" | Concreto | TREMIE 4500 | 28 | 0 | 31 | 36 | 5219.7 | 367 | 116 | ARGOS | 4
19 | B-19388 NATIVA | PILOTE 28 TORRE 4 | 190.5 | 82642947 | 2025-04-15 | 5/13/2025 12:00:00 AM | 4"x8" | Concreto | TREMIE 4500 | 28 | 0 | 31 | 36.4 | 5279.9 | 371 | 117 | ARGOS | 4
39 | B-19388 NATIVA | PILOTE 52 TORRE 4 | 190.5 | 82644973 | 2025-05-06 | 5/13/2025 12:00:00 AM | 4"x8" | Concreto | TREMIE 4500 | 7 | 0 | 31 | 32.6 | 4729.2 | 332 | 105 | ARGOS | 4
39 | B-19388 NATIVA | PILOTE 52 TORRE 4 | 190.5 | 82644973 | 2025-05-06 | 5/13/2025 12:00:00 AM | 4"x8" | Concreto | TREMIE 4500 | 7 | 0 | 31 | 31.9 | 4626.3 | 325 | 103 | ARGOS | 4
39 | B-19388 NATIVA | PILOTE 52 TORRE 4 | 190.5 | 82644973 | 2025-05-06 | 5/13/2025 12:00:00 AM | 4"x8" | Concreto | TREMIE 4500 | 7 | 0 | 31 | 28.8 | 4183.4 | 294 | 93 | ARGOS | 4
41 | B-19388 NATIVA | PILOTE 76 TORRE 5 | 190.5 | 82645180 | 2025-05-07 | 5/14/2025 12:00:00 AM | 4"x8" | Concreto | TREMIE 4500 | 7 | 0 | 31 | 27.8 | 4031.5 | 283 | 90 | ARGOS | 4
41 | B-19388 NATIVA | PILOTE 76 TORRE 5 | 190.5 | 82645180 | 2025-05-07 | 5/14/2025 12:00:00 AM | 4"x8" | Concreto | TREMIE 4500 | 7 | 0 | 31 | 24.4 | 3545.9 | 249 | 79 | ARGOS | 3
41 | B-19388 NATIVA | PILOTE 76 TORRE 5 | 190.5 | 82645180 | 2025-05-07 | 5/14/2025 12:00:00 AM | 4"x8" | Concreto | TREMIE 4500 | 7 | 0 | 31 | 28.2 | 4092 | 288 | 91 | ARGOS | 3
42 | B-19388 NATIVA | PILOTE 42 TORRE 4 | 190.5 | 82645188 | 2025-05-07 | 5/14/2025 12:00:00 AM | 4"x8" | Concreto | TREMIE 4500 | 7 | 0 | 31 | 32.5 | 4706.7 | 331 | 104 | ARGOS | 3
42 | B-19388 NATIVA | PILOTE 42 TORRE 4 | 190.5 | 82645188 | 2025-05-07 | 5/14/2025 12:00:00 AM | 4"x8" | Concreto | TREMIE 4500 | 7 | 0 | 31 | 31 | 4502.8 | 317 | 100 | ARGOS | 3
42 | B-19388 NATIVA | PILOTE 42 TORRE 4 | 190.5 | 82645188 | 2025-05-07 | 5/14/2025 12:00:00 AM | 4"x8" | Concreto | TREMIE 4500 | 7 | 0 | 31 | 19.8 | 2867.8 | 202 | 64 | ARGOS | 3
43 | B-19388 NATIVA | PILOTE 58 TORRE 5 | 190.5 | 82645341 | 2025-05-08 | 5/15/2025 12:00:00 AM | 4"x8" | Concreto | TREMIE 4500 | 7 | 0 | 31 | 24.2 | 3515.7 | 247 | 78 | ARGOS | 2
43 | B-19388 NATIVA | PILOTE 58 TORRE 5 | 190.5 | 82645341 | 2025-05-08 | 5/15/2025 12:00:00 AM | 4"x8" | Concreto | TREMIE 4500 | 7 | 0 | 31 | 24.1 | 3497.2 | 246 | 78 | ARGOS | 2
43 | B-19388 NATIVA | PILOTE 58 TORRE 5 | 190.5 | 82645341 | 2025-05-08 | 5/15/2025 12:00:00 AM | 4"x8" | Concreto | TREMIE 4500 | 7 | 0 | 31 | 22.1 | 3211.9 | 226 | 71 | ARGOS | 3
44 | B-19388 NATIVA | PILOTE 87 TORRE 4 | 190.5 | 82645426 | 2025-05-08 | 5/15/2025 12:00:00 AM | 4"x8" | Concreto | TREMIE 4500 | 7 | 0 | 31 | 20.9 | 3031.9 | 213 | 67 | ARGOS | 3
44 | B-19388 NATIVA | PILOTE 87 TORRE 4 | 190.5 | 82645426 | 2025-05-08 | 5/15/2025 12:00:00 AM | 4"x8" | Concreto | TREMIE 4500 | 7 | 0 | 31 | 21.8 | 3159.8 | 222 | 70 | ARGOS | 3
44 | B-19388 NATIVA | PILOTE 87 TORRE 4 | 190.5 | 82645426 | 2025-05-08 | 5/15/2025 12:00:00 AM | 4"x8" | Concreto | TREMIE 4500 | 7 | 0 | 31 | 21.1 | 3056 | 215 | 68 | ARGOS | 3
45 | B-19388 NATIVA | PILOTE 62 TORRE 5 | 190.5 | 82645482 | 2025-05-09 | 5/16/2025 12:00:00 AM | 4"x8" | Concreto | TREMIE 4500 | 7 | 0 | 31 | 33.7 | 4894.7 | 344 | 109 | ARGOS | 3
45 | B-19388 NATIVA | PILOTE 62 TORRE 5 | 190.5 | 82645482 | 2025-05-09 | 5/16/2025 12:00:00 AM | 4"x8" | Concreto | TREMIE 4500 | 7 | 0 | 31 | 19.5 | 2828 | 199 | 63 | ARGOS | 3
45 | B-19388 NATIVA | PILOTE 62 TORRE 5 | 190.5 | 82645482 | 2025-05-09 | 5/16/2025 12:00:00 AM | 4"x8" | Concreto | TREMIE 4500 | 7 | 0 | 31 | 17.2 | 2499.4 | 176 | 56 | ARGOS | 4
46 | B-19388 NATIVA | PILOTE 2 TORRE 4 | 190.5 | 82645493 | 2025-05-09 | 5/16/2025 12:00:00 AM | 4"x8" | Concreto | TREMIE 4500 | 7 | 0 | 31 | 23.5 | 3402 | 239 | 76 | ARGOS | 3
46 | B-19388 NATIVA | PILOTE 2 TORRE 4 | 190.5 | 82645493 | 2025-05-09 | 5/16/2025 12:00:00 AM | 4"x8" | Concreto | TREMIE 4500 | 7 | 0 | 31 | 23.8 | 3448.7 | 242 | 77 | ARGOS | 3
46 | B-19388 NATIVA | PILOTE 2 TORRE 4 | 190.5 | 82645493 | 2025-05-09 | 5/16/2025 12:00:00 AM | 4"x8" | Concreto | TREMIE 4500 | 7 | 0 | 31 | 24.9 | 3607.5 | 254 | 80 | ARGOS | 3
47 | B-19388 NATIVA | PILOTE 82 TORRE 5 | 190.5 | 82645633 | 2025-05-10 | 5/17/2025 12:00:00 AM | 4"x8" | Concreto | TREMIE 4500 | 7 | 0 | 31 | 24.5 | 3560 | 250 | 79 | ARGOS | 3
47 | B-19388 NATIVA | PILOTE 82 TORRE 5 | 190.5 | 82645633 | 2025-05-10 | 5/17/2025 12:00:00 AM | 4"x8" | Concreto | TREMIE 4500 | 7 | 0 | 31 | 22 | 3192.1 | 224 | 71 | ARGOS | 4
47 | B-19388 NATIVA | PILOTE 82 TORRE 5 | 190.5 | 82645633 | 2025-05-10 | 5/17/2025 12:00:00 AM | 4"x8" | Concreto | TREMIE 4500 | 7 | 0 | 31 | 24.2 | 3515.6 | 247 | 78 | ARGOS | 3
48 | B-19388 NATIVA | PILOTES 62 TORRE 4 Y 17 TORRE 5 | 190.5 | 82645760 | 2025-05-12 | 5/19/2025 12:00:00 AM | 4"x8" | Concreto | TREMIE 4500 | 7 | 0 | 31 | 23.2 | 3359.3 | 236 | 75 | ARGOS | 4
48 | B-19388 NATIVA | PILOTES 62 TORRE 4 Y 17 TORRE 5 | 190.5 | 82645760 | 2025-05-12 | 5/19/2025 12:00:00 AM | 4"x8" | Concreto | TREMIE 4500 | 7 | 0 | 31 | 24.3 | 3528.4 | 248 | 78 | ARGOS | 4
48 | B-19388 NATIVA | PILOTES 62 TORRE 4 Y 17 TORRE 5 | 190.5 | 82645760 | 2025-05-12 | 5/19/2025 12:00:00 AM | 4"x8" | Concreto | TREMIE 4500 | 7 | 0 | 31 | 24.6 | 3564 | 251 | 79 | ARGOS | 4
20 | B-19388 NATIVA | PILOTE 81 TORRE 5 | 190.5 | 82643274 | 2025-04-21 | 5/19/2025 12:00:00 AM | 4"x8" | Concreto | TREMIE 4500 | 28 | 0 | 31 | 30.6 | 4442.6 | 312 | 99 | ARGOS | 3
20 | B-19388 NATIVA | PILOTE 81 TORRE 5 | 190.5 | 82643274 | 2025-04-21 | 5/19/2025 12:00:00 AM | 4"x8" | Concreto | TREMIE 4500 | 28 | 0 | 31 | 32.8 | 4756.2 | 334 | 106 | ARGOS | 3
20 | B-19388 NATIVA | PILOTE 81 TORRE 5 | 190.5 | 82643274 | 2025-04-21 | 5/19/2025 12:00:00 AM | 4"x8" | Concreto | TREMIE 4500 | 28 | 0 | 31 | 32.7 | 4740.9 | 333 | 105 | ARGOS | 3
21 | B-19388 NATIVA | PILOTE 23 TORRE 4 | 190.5 | 82643351 | 2025-04-22 | 5/20/2025 12:00:00 AM | 4"x8" | Concreto | TREMIE 4500 | 28 | 0 | 31 | 34.2 | 4965.6 | 349 | 110 | ARGOS | 3
21 | B-19388 NATIVA | PILOTE 23 TORRE 4 | 190.5 | 82643351 | 2025-04-22 | 5/20/2025 12:00:00 AM | 4"x8" | Concreto | TREMIE 4500 | 28 | 0 | 31 | 35.5 | 5143 | 362 | 114 | ARGOS | 3
21 | B-19388 NATIVA | PILOTE 23 TORRE 4 | 190.5 | 82643351 | 2025-04-22 | 5/20/2025 12:00:00 AM | 4"x8" | Concreto | TREMIE 4500 | 28 | 0 | 31 | 34.5 | 5000.6 | 352 | 111 | ARGOS | 3
22 | B-19388 NATIVA | PILOTE 35 TORRE 5 | 190.5 | 85643555 | 2025-04-23 | 5/21/2025 12:00:00 AM | 4"x8" | Concreto | TREMIE 4500 | 28 | 0 | 31 | 38.6 | 5596.5 | 393 | 124 | ARGOS | 4
22 | B-19388 NATIVA | PILOTE 35 TORRE 5 | 190.5 | 85643555 | 2025-04-23 | 5/21/2025 12:00:00 AM | 4"x8" | Concreto | TREMIE 4500 | 28 | 0 | 31 | 42.6 | 6173.3 | 434 | 137 | ARGOS | 4
22 | B-19388 NATIVA | PILOTE 35 TORRE 5 | 190.5 | 85643555 | 2025-04-23 | 5/21/2025 12:00:00 AM | 4"x8" | Concreto | TREMIE 4500 | 28 | 0 | 31 | 26.8 | 3892.5 | 274 | 86 | ARGOS | 3
25 | B-19388 NATIVA | PILOTE 49 TORRE 4 | 190.5 | 82643752 | 2025-04-25 | 5/23/2025 12:00:00 AM | 4"x8" | Concreto | TREMIE 4500 | 28 | 0 | 31 | 34.3 | 4980.4 | 350 | 111 | ARGOS | 4
25 | B-19388 NATIVA | PILOTE 49 TORRE 4 | 190.5 | 82643752 | 2025-04-25 | 5/23/2025 12:00:00 AM | 4"x8" | Concreto | TREMIE 4500 | 28 | 0 | 31 | 29.6 | 4296.7 | 302 | 95 | ARGOS | 3
25 | B-19388 NATIVA | PILOTE 49 TORRE 4 | 190.5 | 82643752 | 2025-04-25 | 5/23/2025 12:00:00 AM | 4"x8" | Concreto | TREMIE 4500 | 28 | 0 | 31 | 37 | 5372.8 | 378 | 119 | ARGOS | 3
26 | B-19388 NATIVA | PILOTE 18 TORRE 5 | 190.5 | 82643831 | 2025-04-25 | 5/23/2025 12:00:00 AM | 4"x8" | Concreto | TREMIE 4500 | 28 | 0 | 31 | 34.2 | 4965.4 | 349 | 110 | ARGOS | 3
26 | B-19388 NATIVA | PILOTE 18 TORRE 5 | 190.5 | 82643831 | 2025-04-25 | 5/23/2025 12:00:00 AM | 4"x8" | Concreto | TREMIE 4500 | 28 | 0 | 31 | 29.5 | 4271.7 | 300 | 95 | ARGOS | 3
26 | B-19388 NATIVA | PILOTE 18 TORRE 5 | 190.5 | 82643831 | 2025-04-25 | 5/23/2025 12:00:00 AM | 4"x8" | Concreto | TREMIE 4500 | 28 | 0 | 31 | 34.6 | 5011.2 | 352 | 111 | ARGOS | 4
49 | B-19388 NATIVA | PILOTE 12 TORRE 5 | 190.5 | 82645902 | 2025-05-13 | 5/22/2025 12:00:00 AM | 4"x8" | Concreto | TREMIE 4500 | 9 | 0 | 31 | 27.3 | 3954.9 | 278 | 88 | ARGOS | 4
49 | B-19388 NATIVA | PILOTE 12 TORRE 5 | 190.5 | 82645902 | 2025-05-13 | 5/22/2025 12:00:00 AM | 4"x8" | Concreto | TREMIE 4500 | 9 | 0 | 31 | 24.3 | 3525.1 | 248 | 78 | ARGOS | 3
49 | B-19388 NATIVA | PILOTE 12 TORRE 5 | 190.5 | 82645902 | 2025-05-13 | 5/22/2025 12:00:00 AM | 4"x8" | Concreto | TREMIE 4500 | 9 | 0 | 31 | 24.6 | 3570.3 | 251 | 79 | ARGOS | 4
50 | B-19388 NATIVA | PILOTE 76 TORRE 4 | 190.5 | 82646049 | 2025-05-14 | 5/22/2025 12:00:00 AM | 4"x8" | Concreto | TREMIE 4500 | 8 | 0 | 31 | 31.5 | 4569.5 | 321 | 102 | ARGOS | 4
50 | B-19388 NATIVA | PILOTE 76 TORRE 4 | 190.5 | 82646049 | 2025-05-14 | 5/22/2025 12:00:00 AM | 4"x8" | Concreto | TREMIE 4500 | 8 | 0 | 31 | 27.1 | 3935.4 | 277 | 87 | ARGOS | 4
50 | B-19388 NATIVA | PILOTE 76 TORRE 4 | 190.5 | 82646049 | 2025-05-14 | 5/22/2025 12:00:00 AM | 4"x8" | Concreto | TREMIE 4500 | 8 | 0 | 31 | 26.7 | 3870.2 | 272 | 86 | ARGOS | 3
51 | B-19388 NATIVA | PILOTE 8 TORRE 5 | 190.5 | 82646119 | 2025-05-14 | 5/22/2025 12:00:00 AM | 4"x8" | Concreto | TREMIE 4500 | 8 | 0 | 31 | 21.4 | 3109.8 | 219 | 69 | ARGOS | 4
51 | B-19388 NATIVA | PILOTE 8 TORRE 5 | 190.5 | 82646119 | 2025-05-14 | 5/22/2025 12:00:00 AM | 4"x8" | Concreto | TREMIE 4500 | 8 | 0 | 31 | 21.9 | 3176.4 | 223 | 70 | ARGOS | 4
51 | B-19388 NATIVA | PILOTE 8 TORRE 5 | 190.5 | 82646119 | 2025-05-14 | 5/22/2025 12:00:00 AM | 4"x8" | Concreto | TREMIE 4500 | 8 | 0 | 31 | 18.9 | 2734.4 | 192 | 61 | ARGOS | 4
52 | B-19388 NATIVA | PILOTE 19 TORRE 4 | 190.5 | 82646249 | 2025-05-15 | 5/22/2025 12:00:00 AM | 4"x8" | Concreto | TREMIE 4500 | 7 | 0 | 31 | 22.7 | 3286.2 | 231 | 73 | ARGOS | 3
52 | B-19388 NATIVA | PILOTE 19 TORRE 4 | 190.5 | 82646249 | 2025-05-15 | 5/22/2025 12:00:00 AM | 4"x8" | Concreto | TREMIE 4500 | 7 | 0 | 31 | 21.4 | 3109.6 | 219 | 69 | ARGOS | 4
52 | B-19388 NATIVA | PILOTE 19 TORRE 4 | 190.5 | 82646249 | 2025-05-15 | 5/22/2025 12:00:00 AM | 4"x8" | Concreto | TREMIE 4500 | 7 | 0 | 31 | 21.3 | 3090.2 | 217 | 69 | ARGOS | 3
53 | B-19388 NATIVA | PILOTE 38 TORRE 4 | 190.5 | 82646304 | 2025-05-16 | 5/23/2025 12:00:00 AM | 4"x8" | Concreto | TREMIE 4500 | 7 | 0 | 31 | 24.5 | 3554.4 | 250 | 79 | ARGOS | 3
53 | B-19388 NATIVA | PILOTE 38 TORRE 4 | 190.5 | 82646304 | 2025-05-16 | 5/23/2025 12:00:00 AM | 4"x8" | Concreto | TREMIE 4500 | 7 | 0 | 31 | 26.1 | 3782.3 | 266 | 84 | ARGOS | 4
53 | B-19388 NATIVA | PILOTE 38 TORRE 4 | 190.5 | 82646304 | 2025-05-16 | 5/23/2025 12:00:00 AM | 4"x8" | Concreto | TREMIE 4500 | 7 | 0 | 31 | 18.2 | 2644.4 | 186 | 59 | ARGOS | 3
54 | B-19388 NATIVA | PILOTE 67 TORRE 5 | 190.5 | 82646343 | 2025-05-16 | 5/23/2025 12:00:00 AM | 4"x8" | Concreto | TREMIE 4500 | 7 | 0 | 31 | 27.6 | 4009.9 | 282 | 89 | ARGOS | 3
54 | B-19388 NATIVA | PILOTE 67 TORRE 5 | 190.5 | 82646343 | 2025-05-16 | 5/23/2025 12:00:00 AM | 4"x8" | Concreto | TREMIE 4500 | 7 | 0 | 31 | 26.9 | 3902.2 | 274 | 87 | ARGOS | 3
54 | B-19388 NATIVA | PILOTE 67 TORRE 5 | 190.5 | 82646343 | 2025-05-16 | 5/23/2025 12:00:00 AM | 4"x8" | Concreto | TREMIE 4500 | 7 | 0 | 31 | 25 | 3627.2 | 255 | 80 | ARGOS | 3
55 | B-19388 NATIVA | PILOTE 83 TORRE 5 | 190.5 | 82646402 | 2025-05-16 | 5/23/2025 12:00:00 AM | 4"x8" | Concreto | TREMIE 4500 | 7 | 0 | 31 | 21 | 3044.9 | 214 | 68 | ARGOS | 3
55 | B-19388 NATIVA | PILOTE 83 TORRE 5 | 190.5 | 82646402 | 2025-05-16 | 5/23/2025 12:00:00 AM | 4"x8" | Concreto | TREMIE 4500 | 7 | 0 | 31 | 22.7 | 3293.1 | 232 | 73 | ARGOS | 3
55 | B-19388 NATIVA | PILOTE 83 TORRE 5 | 190.5 | 82646402 | 2025-05-16 | 5/23/2025 12:00:00 AM | 4"x8" | Concreto | TREMIE 4500 | 7 | 0 | 31 | 22.9 | 3323.1 | 234 | 74 | ARGOS | 3
56 | B-19388 NATIVA | PILOTE 73 TORRE 5 | 190.5 | 80646460 | 2025-05-17 | 5/24/2025 12:00:00 AM | 4"x8" | Concreto | TREMIE 4500 | 7 | 0 | 31 | 23.1 | 3349.7 | 236 | 74 | ARGOS | 3
56 | B-19388 NATIVA | PILOTE 73 TORRE 5 | 190.5 | 80646460 | 2025-05-17 | 5/24/2025 12:00:00 AM | 4"x8" | Concreto | TREMIE 4500 | 7 | 0 | 31 | 24.2 | 3514.3 | 247 | 78 | ARGOS | 4
56 | B-19388 NATIVA | PILOTE 73 TORRE 5 | 190.5 | 80646460 | 2025-05-17 | 5/24/2025 12:00:00 AM | 4"x8" | Concreto | TREMIE 4500 | 7 | 0 | 31 | 23.7 | 3440.5 | 242 | 76 | ARGOS | 3
27 | B-19388 NATIVA | PILOTE 57 TORRE 5 | 190.5 | 82645914 | 2025-04-26 | 5/24/2025 12:00:00 AM | 4"x8" | Concreto | TREMIE 4500 | 28 | 0 | 31 | 26.3 | 3817.6 | 268 | 85 | ARGOS | 4
27 | B-19388 NATIVA | PILOTE 57 TORRE 5 | 190.5 | 82645914 | 2025-04-26 | 5/24/2025 12:00:00 AM | 4"x8" | Concreto | TREMIE 4500 | 28 | 0 | 31 | 40 | 5806.2 | 408 | 129 | ARGOS | 4
27 | B-19388 NATIVA | PILOTE 57 TORRE 5 | 190.5 | 82645914 | 2025-04-26 | 5/24/2025 12:00:00 AM | 4"x8" | Concreto | TREMIE 4500 | 28 | 0 | 31 | 37.4 | 5430 | 382 | 121 | ARGOS | 4
29 | B-19388 NATIVA | PILOTES 34 TORRE 4 Y 29 TORRE 5 | 190.5 | 82640000 | 2025-04-28 | 5/26/2025 12:00:00 AM | 4"x8" | Concreto | TREMIE 4500 | 28 | 0 | 31 | 29.7 | 4312.9 | 303 | 96 | ARGOS | 4
29 | B-19388 NATIVA | PILOTES 34 TORRE 4 Y 29 TORRE 5 | 190.5 | 82640000 | 2025-04-28 | 5/26/2025 12:00:00 AM | 4"x8" | Concreto | TREMIE 4500 | 28 | 0 | 31 | 26.2 | 3800.6 | 267 | 84 | ARGOS | 4
29 | B-19388 NATIVA | PILOTES 34 TORRE 4 Y 29 TORRE 5 | 190.5 | 82640000 | 2025-04-28 | 5/26/2025 12:00:00 AM | 4"x8" | Concreto | TREMIE 4500 | 28 | 0 | 31 | 23.1 | 3345.7 | 235 | 74 | ARGOS | 3
23 | B-19388 NATIVA | PILOTE 16 TORRE 4 | 190.5 | 82643611 | 2025-04-24 | 5/22/2025 12:00:00 AM | 4"x8" | Concreto | TREMIE 4500 | 28 | 0 | 31 | 42.3 | 6130.4 | 431 | 136 | ARGOS | 4
23 | B-19388 NATIVA | PILOTE 16 TORRE 4 | 190.5 | 82643611 | 2025-04-24 | 5/22/2025 12:00:00 AM | 4"x8" | Concreto | TREMIE 4500 | 28 | 0 | 31 | 34.4 | 4986.8 | 351 | 111 | ARGOS | 3
23 | B-19388 NATIVA | PILOTE 16 TORRE 4 | 190.5 | 82643611 | 2025-04-24 | 5/22/2025 12:00:00 AM | 4"x8" | Concreto | TREMIE 4500 | 28 | 0 | 31 | 41.3 | 5996 | 422 | 133 | ARGOS | 3
57 | B-19388 NATIVA | PILOTES 55 Y 90 TORRE 4 | 190.5 | 82646611 | 2025-05-19 | 5/26/2025 12:00:00 AM | 4"x8" | Concreto | TREMIE 4500 | 7 | 0 | 31 | 26.8 | 3892.9 | 274 | 86 | ARGOS | 4
57 | B-19388 NATIVA | PILOTES 55 Y 90 TORRE 4 | 190.5 | 82646611 | 2025-05-19 | 5/26/2025 12:00:00 AM | 4"x8" | Concreto | TREMIE 4500 | 7 | 0 | 31 | 26.3 | 3815.6 | 268 | 85 | ARGOS | 4
57 | B-19388 NATIVA | PILOTES 55 Y 90 TORRE 4 | 190.5 | 82646611 | 2025-05-19 | 5/26/2025 12:00:00 AM | 4"x8" | Concreto | TREMIE 4500 | 7 | 0 | 31 | 27.3 | 3957.4 | 278 | 88 | ARGOS | 4
24 | B-19388 NATIVA | PILOTE 72 TORRE 5 | 190.5 | 82643673 | 2025-04-24 | 5/22/2025 12:00:00 AM | 4"x8" | Concreto | TREMIE 4500 | 28 | 0 | 31 | 34.8 | 5052.2 | 355 | 112 | ARGOS | 3
24 | B-19388 NATIVA | PILOTE 72 TORRE 5 | 190.5 | 82643673 | 2025-04-24 | 5/22/2025 12:00:00 AM | 4"x8" | Concreto | TREMIE 4500 | 28 | 0 | 31 | 40.6 | 5889.2 | 414 | 131 | ARGOS | 3
24 | B-19388 NATIVA | PILOTE 72 TORRE 5 | 190.5 | 82643673 | 2025-04-24 | 5/22/2025 12:00:00 AM | 4"x8" | Concreto | TREMIE 4500 | 28 | 0 | 31 | 44.4 | 6440.3 | 453 | 143 | ARGOS | 4
31 | B-19388 NATIVA | PILOTE 79 TORRE 5 | 190.5 | 82644261 | 2025-04-29 | 5/27/2025 12:00:00 AM | 4"x8" | Concreto | TREMIE 4500 | 28 | 0 | 31 | 43.2 | 6266.2 | 441 | 139 | ARGOS | 3
31 | B-19388 NATIVA | PILOTE 79 TORRE 5 | 190.5 | 82644261 | 2025-04-29 | 5/27/2025 12:00:00 AM | 4"x8" | Concreto | TREMIE 4500 | 28 | 0 | 31 | 39 | 5660.6 | 398 | 126 | ARGOS | 3
31 | B-19388 NATIVA | PILOTE 79 TORRE 5 | 190.5 | 82644261 | 2025-04-29 | 5/27/2025 12:00:00 AM | 4"x8" | Concreto | TREMIE 4500 | 28 | 0 | 31 | 43 | 6242.6 | 439 | 139 | ARGOS | 3
30 | B-19388 NATIVA | PILOTE 24 TORRE 4 | 190.5 | 82644189 | 2025-04-29 | 5/27/2025 12:00:00 AM | 4"x8" | Concreto | TREMIE 4500 | 28 | 0 | 31 | 43.9 | 6360.4 | 447 | 141 | ARGOS | 3
30 | B-19388 NATIVA | PILOTE 24 TORRE 4 | 190.5 | 82644189 | 2025-04-29 | 5/27/2025 12:00:00 AM | 4"x8" | Concreto | TREMIE 4500 | 28 | 0 | 31 | 40.5 | 5873.8 | 413 | 130 | ARGOS | 3
30 | B-19388 NATIVA | PILOTE 24 TORRE 4 | 190.5 | 82644189 | 2025-04-29 | 5/27/2025 12:00:00 AM | 4"x8" | Concreto | TREMIE 4500 | 28 | 0 | 31 | 40.1 | 5812.9 | 409 | 129 | ARGOS | 3
58 | B-19388 NATIVA | PILOTE 9 TORRE 5 | 190.5 | 82646762 | 2025-05-20 | 5/28/2025 12:00:00 AM | 4"x8" | Concreto | TREMIE 4500 | 8 | 0 | 31 | 24 | 3480 | 245 | 77 | ARGOS | 3
58 | B-19388 NATIVA | PILOTE 9 TORRE 5 | 190.5 | 82646762 | 2025-05-20 | 5/28/2025 12:00:00 AM | 4"x8" | Concreto | TREMIE 4500 | 8 | 0 | 31 | 23.2 | 3360.2 | 236 | 75 | ARGOS | 3
58 | B-19388 NATIVA | PILOTE 9 TORRE 5 | 190.5 | 82646762 | 2025-05-20 | 5/28/2025 12:00:00 AM | 4"x8" | Concreto | TREMIE 4500 | 8 | 0 | 31 | 22.5 | 3259.3 | 229 | 72 | ARGOS | 3
59 | B-19388 NATIVA | PILOTES 40 TORRE 5 Y 44 TORRE 4 | 190.5 | 82646841 | 2025-05-20 | 5/28/2025 12:00:00 AM | 4"x8" | Concreto | TREMIE 4500 | 8 | 0 | 31 | 23.2 | 3368.5 | 237 | 75 | ARGOS | 3
59 | B-19388 NATIVA | PILOTES 40 TORRE 5 Y 44 TORRE 4 | 190.5 | 82646841 | 2025-05-20 | 5/28/2025 12:00:00 AM | 4"x8" | Concreto | TREMIE 4500 | 8 | 0 | 31 | 19.5 | 2832.8 | 199 | 63 | ARGOS | 3
59 | B-19388 NATIVA | PILOTES 40 TORRE 5 Y 44 TORRE 4 | 190.5 | 82646841 | 2025-05-20 | 5/28/2025 12:00:00 AM | 4"x8" | Concreto | TREMIE 4500 | 8 | 0 | 31 | 20.6 | 2982.9 | 210 | 66 | ARGOS | 3
60 | B-19388 NATIVA | PILOTE 25 COMUNAL 3 | 190.5 | 82646869 | 2025-05-21 | 5/28/2025 12:00:00 AM | 4"x8" | Concreto | TREMIE 3500 | 7 | 0 | 24 | 18.2 | 2638.9 | 186 | 76 | ARGOS | 3
60 | B-19388 NATIVA | PILOTE 25 COMUNAL 3 | 190.5 | 82646869 | 2025-05-21 | 5/28/2025 12:00:00 AM | 4"x8" | Concreto | TREMIE 3500 | 7 | 0 | 24 | 18.7 | 2706.2 | 190 | 78 | ARGOS | 3
60 | B-19388 NATIVA | PILOTE 25 COMUNAL 3 | 190.5 | 82646869 | 2025-05-21 | 5/28/2025 12:00:00 AM | 4"x8" | Concreto | TREMIE 3500 | 7 | 0 | 24 | 16.3 | 2362.6 | 166 | 68 | ARGOS | 3
61 | B-19388 NATIVA | PILOTE 19 TORRE 5 | 190.5 | 82646903 | 2025-05-21 | 5/28/2025 12:00:00 AM | 4"x8" | Concreto | TREMIE 4500 | 7 | 0 | 31 | 23.4 | 3400.8 | 239 | 76 | ARGOS | 3
61 | B-19388 NATIVA | PILOTE 19 TORRE 5 | 190.5 | 82646903 | 2025-05-21 | 5/28/2025 12:00:00 AM | 4"x8" | Concreto | TREMIE 4500 | 7 | 0 | 31 | 22.2 | 3214.3 | 226 | 71 | ARGOS | 3
61 | B-19388 NATIVA | PILOTE 19 TORRE 5 | 190.5 | 82646903 | 2025-05-21 | 5/28/2025 12:00:00 AM | 4"x8" | Concreto | TREMIE 4500 | 7 | 0 | 31 | 22.8 | 3306.6 | 232 | 74 | ARGOS | 3
62 | B-19388 NATIVA | PILOTE 7 TORRE 5 | 190.5 | 82646989 | 2025-05-21 | 5/28/2025 12:00:00 AM | 4"x8" | Concreto | TREMIE 4500 | 7 | 0 | 31 | 19.7 | 2854 | 201 | 63 | ARGOS | 3
62 | B-19388 NATIVA | PILOTE 7 TORRE 5 | 190.5 | 82646989 | 2025-05-21 | 5/28/2025 12:00:00 AM | 4"x8" | Concreto | TREMIE 4500 | 7 | 0 | 31 | 19.8 | 2867.7 | 202 | 64 | ARGOS | 3
62 | B-19388 NATIVA | PILOTE 7 TORRE 5 | 190.5 | 82646989 | 2025-05-21 | 5/28/2025 12:00:00 AM | 4"x8" | Concreto | TREMIE 4500 | 7 | 0 | 31 | 16.1 | 2333.8 | 164 | 52 | ARGOS | 3
63 | B-19388 NATIVA | PILOTE 27 COMUNAL 3 | 190.5 | 82647031 | 2025-05-22 | 5/29/2025 12:00:00 AM | 4"x8" | Concreto | TREMIE 3500 | 7 | 0 | 24 | 17.7 | 2560.9 | 180 | 74 | ARGOS | 4
63 | B-19388 NATIVA | PILOTE 27 COMUNAL 3 | 190.5 | 82647031 | 2025-05-22 | 5/29/2025 12:00:00 AM | 4"x8" | Concreto | TREMIE 3500 | 7 | 0 | 24 | 17.5 | 2538.5 | 178 | 73 | ARGOS | 4
63 | B-19388 NATIVA | PILOTE 27 COMUNAL 3 | 190.5 | 82647031 | 2025-05-22 | 5/29/2025 12:00:00 AM | 4"x8" | Concreto | TREMIE 3500 | 7 | 0 | 24 | 16.7 | 2426.6 | 171 | 70 | ARGOS | 4
64 | B-19388 NATIVA | PILOTE 35 TORRE 4 | 190.5 | 82647055 | 2025-05-22 | 5/29/2025 12:00:00 AM | 4"x8" | Concreto | TREMIE 4500 | 7 | 0 | 31 | 23.2 | 3359.5 | 236 | 75 | ARGOS | 4
64 | B-19388 NATIVA | PILOTE 35 TORRE 4 | 190.5 | 82647055 | 2025-05-22 | 5/29/2025 12:00:00 AM | 4"x8" | Concreto | TREMIE 4500 | 7 | 0 | 31 | 22.4 | 3244.5 | 228 | 72 | ARGOS | 4
64 | B-19388 NATIVA | PILOTE 35 TORRE 4 | 190.5 | 82647055 | 2025-05-22 | 5/29/2025 12:00:00 AM | 4"x8" | Concreto | TREMIE 4500 | 7 | 0 | 31 | 21.1 | 3062.4 | 215 | 68 | ARGOS | 4
65 | B-19388 NATIVA | PILOTES 60 TORRE 4 Y 75 TORRE 5 | 190.5 | 82647152 | 2025-05-22 | 5/29/2025 12:00:00 AM | 4"x8" | Concreto | TREMIE 4500 | 7 | 0 | 31 | 20.7 | 3004.2 | 211 | 67 | ARGOS | 4
65 | B-19388 NATIVA | PILOTES 60 TORRE 4 Y 75 TORRE 5 | 190.5 | 82647152 | 2025-05-22 | 5/29/2025 12:00:00 AM | 4"x8" | Concreto | TREMIE 4500 | 7 | 0 | 31 | 19.2 | 2791.9 | 196 | 62 | ARGOS | 4
65 | B-19388 NATIVA | PILOTES 60 TORRE 4 Y 75 TORRE 5 | 190.5 | 82647152 | 2025-05-22 | 5/29/2025 12:00:00 AM | 4"x8" | Concreto | TREMIE 4500 | 7 | 0 | 31 | 17.6 | 2555.1 | 180 | 57 | ARGOS | 4
32 | B-19388 NATIVA | PILOTE 84 TORRE 5 | 190.5 | 82644336 | 2025-04-30 | 5/28/2025 12:00:00 AM | 4"x8" | Concreto | TREMIE 4500 | 28 | 0 | 31 | 33.8 | 4898 | 344 | 109 | ARGOS | 4
32 | B-19388 NATIVA | PILOTE 84 TORRE 5 | 190.5 | 82644336 | 2025-04-30 | 5/28/2025 12:00:00 AM | 4"x8" | Concreto | TREMIE 4500 | 28 | 0 | 31 | 30.8 | 4467.7 | 314 | 99 | ARGOS | 4
32 | B-19388 NATIVA | PILOTE 84 TORRE 5 | 190.5 | 82644336 | 2025-04-30 | 5/28/2025 12:00:00 AM | 4"x8" | Concreto | TREMIE 4500 | 28 | 0 | 31 | 35 | 5075.5 | 357 | 113 | ARGOS | 4
33 | B-19388 NATIVA | PILOTE 63 TORRE 4 | 190.5 | 82644418 | 2025-04-30 | 5/28/2025 12:00:00 AM | 4"x8" | Concreto | TREMIE 4500 | 28 | 0 | 31 | 28.5 | 4139.3 | 291 | 92 | ARGOS | 4
33 | B-19388 NATIVA | PILOTE 63 TORRE 4 | 190.5 | 82644418 | 2025-04-30 | 5/28/2025 12:00:00 AM | 4"x8" | Concreto | TREMIE 4500 | 28 | 0 | 31 | 31.7 | 4592.8 | 323 | 102 | ARGOS | 4
33 | B-19388 NATIVA | PILOTE 63 TORRE 4 | 190.5 | 82644418 | 2025-04-30 | 5/28/2025 12:00:00 AM | 4"x8" | Concreto | TREMIE 4500 | 28 | 0 | 31 | 34.8 | 5048.1 | 355 | 112 | ARGOS | 4
28 | B-19388 NATIVA | PILOTE 36 TORRE 5 | 190.5 | 82644061 | 2025-04-28 | 5/26/2025 12:00:00 AM | 4"x8" | Concreto | TREMIE 4500 | 28 | 0 | 31 | 33.1 | 4797.1 | 337 | 106 | ARGOS | 4
28 | B-19388 NATIVA | PILOTE 36 TORRE 5 | 190.5 | 82644061 | 2025-04-28 | 5/26/2025 12:00:00 AM | 4"x8" | Concreto | TREMIE 4500 | 28 | 0 | 31 | 31.7 | 4597.1 | 323 | 102 | ARGOS | 3
28 | B-19388 NATIVA | PILOTE 36 TORRE 5 | 190.5 | 82644061 | 2025-04-28 | 5/26/2025 12:00:00 AM | 4"x8" | Concreto | TREMIE 4500 | 28 | 0 | 31 | 34.2 | 4963.7 | 349 | 110 | ARGOS | 3
35 | B-19388 NATIVA | PILOTE 59 TORRE 4 | 190.5 | 82644601 | 2025-05-02 | 5/30/2025 12:00:00 AM | 4"x8" | Concreto | TREMIE 4500 | 28 | 0 | 31 | 42.5 | 6163.6 | 433 | 137 | ARGOS | 4
35 | B-19388 NATIVA | PILOTE 59 TORRE 4 | 190.5 | 82644601 | 2025-05-02 | 5/30/2025 12:00:00 AM | 4"x8" | Concreto | TREMIE 4500 | 28 | 0 | 31 | 37.6 | 5450.1 | 383 | 121 | ARGOS | 3
35 | B-19388 NATIVA | PILOTE 59 TORRE 4 | 190.5 | 82644601 | 2025-05-02 | 5/30/2025 12:00:00 AM | 4"x8" | Concreto | TREMIE 4500 | 28 | 0 | 31 | 41.3 | 5996.3 | 422 | 133 | ARGOS | 4
66 | B-19388 NATIVA | PILOTE 70 COMUNAL 3 | 190.5 | 82647200 | 2025-05-23 | 5/30/2025 12:00:00 AM | 4"x8" | Concreto | TREMIE 3500 | 7 | 0 | 24 | 25.3 | 3668.2 | 258 | 105 | ARGOS | 4
66 | B-19388 NATIVA | PILOTE 70 COMUNAL 3 | 190.5 | 82647200 | 2025-05-23 | 5/30/2025 12:00:00 AM | 4"x8" | Concreto | TREMIE 3500 | 7 | 0 | 24 | 16.3 | 2365 | 166 | 68 | ARGOS | 3
66 | B-19388 NATIVA | PILOTE 70 COMUNAL 3 | 190.5 | 82647200 | 2025-05-23 | 5/30/2025 12:00:00 AM | 4"x8" | Concreto | TREMIE 3500 | 7 | 0 | 24 | 16.2 | 2344.7 | 165 | 67 | ARGOS | 4
67 | B-19388 NATIVA | PILOTES 10 TORRE 4 Y 69 TORRE 5 | 190.5 | 82647246 | 2025-05-23 | 5/30/2025 12:00:00 AM | 4"x8" | Concreto | TREMIE 4500 | 7 | 0 | 31 | 22.5 | 3260 | 229 | 72 | ARGOS | 3
67 | B-19388 NATIVA | PILOTES 10 TORRE 4 Y 69 TORRE 5 | 190.5 | 82647246 | 2025-05-23 | 5/30/2025 12:00:00 AM | 4"x8" | Concreto | TREMIE 4500 | 7 | 0 | 31 | 21.8 | 3155.6 | 222 | 70 | ARGOS | 3
67 | B-19388 NATIVA | PILOTES 10 TORRE 4 Y 69 TORRE 5 | 190.5 | 82647246 | 2025-05-23 | 5/30/2025 12:00:00 AM | 4"x8" | Concreto | TREMIE 4500 | 7 | 0 | 31 | 21 | 3043.6 | 214 | 68 | ARGOS | 3
68 | B-19388 NATIVA | PILOTES 14 TORRE 4 Y 27 TORRE 5 | 190.5 | 82647332 | 2025-05-23 | 6/20/2025 12:00:00 AM | 4"x8" | Concreto | TREMIE 4500 | 28 | 0 | 31 | 32.3 | 4677.6 | 329 | 104 | ARGOS | 4
68 | B-19388 NATIVA | PILOTES 14 TORRE 4 Y 27 TORRE 5 | 190.5 | 82647332 | 2025-05-23 | 6/20/2025 12:00:00 AM | 4"x8" | Concreto | TREMIE 4500 | 28 | 0 | 31 | 30.6 | 4440.1 | 312 | 99 | ARGOS | 4
68 | B-19388 NATIVA | PILOTES 14 TORRE 4 Y 27 TORRE 5 | 190.5 | 82647332 | 2025-05-23 | 6/20/2025 12:00:00 AM | 4"x8" | Concreto | TREMIE 4500 | 28 | 0 | 31 | 25.7 | 3729.1 | 262 | 83 | ARGOS | 4
106 | B-19388 NATIVA | PILOTES 71 TORRE 4 Y 23 TORRE 5 | 190.5 | 82650059 | 2025-06-12 | 6/19/2025 12:00:00 AM | 4"x8" | Concreto | TREMIE 4500 | 7 | 0 | 31 | 28.3 | 4099.3 | 288 | 91 | ARGOS | 3
106 | B-19388 NATIVA | PILOTES 71 TORRE 4 Y 23 TORRE 5 | 190.5 | 82650059 | 2025-06-12 | 6/19/2025 12:00:00 AM | 4"x8" | Concreto | TREMIE 4500 | 7 | 0 | 31 | 26.5 | 3839.9 | 270 | 85 | ARGOS | 3
106 | B-19388 NATIVA | PILOTES 71 TORRE 4 Y 23 TORRE 5 | 190.5 | 82650059 | 2025-06-12 | 6/19/2025 12:00:00 AM | 4"x8" | Concreto | TREMIE 4500 | 7 | 0 | 31 | 39.3 | 5702.7 | 401 | 127 | ARGOS | 3
105 | B-19388 NATIVA | PILOTES 26-67 COMUNAL 3 | 190.5 | 82649976 | 2025-06-12 | 6/19/2025 12:00:00 AM | 4"x8" | Concreto | TREMIE 3500 | 7 | 0 | 24 | 16.5 | 2395.1 | 168 | 69 | ARGOS | 4
105 | B-19388 NATIVA | PILOTES 26-67 COMUNAL 3 | 190.5 | 82649976 | 2025-06-12 | 6/19/2025 12:00:00 AM | 4"x8" | Concreto | TREMIE 3500 | 7 | 0 | 24 | 17 | 2469 | 174 | 71 | ARGOS | 4
105 | B-19388 NATIVA | PILOTES 26-67 COMUNAL 3 | 190.5 | 82649976 | 2025-06-12 | 6/19/2025 12:00:00 AM | 4"x8" | Concreto | TREMIE 3500 | 7 | 0 | 24 | 18.3 | 2649.4 | 186 | 76 | ARGOS | 3
65 | B-19388 NATIVA | PILOTES 60 TORRE 4 Y 75 TORRE 5 | 190.5 | 82647152 | 2025-05-22 | 6/19/2025 12:00:00 AM | 4"x8" | Concreto | TREMIE 4500 | 28 | 0 | 31 | 28.7 | 4169 | 293 | 93 | ARGOS | 4
65 | B-19388 NATIVA | PILOTES 60 TORRE 4 Y 75 TORRE 5 | 190.5 | 82647152 | 2025-05-22 | 6/19/2025 12:00:00 AM | 4"x8" | Concreto | TREMIE 4500 | 28 | 0 | 31 | 30.7 | 4449.9 | 313 | 99 | ARGOS | 2
65 | B-19388 NATIVA | PILOTES 60 TORRE 4 Y 75 TORRE 5 | 190.5 | 82647152 | 2025-05-22 | 6/19/2025 12:00:00 AM | 4"x8" | Concreto | TREMIE 4500 | 28 | 0 | 31 | 26.6 | 3852.7 | 271 | 86 | ARGOS | 3
64 | B-19388 NATIVA | PILOTE 35 TORRE 4 | 190.5 | 82647055 | 2025-05-22 | 6/19/2025 12:00:00 AM | 4"x8" | Concreto | TREMIE 4500 | 28 | 0 | 31 | 34.1 | 4943 | 348 | 110 | ARGOS | 3
64 | B-19388 NATIVA | PILOTE 35 TORRE 4 | 190.5 | 82647055 | 2025-05-22 | 6/19/2025 12:00:00 AM | 4"x8" | Concreto | TREMIE 4500 | 28 | 0 | 31 | 35.2 | 5102.5 | 359 | 113 | ARGOS | 3
64 | B-19388 NATIVA | PILOTE 35 TORRE 4 | 190.5 | 82647055 | 2025-05-22 | 6/19/2025 12:00:00 AM | 4"x8" | Concreto | TREMIE 4500 | 28 | 0 | 31 | 33.6 | 4871.3 | 342 | 108 | ARGOS | 3
63 | B-19388 NATIVA | PILOTE 27 COMUNAL 3 | 190.5 | 82647031 | 2025-05-22 | 6/19/2025 12:00:00 AM | 4"x8" | Concreto | TREMIE 3500 | 28 | 0 | 24 | 23.5 | 3415.2 | 240 | 98 | ARGOS | 3
63 | B-19388 NATIVA | PILOTE 27 COMUNAL 3 | 190.5 | 82647031 | 2025-05-22 | 6/19/2025 12:00:00 AM | 4"x8" | Concreto | TREMIE 3500 | 28 | 0 | 24 | 25 | 3629.4 | 255 | 104 | ARGOS | 3
63 | B-19388 NATIVA | PILOTE 27 COMUNAL 3 | 190.5 | 82647031 | 2025-05-22 | 6/19/2025 12:00:00 AM | 4"x8" | Concreto | TREMIE 3500 | 28 | 0 | 24 | 28 | 4064.4 | 286 | 117 | ARGOS | 3
60 | B-19388 NATIVA | PILOTE 25 COMUNAL 3 | 190.5 | 82646869 | 2025-05-21 | 6/18/2025 12:00:00 AM | 4"x8" | Concreto | TREMIE 3500 | 28 | 0 | 24 | 29.6 | 4293.6 | 302 | 123 | ARGOS | 4
60 | B-19388 NATIVA | PILOTE 25 COMUNAL 3 | 190.5 | 82646869 | 2025-05-21 | 6/18/2025 12:00:00 AM | 4"x8" | Concreto | TREMIE 3500 | 28 | 0 | 24 | 29.8 | 4315.4 | 303 | 124 | ARGOS | 4
60 | B-19388 NATIVA | PILOTE 25 COMUNAL 3 | 190.5 | 82646869 | 2025-05-21 | 6/18/2025 12:00:00 AM | 4"x8" | Concreto | TREMIE 3500 | 28 | 0 | 24 | 28.3 | 4109.8 | 289 | 118 | ARGOS | 4
104 | B-19388 NATIVA | PILOTE 79 TORRE 4 | 190.5 | 82649932 | 2025-06-11 | 6/18/2025 12:00:00 AM | 4"x8" | Concreto | TREMIE 4500 | 7 | 0 | 31 | 17.9 | 2596.2 | 183 | 58 | ARGOS | 3
104 | B-19388 NATIVA | PILOTE 79 TORRE 4 | 190.5 | 82649932 | 2025-06-11 | 6/18/2025 12:00:00 AM | 4"x8" | Concreto | TREMIE 4500 | 7 | 0 | 31 | 17.7 | 2570.9 | 181 | 57 | ARGOS | 4
104 | B-19388 NATIVA | PILOTE 79 TORRE 4 | 190.5 | 82649932 | 2025-06-11 | 6/18/2025 12:00:00 AM | 4"x8" | Concreto | TREMIE 4500 | 7 | 0 | 31 | 23.2 | 3370.9 | 237 | 75 | ARGOS | 4
102 | B-19388 NATIVA | PILOTES 9 COMUNAL 2 Y 30 COMUNAL 3 | 190.5 | 82649745 | 2025-06-11 | 6/18/2025 12:00:00 AM | 4"x8" | Concreto | TREMIE 3500 | 7 | 0 | 24 | 12.7 | 1842.3 | 130 | 53 | ARGOS | 3
102 | B-19388 NATIVA | PILOTES 9 COMUNAL 2 Y 30 COMUNAL 3 | 190.5 | 82649745 | 2025-06-11 | 6/18/2025 12:00:00 AM | 4"x8" | Concreto | TREMIE 3500 | 7 | 0 | 24 | 14.1 | 2045.2 | 144 | 59 | ARGOS | 3
102 | B-19388 NATIVA | PILOTES 9 COMUNAL 2 Y 30 COMUNAL 3 | 190.5 | 82649745 | 2025-06-11 | 6/18/2025 12:00:00 AM | 4"x8" | Concreto | TREMIE 3500 | 7 | 0 | 24 | 10.5 | 1516.6 | 107 | 44 | ARGOS | 3
103 | B-19388 NATIVA | PILOTES 59-65 TORRE 5 | 190.5 | 82649830 | 2025-06-11 | 6/18/2025 12:00:00 AM | 4"x8" | Concreto | TREMIE 4500 | 7 | 0 | 31 | 19.7 | 2859 | 201 | 64 | ARGOS | 3
103 | B-19388 NATIVA | PILOTES 59-65 TORRE 5 | 190.5 | 82649830 | 2025-06-11 | 6/18/2025 12:00:00 AM | 4"x8" | Concreto | TREMIE 4500 | 7 | 0 | 31 | 16.5 | 2397.4 | 169 | 53 | ARGOS | 3
103 | B-19388 NATIVA | PILOTES 59-65 TORRE 5 | 190.5 | 82649830 | 2025-06-11 | 6/18/2025 12:00:00 AM | 4"x8" | Concreto | TREMIE 4500 | 7 | 0 | 31 | 16.5 | 2395.7 | 168 | 53 | ARGOS | 3
62 | B-19388 NATIVA | PILOTE 7 TORRE 5 | 190.5 | 82646989 | 2025-05-21 | 6/18/2025 12:00:00 AM | 4"x8" | Concreto | TREMIE 4500 | 28 | 0 | 31 | 31.1 | 4509 | 317 | 100 | ARGOS | 4
62 | B-19388 NATIVA | PILOTE 7 TORRE 5 | 190.5 | 82646989 | 2025-05-21 | 6/18/2025 12:00:00 AM | 4"x8" | Concreto | TREMIE 4500 | 28 | 0 | 31 | 31.1 | 4504.5 | 317 | 100 | ARGOS | 4
62 | B-19388 NATIVA | PILOTE 7 TORRE 5 | 190.5 | 82646989 | 2025-05-21 | 6/18/2025 12:00:00 AM | 4"x8" | Concreto | TREMIE 4500 | 28 | 0 | 31 | 31.1 | 4514.9 | 317 | 100 | ARGOS | 4
61 | B-19388 NATIVA | PILOTE 19 TORRE 5 | 190.5 | 82646903 | 2025-05-21 | 6/18/2025 12:00:00 AM | 4"x8" | Concreto | TREMIE 4500 | 28 | 0 | 31 | 35.9 | 5208 | 366 | 116 | ARGOS | 4
61 | B-19388 NATIVA | PILOTE 19 TORRE 5 | 190.5 | 82646903 | 2025-05-21 | 6/18/2025 12:00:00 AM | 4"x8" | Concreto | TREMIE 4500 | 28 | 0 | 31 | 36 | 5228 | 368 | 116 | ARGOS | 4
61 | B-19388 NATIVA | PILOTE 19 TORRE 5 | 190.5 | 82646903 | 2025-05-21 | 6/18/2025 12:00:00 AM | 4"x8" | Concreto | TREMIE 4500 | 28 | 0 | 31 | 33.5 | 4860.4 | 342 | 108 | ARGOS | 4
59 | B-19388 NATIVA | PILOTES 40 TORRE 5 Y 44 TORRE 4 | 190.5 | 82646841 | 2025-05-20 | 6/17/2025 12:00:00 AM | 4"x8" | Concreto | TREMIE 4500 | 28 | 0 | 31 | 31 | 4489.2 | 316 | 100 | ARGOS | 4
59 | B-19388 NATIVA | PILOTES 40 TORRE 5 Y 44 TORRE 4 | 190.5 | 82646841 | 2025-05-20 | 6/17/2025 12:00:00 AM | 4"x8" | Concreto | TREMIE 4500 | 28 | 0 | 31 | 28.5 | 4136.7 | 291 | 92 | ARGOS | 4
59 | B-19388 NATIVA | PILOTES 40 TORRE 5 Y 44 TORRE 4 | 190.5 | 82646841 | 2025-05-20 | 6/17/2025 12:00:00 AM | 4"x8" | Concreto | TREMIE 4500 | 28 | 0 | 31 | 28.6 | 4142.1 | 291 | 92 | ARGOS | 4
99 | B-19388 NATIVA | PILOTES 6 TORRE 4 Y 11 TORRE 5 | 190.5 | 82649647 | 2025-06-10 | 6/17/2025 12:00:00 AM | 4"x8" | Concreto | TREMIE 4500 | 7 | 0 | 31 | 25.8 | 3743.1 | 263 | 83 | ARGOS | 4
99 | B-19388 NATIVA | PILOTES 6 TORRE 4 Y 11 TORRE 5 | 190.5 | 82649647 | 2025-06-10 | 6/17/2025 12:00:00 AM | 4"x8" | Concreto | TREMIE 4500 | 7 | 0 | 31 | 24.4 | 3533.2 | 248 | 78 | ARGOS | 4
99 | B-19388 NATIVA | PILOTES 6 TORRE 4 Y 11 TORRE 5 | 190.5 | 82649647 | 2025-06-10 | 6/17/2025 12:00:00 AM | 4"x8" | Concreto | TREMIE 4500 | 7 | 0 | 31 | 25.6 | 3717.6 | 261 | 83 | ARGOS | 4
101 | B-19388 NATIVA | PILOTE 17 TORRE 4 | 190.5 | 82649748 | 2025-06-10 | 6/17/2025 12:00:00 AM | 4"x8" | Concreto | TREMIE 4500 | 7 | 0 | 31 | 25.6 | 3707.8 | 261 | 82 | ARGOS | 4
101 | B-19388 NATIVA | PILOTE 17 TORRE 4 | 190.5 | 82649748 | 2025-06-10 | 6/17/2025 12:00:00 AM | 4"x8" | Concreto | TREMIE 4500 | 7 | 0 | 31 | 25.8 | 3748 | 264 | 83 | ARGOS | 4
101 | B-19388 NATIVA | PILOTE 17 TORRE 4 | 190.5 | 82649748 | 2025-06-10 | 6/17/2025 12:00:00 AM | 4"x8" | Concreto | TREMIE 4500 | 7 | 0 | 31 | 24.3 | 3518.8 | 247 | 78 | ARGOS | 4
58 | B-19388 NATIVA | PILOTE 9 TORRE 5 | 190.5 | 82646762 | 2025-05-20 | 6/17/2025 12:00:00 AM | 4"x8" | Concreto | TREMIE 4500 | 28 | 0 | 31 | 34.4 | 4982.4 | 350 | 111 | ARGOS | 4
58 | B-19388 NATIVA | PILOTE 9 TORRE 5 | 190.5 | 82646762 | 2025-05-20 | 6/17/2025 12:00:00 AM | 4"x8" | Concreto | TREMIE 4500 | 28 | 0 | 31 | 34.8 | 5049.2 | 355 | 112 | ARGOS | 4
58 | B-19388 NATIVA | PILOTE 9 TORRE 5 | 190.5 | 82646762 | 2025-05-20 | 6/17/2025 12:00:00 AM | 4"x8" | Concreto | TREMIE 4500 | 28 | 0 | 31 | 34.9 | 5064.3 | 356 | 112 | ARGOS | 4
100 | B-19388 NATIVA | PILOTE 16 COMUNAL 2 | 190.5 | 82649687 | 2025-06-10 | 6/17/2025 12:00:00 AM | 4"x8" | Concreto | TREMIE 3500 | 7 | 0 | 24 | 17 | 2470.8 | 174 | 71 | ARGOS | 4
100 | B-19388 NATIVA | PILOTE 16 COMUNAL 2 | 190.5 | 82649687 | 2025-06-10 | 6/17/2025 12:00:00 AM | 4"x8" | Concreto | TREMIE 3500 | 7 | 0 | 24 | 18 | 2614.4 | 184 | 75 | ARGOS | 4
100 | B-19388 NATIVA | PILOTE 16 COMUNAL 2 | 190.5 | 82649687 | 2025-06-10 | 6/17/2025 12:00:00 AM | 4"x8" | Concreto | TREMIE 3500 | 7 | 0 | 24 | 18.5 | 2688.8 | 189 | 77 | ARGOS | 4
55 | B-19388 NATIVA | PILOTE 83 TORRE 5 | 190.5 | 82646402 | 2025-05-16 | 6/13/2025 12:00:00 AM | 4"x8" | Concreto | TREMIE 4500 | 28 | 0 | 31 | 39.5 | 5736.1 | 403 | 127 | ARGOS | 3
55 | B-19388 NATIVA | PILOTE 83 TORRE 5 | 190.5 | 82646402 | 2025-05-16 | 6/13/2025 12:00:00 AM | 4"x8" | Concreto | TREMIE 4500 | 28 | 0 | 31 | 38.1 | 5522.6 | 388 | 123 | ARGOS | 3
55 | B-19388 NATIVA | PILOTE 83 TORRE 5 | 190.5 | 82646402 | 2025-05-16 | 6/13/2025 12:00:00 AM | 4"x8" | Concreto | TREMIE 4500 | 28 | 0 | 31 | 39.2 | 5685.3 | 400 | 126 | ARGOS | 3
52 | B-19388 NATIVA | PILOTE 19 TORRE 4 | 190.5 | 82646249 | 2025-05-15 | 6/12/2025 12:00:00 AM | 4"x8" | Concreto | TREMIE 4500 | 28 | 0 | 31 | 30.5 | 4417.3 | 311 | 98 | ARGOS | 4
52 | B-19388 NATIVA | PILOTE 19 TORRE 4 | 190.5 | 82646249 | 2025-05-15 | 6/12/2025 12:00:00 AM | 4"x8" | Concreto | TREMIE 4500 | 28 | 0 | 31 | 31.3 | 4545 | 320 | 101 | ARGOS | 4
52 | B-19388 NATIVA | PILOTE 19 TORRE 4 | 190.5 | 82646249 | 2025-05-15 | 6/12/2025 12:00:00 AM | 4"x8" | Concreto | TREMIE 4500 | 28 | 0 | 31 | 31.9 | 4631.3 | 326 | 103 | ARGOS | 3
57 | B-19388 NATIVA | PILOTES 55 Y 90 TORRE 4 | 190.5 | 82646611 | 2025-05-19 | 6/16/2025 12:00:00 AM | 4"x8" | Concreto | TREMIE 4500 | 28 | 0 | 31 | 38.4 | 5564 | 391 | 124 | ARGOS | 4
57 | B-19388 NATIVA | PILOTES 55 Y 90 TORRE 4 | 190.5 | 82646611 | 2025-05-19 | 6/16/2025 12:00:00 AM | 4"x8" | Concreto | TREMIE 4500 | 28 | 0 | 31 | 38.6 | 5597.1 | 394 | 124 | ARGOS | 3
57 | B-19388 NATIVA | PILOTES 55 Y 90 TORRE 4 | 190.5 | 82646611 | 2025-05-19 | 6/16/2025 12:00:00 AM | 4"x8" | Concreto | TREMIE 4500 | 28 | 0 | 31 | 40.5 | 5871.4 | 413 | 130 | ARGOS | 3
53 | B-19388 NATIVA | PILOTE 38 TORRE 4 | 190.5 | 82646304 | 2025-05-16 | 6/13/2025 12:00:00 AM | 4"x8" | Concreto | TREMIE 4500 | 28 | 0 | 31 | 36.2 | 5255.5 | 370 | 117 | ARGOS | 3
53 | B-19388 NATIVA | PILOTE 38 TORRE 4 | 190.5 | 82646304 | 2025-05-16 | 6/13/2025 12:00:00 AM | 4"x8" | Concreto | TREMIE 4500 | 28 | 0 | 31 | 39.6 | 5737.5 | 403 | 127 | ARGOS | 3
53 | B-19388 NATIVA | PILOTE 38 TORRE 4 | 190.5 | 82646304 | 2025-05-16 | 6/13/2025 12:00:00 AM | 4"x8" | Concreto | TREMIE 4500 | 28 | 0 | 31 | 33.5 | 4857.4 | 342 | 108 | ARGOS | 3
56 | B-19388 NATIVA | PILOTE 73 TORRE 5 | 190.5 | 80646460 | 2025-05-17 | 6/14/2025 12:00:00 AM | 4"x8" | Concreto | TREMIE 4500 | 28 | 0 | 31 | 33.8 | 4907.9 | 345 | 109 | ARGOS | 4
56 | B-19388 NATIVA | PILOTE 73 TORRE 5 | 190.5 | 80646460 | 2025-05-17 | 6/14/2025 12:00:00 AM | 4"x8" | Concreto | TREMIE 4500 | 28 | 0 | 31 | 37.6 | 5460.2 | 384 | 121 | ARGOS | 4
56 | B-19388 NATIVA | PILOTE 73 TORRE 5 | 190.5 | 80646460 | 2025-05-17 | 6/14/2025 12:00:00 AM | 4"x8" | Concreto | TREMIE 4500 | 28 | 0 | 31 | 35.7 | 5182.9 | 364 | 115 | ARGOS | 4
95 | B-19388 NATIVA | PILOTES 31 COMUNAL 3 Y 10 COMUNAL 2 | 190.5 | 82649421 | 2025-06-07 | 6/14/2025 12:00:00 AM | 4"x8" | Concreto | TREMIE 3500 | 7 | 0 | 24 | 23.1 | 3351.2 | 236 | 96 | ARGOS | 3
95 | B-19388 NATIVA | PILOTES 31 COMUNAL 3 Y 10 COMUNAL 2 | 190.5 | 82649421 | 2025-06-07 | 6/14/2025 12:00:00 AM | 4"x8" | Concreto | TREMIE 3500 | 7 | 0 | 24 | 18.9 | 2735.3 | 192 | 78 | ARGOS | 3
95 | B-19388 NATIVA | PILOTES 31 COMUNAL 3 Y 10 COMUNAL 2 | 190.5 | 82649421 | 2025-06-07 | 6/14/2025 12:00:00 AM | 4"x8" | Concreto | TREMIE 3500 | 7 | 0 | 24 | 21.8 | 3164.9 | 223 | 91 | ARGOS | 3
96 | B-19388 NATIVA | PILOTE 27 TORRE 4 | 190.5 | 82649430 | 2025-06-07 | 6/14/2025 12:00:00 AM | 4"x8" | Concreto | TREMIE 4500 | 7 | 0 | 31 | 20.1 | 2919.1 | 205 | 65 | ARGOS | 3
96 | B-19388 NATIVA | PILOTE 27 TORRE 4 | 190.5 | 82649430 | 2025-06-07 | 6/14/2025 12:00:00 AM | 4"x8" | Concreto | TREMIE 4500 | 7 | 0 | 31 | 19 | 2762.3 | 194 | 61 | ARGOS | 3
96 | B-19388 NATIVA | PILOTE 27 TORRE 4 | 190.5 | 82649430 | 2025-06-07 | 6/14/2025 12:00:00 AM | 4"x8" | Concreto | TREMIE 4500 | 7 | 0 | 31 | 21.5 | 3118.2 | 219 | 69 | ARGOS | 2
93 | B-19388 NATIVA | PILOTE 13 COMUNAL 2 | 190.5 | 82649355 | 2025-06-06 | 6/13/2025 12:00:00 AM | 4"x8" | Concreto | TREMIE 3500 | 7 | 0 | 24 | 14.4 | 2084.5 | 147 | 60 | ARGOS | 2
93 | B-19388 NATIVA | PILOTE 13 COMUNAL 2 | 190.5 | 82649355 | 2025-06-06 | 6/13/2025 12:00:00 AM | 4"x8" | Concreto | TREMIE 3500 | 7 | 0 | 24 | 13.8 | 2002 | 141 | 58 | ARGOS | 3
93 | B-19388 NATIVA | PILOTE 13 COMUNAL 2 | 190.5 | 82649355 | 2025-06-06 | 6/13/2025 12:00:00 AM | 4"x8" | Concreto | TREMIE 3500 | 7 | 0 | 24 | 16.7 | 2424.2 | 170 | 70 | ARGOS | 4
94 | B-19388 NATIVA | PILOTES 8 TORRE 4 Y 50 TORRE 5 | 190.5 | 82649370 | 2025-06-06 | 6/13/2025 12:00:00 AM | 4"x8" | Concreto | TREMIE 4500 | 7 | 0 | 31 | 18.3 | 2660 | 187 | 59 | ARGOS | 3
94 | B-19388 NATIVA | PILOTES 8 TORRE 4 Y 50 TORRE 5 | 190.5 | 82649370 | 2025-06-06 | 6/13/2025 12:00:00 AM | 4"x8" | Concreto | TREMIE 4500 | 7 | 0 | 31 | 21.4 | 3099.7 | 218 | 69 | ARGOS | 3
94 | B-19388 NATIVA | PILOTES 8 TORRE 4 Y 50 TORRE 5 | 190.5 | 82649370 | 2025-06-06 | 6/13/2025 12:00:00 AM | 4"x8" | Concreto | TREMIE 4500 | 7 | 0 | 31 | 21.2 | 3078 | 216 | 68 | ARGOS | 4
91 | B-19388 NATIVA | PILOTES 85 TORRE 4 Y 71 TORRE 5 | 190.5 | 82649140 | 2025-06-05 | 6/12/2025 12:00:00 AM | 4"x8" | Concreto | TREMIE 4500 | 7 | 0 | 31 | 23.6 | 3416.3 | 240 | 76 | ARGOS | 3
91 | B-19388 NATIVA | PILOTES 85 TORRE 4 Y 71 TORRE 5 | 190.5 | 82649140 | 2025-06-05 | 6/12/2025 12:00:00 AM | 4"x8" | Concreto | TREMIE 4500 | 7 | 0 | 31 | 25.9 | 3749.8 | 264 | 83 | ARGOS | 3
91 | B-19388 NATIVA | PILOTES 85 TORRE 4 Y 71 TORRE 5 | 190.5 | 82649140 | 2025-06-05 | 6/12/2025 12:00:00 AM | 4"x8" | Concreto | TREMIE 4500 | 7 | 0 | 31 | 22.9 | 3322.6 | 234 | 74 | ARGOS | 3
87 | B-19388 NATIVA | PILOTES 4-67 TORRE 4 Y 10 TORRE 5 | 190.5 | 82648792 | 2025-06-03 | 6/12/2025 12:00:00 AM | 4"x8" | Concreto | TREMIE 4500 | 9 | 0 | 31 | 25.2 | 3656.1 | 257 | 81 | ARGOS | 4
87 | B-19388 NATIVA | PILOTES 4-67 TORRE 4 Y 10 TORRE 5 | 190.5 | 82648792 | 2025-06-03 | 6/12/2025 12:00:00 AM | 4"x8" | Concreto | TREMIE 4500 | 9 | 0 | 31 | 26.8 | 3893.7 | 274 | 87 | ARGOS | 4
87 | B-19388 NATIVA | PILOTES 4-67 TORRE 4 Y 10 TORRE 5 | 190.5 | 82648792 | 2025-06-03 | 6/12/2025 12:00:00 AM | 4"x8" | Concreto | TREMIE 4500 | 9 | 0 | 31 | 21.9 | 3183.5 | 224 | 71 | ARGOS | 4
88 | B-19388 NATIVA | PILOTE 34 COMUNAL 3 | 190.5 | 82648869 | 2025-06-03 | 6/12/2025 12:00:00 AM | 4"x8" | Concreto | TREMIE 3500 | 9 | 0 | 24 | 18.2 | 2642.3 | 186 | 76 | ARGOS | 4
88 | B-19388 NATIVA | PILOTE 34 COMUNAL 3 | 190.5 | 82648869 | 2025-06-03 | 6/12/2025 12:00:00 AM | 4"x8" | Concreto | TREMIE 3500 | 9 | 0 | 24 | 18.5 | 2677.7 | 188 | 77 | ARGOS | 3
88 | B-19388 NATIVA | PILOTE 34 COMUNAL 3 | 190.5 | 82648869 | 2025-06-03 | 6/12/2025 12:00:00 AM | 4"x8" | Concreto | TREMIE 3500 | 9 | 0 | 24 | 17.3 | 2507.6 | 176 | 72 | ARGOS | 3
51 | B-19388 NATIVA | PILOTE 8 TORRE 5 | 190.5 | 82646119 | 2025-05-14 | 6/11/2025 12:00:00 AM | 4"x8" | Concreto | TREMIE 4500 | 28 | 0 | 31 | 36.1 | 5234.8 | 368 | 116 | ARGOS | 3
51 | B-19388 NATIVA | PILOTE 8 TORRE 5 | 190.5 | 82646119 | 2025-05-14 | 6/11/2025 12:00:00 AM | 4"x8" | Concreto | TREMIE 4500 | 28 | 0 | 31 | 32.4 | 4693.9 | 330 | 104 | ARGOS | 3
51 | B-19388 NATIVA | PILOTE 8 TORRE 5 | 190.5 | 82646119 | 2025-05-14 | 6/11/2025 12:00:00 AM | 4"x8" | Concreto | TREMIE 4500 | 28 | 0 | 31 | 32.8 | 4759.6 | 335 | 106 | ARGOS | 3
50 | B-19388 NATIVA | PILOTE 76 TORRE 4 | 190.5 | 82646049 | 2025-05-14 | 6/11/2025 12:00:00 AM | 4"x8" | Concreto | TREMIE 4500 | 28 | 0 | 31 | 41.7 | 6049.4 | 425 | 134 | ARGOS | 3
50 | B-19388 NATIVA | PILOTE 76 TORRE 4 | 190.5 | 82646049 | 2025-05-14 | 6/11/2025 12:00:00 AM | 4"x8" | Concreto | TREMIE 4500 | 28 | 0 | 31 | 38.2 | 5542.8 | 390 | 123 | ARGOS | 3
50 | B-19388 NATIVA | PILOTE 76 TORRE 4 | 190.5 | 82646049 | 2025-05-14 | 6/11/2025 12:00:00 AM | 4"x8" | Concreto | TREMIE 4500 | 28 | 0 | 31 | 37.7 | 5465.4 | 384 | 121 | ARGOS | 3
49 | B-19388 NATIVA | PILOTE 12 TORRE 5 | 190.5 | 82645902 | 2025-05-13 | 6/10/2025 12:00:00 AM | 4"x8" | Concreto | TREMIE 4500 | 28 | 0 | 31 | 37.9 | 5499.4 | 387 | 122 | ARGOS | 3
49 | B-19388 NATIVA | PILOTE 12 TORRE 5 | 190.5 | 82645902 | 2025-05-13 | 6/10/2025 12:00:00 AM | 4"x8" | Concreto | TREMIE 4500 | 28 | 0 | 31 | 38.9 | 5635.3 | 396 | 125 | ARGOS | 3
49 | B-19388 NATIVA | PILOTE 12 TORRE 5 | 190.5 | 82645902 | 2025-05-13 | 6/10/2025 12:00:00 AM | 4"x8" | Concreto | TREMIE 4500 | 28 | 0 | 31 | 38.3 | 5560 | 391 | 124 | ARGOS | 3
48 | B-19388 NATIVA | PILOTES 62 TORRE 4 Y 17 TORRE 5 | 190.5 | 82645760 | 2025-05-12 | 6/9/2025 12:00:00 AM | 4"x8" | Concreto | TREMIE 4500 | 28 | 0 | 31 | 26.5 | 3845.7 | 270 | 85 | ARGOS | 3
48 | B-19388 NATIVA | PILOTES 62 TORRE 4 Y 17 TORRE 5 | 190.5 | 82645760 | 2025-05-12 | 6/9/2025 12:00:00 AM | 4"x8" | Concreto | TREMIE 4500 | 28 | 0 | 31 | 28.1 | 4068.6 | 286 | 90 | ARGOS | 3
48 | B-19388 NATIVA | PILOTES 62 TORRE 4 Y 17 TORRE 5 | 190.5 | 82645760 | 2025-05-12 | 6/9/2025 12:00:00 AM | 4"x8" | Concreto | TREMIE 4500 | 28 | 0 | 31 | 28.4 | 4123.7 | 290 | 92 | ARGOS | 3
47 | B-19388 NATIVA | PILOTE 82 TORRE 5 | 190.5 | 82645633 | 2025-05-10 | 6/7/2025 12:00:00 AM | 4"x8" | Concreto | TREMIE 4500 | 28 | 0 | 31 | 31.8 | 4608.5 | 324 | 102 | ARGOS | 3
47 | B-19388 NATIVA | PILOTE 82 TORRE 5 | 190.5 | 82645633 | 2025-05-10 | 6/7/2025 12:00:00 AM | 4"x8" | Concreto | TREMIE 4500 | 28 | 0 | 31 | 36.2 | 5246.9 | 369 | 116 | ARGOS | 3
47 | B-19388 NATIVA | PILOTE 82 TORRE 5 | 190.5 | 82645633 | 2025-05-10 | 6/7/2025 12:00:00 AM | 4"x8" | Concreto | TREMIE 4500 | 28 | 0 | 31 | 31.5 | 4567.9 | 321 | 101 | ARGOS | 2
46 | B-19388 NATIVA | PILOTE 2 TORRE 4 | 190.5 | 82645493 | 2025-05-09 | 6/6/2025 12:00:00 AM | 4"x8" | Concreto | TREMIE 4500 | 28 | 0 | 31 | 34.9 | 5064.9 | 356 | 112 | ARGOS | 3
46 | B-19388 NATIVA | PILOTE 2 TORRE 4 | 190.5 | 82645493 | 2025-05-09 | 6/6/2025 12:00:00 AM | 4"x8" | Concreto | TREMIE 4500 | 28 | 0 | 31 | 36.4 | 5284.7 | 372 | 117 | ARGOS | 3
46 | B-19388 NATIVA | PILOTE 2 TORRE 4 | 190.5 | 82645493 | 2025-05-09 | 6/6/2025 12:00:00 AM | 4"x8" | Concreto | TREMIE 4500 | 28 | 0 | 31 | 38.5 | 5589.8 | 393 | 124 | ARGOS | 4
45 | B-19388 NATIVA | PILOTE 62 TORRE 5 | 190.5 | 82645482 | 2025-05-09 | 6/6/2025 12:00:00 AM | 4"x8" | Concreto | TREMIE 4500 | 28 | 0 | 31 | 32.1 | 4650.8 | 327 | 103 | ARGOS | 4
45 | B-19388 NATIVA | PILOTE 62 TORRE 5 | 190.5 | 82645482 | 2025-05-09 | 6/6/2025 12:00:00 AM | 4"x8" | Concreto | TREMIE 4500 | 28 | 0 | 31 | 25.3 | 3666.1 | 258 | 81 | ARGOS | 3
45 | B-19388 NATIVA | PILOTE 62 TORRE 5 | 190.5 | 82645482 | 2025-05-09 | 6/6/2025 12:00:00 AM | 4"x8" | Concreto | TREMIE 4500 | 28 | 0 | 31 | 31.9 | 4626.3 | 325 | 103 | ARGOS | 3
80 | B-19388 NATIVA | PILOTES 41 TORRE 4 Y 56 TORRE 5 | 190.5 | 82648003 | 2025-05-29 | 6/5/2025 12:00:00 AM | 4"x8" | Concreto | TREMIE 4500 | 7 | 0 | 31 | 22.4 | 3254.1 | 229 | 72 | ARGOS | 3
80 | B-19388 NATIVA | PILOTES 41 TORRE 4 Y 56 TORRE 5 | 190.5 | 82648003 | 2025-05-29 | 6/5/2025 12:00:00 AM | 4"x8" | Concreto | TREMIE 4500 | 7 | 0 | 31 | 22.1 | 3199.3 | 225 | 71 | ARGOS | 3
80 | B-19388 NATIVA | PILOTES 41 TORRE 4 Y 56 TORRE 5 | 190.5 | 82648003 | 2025-05-29 | 6/5/2025 12:00:00 AM | 4"x8" | Concreto | TREMIE 4500 | 7 | 0 | 31 | 25.1 | 3644.4 | 256 | 81 | ARGOS | 3
79 | B-19388 NATIVA | PILOTES 7 Y 21 COMUNAL 3 | 190.5 | 82647977 | 2025-05-29 | 6/5/2025 12:00:00 AM | 4"x8" | Concreto | TREMIE 3500 | 7 | 0 | 24 | 18 | 2616 | 184 | 75 | ARGOS | 3
79 | B-19388 NATIVA | PILOTES 7 Y 21 COMUNAL 3 | 190.5 | 82647977 | 2025-05-29 | 6/5/2025 12:00:00 AM | 4"x8" | Concreto | TREMIE 3500 | 7 | 0 | 24 | 18.6 | 2692.2 | 189 | 77 | ARGOS | 3
79 | B-19388 NATIVA | PILOTES 7 Y 21 COMUNAL 3 | 190.5 | 82647977 | 2025-05-29 | 6/5/2025 12:00:00 AM | 4"x8" | Concreto | TREMIE 3500 | 7 | 0 | 24 | 16.4 | 2373.3 | 167 | 68 | ARGOS | 3
81 | B-19388 NATIVA | PILOTE 50 TORRE 4 | 190.5 | 82648070 | 2025-05-29 | 6/5/2025 12:00:00 AM | 4"x8" | Concreto | TREMIE 4500 | 7 | 0 | 31 | 23.3 | 3381.3 | 238 | 75 | ARGOS | 3
81 | B-19388 NATIVA | PILOTE 50 TORRE 4 | 190.5 | 82648070 | 2025-05-29 | 6/5/2025 12:00:00 AM | 4"x8" | Concreto | TREMIE 4500 | 7 | 0 | 31 | 20.4 | 2960.9 | 208 | 66 | ARGOS | 3
81 | B-19388 NATIVA | PILOTE 50 TORRE 4 | 190.5 | 82648070 | 2025-05-29 | 6/5/2025 12:00:00 AM | 4"x8" | Concreto | TREMIE 4500 | 7 | 0 | 31 | 23.4 | 3400.2 | 239 | 76 | ARGOS | 3
84 | B-19388 NATIVA | PILOTE 92 TORRE 5 | 190.5 | 82648236 | 2025-05-30 | 6/6/2025 12:00:00 AM | 4"x8" | Concreto | TREMIE 4500 | 7 | 0 | 31 | 17.9 | 2598.2 | 183 | 58 | ARGOS | 3
84 | B-19388 NATIVA | PILOTE 92 TORRE 5 | 190.5 | 82648236 | 2025-05-30 | 6/6/2025 12:00:00 AM | 4"x8" | Concreto | TREMIE 4500 | 7 | 0 | 31 | 16.9 | 2456.2 | 173 | 55 | ARGOS | 2
84 | B-19388 NATIVA | PILOTE 92 TORRE 5 | 190.5 | 82648236 | 2025-05-30 | 6/6/2025 12:00:00 AM | 4"x8" | Concreto | TREMIE 4500 | 7 | 0 | 31 | 18.2 | 2635.5 | 185 | 59 | ARGOS | 3
83 | B-19388 NATIVA | PILOTES 24, 28 Y 49 COMUNAL 3 | 190.5 | 82648169 | 2025-05-30 | 6/6/2025 12:00:00 AM | 4"x8" | Concreto | TREMIE 3500 | 7 | 0 | 24 | 24.4 | 3542.4 | 249 | 102 | ARGOS | 4
83 | B-19388 NATIVA | PILOTES 24, 28 Y 49 COMUNAL 3 | 190.5 | 82648169 | 2025-05-30 | 6/6/2025 12:00:00 AM | 4"x8" | Concreto | TREMIE 3500 | 7 | 0 | 24 | 24.5 | 3549.3 | 250 | 102 | ARGOS | 4
83 | B-19388 NATIVA | PILOTES 24, 28 Y 49 COMUNAL 3 | 190.5 | 82648169 | 2025-05-30 | 6/6/2025 12:00:00 AM | 4"x8" | Concreto | TREMIE 3500 | 7 | 0 | 24 | 26.3 | 3815.6 | 268 | 110 | ARGOS | 4
43 | B-19388 NATIVA | PILOTE 58 TORRE 5 | 190.5 | 82645341 | 2025-05-08 | 6/5/2025 12:00:00 AM | 4"x8" | Concreto | TREMIE 4500 | 28 | 0 | 31 | 37.9 | 5494.8 | 386 | 122 | ARGOS | 3
43 | B-19388 NATIVA | PILOTE 58 TORRE 5 | 190.5 | 82645341 | 2025-05-08 | 6/5/2025 12:00:00 AM | 4"x8" | Concreto | TREMIE 4500 | 28 | 0 | 31 | 33 | 4790.2 | 337 | 106 | ARGOS | 3
43 | B-19388 NATIVA | PILOTE 58 TORRE 5 | 190.5 | 82645341 | 2025-05-08 | 6/5/2025 12:00:00 AM | 4"x8" | Concreto | TREMIE 4500 | 28 | 0 | 31 | 36.8 | 5342.1 | 376 | 119 | ARGOS | 3
42 | B-19388 NATIVA | PILOTE 42 TORRE 4 | 190.5 | 82645188 | 2025-05-07 | 6/4/2025 12:00:00 AM | 4"x8" | Concreto | TREMIE 4500 | 28 | 0 | 31 | 45.8 | 6640.1 | 467 | 148 | ARGOS | 4
42 | B-19388 NATIVA | PILOTE 42 TORRE 4 | 190.5 | 82645188 | 2025-05-07 | 6/4/2025 12:00:00 AM | 4"x8" | Concreto | TREMIE 4500 | 28 | 0 | 31 | 39.3 | 5702.9 | 401 | 127 | ARGOS | 3
42 | B-19388 NATIVA | PILOTE 42 TORRE 4 | 190.5 | 82645188 | 2025-05-07 | 6/4/2025 12:00:00 AM | 4"x8" | Concreto | TREMIE 4500 | 28 | 0 | 31 | 40.5 | 5871.5 | 413 | 130 | ARGOS | 3
41 | B-19388 NATIVA | PILOTE 76 TORRE 5 | 190.5 | 82645180 | 2025-05-07 | 6/4/2025 12:00:00 AM | 4"x8" | Concreto | TREMIE 4500 | 28 | 0 | 31 | 41.9 | 6074.2 | 427 | 135 | ARGOS | 4
41 | B-19388 NATIVA | PILOTE 76 TORRE 5 | 190.5 | 82645180 | 2025-05-07 | 6/4/2025 12:00:00 AM | 4"x8" | Concreto | TREMIE 4500 | 28 | 0 | 31 | 38.1 | 5519 | 388 | 123 | ARGOS | 4
41 | B-19388 NATIVA | PILOTE 76 TORRE 5 | 190.5 | 82645180 | 2025-05-07 | 6/4/2025 12:00:00 AM | 4"x8" | Concreto | TREMIE 4500 | 28 | 0 | 31 | 43.8 | 6358 | 447 | 141 | ARGOS | 4
78 | B-19388 NATIVA | PILOTE 52 TORRE 5 | 190.5 | 82647975 | 2025-05-28 | 6/4/2025 12:00:00 AM | 4"x8" | Concreto | TREMIE 4500 | 7 | 0 | 31 | 18.8 | 2730.9 | 192 | 61 | ARGOS | 3
78 | B-19388 NATIVA | PILOTE 52 TORRE 5 | 190.5 | 82647975 | 2025-05-28 | 6/4/2025 12:00:00 AM | 4"x8" | Concreto | TREMIE 4500 | 7 | 0 | 31 | 20.1 | 2919.9 | 205 | 65 | ARGOS | 3
78 | B-19388 NATIVA | PILOTE 52 TORRE 5 | 190.5 | 82647975 | 2025-05-28 | 6/4/2025 12:00:00 AM | 4"x8" | Concreto | TREMIE 4500 | 7 | 0 | 31 | 23 | 3337.3 | 235 | 74 | ARGOS | 3
77 | B-19388 NATIVA | PILOTES 73 TORRE 4 Y 48 TORRE 5 | 190.5 | 82647857 | 2025-05-28 | 6/4/2025 12:00:00 AM | 4"x8" | Concreto | TREMIE 4500 | 7 | 0 | 31 | 23.7 | 3440.9 | 242 | 76 | ARGOS | 3
77 | B-19388 NATIVA | PILOTES 73 TORRE 4 Y 48 TORRE 5 | 190.5 | 82647857 | 2025-05-28 | 6/4/2025 12:00:00 AM | 4"x8" | Concreto | TREMIE 4500 | 7 | 0 | 31 | 22.4 | 3244.8 | 228 | 72 | ARGOS | 3
77 | B-19388 NATIVA | PILOTES 73 TORRE 4 Y 48 TORRE 5 | 190.5 | 82647857 | 2025-05-28 | 6/4/2025 12:00:00 AM | 4"x8" | Concreto | TREMIE 4500 | 7 | 0 | 31 | 19.8 | 2866.4 | 202 | 64 | ARGOS | 3
76 | B-19388 NATIVA | PILOTE 56 COMUNAL 3 | 190.5 | 82647821 | 2025-05-28 | 6/4/2025 12:00:00 AM | 4"x8" | Concreto | TREMIE 3500 | 7 | 0 | 24 | 18.1 | 2621 | 184 | 75 | ARGOS | 3
76 | B-19388 NATIVA | PILOTE 56 COMUNAL 3 | 190.5 | 82647821 | 2025-05-28 | 6/4/2025 12:00:00 AM | 4"x8" | Concreto | TREMIE 3500 | 7 | 0 | 24 | 19.6 | 2838 | 200 | 82 | ARGOS | 3
76 | B-19388 NATIVA | PILOTE 56 COMUNAL 3 | 190.5 | 82647821 | 2025-05-28 | 6/4/2025 12:00:00 AM | 4"x8" | Concreto | TREMIE 3500 | 7 | 0 | 24 | 17.8 | 2584 | 182 | 74 | ARGOS | 3
75 | B-19388 NATIVA | PILOTES 79 TORRE 4 Y 4 TORRE 5 | 190.5 | 82647762 | 2025-05-27 | 6/4/2025 12:00:00 AM | 4"x8" | Concreto | TREMIE 4500 | 8 | 0 | 31 | 24 | 3478.6 | 245 | 77 | ARGOS | 3
75 | B-19388 NATIVA | PILOTES 79 TORRE 4 Y 4 TORRE 5 | 190.5 | 82647762 | 2025-05-27 | 6/4/2025 12:00:00 AM | 4"x8" | Concreto | TREMIE 4500 | 8 | 0 | 31 | 10.9 | 1578.1 | 111 | 35 | ARGOS | 3
75 | B-19388 NATIVA | PILOTES 79 TORRE 4 Y 4 TORRE 5 | 190.5 | 82647762 | 2025-05-27 | 6/4/2025 12:00:00 AM | 4"x8" | Concreto | TREMIE 4500 | 8 | 0 | 31 | 22.1 | 3200.2 | 225 | 71 | ARGOS | 3
74 | B-19388 NATIVA | PILOTE 22 TORRE 4 | 190.5 | 82647693 | 2025-05-27 | 6/4/2025 12:00:00 AM | 4"x8" | Concreto | TREMIE 4500 | 8 | 0 | 31 | 29.4 | 4267.6 | 300 | 95 | ARGOS | 3
74 | B-19388 NATIVA | PILOTE 22 TORRE 4 | 190.5 | 82647693 | 2025-05-27 | 6/4/2025 12:00:00 AM | 4"x8" | Concreto | TREMIE 4500 | 8 | 0 | 31 | 24.9 | 3615.5 | 254 | 80 | ARGOS | 3
74 | B-19388 NATIVA | PILOTE 22 TORRE 4 | 190.5 | 82647693 | 2025-05-27 | 6/4/2025 12:00:00 AM | 4"x8" | Concreto | TREMIE 4500 | 8 | 0 | 31 | 25.5 | 3695.3 | 260 | 82 | ARGOS | 3
73 | B-19388 NATIVA | PILOTES 22-50-53 COMUNAL 3 | 190.5 | 82647667 | 2025-05-27 | 6/4/2025 12:00:00 AM | 4"x8" | Concreto | TREMIE 3500 | 8 | 0 | 24 | 12.3 | 1782.9 | 125 | 51 | ARGOS | 3
73 | B-19388 NATIVA | PILOTES 22-50-53 COMUNAL 3 | 190.5 | 82647667 | 2025-05-27 | 6/4/2025 12:00:00 AM | 4"x8" | Concreto | TREMIE 3500 | 8 | 0 | 24 | 12.9 | 1872.1 | 132 | 54 | ARGOS | 3
73 | B-19388 NATIVA | PILOTES 22-50-53 COMUNAL 3 | 190.5 | 82647667 | 2025-05-27 | 6/4/2025 12:00:00 AM | 4"x8" | Concreto | TREMIE 3500 | 8 | 0 | 24 | 15.7 | 2270.3 | 160 | 65 | ARGOS | 3
40 | B-19388 NATIVA | PILOTES 3 TORRE 4 Y 86 TORRE 5 | 190.5 | 82645076 | 2025-05-06 | 6/3/2025 12:00:00 AM | 4"x8" | Concreto | TREMIE 4500 | 28 | 0 | 31 | 34.4 | 4989.4 | 351 | 111 | ARGOS | 4
40 | B-19388 NATIVA | PILOTES 3 TORRE 4 Y 86 TORRE 5 | 190.5 | 82645076 | 2025-05-06 | 6/3/2025 12:00:00 AM | 4"x8" | Concreto | TREMIE 4500 | 28 | 0 | 31 | 31.7 | 4591.9 | 323 | 102 | ARGOS | 4
40 | B-19388 NATIVA | PILOTES 3 TORRE 4 Y 86 TORRE 5 | 190.5 | 82645076 | 2025-05-06 | 6/3/2025 12:00:00 AM | 4"x8" | Concreto | TREMIE 4500 | 28 | 0 | 31 | 21.4 | 3108.8 | 219 | 69 | ARGOS | 3
39 | B-19388 NATIVA | PILOTE 52 TORRE 4 | 190.5 | 82644973 | 2025-05-06 | 6/3/2025 12:00:00 AM | 4"x8" | Concreto | TREMIE 4500 | 28 | 0 | 31 | 36.7 | 5319.2 | 374 | 118 | ARGOS | 3
39 | B-19388 NATIVA | PILOTE 52 TORRE 4 | 190.5 | 82644973 | 2025-05-06 | 6/3/2025 12:00:00 AM | 4"x8" | Concreto | TREMIE 4500 | 28 | 0 | 31 | 44.6 | 6474.2 | 455 | 144 | ARGOS | 4
39 | B-19388 NATIVA | PILOTE 52 TORRE 4 | 190.5 | 82644973 | 2025-05-06 | 6/3/2025 12:00:00 AM | 4"x8" | Concreto | TREMIE 4500 | 28 | 0 | 31 | 43.8 | 6351.6 | 447 | 141 | ARGOS | 3
72 | B-19388 NATIVA | PILOTE 56 TORRE 4 | 190.5 | 82640000 | 2025-05-26 | 6/2/2025 12:00:00 AM | 4"x8" | Concreto | TREMIE 4500 | 7 | 0 | 31 | 23.1 | 3352.4 | 236 | 74 | ARGOS | 3
72 | B-19388 NATIVA | PILOTE 56 TORRE 4 | 190.5 | 82640000 | 2025-05-26 | 6/2/2025 12:00:00 AM | 4"x8" | Concreto | TREMIE 4500 | 7 | 0 | 31 | 25.9 | 3757.9 | 264 | 84 | ARGOS | 3
72 | B-19388 NATIVA | PILOTE 56 TORRE 4 | 190.5 | 82640000 | 2025-05-26 | 6/2/2025 12:00:00 AM | 4"x8" | Concreto | TREMIE 4500 | 7 | 0 | 31 | 20 | 2896.5 | 204 | 64 | ARGOS | 3
71 | B-19388 NATIVA | PILOTE 30 TORRE 4 | 190.5 | 82647522 | 2025-05-26 | 6/2/2025 12:00:00 AM | 4"x8" | Concreto | TREMIE 4500 | 7 | 0 | 31 | 19.5 | 2829.6 | 199 | 63 | ARGOS | 3
71 | B-19388 NATIVA | PILOTE 30 TORRE 4 | 190.5 | 82647522 | 2025-05-26 | 6/2/2025 12:00:00 AM | 4"x8" | Concreto | TREMIE 4500 | 7 | 0 | 31 | 19.6 | 2843 | 200 | 63 | ARGOS | 3
71 | B-19388 NATIVA | PILOTE 30 TORRE 4 | 190.5 | 82647522 | 2025-05-26 | 6/2/2025 12:00:00 AM | 4"x8" | Concreto | TREMIE 4500 | 7 | 0 | 31 | 21 | 3044.2 | 214 | 68 | ARGOS | 3
70 | B-19388 NATIVA | PILOTE 32 COMUNAL 3 | 190.5 | 82647514 | 2025-05-26 | 6/2/2025 12:00:00 AM | 4"x8" | Concreto | TREMIE 3500 | 7 | 0 | 24 | 20.1 | 2919.9 | 205 | 84 | ARGOS | 3
70 | B-19388 NATIVA | PILOTE 32 COMUNAL 3 | 190.5 | 82647514 | 2025-05-26 | 6/2/2025 12:00:00 AM | 4"x8" | Concreto | TREMIE 3500 | 7 | 0 | 24 | 23.8 | 3456.3 | 243 | 99 | ARGOS | 3
70 | B-19388 NATIVA | PILOTE 32 COMUNAL 3 | 190.5 | 82647514 | 2025-05-26 | 6/2/2025 12:00:00 AM | 4"x8" | Concreto | TREMIE 3500 | 7 | 0 | 24 | 17.8 | 2585.1 | 182 | 74 | ARGOS | 3
37 | B-19388 NATIVA | PILOTE 53 TORRE 5 | 190.5 | 82644811 | 2025-05-05 | 6/2/2025 12:00:00 AM | 4"x8" | Concreto | TREMIE 4500 | 28 | 0 | 31 | 35.9 | 5212.3 | 366 | 116 | ARGOS | 4
37 | B-19388 NATIVA | PILOTE 53 TORRE 5 | 190.5 | 82644811 | 2025-05-05 | 6/2/2025 12:00:00 AM | 4"x8" | Concreto | TREMIE 4500 | 28 | 0 | 31 | 31.7 | 4602.5 | 324 | 102 | ARGOS | 4
37 | B-19388 NATIVA | PILOTE 53 TORRE 5 | 190.5 | 82644811 | 2025-05-05 | 6/2/2025 12:00:00 AM | 4"x8" | Concreto | TREMIE 4500 | 28 | 0 | 31 | 37.9 | 5494.5 | 386 | 122 | ARGOS | 4
38 | B-19388 NATIVA | PILOTE 58 TORRE 4 | 190.5 | 82640000 | 2025-05-05 | 6/2/2025 12:00:00 AM | 4"x8" | Concreto | TREMIE 4500 | 28 | 0 | 31 | 35.2 | 5102.6 | 359 | 113 | ARGOS | 3
38 | B-19388 NATIVA | PILOTE 58 TORRE 4 | 190.5 | 82640000 | 2025-05-05 | 6/2/2025 12:00:00 AM | 4"x8" | Concreto | TREMIE 4500 | 28 | 0 | 31 | 35 | 5077.7 | 357 | 113 | ARGOS | 3
38 | B-19388 NATIVA | PILOTE 58 TORRE 4 | 190.5 | 82640000 | 2025-05-05 | 6/2/2025 12:00:00 AM | 4"x8" | Concreto | TREMIE 4500 | 28 | 0 | 31 | 32.7 | 4737.3 | 333 | 105 | ARGOS | 4
69 | B-19388 NATIVA | PILOTE 51 COMUNAL 3 | 190.5 | 82647400 | 2025-05-24 | 5/31/2025 12:00:00 AM | 4"x8" | Concreto | TREMIE 3500 | 7 | 0 | 24 | 18.9 | 2741.4 | 193 | 79 | ARGOS | 3
69 | B-19388 NATIVA | PILOTE 51 COMUNAL 3 | 190.5 | 82647400 | 2025-05-24 | 5/31/2025 12:00:00 AM | 4"x8" | Concreto | TREMIE 3500 | 7 | 0 | 24 | 18 | 2605.8 | 183 | 75 | ARGOS | 3
69 | B-19388 NATIVA | PILOTE 51 COMUNAL 3 | 190.5 | 82647400 | 2025-05-24 | 5/31/2025 12:00:00 AM | 4"x8" | Concreto | TREMIE 3500 | 7 | 0 | 24 | 15.8 | 2298.6 | 162 | 66 | ARGOS | 3
36 | B-19388 NATIVA | PILOTE 20 TORRE 4 | 190.5 | 82644680 | 2025-05-03 | 5/31/2025 12:00:00 AM | 4"x8" | Concreto | TREMIE 4500 | 28 | 0 | 31 | 37.1 | 5379.5 | 378 | 120 | ARGOS | 3
36 | B-19388 NATIVA | PILOTE 20 TORRE 4 | 190.5 | 82644680 | 2025-05-03 | 5/31/2025 12:00:00 AM | 4"x8" | Concreto | TREMIE 4500 | 28 | 0 | 31 | 37.1 | 5383.2 | 378 | 120 | ARGOS | 3
36 | B-19388 NATIVA | PILOTE 20 TORRE 4 | 190.5 | 82644680 | 2025-05-03 | 5/31/2025 12:00:00 AM | 4"x8" | Concreto | TREMIE 4500 | 28 | 0 | 31 | 37 | 5367 | 377 | 119 | ARGOS | 3
34 | B-19388 NATIVA | PILOTE 43 TORRE 5 | 190.5 | 82644533 | 2025-05-02 | 5/30/2025 12:00:00 AM | 4"x8" | Concreto | TREMIE 4500 | 28 | 0 | 31 | 34.1 | 4951.6 | 348 | 110 | ARGOS | 3
34 | B-19388 NATIVA | PILOTE 43 TORRE 5 | 190.5 | 82644533 | 2025-05-02 | 5/30/2025 12:00:00 AM | 4"x8" | Concreto | TREMIE 4500 | 28 | 0 | 31 | 30.7 | 4449.5 | 313 | 99 | ARGOS | 3
34 | B-19388 NATIVA | PILOTE 43 TORRE 5 | 190.5 | 82644533 | 2025-05-02 | 5/30/2025 12:00:00 AM | 4"x8" | Concreto | TREMIE 4500 | 28 | 0 | 31 | 34.2 | 4960.1 | 349 | 110 | ARGOS | 3
68 | B-19388 NATIVA | PILOTES 14 TORRE 4 Y 27 TORRE 5 | 190.5 | 82647332 | 2025-05-23 | 5/30/2025 12:00:00 AM | 4"x8" | Concreto | TREMIE 4500 | 7 | 0 | 31 | 21 | 3051.4 | 215 | 68 | ARGOS | 4
68 | B-19388 NATIVA | PILOTES 14 TORRE 4 Y 27 TORRE 5 | 190.5 | 82647332 | 2025-05-23 | 5/30/2025 12:00:00 AM | 4"x8" | Concreto | TREMIE 4500 | 7 | 0 | 31 | 20.7 | 2996.4 | 211 | 67 | ARGOS | 4
68 | B-19388 NATIVA | PILOTES 14 TORRE 4 Y 27 TORRE 5 | 190.5 | 82647332 | 2025-05-23 | 5/30/2025 12:00:00 AM | 4"x8" | Concreto | TREMIE 4500 | 7 | 0 | 31 | 20.7 | 2996.1 | 211 | 67 | ARGOS | 4
67 | B-19388 NATIVA | PILOTES 10 TORRE 4 Y 69 TORRE 5 | 190.5 | 82647246 | 2025-05-23 | 6/20/2025 12:00:00 AM | 4"x8" | Concreto | TREMIE 4500 | 28 | 0 | 31 | 28.6 | 4142.6 | 291 | 92 | ARGOS | 4
67 | B-19388 NATIVA | PILOTES 10 TORRE 4 Y 69 TORRE 5 | 190.5 | 82647246 | 2025-05-23 | 6/20/2025 12:00:00 AM | 4"x8" | Concreto | TREMIE 4500 | 28 | 0 | 31 | 31.4 | 4547 | 320 | 101 | ARGOS | 3
67 | B-19388 NATIVA | PILOTES 10 TORRE 4 Y 69 TORRE 5 | 190.5 | 82647246 | 2025-05-23 | 6/20/2025 12:00:00 AM | 4"x8" | Concreto | TREMIE 4500 | 28 | 0 | 31 | 32.1 | 4657.5 | 327 | 104 | ARGOS | 3
66 | B-19388 NATIVA | PILOTE 70 COMUNAL 3 | 190.5 | 82647200 | 2025-05-23 | 6/20/2025 12:00:00 AM | 4"x8" | Concreto | TREMIE 3500 | 28 | 0 | 24 | 25.2 | 3656.3 | 257 | 105 | ARGOS | 4
66 | B-19388 NATIVA | PILOTE 70 COMUNAL 3 | 190.5 | 82647200 | 2025-05-23 | 6/20/2025 12:00:00 AM | 4"x8" | Concreto | TREMIE 3500 | 28 | 0 | 24 | 25.8 | 3739.5 | 263 | 107 | ARGOS | 4
66 | B-19388 NATIVA | PILOTE 70 COMUNAL 3 | 190.5 | 82647200 | 2025-05-23 | 6/20/2025 12:00:00 AM | 4"x8" | Concreto | TREMIE 3500 | 28 | 0 | 24 | 24.3 | 3518.6 | 247 | 101 | ARGOS | 4
107 | B-19388 NATIVA | PILOTES 18-47-63 COMUNAL 3 | 190.5 | 82650150 | 2025-06-13 | 6/20/2025 12:00:00 AM | 4"x8" | Concreto | TREMIE 3500 | 7 | 0 | 24 | 17.8 | 2576.9 | 181 | 74 | ARGOS | 4
107 | B-19388 NATIVA | PILOTES 18-47-63 COMUNAL 3 | 190.5 | 82650150 | 2025-06-13 | 6/20/2025 12:00:00 AM | 4"x8" | Concreto | TREMIE 3500 | 7 | 0 | 24 | 18.4 | 2661.8 | 187 | 76 | ARGOS | 4
107 | B-19388 NATIVA | PILOTES 18-47-63 COMUNAL 3 | 190.5 | 82650150 | 2025-06-13 | 6/20/2025 12:00:00 AM | 4"x8" | Concreto | TREMIE 3500 | 7 | 0 | 24 | 17.8 | 2583.1 | 182 | 74 | ARGOS | 4
108 | B-19388 NATIVA | PILOTES 78 TORRE 4 Y 34 TORRE 5 | 190.5 | 82650183 | 2025-06-13 | 6/20/2025 12:00:00 AM | 4"x8" | Concreto | TREMIE 4500 | 7 | 0 | 31 | 24.1 | 3496.6 | 246 | 78 | ARGOS | 4
108 | B-19388 NATIVA | PILOTES 78 TORRE 4 Y 34 TORRE 5 | 190.5 | 82650183 | 2025-06-13 | 6/20/2025 12:00:00 AM | 4"x8" | Concreto | TREMIE 4500 | 7 | 0 | 31 | 23.5 | 3409.1 | 240 | 76 | ARGOS | 4
108 | B-19388 NATIVA | PILOTES 78 TORRE 4 Y 34 TORRE 5 | 190.5 | 82650183 | 2025-06-13 | 6/20/2025 12:00:00 AM | 4"x8" | Concreto | TREMIE 4500 | 7 | 0 | 31 | 25.4 | 3680.6 | 259 | 82 | ARGOS | 4
89 | B-19388 NATIVA | PILOTES 6-29-57 COMUNAL 3 | 190.5 | 82648956 | 2025-06-04 | 6/12/2025 12:00:00 AM | 4"x8" | Concreto | TREMIE 3500 | 8 | 0 | 24 | 13.5 | 1963.4 | 138 | 56 | ARGOS | 3
89 | B-19388 NATIVA | PILOTES 6-29-57 COMUNAL 3 | 190.5 | 82648956 | 2025-06-04 | 6/12/2025 12:00:00 AM | 4"x8" | Concreto | TREMIE 3500 | 8 | 0 | 24 | 13.3 | 1927.9 | 136 | 55 | ARGOS | 2
89 | B-19388 NATIVA | PILOTES 6-29-57 COMUNAL 3 | 190.5 | 82648956 | 2025-06-04 | 6/12/2025 12:00:00 AM | 4"x8" | Concreto | TREMIE 3500 | 8 | 0 | 24 | 17.7 | 2563 | 180 | 74 | ARGOS | 3
97 | B-19388 NATIVA | PILOTES 50-64 COMUNAL 3 | 190.5 | 82649526 | 2025-06-09 | 6/16/2025 12:00:00 AM | 4"x8" | Concreto | TREMIE 3500 | 7 | 0 | 24 | 15.4 | 2237.7 | 157 | 64 | ARGOS | 3
97 | B-19388 NATIVA | PILOTES 50-64 COMUNAL 3 | 190.5 | 82649526 | 2025-06-09 | 6/16/2025 12:00:00 AM | 4"x8" | Concreto | TREMIE 3500 | 7 | 0 | 24 | 16.5 | 2391.3 | 168 | 69 | ARGOS | 3
97 | B-19388 NATIVA | PILOTES 50-64 COMUNAL 3 | 190.5 | 82649526 | 2025-06-09 | 6/16/2025 12:00:00 AM | 4"x8" | Concreto | TREMIE 3500 | 7 | 0 | 24 | 17.7 | 2569.3 | 181 | 74 | ARGOS | 2
98 | B-19388 NATIVA | PILOTES 1-42 TORRE 5 | 190.5 | 82649538 | 2025-06-09 | 6/16/2025 12:00:00 AM | 4"x8" | Concreto | TREMIE 4500 | 7 | 0 | 31 | 22.5 | 3266.2 | 230 | 73 | ARGOS | 3
98 | B-19388 NATIVA | PILOTES 1-42 TORRE 5 | 190.5 | 82649538 | 2025-06-09 | 6/16/2025 12:00:00 AM | 4"x8" | Concreto | TREMIE 4500 | 7 | 0 | 31 | 25.3 | 3674.9 | 258 | 82 | ARGOS | 4
98 | B-19388 NATIVA | PILOTES 1-42 TORRE 5 | 190.5 | 82649538 | 2025-06-09 | 6/16/2025 12:00:00 AM | 4"x8" | Concreto | TREMIE 4500 | 7 | 0 | 31 | 20.3 | 2945.3 | 207 | 66 | ARGOS | 3
92 | B-19388 NATIVA | PILOTES 47 TORRE 4 Y 68 TORRE 5 | 190.5 | 82649294 | 2025-06-06 | 6/13/2025 12:00:00 AM | 4"x8" | Concreto | TREMIE 4500 | 7 | 0 | 31 | 20.7 | 2997.8 | 211 | 67 | ARGOS | 3
92 | B-19388 NATIVA | PILOTES 47 TORRE 4 Y 68 TORRE 5 | 190.5 | 82649294 | 2025-06-06 | 6/13/2025 12:00:00 AM | 4"x8" | Concreto | TREMIE 4500 | 7 | 0 | 31 | 19.7 | 2859.3 | 201 | 64 | ARGOS | 3
92 | B-19388 NATIVA | PILOTES 47 TORRE 4 Y 68 TORRE 5 | 190.5 | 82649294 | 2025-06-06 | 6/13/2025 12:00:00 AM | 4"x8" | Concreto | TREMIE 4500 | 7 | 0 | 31 | 21.9 | 3175.4 | 223 | 71 | ARGOS | 3
54 | B-19388 NATIVA | PILOTE 67 TORRE 5 | 190.5 | 82646343 | 2025-05-16 | 6/13/2025 12:00:00 AM | 4"x8" | Concreto | TREMIE 4500 | 28 | 0 | 31 | 36.3 | 5262.6 | 370 | 117 | ARGOS | 3
54 | B-19388 NATIVA | PILOTE 67 TORRE 5 | 190.5 | 82646343 | 2025-05-16 | 6/13/2025 12:00:00 AM | 4"x8" | Concreto | TREMIE 4500 | 28 | 0 | 31 | 42.7 | 6197 | 436 | 138 | ARGOS | 3
54 | B-19388 NATIVA | PILOTE 67 TORRE 5 | 190.5 | 82646343 | 2025-05-16 | 6/13/2025 12:00:00 AM | 4"x8" | Concreto | TREMIE 4500 | 28 | 0 | 31 | 39.5 | 5729.3 | 403 | 127 | ARGOS | 3
44 | B-19388 NATIVA | PILOTE 87 TORRE 4 | 190.5 | 82645426 | 2025-05-08 | 6/5/2025 12:00:00 AM | 4"x8" | Concreto | TREMIE 4500 | 28 | 0 | 31 | 35.8 | 5190.5 | 365 | 115 | ARGOS | 3
44 | B-19388 NATIVA | PILOTE 87 TORRE 4 | 190.5 | 82645426 | 2025-05-08 | 6/5/2025 12:00:00 AM | 4"x8" | Concreto | TREMIE 4500 | 28 | 0 | 31 | 33.3 | 4836.1 | 340 | 107 | ARGOS | 3
44 | B-19388 NATIVA | PILOTE 87 TORRE 4 | 190.5 | 82645426 | 2025-05-08 | 6/5/2025 12:00:00 AM | 4"x8" | Concreto | TREMIE 4500 | 28 | 0 | 31 | 34.3 | 4977.1 | 350 | 110 | ARGOS | 3
86 | B-19388 NATIVA | PILOTE 45 TORRE 4 | 190.5 | 82648335 | 2025-05-31 | 6/7/2025 12:00:00 AM | 4"x8" | Concreto | TREMIE 4500 | 7 | 0 | 31 | 20.3 | 2949.7 | 207 | 66 | ARGOS | 4
86 | B-19388 NATIVA | PILOTE 45 TORRE 4 | 190.5 | 82648335 | 2025-05-31 | 6/7/2025 12:00:00 AM | 4"x8" | Concreto | TREMIE 4500 | 7 | 0 | 31 | 19.3 | 2796 | 197 | 62 | ARGOS | 2
86 | B-19388 NATIVA | PILOTE 45 TORRE 4 | 190.5 | 82648335 | 2025-05-31 | 6/7/2025 12:00:00 AM | 4"x8" | Concreto | TREMIE 4500 | 7 | 0 | 31 | 22.9 | 3325.8 | 234 | 74 | ARGOS | 3
85 | B-19388 NATIVA | PILOTE 5 COMUNAL 3 | 190.5 | 82648313 | 2025-05-31 | 6/7/2025 12:00:00 AM | 4"x8" | Concreto | TREMIE 3500 | 7 | 0 | 24 | 14 | 2025.5 | 142 | 58 | ARGOS | 4
85 | B-19388 NATIVA | PILOTE 5 COMUNAL 3 | 190.5 | 82648313 | 2025-05-31 | 6/7/2025 12:00:00 AM | 4"x8" | Concreto | TREMIE 3500 | 7 | 0 | 24 | 17.7 | 2563.4 | 180 | 74 | ARGOS | 4
85 | B-19388 NATIVA | PILOTE 5 COMUNAL 3 | 190.5 | 82648313 | 2025-05-31 | 6/7/2025 12:00:00 AM | 4"x8" | Concreto | TREMIE 3500 | 7 | 0 | 24 | 17.5 | 2544.9 | 179 | 73 | ARGOS | 2
82 | B-19388 NATIVA | PILOTES 12-29 TORRE 4 | 190.5 | 82648138 | 2025-05-30 | 6/6/2025 12:00:00 AM | 4"x8" | Concreto | TREMIE 4500 | 7 | 0 | 31 | 20.2 | 2925.6 | 206 | 65 | ARGOS | 4
82 | B-19388 NATIVA | PILOTES 12-29 TORRE 4 | 190.5 | 82648138 | 2025-05-30 | 6/6/2025 12:00:00 AM | 4"x8" | Concreto | TREMIE 4500 | 7 | 0 | 31 | 18.3 | 2659.3 | 187 | 59 | ARGOS | 4
82 | B-19388 NATIVA | PILOTES 12-29 TORRE 4 | 190.5 | 82648138 | 2025-05-30 | 6/6/2025 12:00:00 AM | 4"x8" | Concreto | TREMIE 4500 | 7 | 0 | 31 | 25.6 | 3719.4 | 262 | 83 | ARGOS | 4
110 | B-19388 NATIVA | PILOTE 16 COMUNAL 3 | 190.5 | 82640332 | 2025-06-14 | 6/21/2025 12:00:00 AM | 4"x8" | Concreto | TREMIE 3500 | 7 | 0 | 24 | 11.6 | 1687.9 | 119 | 48 | ARGOS | 3
110 | B-19388 NATIVA | PILOTE 16 COMUNAL 3 | 190.5 | 82640332 | 2025-06-14 | 6/21/2025 12:00:00 AM | 4"x8" | Concreto | TREMIE 3500 | 7 | 0 | 24 | 14.6 | 2115.5 | 149 | 61 | ARGOS | 3
110 | B-19388 NATIVA | PILOTE 16 COMUNAL 3 | 190.5 | 82640332 | 2025-06-14 | 6/21/2025 12:00:00 AM | 4"x8" | Concreto | TREMIE 3500 | 7 | 0 | 24 | 16.3 | 2369.9 | 167 | 68 | ARGOS | 3
111 | B-19388 NATIVA | PILOTE 20 TORRE 5 | 190.5 | 82650343 | 2025-06-14 | 6/21/2025 12:00:00 AM | 4"x8" | Concreto | TREMIE 4500 | 7 | 0 | 31 | 20.3 | 2950.5 | 207 | 66 | ARGOS | 4
111 | B-19388 NATIVA | PILOTE 20 TORRE 5 | 190.5 | 82650343 | 2025-06-14 | 6/21/2025 12:00:00 AM | 4"x8" | Concreto | TREMIE 4500 | 7 | 0 | 31 | 21.7 | 3152.5 | 222 | 70 | ARGOS | 3
111 | B-19388 NATIVA | PILOTE 20 TORRE 5 | 190.5 | 82650343 | 2025-06-14 | 6/21/2025 12:00:00 AM | 4"x8" | Concreto | TREMIE 4500 | 7 | 0 | 31 | 19.4 | 2809.4 | 198 | 62 | ARGOS | 3
76 | B-19388 NATIVA | PILOTE 56 COMUNAL 3 | 190.5 | 82647821 | 2025-05-28 | 6/25/2025 12:00:00 AM | 4"x8" | Concreto | TREMIE 3500 | 28 | 0 | 24 | 29.1 | 4226.6 | 297 | 121 | ARGOS | 3
76 | B-19388 NATIVA | PILOTE 56 COMUNAL 3 | 190.5 | 82647821 | 2025-05-28 | 6/25/2025 12:00:00 AM | 4"x8" | Concreto | TREMIE 3500 | 28 | 0 | 24 | 27.7 | 4012.5 | 282 | 115 | ARGOS | 4
76 | B-19388 NATIVA | PILOTE 56 COMUNAL 3 | 190.5 | 82647821 | 2025-05-28 | 6/25/2025 12:00:00 AM | 4"x8" | Concreto | TREMIE 3500 | 28 | 0 | 24 | 29.3 | 4247.9 | 299 | 122 | ARGOS | 3
78 | B-19388 NATIVA | PILOTE 52 TORRE 5 | 190.5 | 82647975 | 2025-05-28 | 6/25/2025 12:00:00 AM | 4"x8" | Concreto | TREMIE 4500 | 28 | 0 | 31 | 32.6 | 4728.3 | 332 | 105 | ARGOS | 3
78 | B-19388 NATIVA | PILOTE 52 TORRE 5 | 190.5 | 82647975 | 2025-05-28 | 6/25/2025 12:00:00 AM | 4"x8" | Concreto | TREMIE 4500 | 28 | 0 | 31 | 34.3 | 4972.9 | 350 | 111 | ARGOS | 3
78 | B-19388 NATIVA | PILOTE 52 TORRE 5 | 190.5 | 82647975 | 2025-05-28 | 6/25/2025 12:00:00 AM | 4"x8" | Concreto | TREMIE 4500 | 28 | 0 | 31 | 33.3 | 4832.8 | 340 | 107 | ARGOS | 3
90 | B-19388 NATIVA | PILOTES 26 TORRE 4 Y 28 TORRE 5 | 190.5 | 82648984 | 2025-06-04 | 6/12/2025 12:00:00 AM | 4"x8" | Concreto | TREMIE 4500 | 8 | 0 | 31 | 22 | 3195.8 | 225 | 71 | ARGOS | 3
90 | B-19388 NATIVA | PILOTES 26 TORRE 4 Y 28 TORRE 5 | 190.5 | 82648984 | 2025-06-04 | 6/12/2025 12:00:00 AM | 4"x8" | Concreto | TREMIE 4500 | 8 | 0 | 31 | 21.1 | 3066.5 | 216 | 68 | ARGOS | 3
90 | B-19388 NATIVA | PILOTES 26 TORRE 4 Y 28 TORRE 5 | 190.5 | 82648984 | 2025-06-04 | 6/12/2025 12:00:00 AM | 4"x8" | Concreto | TREMIE 4500 | 8 | 0 | 31 | 22.9 | 3315 | 233 | 74 | ARGOS | 4
29 | B-19388 NATIVA | PILOTES 34 TORRE 4 Y 29 TORRE 5 | 190.5 | 82640000 | 2025-04-28 | 6/23/2025 12:00:00 AM | 4"x8" | Concreto | TREMIE 4500 | 56 | 0 | 31 | 37 | 5367.1 | 377 | 119 | ARGOS | 4
29 | B-19388 NATIVA | PILOTES 34 TORRE 4 Y 29 TORRE 5 | 190.5 | 82640000 | 2025-04-28 | 6/23/2025 12:00:00 AM | 4"x8" | Concreto | TREMIE 4500 | 56 | 0 | 31 | 30.2 | 4385 | 308 | 98 | ARGOS | 4
29 | B-19388 NATIVA | PILOTES 34 TORRE 4 Y 29 TORRE 5 | 190.5 | 82640000 | 2025-04-28 | 6/23/2025 12:00:00 AM | 4"x8" | Concreto | TREMIE 4500 | 56 | 0 | 31 | 31.6 | 4581.1 | 322 | 102 | ARGOS | 4
138 | B-19388 NATIVA | PILOTES 7-8-12 COMUNAL 2 | 190.5 | 82652602 | 2025-07-04 | 7/11/2025 12:00:00 AM | 4"x8" | Concreto | TREMIE 3500 | 7 | 0 | 24 | 20.1 | 2914.1 | 205 | 84 | ARGOS | 4
100 | B-19388 NATIVA | PILOTE 16 COMUNAL 2 | 190.5 | 82649687 | 2025-06-10 | 7/8/2025 12:00:00 AM | 4"x8" | Concreto | TREMIE 3500 | 28 | 0 | 24 | 25.5 | 3699.7 | 260 | 106 | ARGOS | 3
104 | B-19388 NATIVA | PILOTE 79 TORRE 4 | 190.5 | 82649932 | 2025-06-11 | 7/9/2025 12:00:00 AM | 4"x8" | Concreto | TREMIE 4500 | 28 | 0 | 31 | 31.4 | 4554.3 | 320 | 101 | ARGOS | 4
104 | B-19388 NATIVA | PILOTE 79 TORRE 4 | 190.5 | 82649932 | 2025-06-11 | 7/9/2025 12:00:00 AM | 4"x8" | Concreto | TREMIE 4500 | 28 | 0 | 31 | 29.6 | 4294.1 | 302 | 96 | ARGOS | 4
104 | B-19388 NATIVA | PILOTE 79 TORRE 4 | 190.5 | 82649932 | 2025-06-11 | 7/9/2025 12:00:00 AM | 4"x8" | Concreto | TREMIE 4500 | 28 | 0 | 31 | 30 | 4344.9 | 305 | 97 | ARGOS | 4
102 | B-19388 NATIVA | PILOTES 9 COMUNAL 2 Y 30 COMUNAL 3 | 190.5 | 82649745 | 2025-06-11 | 7/9/2025 12:00:00 AM | 4"x8" | Concreto | TREMIE 3500 | 28 | 0 | 24 | 21.6 | 3136.8 | 221 | 90 | ARGOS | 4
102 | B-19388 NATIVA | PILOTES 9 COMUNAL 2 Y 30 COMUNAL 3 | 190.5 | 82649745 | 2025-06-11 | 7/9/2025 12:00:00 AM | 4"x8" | Concreto | TREMIE 3500 | 28 | 0 | 24 | 20.2 | 2933.5 | 206 | 84 | ARGOS | 3
102 | B-19388 NATIVA | PILOTES 9 COMUNAL 2 Y 30 COMUNAL 3 | 190.5 | 82649745 | 2025-06-11 | 7/9/2025 12:00:00 AM | 4"x8" | Concreto | TREMIE 3500 | 28 | 0 | 24 | 15.8 | 2298.3 | 162 | 66 | ARGOS | 4
103 | B-19388 NATIVA | PILOTES 59-65 TORRE 5 | 190.5 | 82649830 | 2025-06-11 | 7/9/2025 12:00:00 AM | 4"x8" | Concreto | TREMIE 4500 | 28 | 0 | 31 | 32.1 | 4653.8 | 327 | 104 | ARGOS | 3
103 | B-19388 NATIVA | PILOTES 59-65 TORRE 5 | 190.5 | 82649830 | 2025-06-11 | 7/9/2025 12:00:00 AM | 4"x8" | Concreto | TREMIE 4500 | 28 | 0 | 31 | 28.1 | 4077.4 | 287 | 91 | ARGOS | 4
103 | B-19388 NATIVA | PILOTES 59-65 TORRE 5 | 190.5 | 82649830 | 2025-06-11 | 7/9/2025 12:00:00 AM | 4"x8" | Concreto | TREMIE 4500 | 28 | 0 | 31 | 16.6 | 2413.8 | 170 | 54 | ARGOS | 4
136 | B-19388 NATIVA | PILOTES 3-4-5 COMUNAL 2 | 190.5 | 82652455 | 2025-07-03 | 7/10/2025 12:00:00 AM | 4"x8" | Concreto | TREMIE 3500 | 7 | 0 | 24 | 23.3 | 3376.7 | 237 | 97 | ARGOS | 3
136 | B-19388 NATIVA | PILOTES 3-4-5 COMUNAL 2 | 190.5 | 82652455 | 2025-07-03 | 7/10/2025 12:00:00 AM | 4"x8" | Concreto | TREMIE 3500 | 7 | 0 | 24 | 24.5 | 3551.1 | 250 | 102 | ARGOS | 3
136 | B-19388 NATIVA | PILOTES 3-4-5 COMUNAL 2 | 190.5 | 82652455 | 2025-07-03 | 7/10/2025 12:00:00 AM | 4"x8" | Concreto | TREMIE 3500 | 7 | 0 | 24 | 22.5 | 3263.6 | 229 | 94 | ARGOS | 3
137 | B-19388 NATIVA | PILOTES 35-49 TORRE 5 | 190.5 | 82652476 | 2025-07-03 | 7/10/2025 12:00:00 AM | 4"x8" | Concreto | TREMIE 4500 | 7 | 0 | 31 | 28.4 | 4119.8 | 290 | 92 | ARGOS | 3
137 | B-19388 NATIVA | PILOTES 35-49 TORRE 5 | 190.5 | 82652476 | 2025-07-03 | 7/10/2025 12:00:00 AM | 4"x8" | Concreto | TREMIE 4500 | 7 | 0 | 31 | 30.8 | 4465.7 | 314 | 99 | ARGOS | 3
69 | B-19388 NATIVA | PILOTE 51 COMUNAL 3 | 190.5 | 82647400 | 2025-05-24 | 6/21/2025 12:00:00 AM | 4"x8" | Concreto | TREMIE 3500 | 28 | 0 | 24 | 22.8 | 3301.5 | 232 | 95 | ARGOS | 3
69 | B-19388 NATIVA | PILOTE 51 COMUNAL 3 | 190.5 | 82647400 | 2025-05-24 | 6/21/2025 12:00:00 AM | 4"x8" | Concreto | TREMIE 3500 | 28 | 0 | 24 | 26.9 | 3898.3 | 274 | 112 | ARGOS | 4
69 | B-19388 NATIVA | PILOTE 51 COMUNAL 3 | 190.5 | 82647400 | 2025-05-24 | 6/21/2025 12:00:00 AM | 4"x8" | Concreto | TREMIE 3500 | 28 | 0 | 24 | 27.2 | 3944.1 | 277 | 113 | ARGOS | 4
70 | B-19388 NATIVA | PILOTE 32 COMUNAL 3 | 190.5 | 82647514 | 2025-05-26 | 6/23/2025 12:00:00 AM | 4"x8" | Concreto | TREMIE 3500 | 28 | 0 | 24 | 26.2 | 3803.7 | 267 | 109 | ARGOS | 3
70 | B-19388 NATIVA | PILOTE 32 COMUNAL 3 | 190.5 | 82647514 | 2025-05-26 | 6/23/2025 12:00:00 AM | 4"x8" | Concreto | TREMIE 3500 | 28 | 0 | 24 | 18.5 | 2680.7 | 188 | 77 | ARGOS | 3
70 | B-19388 NATIVA | PILOTE 32 COMUNAL 3 | 190.5 | 82647514 | 2025-05-26 | 6/23/2025 12:00:00 AM | 4"x8" | Concreto | TREMIE 3500 | 28 | 0 | 24 | 29.3 | 4246.4 | 299 | 122 | ARGOS | 4
71 | B-19388 NATIVA | PILOTE 30 TORRE 4 | 190.5 | 82647522 | 2025-05-26 | 6/23/2025 12:00:00 AM | 4"x8" | Concreto | TREMIE 4500 | 28 | 0 | 31 | 34 | 4938.6 | 347 | 110 | ARGOS | 4
71 | B-19388 NATIVA | PILOTE 30 TORRE 4 | 190.5 | 82647522 | 2025-05-26 | 6/23/2025 12:00:00 AM | 4"x8" | Concreto | TREMIE 4500 | 28 | 0 | 31 | 34.9 | 5068.5 | 356 | 113 | ARGOS | 4
71 | B-19388 NATIVA | PILOTE 30 TORRE 4 | 190.5 | 82647522 | 2025-05-26 | 6/23/2025 12:00:00 AM | 4"x8" | Concreto | TREMIE 4500 | 28 | 0 | 31 | 26.9 | 3907.7 | 275 | 87 | ARGOS | 4
112 | B-19388 NATIVA | PILOTES 3-33 COMUNAL 3 14 COMUNAL 2 | 190.5 | 82650457 | 2025-06-16 | 6/23/2025 12:00:00 AM | 4"x8" | Concreto | TREMIE 3500 | 7 | 0 | 24 | 16.4 | 2385.5 | 168 | 68 | ARGOS | 3
112 | B-19388 NATIVA | PILOTES 3-33 COMUNAL 3 14 COMUNAL 2 | 190.5 | 82650457 | 2025-06-16 | 6/23/2025 12:00:00 AM | 4"x8" | Concreto | TREMIE 3500 | 7 | 0 | 24 | 16.1 | 2333.9 | 164 | 67 | ARGOS | 3
112 | B-19388 NATIVA | PILOTES 3-33 COMUNAL 3 14 COMUNAL 2 | 190.5 | 82650457 | 2025-06-16 | 6/23/2025 12:00:00 AM | 4"x8" | Concreto | TREMIE 3500 | 7 | 0 | 24 | 13.5 | 1952.9 | 137 | 56 | ARGOS | 4
113 | B-19388 NATIVA | PILOTE 92 TORRE 4 | 190.5 | 82650466 | 2025-06-16 | 6/23/2025 12:00:00 AM | 4"x8" | Concreto | TREMIE 4500 | 7 | 0 | 31 | 23.3 | 3383.5 | 238 | 75 | ARGOS | 3
113 | B-19388 NATIVA | PILOTE 92 TORRE 4 | 190.5 | 82650466 | 2025-06-16 | 6/23/2025 12:00:00 AM | 4"x8" | Concreto | TREMIE 4500 | 7 | 0 | 31 | 23.8 | 3454.1 | 243 | 77 | ARGOS | 3
113 | B-19388 NATIVA | PILOTE 92 TORRE 4 | 190.5 | 82650466 | 2025-06-16 | 6/23/2025 12:00:00 AM | 4"x8" | Concreto | TREMIE 4500 | 7 | 0 | 31 | 24 | 3486.3 | 245 | 78 | ARGOS | 3
72 | B-19388 NATIVA | PILOTE 56 TORRE 4 | 190.5 | 82640000 | 2025-05-26 | 6/23/2025 12:00:00 AM | 4"x8" | Concreto | TREMIE 4500 | 28 | 0 | 31 | 33.6 | 4870.2 | 342 | 108 | ARGOS | 3
72 | B-19388 NATIVA | PILOTE 56 TORRE 4 | 190.5 | 82640000 | 2025-05-26 | 6/23/2025 12:00:00 AM | 4"x8" | Concreto | TREMIE 4500 | 28 | 0 | 31 | 34.5 | 5007.8 | 352 | 111 | ARGOS | 4
72 | B-19388 NATIVA | PILOTE 56 TORRE 4 | 190.5 | 82640000 | 2025-05-26 | 6/23/2025 12:00:00 AM | 4"x8" | Concreto | TREMIE 4500 | 28 | 0 | 31 | 32.5 | 4708.5 | 331 | 105 | ARGOS | 4
73 | B-19388 NATIVA | PILOTES 22-50-53 COMUNAL 3 | 190.5 | 82647667 | 2025-05-27 | 6/24/2025 12:00:00 AM | 4"x8" | Concreto | TREMIE 3500 | 28 | 0 | 24 | 23.6 | 3427.2 | 241 | 98 | ARGOS | 3
73 | B-19388 NATIVA | PILOTES 22-50-53 COMUNAL 3 | 190.5 | 82647667 | 2025-05-27 | 6/24/2025 12:00:00 AM | 4"x8" | Concreto | TREMIE 3500 | 28 | 0 | 24 | 21.4 | 3099.2 | 218 | 89 | ARGOS | 2
73 | B-19388 NATIVA | PILOTES 22-50-53 COMUNAL 3 | 190.5 | 82647667 | 2025-05-27 | 6/24/2025 12:00:00 AM | 4"x8" | Concreto | TREMIE 3500 | 28 | 0 | 24 | 20.9 | 3035.4 | 213 | 87 | ARGOS | 3
75 | B-19388 NATIVA | PILOTES 79 TORRE 4 Y 4 TORRE 5 | 190.5 | 82647762 | 2025-05-27 | 6/24/2025 12:00:00 AM | 4"x8" | Concreto | TREMIE 4500 | 28 | 0 | 31 | 34.9 | 5062.4 | 356 | 112 | ARGOS | 3
75 | B-19388 NATIVA | PILOTES 79 TORRE 4 Y 4 TORRE 5 | 190.5 | 82647762 | 2025-05-27 | 6/24/2025 12:00:00 AM | 4"x8" | Concreto | TREMIE 4500 | 28 | 0 | 31 | 34 | 4927.9 | 346 | 110 | ARGOS | 4
75 | B-19388 NATIVA | PILOTES 79 TORRE 4 Y 4 TORRE 5 | 190.5 | 82647762 | 2025-05-27 | 6/24/2025 12:00:00 AM | 4"x8" | Concreto | TREMIE 4500 | 28 | 0 | 31 | 33 | 4782.2 | 336 | 106 | ARGOS | 2
77 | B-19388 NATIVA | PILOTES 73 TORRE 4 Y 48 TORRE 5 | 190.5 | 82647857 | 2025-05-28 | 6/25/2025 12:00:00 AM | 4"x8" | Concreto | TREMIE 4500 | 28 | 0 | 31 | 36.1 | 5231.2 | 368 | 116 | ARGOS | 3
77 | B-19388 NATIVA | PILOTES 73 TORRE 4 Y 48 TORRE 5 | 190.5 | 82647857 | 2025-05-28 | 6/25/2025 12:00:00 AM | 4"x8" | Concreto | TREMIE 4500 | 28 | 0 | 31 | 25.9 | 3755.9 | 264 | 84 | ARGOS | 4
77 | B-19388 NATIVA | PILOTES 73 TORRE 4 Y 48 TORRE 5 | 190.5 | 82647857 | 2025-05-28 | 6/25/2025 12:00:00 AM | 4"x8" | Concreto | TREMIE 4500 | 28 | 0 | 31 | 38.5 | 5578.3 | 392 | 124 | ARGOS | 3
74 | B-19388 NATIVA | PILOTE 22 TORRE 4 | 190.5 | 82647693 | 2025-05-27 | 6/24/2025 12:00:00 AM | 4"x8" | Concreto | TREMIE 4500 | 28 | 0 | 31 | 36.8 | 5338 | 375 | 119 | ARGOS | 3
74 | B-19388 NATIVA | PILOTE 22 TORRE 4 | 190.5 | 82647693 | 2025-05-27 | 6/24/2025 12:00:00 AM | 4"x8" | Concreto | TREMIE 4500 | 28 | 0 | 31 | 38.6 | 5599 | 394 | 124 | ARGOS | 3
74 | B-19388 NATIVA | PILOTE 22 TORRE 4 | 190.5 | 82647693 | 2025-05-27 | 6/24/2025 12:00:00 AM | 4"x8" | Concreto | TREMIE 4500 | 28 | 0 | 31 | 37.6 | 5452 | 383 | 121 | ARGOS | 3
79 | B-19388 NATIVA | PILOTES 7 Y 21 COMUNAL 3 | 190.5 | 82647977 | 2025-05-29 | 6/26/2025 12:00:00 AM | 4"x8" | Concreto | TREMIE 3500 | 28 | 0 | 24 | 25.9 | 3749.5 | 264 | 108 | ARGOS | 4
79 | B-19388 NATIVA | PILOTES 7 Y 21 COMUNAL 3 | 190.5 | 82647977 | 2025-05-29 | 6/26/2025 12:00:00 AM | 4"x8" | Concreto | TREMIE 3500 | 28 | 0 | 24 | 29.3 | 4243.6 | 298 | 122 | ARGOS | 4
79 | B-19388 NATIVA | PILOTES 7 Y 21 COMUNAL 3 | 190.5 | 82647977 | 2025-05-29 | 6/26/2025 12:00:00 AM | 4"x8" | Concreto | TREMIE 3500 | 28 | 0 | 24 | 29.4 | 4265.7 | 300 | 122 | ARGOS | 4
81 | B-19388 NATIVA | PILOTE 50 TORRE 4 | 190.5 | 82648070 | 2025-05-29 | 6/26/2025 12:00:00 AM | 4"x8" | Concreto | TREMIE 4500 | 28 | 0 | 31 | 36.6 | 5313.7 | 374 | 118 | ARGOS | 4
81 | B-19388 NATIVA | PILOTE 50 TORRE 4 | 190.5 | 82648070 | 2025-05-29 | 6/26/2025 12:00:00 AM | 4"x8" | Concreto | TREMIE 4500 | 28 | 0 | 31 | 28.2 | 4093.4 | 288 | 91 | ARGOS | 3
81 | B-19388 NATIVA | PILOTE 50 TORRE 4 | 190.5 | 82648070 | 2025-05-29 | 6/26/2025 12:00:00 AM | 4"x8" | Concreto | TREMIE 4500 | 28 | 0 | 31 | 36 | 5214.3 | 367 | 116 | ARGOS | 4
82 | B-19388 NATIVA | PILOTES 12-29 TORRE 4 | 190.5 | 82648138 | 2025-05-30 | 6/27/2025 12:00:00 AM | 4"x8" | Concreto | TREMIE 4500 | 28 | 0 | 31 | 26.1 | 3785.3 | 266 | 84 | ARGOS | 4
82 | B-19388 NATIVA | PILOTES 12-29 TORRE 4 | 190.5 | 82648138 | 2025-05-30 | 6/27/2025 12:00:00 AM | 4"x8" | Concreto | TREMIE 4500 | 28 | 0 | 31 | 25.9 | 3753.9 | 264 | 83 | ARGOS | 3
82 | B-19388 NATIVA | PILOTES 12-29 TORRE 4 | 190.5 | 82648138 | 2025-05-30 | 6/27/2025 12:00:00 AM | 4"x8" | Concreto | TREMIE 4500 | 28 | 0 | 31 | 32.9 | 4775.7 | 336 | 106 | ARGOS | 3
83 | B-19388 NATIVA | PILOTES 24, 28 Y 49 COMUNAL 3 | 190.5 | 82648169 | 2025-05-30 | 6/27/2025 12:00:00 AM | 4"x8" | Concreto | TREMIE 3500 | 28 | 0 | 24 | 33 | 4782.3 | 336 | 137 | ARGOS | 4
83 | B-19388 NATIVA | PILOTES 24, 28 Y 49 COMUNAL 3 | 190.5 | 82648169 | 2025-05-30 | 6/27/2025 12:00:00 AM | 4"x8" | Concreto | TREMIE 3500 | 28 | 0 | 24 | 29 | 4209 | 296 | 121 | ARGOS | 4
137 | B-19388 NATIVA | PILOTES 35-49 TORRE 5 | 190.5 | 82652476 | 2025-07-03 | 7/10/2025 12:00:00 AM | 4"x8" | Concreto | TREMIE 4500 | 7 | 0 | 31 | 23.4 | 3393.9 | 239 | 75 | ARGOS | 3
135 | B-19388 NATIVA | PILOTE 44 TORRE 5 | 190.5 | 82652330 | 2025-07-02 | 7/9/2025 12:00:00 AM | 4"x8" | Concreto | TREMIE 4500 | 7 | 0 | 31 | 25.7 | 3727.7 | 262 | 83 | ARGOS | 4
135 | B-19388 NATIVA | PILOTE 44 TORRE 5 | 190.5 | 82652330 | 2025-07-02 | 7/9/2025 12:00:00 AM | 4"x8" | Concreto | TREMIE 4500 | 7 | 0 | 31 | 28.3 | 4099.9 | 288 | 91 | ARGOS | 4
135 | B-19388 NATIVA | PILOTE 44 TORRE 5 | 190.5 | 82652330 | 2025-07-02 | 7/9/2025 12:00:00 AM | 4"x8" | Concreto | TREMIE 4500 | 7 | 0 | 31 | 28.3 | 4100.3 | 288 | 91 | ARGOS | 4
134 | B-19388 NATIVA | PILOTES 15 COMUNAL 2 Y 77 COMUNAL 3 | 190.5 | 82652302 | 2025-07-02 | 7/9/2025 12:00:00 AM | 4"x8" | Concreto | TREMIE 3500 | 7 | 0 | 24 | 21.6 | 3134.8 | 220 | 90 | ARGOS | 4
134 | B-19388 NATIVA | PILOTES 15 COMUNAL 2 Y 77 COMUNAL 3 | 190.5 | 82652302 | 2025-07-02 | 7/9/2025 12:00:00 AM | 4"x8" | Concreto | TREMIE 3500 | 7 | 0 | 24 | 19.5 | 2822.9 | 198 | 81 | ARGOS | 4
83 | B-19388 NATIVA | PILOTES 24, 28 Y 49 COMUNAL 3 | 190.5 | 82648169 | 2025-05-30 | 6/27/2025 12:00:00 AM | 4"x8" | Concreto | TREMIE 3500 | 28 | 0 | 24 | 29.9 | 4341.9 | 305 | 125 | ARGOS | 4
84 | B-19388 NATIVA | PILOTE 92 TORRE 5 | 190.5 | 82648236 | 2025-05-30 | 6/27/2025 12:00:00 AM | 4"x8" | Concreto | TREMIE 4500 | 28 | 0 | 31 | 22.5 | 3266.5 | 230 | 73 | ARGOS | 4
84 | B-19388 NATIVA | PILOTE 92 TORRE 5 | 190.5 | 82648236 | 2025-05-30 | 6/27/2025 12:00:00 AM | 4"x8" | Concreto | TREMIE 4500 | 28 | 0 | 31 | 26.7 | 3871.4 | 272 | 86 | ARGOS | 3
84 | B-19388 NATIVA | PILOTE 92 TORRE 5 | 190.5 | 82648236 | 2025-05-30 | 6/27/2025 12:00:00 AM | 4"x8" | Concreto | TREMIE 4500 | 28 | 0 | 31 | 23.4 | 3389.2 | 238 | 75 | ARGOS | 3
116 | B-19388 NATIVA | PILOTES 17-44-66-76 COMUNAL 3 | 190.5 | 82650738 | 2025-06-18 | 6/27/2025 12:00:00 AM | 4"x8" | Concreto | TREMIE 3500 | 9 | 0 | 24 | 17.9 | 2594.8 | 182 | 74 | ARGOS | 4
116 | B-19388 NATIVA | PILOTES 17-44-66-76 COMUNAL 3 | 190.5 | 82650738 | 2025-06-18 | 6/27/2025 12:00:00 AM | 4"x8" | Concreto | TREMIE 3500 | 9 | 0 | 24 | 20.4 | 2963.6 | 208 | 85 | ARGOS | 4
116 | B-19388 NATIVA | PILOTES 17-44-66-76 COMUNAL 3 | 190.5 | 82650738 | 2025-06-18 | 6/27/2025 12:00:00 AM | 4"x8" | Concreto | TREMIE 3500 | 9 | 0 | 24 | 17.1 | 2487.2 | 175 | 71 | ARGOS | 4
117 | B-19388 NATIVA | PILOTES 1 TORRE 4 Y 37 TORRE 5 | 190.5 | 82650769 | 2025-06-18 | 6/27/2025 12:00:00 AM | 4"x8" | Concreto | TREMIE 4500 | 9 | 0 | 31 | 29.3 | 4252.6 | 299 | 94 | ARGOS | 4
117 | B-19388 NATIVA | PILOTES 1 TORRE 4 Y 37 TORRE 5 | 190.5 | 82650769 | 2025-06-18 | 6/27/2025 12:00:00 AM | 4"x8" | Concreto | TREMIE 4500 | 9 | 0 | 31 | 31.2 | 4529.3 | 318 | 101 | ARGOS | 4
117 | B-19388 NATIVA | PILOTES 1 TORRE 4 Y 37 TORRE 5 | 190.5 | 82650769 | 2025-06-18 | 6/27/2025 12:00:00 AM | 4"x8" | Concreto | TREMIE 4500 | 9 | 0 | 31 | 31.8 | 4609.5 | 324 | 102 | ARGOS | 4
118 | B-19388 NATIVA | PILOTES 19-35-55-60 COMUNAL 3 | 190.5 | 82650899 | 2025-06-19 | 6/27/2025 12:00:00 AM | 4"x8" | Concreto | TREMIE 3500 | 8 | 0 | 24 | 25.5 | 3695.9 | 260 | 106 | ARGOS | 4
118 | B-19388 NATIVA | PILOTES 19-35-55-60 COMUNAL 3 | 190.5 | 82650899 | 2025-06-19 | 6/27/2025 12:00:00 AM | 4"x8" | Concreto | TREMIE 3500 | 8 | 0 | 24 | 21.8 | 3155.7 | 222 | 91 | ARGOS | 4
134 | B-19388 NATIVA | PILOTES 15 COMUNAL 2 Y 77 COMUNAL 3 | 190.5 | 82652302 | 2025-07-02 | 7/9/2025 12:00:00 AM | 4"x8" | Concreto | TREMIE 3500 | 7 | 0 | 24 | 21.1 | 3065.6 | 216 | 88 | ARGOS | 4
105 | B-19388 NATIVA | PILOTES 26-67 COMUNAL 3 | 190.5 | 82649976 | 2025-06-12 | 7/10/2025 12:00:00 AM | 4"x8" | Concreto | TREMIE 3500 | 28 | 0 | 24 | 27.3 | 3955.1 | 278 | 114 | ARGOS | 4
105 | B-19388 NATIVA | PILOTES 26-67 COMUNAL 3 | 190.5 | 82649976 | 2025-06-12 | 7/10/2025 12:00:00 AM | 4"x8" | Concreto | TREMIE 3500 | 28 | 0 | 24 | 27.8 | 4033.8 | 284 | 116 | ARGOS | 3
118 | B-19388 NATIVA | PILOTES 19-35-55-60 COMUNAL 3 | 190.5 | 82650899 | 2025-06-19 | 6/27/2025 12:00:00 AM | 4"x8" | Concreto | TREMIE 3500 | 8 | 0 | 24 | 25.4 | 3687.3 | 259 | 106 | ARGOS | 4
119 | B-19388 NATIVA | PILOTES 22-60 TORRE 5 | 190.5 | 82650928 | 2025-06-19 | 6/27/2025 12:00:00 AM | 4"x8" | Concreto | TREMIE 4500 | 8 | 0 | 31 | 24.6 | 3569.4 | 251 | 79 | ARGOS | 4
119 | B-19388 NATIVA | PILOTES 22-60 TORRE 5 | 190.5 | 82650928 | 2025-06-19 | 6/27/2025 12:00:00 AM | 4"x8" | Concreto | TREMIE 4500 | 8 | 0 | 31 | 29.9 | 4342.8 | 305 | 96 | ARGOS | 4
119 | B-19388 NATIVA | PILOTES 22-60 TORRE 5 | 190.5 | 82650928 | 2025-06-19 | 6/27/2025 12:00:00 AM | 4"x8" | Concreto | TREMIE 4500 | 8 | 0 | 31 | 26.5 | 3839.6 | 270 | 85 | ARGOS | 3
120 | B-19388 NATIVA | PILOTES 37-66-72-83 COMUNAL 3 | 190.5 | 82651065 | 2025-06-20 | 6/27/2025 12:00:00 AM | 4"x8" | Concreto | TREMIE 3500 | 7 | 0 | 24 | 16.9 | 2450.2 | 172 | 70 | ARGOS | 4
120 | B-19388 NATIVA | PILOTES 37-66-72-83 COMUNAL 3 | 190.5 | 82651065 | 2025-06-20 | 6/27/2025 12:00:00 AM | 4"x8" | Concreto | TREMIE 3500 | 7 | 0 | 24 | 12.5 | 1819.4 | 128 | 52 | ARGOS | 4
105 | B-19388 NATIVA | PILOTES 26-67 COMUNAL 3 | 190.5 | 82649976 | 2025-06-12 | 7/10/2025 12:00:00 AM | 4"x8" | Concreto | TREMIE 3500 | 28 | 0 | 24 | 29.9 | 4336.2 | 305 | 124 | ARGOS | 4
106 | B-19388 NATIVA | PILOTES 71 TORRE 4 Y 23 TORRE 5 | 190.5 | 82650059 | 2025-06-12 | 7/10/2025 12:00:00 AM | 4"x8" | Concreto | TREMIE 4500 | 28 | 0 | 31 | 39.5 | 5724.2 | 402 | 127 | ARGOS | 4
106 | B-19388 NATIVA | PILOTES 71 TORRE 4 Y 23 TORRE 5 | 190.5 | 82650059 | 2025-06-12 | 7/10/2025 12:00:00 AM | 4"x8" | Concreto | TREMIE 4500 | 28 | 0 | 31 | 39.5 | 5724.2 | 402 | 127 | ARGOS | 4
106 | B-19388 NATIVA | PILOTES 71 TORRE 4 Y 23 TORRE 5 | 190.5 | 82650059 | 2025-06-12 | 7/10/2025 12:00:00 AM | 4"x8" | Concreto | TREMIE 4500 | 28 | 0 | 31 | 36.9 | 5349.2 | 376 | 119 | ARGOS | 4
132 | B-19388 NATIVA | PILOTE 11 COMUNAL 2 | 190.5 | 82652165 | 2025-07-01 | 7/9/2025 12:00:00 AM | 4"x8" | Concreto | TREMIE 3500 | 8 | 0 | 24 | 20.1 | 2922 | 205 | 84 | ARGOS | 4
132 | B-19388 NATIVA | PILOTE 11 COMUNAL 2 | 190.5 | 82652165 | 2025-07-01 | 7/9/2025 12:00:00 AM | 4"x8" | Concreto | TREMIE 3500 | 8 | 0 | 24 | 19.5 | 2821.3 | 198 | 81 | ARGOS | 4
120 | B-19388 NATIVA | PILOTES 37-66-72-83 COMUNAL 3 | 190.5 | 82651065 | 2025-06-20 | 6/27/2025 12:00:00 AM | 4"x8" | Concreto | TREMIE 3500 | 7 | 0 | 24 | 20.1 | 2910.3 | 205 | 84 | ARGOS | 4
114 | B-19388 NATIVA | PILOTES 80 TORRE 5 Y 75 TORRE 4 | 190.5 | 82650613 | 2025-06-17 | 6/27/2025 12:00:00 AM | 4"x8" | Concreto | TREMIE 4500 | 10 | 0 | 31 | 25.1 | 3645.4 | 256 | 81 | ARGOS | 3
114 | B-19388 NATIVA | PILOTES 80 TORRE 5 Y 75 TORRE 4 | 190.5 | 82650613 | 2025-06-17 | 6/27/2025 12:00:00 AM | 4"x8" | Concreto | TREMIE 4500 | 10 | 0 | 31 | 28.8 | 4176.9 | 294 | 93 | ARGOS | 3
114 | B-19388 NATIVA | PILOTES 80 TORRE 5 Y 75 TORRE 4 | 190.5 | 82650613 | 2025-06-17 | 6/27/2025 12:00:00 AM | 4"x8" | Concreto | TREMIE 4500 | 10 | 0 | 31 | 25.4 | 3682.5 | 259 | 82 | ARGOS | 3
115 | B-19388 NATIVA | PILOTES 8-11 COMUNAL 3 | 190.5 | 82650632 | 2025-06-17 | 6/27/2025 12:00:00 AM | 4"x8" | Concreto | TREMIE 3500 | 10 | 0 | 24 | 21.6 | 3127.8 | 220 | 90 | ARGOS | 4
115 | B-19388 NATIVA | PILOTES 8-11 COMUNAL 3 | 190.5 | 82650632 | 2025-06-17 | 6/27/2025 12:00:00 AM | 4"x8" | Concreto | TREMIE 3500 | 10 | 0 | 24 | 18.4 | 2662.8 | 187 | 76 | ARGOS | 3
115 | B-19388 NATIVA | PILOTES 8-11 COMUNAL 3 | 190.5 | 82650632 | 2025-06-17 | 6/27/2025 12:00:00 AM | 4"x8" | Concreto | TREMIE 3500 | 10 | 0 | 24 | 23.6 | 3423.3 | 241 | 98 | ARGOS | 4
80 | B-19388 NATIVA | PILOTES 41 TORRE 4 Y 56 TORRE 5 | 190.5 | 82648003 | 2025-05-29 | 6/26/2025 12:00:00 AM | 4"x8" | Concreto | TREMIE 4500 | 28 | 0 | 31 | 36.5 | 5299 | 373 | 118 | ARGOS | 4
80 | B-19388 NATIVA | PILOTES 41 TORRE 4 Y 56 TORRE 5 | 190.5 | 82648003 | 2025-05-29 | 6/26/2025 12:00:00 AM | 4"x8" | Concreto | TREMIE 4500 | 28 | 0 | 31 | 35 | 5082.9 | 357 | 113 | ARGOS | 3
80 | B-19388 NATIVA | PILOTES 41 TORRE 4 Y 56 TORRE 5 | 190.5 | 82648003 | 2025-05-29 | 6/26/2025 12:00:00 AM | 4"x8" | Concreto | TREMIE 4500 | 28 | 0 | 31 | 35.2 | 5111.9 | 359 | 114 | ARGOS | 4
122 | B-19388 NATIVA | PILOTES 52-71 COMUNAL3 | 190.5 | 82651224 | 2025-06-21 | 6/28/2025 12:00:00 AM | 4"x8" | Concreto | TREMIE 3500 | 7 | 0 | 24 | 18.6 | 2697.1 | 190 | 77 | ARGOS | 4
122 | B-19388 NATIVA | PILOTES 52-71 COMUNAL3 | 190.5 | 82651224 | 2025-06-21 | 6/28/2025 12:00:00 AM | 4"x8" | Concreto | TREMIE 3500 | 7 | 0 | 24 | 20.4 | 2953.2 | 208 | 85 | ARGOS | 4
122 | B-19388 NATIVA | PILOTES 52-71 COMUNAL3 | 190.5 | 82651224 | 2025-06-21 | 6/28/2025 12:00:00 AM | 4"x8" | Concreto | TREMIE 3500 | 7 | 0 | 24 | 20 | 2901.3 | 204 | 83 | ARGOS | 4
123 | B-19388 NATIVA | PILOTES 66-41 TORRE 5 | 190.5 | 82651393 | 2025-06-24 | 7/1/2025 12:00:00 AM | 4"x8" | Concreto | TREMIE 4500 | 7 | 0 | 31 | 23.2 | 3371.9 | 237 | 75 | ARGOS | 3
123 | B-19388 NATIVA | PILOTES 66-41 TORRE 5 | 190.5 | 82651393 | 2025-06-24 | 7/1/2025 12:00:00 AM | 4"x8" | Concreto | TREMIE 4500 | 7 | 0 | 31 | 28.3 | 4105.3 | 289 | 91 | ARGOS | 3
123 | B-19388 NATIVA | PILOTES 66-41 TORRE 5 | 190.5 | 82651393 | 2025-06-24 | 7/1/2025 12:00:00 AM | 4"x8" | Concreto | TREMIE 4500 | 7 | 0 | 31 | 22.6 | 3284.3 | 231 | 73 | ARGOS | 2
124 | B-19388 NATIVA | PILOTES 62-73-75 COMUNAL 3 | 190.5 | 82651394 | 2025-06-24 | 7/1/2025 12:00:00 AM | 4"x8" | Concreto | TREMIE 3500 | 7 | 0 | 24 | 15.6 | 2267.9 | 159 | 65 | ARGOS | 3
124 | B-19388 NATIVA | PILOTES 62-73-75 COMUNAL 3 | 190.5 | 82651394 | 2025-06-24 | 7/1/2025 12:00:00 AM | 4"x8" | Concreto | TREMIE 3500 | 7 | 0 | 24 | 15.3 | 2217.2 | 156 | 64 | ARGOS | 3
124 | B-19388 NATIVA | PILOTES 62-73-75 COMUNAL 3 | 190.5 | 82651394 | 2025-06-24 | 7/1/2025 12:00:00 AM | 4"x8" | Concreto | TREMIE 3500 | 7 | 0 | 24 | 17.4 | 2527.6 | 178 | 73 | ARGOS | 3
88 | B-19388 NATIVA | PILOTE 34 COMUNAL 3 | 190.5 | 82648869 | 2025-06-03 | 7/1/2025 12:00:00 AM | 4"x8" | Concreto | TREMIE 3500 | 28 | 0 | 24 | 26.3 | 3815.7 | 268 | 110 | ARGOS | 3
88 | B-19388 NATIVA | PILOTE 34 COMUNAL 3 | 190.5 | 82648869 | 2025-06-03 | 7/1/2025 12:00:00 AM | 4"x8" | Concreto | TREMIE 3500 | 28 | 0 | 24 | 24.1 | 3495.1 | 246 | 100 | ARGOS | 3
88 | B-19388 NATIVA | PILOTE 34 COMUNAL 3 | 190.5 | 82648869 | 2025-06-03 | 7/1/2025 12:00:00 AM | 4"x8" | Concreto | TREMIE 3500 | 28 | 0 | 24 | 25 | 3630.9 | 255 | 104 | ARGOS | 4
85 | B-19388 NATIVA | PILOTE 5 COMUNAL 3 | 190.5 | 82648313 | 2025-05-31 | 6/28/2025 12:00:00 AM | 4"x8" | Concreto | TREMIE 3500 | 28 | 0 | 24 | 20.4 | 2957.1 | 208 | 85 | ARGOS | 3
85 | B-19388 NATIVA | PILOTE 5 COMUNAL 3 | 190.5 | 82648313 | 2025-05-31 | 6/28/2025 12:00:00 AM | 4"x8" | Concreto | TREMIE 3500 | 28 | 0 | 24 | 25.5 | 3697.3 | 260 | 106 | ARGOS | 3
132 | B-19388 NATIVA | PILOTE 11 COMUNAL 2 | 190.5 | 82652165 | 2025-07-01 | 7/9/2025 12:00:00 AM | 4"x8" | Concreto | TREMIE 3500 | 8 | 0 | 24 | 29.2 | 4242.3 | 298 | 122 | ARGOS | 4
133 | B-19388 NATIVA | PILOTE 85 TORRE 5 | 190.5 | 82652223 | 2025-07-01 | 7/9/2025 12:00:00 AM | 4"x8" | Concreto | TREMIE 4500 | 8 | 0 | 31 | 22.5 | 3258.2 | 229 | 72 | ARGOS | 4
133 | B-19388 NATIVA | PILOTE 85 TORRE 5 | 190.5 | 82652223 | 2025-07-01 | 7/9/2025 12:00:00 AM | 4"x8" | Concreto | TREMIE 4500 | 8 | 0 | 31 | 22.9 | 3314.8 | 233 | 74 | ARGOS | 4
133 | B-19388 NATIVA | PILOTE 85 TORRE 5 | 190.5 | 82652223 | 2025-07-01 | 7/9/2025 12:00:00 AM | 4"x8" | Concreto | TREMIE 4500 | 8 | 0 | 31 | 24 | 3486.4 | 245 | 78 | ARGOS | 4
139 | B-19388 NATIVA | PILOTE 74 TORRE 5 | 190.5 | 82652713 | 2025-07-04 | 7/11/2025 12:00:00 AM | 4"x8" | Concreto | TREMIE 4500 | 7 | 0 | 31 | 22.1 | 3205.8 | 225 | 71 | ARGOS | 4
139 | B-19388 NATIVA | PILOTE 74 TORRE 5 | 190.5 | 82652713 | 2025-07-04 | 7/11/2025 12:00:00 AM | 4"x8" | Concreto | TREMIE 4500 | 7 | 0 | 31 | 26.8 | 3893.4 | 274 | 86 | ARGOS | 4
139 | B-19388 NATIVA | PILOTE 74 TORRE 5 | 190.5 | 82652713 | 2025-07-04 | 7/11/2025 12:00:00 AM | 4"x8" | Concreto | TREMIE 4500 | 7 | 0 | 31 | 26.2 | 3805.7 | 268 | 85 | ARGOS | 4
138 | B-19388 NATIVA | PILOTES 7-8-12 COMUNAL 2 | 190.5 | 82652602 | 2025-07-04 | 7/11/2025 12:00:00 AM | 4"x8" | Concreto | TREMIE 3500 | 7 | 0 | 24 | 22.7 | 3286 | 231 | 94 | ARGOS | 4
138 | B-19388 NATIVA | PILOTES 7-8-12 COMUNAL 2 | 190.5 | 82652602 | 2025-07-04 | 7/11/2025 12:00:00 AM | 4"x8" | Concreto | TREMIE 3500 | 7 | 0 | 24 | 19.9 | 2882.1 | 203 | 83 | ARGOS | 4
85 | B-19388 NATIVA | PILOTE 5 COMUNAL 3 | 190.5 | 82648313 | 2025-05-31 | 6/28/2025 12:00:00 AM | 4"x8" | Concreto | TREMIE 3500 | 28 | 0 | 24 | 21.6 | 3133.9 | 220 | 90 | ARGOS | 3
86 | B-19388 NATIVA | PILOTE 45 TORRE 4 | 190.5 | 82648335 | 2025-05-31 | 6/28/2025 12:00:00 AM | 4"x8" | Concreto | TREMIE 4500 | 28 | 0 | 31 | 29.6 | 4299.2 | 302 | 96 | ARGOS | 3
86 | B-19388 NATIVA | PILOTE 45 TORRE 4 | 190.5 | 82648335 | 2025-05-31 | 6/28/2025 12:00:00 AM | 4"x8" | Concreto | TREMIE 4500 | 28 | 0 | 31 | 26.6 | 3853 | 271 | 86 | ARGOS | 3
86 | B-19388 NATIVA | PILOTE 45 TORRE 4 | 190.5 | 82648335 | 2025-05-31 | 6/28/2025 12:00:00 AM | 4"x8" | Concreto | TREMIE 4500 | 28 | 0 | 31 | 32.2 | 4668.6 | 328 | 104 | ARGOS | 3
40 | B-19388 NATIVA | PILOTES 3 TORRE 4 Y 86 TORRE 5 | 190.5 | 82645076 | 2025-05-06 | 7/1/2025 12:00:00 AM | 4"x8" | Concreto | TREMIE 4500 | 56 | 0 | 31 | 34.3 | 4971.6 | 350 | 110 | ARGOS | 3
40 | B-19388 NATIVA | PILOTES 3 TORRE 4 Y 86 TORRE 5 | 190.5 | 82645076 | 2025-05-06 | 7/1/2025 12:00:00 AM | 4"x8" | Concreto | TREMIE 4500 | 56 | 0 | 31 | 27.3 | 3964.4 | 279 | 88 | ARGOS | 3
40 | B-19388 NATIVA | PILOTES 3 TORRE 4 Y 86 TORRE 5 | 190.5 | 82645076 | 2025-05-06 | 7/1/2025 12:00:00 AM | 4"x8" | Concreto | TREMIE 4500 | 56 | 0 | 31 | 39.4 | 5717.3 | 402 | 127 | ARGOS | 3
87 | B-19388 NATIVA | PILOTES 4-67 TORRE 4 Y 10 TORRE 5 | 190.5 | 82648792 | 2025-06-03 | 7/1/2025 12:00:00 AM | 4"x8" | Concreto | TREMIE 4500 | 28 | 0 | 31 | 33.7 | 4884.3 | 343 | 109 | ARGOS | 4
87 | B-19388 NATIVA | PILOTES 4-67 TORRE 4 Y 10 TORRE 5 | 190.5 | 82648792 | 2025-06-03 | 7/1/2025 12:00:00 AM | 4"x8" | Concreto | TREMIE 4500 | 28 | 0 | 31 | 30.8 | 4468.4 | 314 | 99 | ARGOS | 3
87 | B-19388 NATIVA | PILOTES 4-67 TORRE 4 Y 10 TORRE 5 | 190.5 | 82648792 | 2025-06-03 | 7/1/2025 12:00:00 AM | 4"x8" | Concreto | TREMIE 4500 | 28 | 0 | 31 | 36.5 | 5288.5 | 372 | 118 | ARGOS | 4
109 | B-19388 NATIVA | PILOTE 31 TORRE 4 | 190.5 | 82650261 | 2025-06-13 | 6/20/2025 12:00:00 AM | 4"x8" | Concreto | TREMIE 4500 | 7 | 0 | 31 | 24.8 | 3591.2 | 252 | 80 | ARGOS | 4
109 | B-19388 NATIVA | PILOTE 31 TORRE 4 | 190.5 | 82650261 | 2025-06-13 | 6/20/2025 12:00:00 AM | 4"x8" | Concreto | TREMIE 4500 | 7 | 0 | 31 | 24.6 | 3564.8 | 251 | 79 | ARGOS | 4
109 | B-19388 NATIVA | PILOTE 31 TORRE 4 | 190.5 | 82650261 | 2025-06-13 | 6/20/2025 12:00:00 AM | 4"x8" | Concreto | TREMIE 4500 | 7 | 0 | 31 | 22.6 | 3283.3 | 231 | 73 | ARGOS | 4
121 | B-19388 NATIVA | PILOTES 70 TORRE 5 Y 88 TORRE 4 | 190.5 | 82651090 | 2025-06-20 | 6/27/2025 12:00:00 AM | 4"x8" | Concreto | TREMIE 4500 | 7 | 0 | 31 | 30.3 | 4401.4 | 309 | 98 | ARGOS | 4
121 | B-19388 NATIVA | PILOTES 70 TORRE 5 Y 88 TORRE 4 | 190.5 | 82651090 | 2025-06-20 | 6/27/2025 12:00:00 AM | 4"x8" | Concreto | TREMIE 4500 | 7 | 0 | 31 | 30 | 4344.1 | 305 | 97 | ARGOS | 4
121 | B-19388 NATIVA | PILOTES 70 TORRE 5 Y 88 TORRE 4 | 190.5 | 82651090 | 2025-06-20 | 6/27/2025 12:00:00 AM | 4"x8" | Concreto | TREMIE 4500 | 7 | 0 | 31 | 31.7 | 4598.8 | 323 | 102 | ARGOS | 3
90 | B-19388 NATIVA | PILOTES 26 TORRE 4 Y 28 TORRE 5 | 190.5 | 82648984 | 2025-06-04 | 7/2/2025 12:00:00 AM | 4"x8" | Concreto | TREMIE 4500 | 28 | 0 | 31 | 29.5 | 4283.3 | 301 | 95 | ARGOS | 3
90 | B-19388 NATIVA | PILOTES 26 TORRE 4 Y 28 TORRE 5 | 190.5 | 82648984 | 2025-06-04 | 7/2/2025 12:00:00 AM | 4"x8" | Concreto | TREMIE 4500 | 28 | 0 | 31 | 35.1 | 5090.1 | 358 | 113 | ARGOS | 3
90 | B-19388 NATIVA | PILOTES 26 TORRE 4 Y 28 TORRE 5 | 190.5 | 82648984 | 2025-06-04 | 7/2/2025 12:00:00 AM | 4"x8" | Concreto | TREMIE 4500 | 28 | 0 | 31 | 27.2 | 3950.7 | 278 | 88 | ARGOS | 3
89 | B-19388 NATIVA | PILOTES 6-29-57 COMUNAL 3 | 190.5 | 82648956 | 2025-06-04 | 7/2/2025 12:00:00 AM | 4"x8" | Concreto | TREMIE 3500 | 28 | 0 | 24 | 25.8 | 3744.8 | 263 | 108 | ARGOS | 3
89 | B-19388 NATIVA | PILOTES 6-29-57 COMUNAL 3 | 190.5 | 82648956 | 2025-06-04 | 7/2/2025 12:00:00 AM | 4"x8" | Concreto | TREMIE 3500 | 28 | 0 | 24 | 22.8 | 3313.3 | 233 | 95 | ARGOS | 3
89 | B-19388 NATIVA | PILOTES 6-29-57 COMUNAL 3 | 190.5 | 82648956 | 2025-06-04 | 7/2/2025 12:00:00 AM | 4"x8" | Concreto | TREMIE 3500 | 28 | 0 | 24 | 20.8 | 3020 | 212 | 87 | ARGOS | 3
125 | B-19388 NATIVA | PILOTES 20-45-78 COMUNAL 3 | 190.5 | 82651556 | 2025-06-25 | 7/2/2025 12:00:00 AM | 4"x8" | Concreto | TREMIE 3500 | 7 | 0 | 24 | 20.3 | 2950.5 | 207 | 85 | ARGOS | 4
125 | B-19388 NATIVA | PILOTES 20-45-78 COMUNAL 3 | 190.5 | 82651556 | 2025-06-25 | 7/2/2025 12:00:00 AM | 4"x8" | Concreto | TREMIE 3500 | 7 | 0 | 24 | 22.3 | 3227.8 | 227 | 93 | ARGOS | 4
125 | B-19388 NATIVA | PILOTES 20-45-78 COMUNAL 3 | 190.5 | 82651556 | 2025-06-25 | 7/2/2025 12:00:00 AM | 4"x8" | Concreto | TREMIE 3500 | 7 | 0 | 24 | 22.6 | 3278.1 | 230 | 94 | ARGOS | 4
126 | B-19388 NATIVA | PILOTE 22 TORRE 5 | 190.5 | 82651628 | 2025-06-25 | 7/2/2025 12:00:00 AM | 4"x8" | Concreto | TREMIE 4500 | 7 | 0 | 31 | 29.9 | 4340 | 305 | 96 | ARGOS | 4
126 | B-19388 NATIVA | PILOTE 22 TORRE 5 | 190.5 | 82651628 | 2025-06-25 | 7/2/2025 12:00:00 AM | 4"x8" | Concreto | TREMIE 4500 | 7 | 0 | 31 | 29.4 | 4257.6 | 299 | 95 | ARGOS | 4
126 | B-19388 NATIVA | PILOTE 22 TORRE 5 | 190.5 | 82651628 | 2025-06-25 | 7/2/2025 12:00:00 AM | 4"x8" | Concreto | TREMIE 4500 | 7 | 0 | 31 | 28.5 | 4129.3 | 290 | 92 | ARGOS | 4
127 | B-19388 NATIVA | PILOTES 12-15-41 COMUNAL 3 | 190.5 | 82651676 | 2025-06-26 | 7/3/2025 12:00:00 AM | 4"x8" | Concreto | TREMIE 3500 | 7 | 0 | 24 | 16.2 | 2351.7 | 165 | 68 | ARGOS | 3
127 | B-19388 NATIVA | PILOTES 12-15-41 COMUNAL 3 | 190.5 | 82651676 | 2025-06-26 | 7/3/2025 12:00:00 AM | 4"x8" | Concreto | TREMIE 3500 | 7 | 0 | 24 | 16.8 | 2439.5 | 172 | 70 | ARGOS | 3
127 | B-19388 NATIVA | PILOTES 12-15-41 COMUNAL 3 | 190.5 | 82651676 | 2025-06-26 | 7/3/2025 12:00:00 AM | 4"x8" | Concreto | TREMIE 3500 | 7 | 0 | 24 | 18.1 | 2627.8 | 185 | 75 | ARGOS | 3
128 | B-19388 NATIVA | PILOTE 30 TORRE 5 | 190.5 | 82651709 | 2025-06-26 | 7/3/2025 12:00:00 AM | 4"x8" | Concreto | TREMIE 4500 | 7 | 0 | 31 | 34.3 | 4980.7 | 350 | 111 | ARGOS | 3
128 | B-19388 NATIVA | PILOTE 30 TORRE 5 | 190.5 | 82651709 | 2025-06-26 | 7/3/2025 12:00:00 AM | 4"x8" | Concreto | TREMIE 4500 | 7 | 0 | 31 | 29.2 | 4234.6 | 298 | 94 | ARGOS | 3
128 | B-19388 NATIVA | PILOTE 30 TORRE 5 | 190.5 | 82651709 | 2025-06-26 | 7/3/2025 12:00:00 AM | 4"x8" | Concreto | TREMIE 4500 | 7 | 0 | 31 | 26.6 | 3859.5 | 271 | 86 | ARGOS | 3
91 | B-19388 NATIVA | PILOTES 85 TORRE 4 Y 71 TORRE 5 | 190.5 | 82649140 | 2025-06-05 | 7/3/2025 12:00:00 AM | 4"x8" | Concreto | TREMIE 4500 | 28 | 0 | 31 | 32.3 | 4688.6 | 330 | 104 | ARGOS | 4
91 | B-19388 NATIVA | PILOTES 85 TORRE 4 Y 71 TORRE 5 | 190.5 | 82649140 | 2025-06-05 | 7/3/2025 12:00:00 AM | 4"x8" | Concreto | TREMIE 4500 | 28 | 0 | 31 | 24.4 | 3540.5 | 249 | 79 | ARGOS | 3
91 | B-19388 NATIVA | PILOTES 85 TORRE 4 Y 71 TORRE 5 | 190.5 | 82649140 | 2025-06-05 | 7/3/2025 12:00:00 AM | 4"x8" | Concreto | TREMIE 4500 | 28 | 0 | 31 | 31.2 | 4523.6 | 318 | 101 | ARGOS | 3
129 | B-19388 NATIVA | PILOTES 9-36-80 COMUNAL 3 | 190.5 | 11299919 | 2025-06-27 | 7/4/2025 12:00:00 AM | 4"x8" | Concreto | TREMIE 3500 | 7 | 0 | 24 | 15.2 | 2210.3 | 155 | 63 | ARGOS | 3
129 | B-19388 NATIVA | PILOTES 9-36-80 COMUNAL 3 | 190.5 | 11299919 | 2025-06-27 | 7/4/2025 12:00:00 AM | 4"x8" | Concreto | TREMIE 3500 | 7 | 0 | 24 | 18.1 | 2626.4 | 185 | 75 | ARGOS | 3
129 | B-19388 NATIVA | PILOTES 9-36-80 COMUNAL 3 | 190.5 | 11299919 | 2025-06-27 | 7/4/2025 12:00:00 AM | 4"x8" | Concreto | TREMIE 3500 | 7 | 0 | 24 | 20.1 | 2909.4 | 205 | 84 | ARGOS | 3
45 | B-19388 NATIVA | PILOTE 62 TORRE 5 | 190.5 | 82645482 | 2025-05-09 | 7/4/2025 12:00:00 AM | 4"x8" | Concreto | TREMIE 4500 | 56 | 0 | 31 | 37.7 | 5464.2 | 384 | 122 | ARGOS | 4
45 | B-19388 NATIVA | PILOTE 62 TORRE 5 | 190.5 | 82645482 | 2025-05-09 | 7/4/2025 12:00:00 AM | 4"x8" | Concreto | TREMIE 4500 | 56 | 0 | 31 | 27.6 | 4004.8 | 282 | 89 | ARGOS | 4
45 | B-19388 NATIVA | PILOTE 62 TORRE 5 | 190.5 | 82645482 | 2025-05-09 | 7/4/2025 12:00:00 AM | 4"x8" | Concreto | TREMIE 4500 | 56 | 0 | 31 | 36.2 | 5253.5 | 369 | 117 | ARGOS | 4
94 | B-19388 NATIVA | PILOTES 8 TORRE 4 Y 50 TORRE 5 | 190.5 | 82649370 | 2025-06-06 | 7/4/2025 12:00:00 AM | 4"x8" | Concreto | TREMIE 4500 | 28 | 0 | 31 | 31 | 4495.2 | 316 | 100 | ARGOS | 3
94 | B-19388 NATIVA | PILOTES 8 TORRE 4 Y 50 TORRE 5 | 190.5 | 82649370 | 2025-06-06 | 7/4/2025 12:00:00 AM | 4"x8" | Concreto | TREMIE 4500 | 28 | 0 | 31 | 33.7 | 4885.1 | 343 | 109 | ARGOS | 3
94 | B-19388 NATIVA | PILOTES 8 TORRE 4 Y 50 TORRE 5 | 190.5 | 82649370 | 2025-06-06 | 7/4/2025 12:00:00 AM | 4"x8" | Concreto | TREMIE 4500 | 28 | 0 | 31 | 31.8 | 4613.4 | 324 | 103 | ARGOS | 3
93 | B-19388 NATIVA | PILOTE 13 COMUNAL 2 | 190.5 | 82649355 | 2025-06-06 | 7/4/2025 12:00:00 AM | 4"x8" | Concreto | TREMIE 3500 | 28 | 0 | 24 | 25.9 | 3757 | 264 | 108 | ARGOS | 3
93 | B-19388 NATIVA | PILOTE 13 COMUNAL 2 | 190.5 | 82649355 | 2025-06-06 | 7/4/2025 12:00:00 AM | 4"x8" | Concreto | TREMIE 3500 | 28 | 0 | 24 | 25.9 | 3756.9 | 264 | 108 | ARGOS | 3
93 | B-19388 NATIVA | PILOTE 13 COMUNAL 2 | 190.5 | 82649355 | 2025-06-06 | 7/4/2025 12:00:00 AM | 4"x8" | Concreto | TREMIE 3500 | 28 | 0 | 24 | 23.6 | 3429.6 | 241 | 98 | ARGOS | 3
92 | B-19388 NATIVA | PILOTES 47 TORRE 4 Y 68 TORRE 5 | 190.5 | 82649294 | 2025-06-06 | 7/4/2025 12:00:00 AM | 4"x8" | Concreto | TREMIE 4500 | 28 | 0 | 31 | 28.1 | 4068.4 | 286 | 90 | ARGOS | 3
92 | B-19388 NATIVA | PILOTES 47 TORRE 4 Y 68 TORRE 5 | 190.5 | 82649294 | 2025-06-06 | 7/4/2025 12:00:00 AM | 4"x8" | Concreto | TREMIE 4500 | 28 | 0 | 31 | 32.2 | 4675.5 | 329 | 104 | ARGOS | 3
92 | B-19388 NATIVA | PILOTES 47 TORRE 4 Y 68 TORRE 5 | 190.5 | 82649294 | 2025-06-06 | 7/4/2025 12:00:00 AM | 4"x8" | Concreto | TREMIE 4500 | 28 | 0 | 31 | 31.5 | 4570.8 | 321 | 102 | ARGOS | 3
95 | B-19388 NATIVA | PILOTES 31 COMUNAL 3 Y 10 COMUNAL 2 | 190.5 | 82649421 | 2025-06-07 | 7/5/2025 12:00:00 AM | 4"x8" | Concreto | TREMIE 3500 | 28 | 0 | 24 | 26.3 | 3807.7 | 268 | 109 | ARGOS | 3
95 | B-19388 NATIVA | PILOTES 31 COMUNAL 3 Y 10 COMUNAL 2 | 190.5 | 82649421 | 2025-06-07 | 7/5/2025 12:00:00 AM | 4"x8" | Concreto | TREMIE 3500 | 28 | 0 | 24 | 31.6 | 4579.1 | 322 | 132 | ARGOS | 4
95 | B-19388 NATIVA | PILOTES 31 COMUNAL 3 Y 10 COMUNAL 2 | 190.5 | 82649421 | 2025-06-07 | 7/5/2025 12:00:00 AM | 4"x8" | Concreto | TREMIE 3500 | 28 | 0 | 24 | 30.4 | 4413.3 | 310 | 127 | ARGOS | 4
130 | B-19388 NATIVA | PILOTE 74 COMUNAL 3 | 190.5 | 82652000 | 2025-06-28 | 7/5/2025 12:00:00 AM | 4"x8" | Concreto | TREMIE 3500 | 7 | 0 | 24 | 19.8 | 2868.3 | 202 | 82 | ARGOS | 3
130 | B-19388 NATIVA | PILOTE 74 COMUNAL 3 | 190.5 | 82652000 | 2025-06-28 | 7/5/2025 12:00:00 AM | 4"x8" | Concreto | TREMIE 3500 | 7 | 0 | 24 | 19.3 | 2802.6 | 197 | 80 | ARGOS | 3
130 | B-19388 NATIVA | PILOTE 74 COMUNAL 3 | 190.5 | 82652000 | 2025-06-28 | 7/5/2025 12:00:00 AM | 4"x8" | Concreto | TREMIE 3500 | 7 | 0 | 24 | 21.9 | 3183 | 224 | 91 | ARGOS | 4
131 | B-19388 NATIVA | PILOTE 81 TORRE 5 | 190.5 | 82652038 | 2025-06-28 | 7/5/2025 12:00:00 AM | 4"x8" | Concreto | TREMIE 4500 | 7 | 0 | 31 | 22.6 | 3278.4 | 230 | 73 | ARGOS | 3
131 | B-19388 NATIVA | PILOTE 81 TORRE 5 | 190.5 | 82652038 | 2025-06-28 | 7/5/2025 12:00:00 AM | 4"x8" | Concreto | TREMIE 4500 | 7 | 0 | 31 | 19.2 | 2790.1 | 196 | 62 | ARGOS | 3
131 | B-19388 NATIVA | PILOTE 81 TORRE 5 | 190.5 | 82652038 | 2025-06-28 | 7/5/2025 12:00:00 AM | 4"x8" | Concreto | TREMIE 4500 | 7 | 0 | 31 | 19.3 | 2799.9 | 197 | 62 | ARGOS | 3
96 | B-19388 NATIVA | PILOTE 27 TORRE 4 | 190.5 | 82649430 | 2025-06-07 | 7/5/2025 12:00:00 AM | 4"x8" | Concreto | TREMIE 4500 | 28 | 0 | 31 | 29.6 | 4296.9 | 302 | 96 | ARGOS | 4
96 | B-19388 NATIVA | PILOTE 27 TORRE 4 | 190.5 | 82649430 | 2025-06-07 | 7/5/2025 12:00:00 AM | 4"x8" | Concreto | TREMIE 4500 | 28 | 0 | 31 | 31.7 | 4592 | 323 | 102 | ARGOS | 4
96 | B-19388 NATIVA | PILOTE 27 TORRE 4 | 190.5 | 82649430 | 2025-06-07 | 7/5/2025 12:00:00 AM | 4"x8" | Concreto | TREMIE 4500 | 28 | 0 | 31 | 30.3 | 4399 | 309 | 98 | ARGOS | 4
48 | B-19388 NATIVA | PILOTES 62 TORRE 4 Y 17 TORRE 5 | 190.5 | 82645760 | 2025-05-12 | 7/7/2025 12:00:00 AM | 4"x8" | Concreto | TREMIE 4500 | 56 | 0 | 31 | 32.2 | 4677 | 329 | 104 | ARGOS | 3
48 | B-19388 NATIVA | PILOTES 62 TORRE 4 Y 17 TORRE 5 | 190.5 | 82645760 | 2025-05-12 | 7/7/2025 12:00:00 AM | 4"x8" | Concreto | TREMIE 4500 | 56 | 0 | 31 | 29.3 | 4245.1 | 298 | 94 | ARGOS | 3
48 | B-19388 NATIVA | PILOTES 62 TORRE 4 Y 17 TORRE 5 | 190.5 | 82645760 | 2025-05-12 | 7/7/2025 12:00:00 AM | 4"x8" | Concreto | TREMIE 4500 | 56 | 0 | 31 | 26.8 | 3884.6 | 273 | 86 | ARGOS | 3
98 | B-19388 NATIVA | PILOTES 1-42 TORRE 5 | 190.5 | 82649538 | 2025-06-09 | 7/7/2025 12:00:00 AM | 4"x8" | Concreto | TREMIE 4500 | 28 | 0 | 31 | 31 | 4492.4 | 316 | 100 | ARGOS | 3
98 | B-19388 NATIVA | PILOTES 1-42 TORRE 5 | 190.5 | 82649538 | 2025-06-09 | 7/7/2025 12:00:00 AM | 4"x8" | Concreto | TREMIE 4500 | 28 | 0 | 31 | 34.5 | 5007.9 | 352 | 111 | ARGOS | 4
98 | B-19388 NATIVA | PILOTES 1-42 TORRE 5 | 190.5 | 82649538 | 2025-06-09 | 7/7/2025 12:00:00 AM | 4"x8" | Concreto | TREMIE 4500 | 28 | 0 | 31 | 32.3 | 4691.5 | 330 | 104 | ARGOS | 3
97 | B-19388 NATIVA | PILOTES 50-64 COMUNAL 3 | 190.5 | 82649526 | 2025-06-09 | 7/7/2025 12:00:00 AM | 4"x8" | Concreto | TREMIE 3500 | 28 | 0 | 24 | 26.8 | 3891.2 | 274 | 112 | ARGOS | 3
97 | B-19388 NATIVA | PILOTES 50-64 COMUNAL 3 | 190.5 | 82649526 | 2025-06-09 | 7/7/2025 12:00:00 AM | 4"x8" | Concreto | TREMIE 3500 | 28 | 0 | 24 | 22.6 | 3280 | 231 | 94 | ARGOS | 3
97 | B-19388 NATIVA | PILOTES 50-64 COMUNAL 3 | 190.5 | 82649526 | 2025-06-09 | 7/7/2025 12:00:00 AM | 4"x8" | Concreto | TREMIE 3500 | 28 | 0 | 24 | 25.3 | 3674.3 | 258 | 106 | ARGOS | 3
101 | B-19388 NATIVA | PILOTE 17 TORRE 4 | 190.5 | 82649748 | 2025-06-10 | 7/8/2025 12:00:00 AM | 4"x8" | Concreto | TREMIE 4500 | 28 | 0 | 31 | 39.2 | 5686.1 | 400 | 126 | ARGOS | 3
101 | B-19388 NATIVA | PILOTE 17 TORRE 4 | 190.5 | 82649748 | 2025-06-10 | 7/8/2025 12:00:00 AM | 4"x8" | Concreto | TREMIE 4500 | 28 | 0 | 31 | 33.9 | 4921.3 | 346 | 109 | ARGOS | 3
101 | B-19388 NATIVA | PILOTE 17 TORRE 4 | 190.5 | 82649748 | 2025-06-10 | 7/8/2025 12:00:00 AM | 4"x8" | Concreto | TREMIE 4500 | 28 | 0 | 31 | 33.8 | 4906.8 | 345 | 109 | ARGOS | 3
99 | B-19388 NATIVA | PILOTES 6 TORRE 4 Y 11 TORRE 5 | 190.5 | 82649647 | 2025-06-10 | 7/8/2025 12:00:00 AM | 4"x8" | Concreto | TREMIE 4500 | 28 | 0 | 31 | 32.6 | 4733.5 | 333 | 105 | ARGOS | 3
99 | B-19388 NATIVA | PILOTES 6 TORRE 4 Y 11 TORRE 5 | 190.5 | 82649647 | 2025-06-10 | 7/8/2025 12:00:00 AM | 4"x8" | Concreto | TREMIE 4500 | 28 | 0 | 31 | 35.5 | 5151.5 | 362 | 114 | ARGOS | 3
99 | B-19388 NATIVA | PILOTES 6 TORRE 4 Y 11 TORRE 5 | 190.5 | 82649647 | 2025-06-10 | 7/8/2025 12:00:00 AM | 4"x8" | Concreto | TREMIE 4500 | 28 | 0 | 31 | 33.5 | 4853.7 | 341 | 108 | ARGOS | 3
100 | B-19388 NATIVA | PILOTE 16 COMUNAL 2 | 190.5 | 82649687 | 2025-06-10 | 7/8/2025 12:00:00 AM | 4"x8" | Concreto | TREMIE 3500 | 28 | 0 | 24 | 23.1 | 3352.1 | 236 | 96 | ARGOS | 4
100 | B-19388 NATIVA | PILOTE 16 COMUNAL 2 | 190.5 | 82649687 | 2025-06-10 | 7/8/2025 12:00:00 AM | 4"x8" | Concreto | TREMIE 3500 | 28 | 0 | 24 | 25.4 | 3687.2 | 259 | 106 | ARGOS | 3
113 | B-19388 NATIVA | PILOTE 92 TORRE 4 | 190.5 | 82650466 | 2025-06-16 | 7/14/2025 12:00:00 AM | 4"x8" | Concreto | TREMIE 4500 | 28 | 0 | 31 | 32 | 4644.5 | 327 | 103 | ARGOS | 3
108 | B-19388 NATIVA | PILOTES 78 TORRE 4 Y 34 TORRE 5 | 190.5 | 82650183 | 2025-06-13 | 7/11/2025 12:00:00 AM | 4"x8" | Concreto | TREMIE 4500 | 28 | 0 | 31 | 34.7 | 5026.4 | 353 | 112 | ARGOS | 4
108 | B-19388 NATIVA | PILOTES 78 TORRE 4 Y 34 TORRE 5 | 190.5 | 82650183 | 2025-06-13 | 7/11/2025 12:00:00 AM | 4"x8" | Concreto | TREMIE 4500 | 28 | 0 | 31 | 33.9 | 4916.3 | 346 | 109 | ARGOS | 3
108 | B-19388 NATIVA | PILOTES 78 TORRE 4 Y 34 TORRE 5 | 190.5 | 82650183 | 2025-06-13 | 7/11/2025 12:00:00 AM | 4"x8" | Concreto | TREMIE 4500 | 28 | 0 | 31 | 32.2 | 4663.1 | 328 | 104 | ARGOS | 3
109 | B-19388 NATIVA | PILOTE 31 TORRE 4 | 190.5 | 82650261 | 2025-06-13 | 7/11/2025 12:00:00 AM | 4"x8" | Concreto | TREMIE 4500 | 28 | 0 | 31 | 36.5 | 5296 | 372 | 118 | ARGOS | 3
109 | B-19388 NATIVA | PILOTE 31 TORRE 4 | 190.5 | 82650261 | 2025-06-13 | 7/11/2025 12:00:00 AM | 4"x8" | Concreto | TREMIE 4500 | 28 | 0 | 31 | 34.8 | 5048.4 | 355 | 112 | ARGOS | 3
140 | B-19388 NATIVA | PILOTES 1-2 COMUNAL 2 | 190.5 | 82652787 | 2025-07-05 | 7/12/2025 12:00:00 AM | 4"x8" | Concreto | TREMIE 3500 | 7 | 0 | 24 | 16.6 | 2410.7 | 169 | 69 | ARGOS | 4
113 | B-19388 NATIVA | PILOTE 92 TORRE 4 | 190.5 | 82650466 | 2025-06-16 | 7/14/2025 12:00:00 AM | 4"x8" | Concreto | TREMIE 4500 | 28 | 0 | 31 | 29.7 | 4304.7 | 303 | 96 | ARGOS | 3
113 | B-19388 NATIVA | PILOTE 92 TORRE 4 | 190.5 | 82650466 | 2025-06-16 | 7/14/2025 12:00:00 AM | 4"x8" | Concreto | TREMIE 4500 | 28 | 0 | 31 | 29.3 | 4255.2 | 299 | 95 | ARGOS | 3
141 | B-19388 NATIVA | PILOTE 26 TORRE 5 | 190.5 | 82652817 | 2025-07-05 | 7/12/2025 12:00:00 AM | 4"x8" | Concreto | TREMIE 4500 | 7 | 0 | 31 | 25.5 | 3698.6 | 260 | 82 | ARGOS | 3
140 | B-19388 NATIVA | PILOTES 1-2 COMUNAL 2 | 190.5 | 82652787 | 2025-07-05 | 7/12/2025 12:00:00 AM | 4"x8" | Concreto | TREMIE 3500 | 7 | 0 | 24 | 18.6 | 2704.7 | 190 | 78 | ARGOS | 4
140 | B-19388 NATIVA | PILOTES 1-2 COMUNAL 2 | 190.5 | 82652787 | 2025-07-05 | 7/12/2025 12:00:00 AM | 4"x8" | Concreto | TREMIE 3500 | 7 | 0 | 24 | 18.5 | 2677.9 | 188 | 77 | ARGOS | 3
109 | B-19388 NATIVA | PILOTE 31 TORRE 4 | 190.5 | 82650261 | 2025-06-13 | 7/11/2025 12:00:00 AM | 4"x8" | Concreto | TREMIE 4500 | 28 | 0 | 31 | 27.8 | 4035.3 | 284 | 90 | ARGOS | 4
112 | B-19388 NATIVA | PILOTES 3-33 COMUNAL 3 14 COMUNAL 2 | 190.5 | 82650457 | 2025-06-16 | 7/14/2025 12:00:00 AM | 4"x8" | Concreto | TREMIE 3500 | 28 | 0 | 24 | 16.2 | 2351.2 | 165 | 68 | ARGOS | 4
112 | B-19388 NATIVA | PILOTES 3-33 COMUNAL 3 14 COMUNAL 2 | 190.5 | 82650457 | 2025-06-16 | 7/14/2025 12:00:00 AM | 4"x8" | Concreto | TREMIE 3500 | 28 | 0 | 24 | 15.7 | 2278.5 | 160 | 65 | ARGOS | 3
112 | B-19388 NATIVA | PILOTES 3-33 COMUNAL 3 14 COMUNAL 2 | 190.5 | 82650457 | 2025-06-16 | 7/14/2025 12:00:00 AM | 4"x8" | Concreto | TREMIE 3500 | 28 | 0 | 24 | 17.6 | 2558.1 | 180 | 73 | ARGOS | 3
141 | B-19388 NATIVA | PILOTE 26 TORRE 5 | 190.5 | 82652817 | 2025-07-05 | 7/12/2025 12:00:00 AM | 4"x8" | Concreto | TREMIE 4500 | 7 | 0 | 31 | 30.4 | 4409.1 | 310 | 98 | ARGOS | 4
141 | B-19388 NATIVA | PILOTE 26 TORRE 5 | 190.5 | 82652817 | 2025-07-05 | 7/12/2025 12:00:00 AM | 4"x8" | Concreto | TREMIE 4500 | 7 | 0 | 31 | 28.6 | 4145.3 | 291 | 92 | ARGOS | 4
92 | B-19388 NATIVA | PILOTES 47 TORRE 4 Y 68 TORRE 5 | 190.5 | 82649294 | 2025-06-06 | 8/1/2025 12:00:00 AM | 4"x8" | Concreto | TREMIE 4500 | 56 | 0 | 31 | 36.7 | 5317.5 | 374 | 118 | ARGOS | 3
110 | B-19388 NATIVA | PILOTE 16 COMUNAL 3 | 190.5 | 82640332 | 2025-06-14 | 7/12/2025 12:00:00 AM | 4"x8" | Concreto | TREMIE 3500 | 28 | 0 | 24 | 25.6 | 3711.4 | 261 | 107 | ARGOS | 3
110 | B-19388 NATIVA | PILOTE 16 COMUNAL 3 | 190.5 | 82640332 | 2025-06-14 | 7/12/2025 12:00:00 AM | 4"x8" | Concreto | TREMIE 3500 | 28 | 0 | 24 | 24.4 | 3544.3 | 249 | 102 | ARGOS | 3
110 | B-19388 NATIVA | PILOTE 16 COMUNAL 3 | 190.5 | 82640332 | 2025-06-14 | 7/12/2025 12:00:00 AM | 4"x8" | Concreto | TREMIE 3500 | 28 | 0 | 24 | 21.4 | 3100 | 218 | 89 | ARGOS | 3
111 | B-19388 NATIVA | PILOTE 20 TORRE 5 | 190.5 | 82650343 | 2025-06-14 | 7/12/2025 12:00:00 AM | 4"x8" | Concreto | TREMIE 4500 | 28 | 0 | 31 | 30.1 | 4359.4 | 306 | 97 | ARGOS | 3
111 | B-19388 NATIVA | PILOTE 20 TORRE 5 | 190.5 | 82650343 | 2025-06-14 | 7/12/2025 12:00:00 AM | 4"x8" | Concreto | TREMIE 4500 | 28 | 0 | 31 | 33.5 | 4858.9 | 342 | 108 | ARGOS | 3
111 | B-19388 NATIVA | PILOTE 20 TORRE 5 | 190.5 | 82650343 | 2025-06-14 | 7/12/2025 12:00:00 AM | 4"x8" | Concreto | TREMIE 4500 | 28 | 0 | 31 | 32.8 | 4751.2 | 334 | 106 | ARGOS | 3
107 | B-19388 NATIVA | PILOTES 18-47-63 COMUNAL 3 | 190.5 | 82650150 | 2025-06-13 | 7/11/2025 12:00:00 AM | 4"x8" | Concreto | TREMIE 3500 | 28 | 0 | 24 | 24.2 | 3513.8 | 247 | 101 | ARGOS | 4
107 | B-19388 NATIVA | PILOTES 18-47-63 COMUNAL 3 | 190.5 | 82650150 | 2025-06-13 | 7/11/2025 12:00:00 AM | 4"x8" | Concreto | TREMIE 3500 | 28 | 0 | 24 | 27.3 | 3959 | 278 | 114 | ARGOS | 4
107 | B-19388 NATIVA | PILOTES 18-47-63 COMUNAL 3 | 190.5 | 82650150 | 2025-06-13 | 7/11/2025 12:00:00 AM | 4"x8" | Concreto | TREMIE 3500 | 28 | 0 | 24 | 25.7 | 3720.8 | 262 | 107 | ARGOS | 3
143 | B-19388 NATIVA | PILOTE 5 TORRE 5 | 190.5 | 82652969 | 2025-07-07 | 7/14/2025 12:00:00 AM | 4"x8" | Concreto | TREMIE 4500 | 7 | 0 | 31 | 25.9 | 3752.3 | 264 | 83 | ARGOS | 3
143 | B-19388 NATIVA | PILOTE 5 TORRE 5 | 190.5 | 82652969 | 2025-07-07 | 7/14/2025 12:00:00 AM | 4"x8" | Concreto | TREMIE 4500 | 7 | 0 | 31 | 25.5 | 3697.6 | 260 | 82 | ARGOS | 4
143 | B-19388 NATIVA | PILOTE 5 TORRE 5 | 190.5 | 82652969 | 2025-07-07 | 7/14/2025 12:00:00 AM | 4"x8" | Concreto | TREMIE 4500 | 7 | 0 | 31 | 21.9 | 3180 | 224 | 71 | ARGOS | 4
142 | B-19388 NATIVA | PILOTE 79 COMUNAL 3 | 190.5 | 82652930 | 2025-07-07 | 7/14/2025 12:00:00 AM | 4"x8" | Concreto | TREMIE 3500 | 7 | 0 | 24 | 18.8 | 2730.5 | 192 | 78 | ARGOS | 3
142 | B-19388 NATIVA | PILOTE 79 COMUNAL 3 | 190.5 | 82652930 | 2025-07-07 | 7/14/2025 12:00:00 AM | 4"x8" | Concreto | TREMIE 3500 | 7 | 0 | 24 | 19.1 | 2765 | 194 | 79 | ARGOS | 4
142 | B-19388 NATIVA | PILOTE 79 COMUNAL 3 | 190.5 | 82652930 | 2025-07-07 | 7/14/2025 12:00:00 AM | 4"x8" | Concreto | TREMIE 3500 | 7 | 0 | 24 | 17.6 | 2548.9 | 179 | 73 | ARGOS | 3
114 | B-19388 NATIVA | PILOTES 80 TORRE 5 Y 75 TORRE 4 | 190.5 | 82650613 | 2025-06-17 | 7/15/2025 12:00:00 AM | 4"x8" | Concreto | TREMIE 4500 | 28 | 0 | 31 | 30.7 | 4456.8 | 313 | 99 | ARGOS | 3
114 | B-19388 NATIVA | PILOTES 80 TORRE 5 Y 75 TORRE 4 | 190.5 | 82650613 | 2025-06-17 | 7/15/2025 12:00:00 AM | 4"x8" | Concreto | TREMIE 4500 | 28 | 0 | 31 | 35.8 | 5191.9 | 365 | 115 | ARGOS | 4
114 | B-19388 NATIVA | PILOTES 80 TORRE 5 Y 75 TORRE 4 | 190.5 | 82650613 | 2025-06-17 | 7/15/2025 12:00:00 AM | 4"x8" | Concreto | TREMIE 4500 | 28 | 0 | 31 | 31.4 | 4553.7 | 320 | 101 | ARGOS | 4
59 | B-19388 NATIVA | PILOTES 40 TORRE 5 Y 44 TORRE 4 | 190.5 | 82646841 | 2025-05-20 | 7/15/2025 12:00:00 AM | 4"x8" | Concreto | TREMIE 4500 | 56 | 0 | 31 | 31.2 | 4524 | 318 | 101 | ARGOS | 3
59 | B-19388 NATIVA | PILOTES 40 TORRE 5 Y 44 TORRE 4 | 190.5 | 82646841 | 2025-05-20 | 7/15/2025 12:00:00 AM | 4"x8" | Concreto | TREMIE 4500 | 56 | 0 | 31 | 34.5 | 5005.3 | 352 | 111 | ARGOS | 3
59 | B-19388 NATIVA | PILOTES 40 TORRE 5 Y 44 TORRE 4 | 190.5 | 82646841 | 2025-05-20 | 7/15/2025 12:00:00 AM | 4"x8" | Concreto | TREMIE 4500 | 56 | 0 | 31 | 29.7 | 4302.7 | 303 | 96 | ARGOS | 4
115 | B-19388 NATIVA | PILOTES 8-11 COMUNAL 3 | 190.5 | 82650632 | 2025-06-17 | 7/15/2025 12:00:00 AM | 4"x8" | Concreto | TREMIE 3500 | 28 | 0 | 24 | 27.7 | 4024.7 | 283 | 116 | ARGOS | 4
115 | B-19388 NATIVA | PILOTES 8-11 COMUNAL 3 | 190.5 | 82650632 | 2025-06-17 | 7/15/2025 12:00:00 AM | 4"x8" | Concreto | TREMIE 3500 | 28 | 0 | 24 | 23.4 | 3387.4 | 238 | 97 | ARGOS | 3
115 | B-19388 NATIVA | PILOTES 8-11 COMUNAL 3 | 190.5 | 82650632 | 2025-06-17 | 7/15/2025 12:00:00 AM | 4"x8" | Concreto | TREMIE 3500 | 28 | 0 | 24 | 28.6 | 4140.8 | 291 | 119 | ARGOS | 4
117 | B-19388 NATIVA | PILOTES 1 TORRE 4 Y 37 TORRE 5 | 190.5 | 82650769 | 2025-06-18 | 7/16/2025 12:00:00 AM | 4"x8" | Concreto | TREMIE 4500 | 28 | 0 | 31 | 34.3 | 4972.7 | 350 | 110 | ARGOS | 3
117 | B-19388 NATIVA | PILOTES 1 TORRE 4 Y 37 TORRE 5 | 190.5 | 82650769 | 2025-06-18 | 7/16/2025 12:00:00 AM | 4"x8" | Concreto | TREMIE 4500 | 28 | 0 | 31 | 31.6 | 4583.2 | 322 | 102 | ARGOS | 3
117 | B-19388 NATIVA | PILOTES 1 TORRE 4 Y 37 TORRE 5 | 190.5 | 82650769 | 2025-06-18 | 7/16/2025 12:00:00 AM | 4"x8" | Concreto | TREMIE 4500 | 28 | 0 | 31 | 31 | 4489.9 | 316 | 100 | ARGOS | 4
116 | B-19388 NATIVA | PILOTES 17-44-66-76 COMUNAL 3 | 190.5 | 82650738 | 2025-06-18 | 7/16/2025 12:00:00 AM | 4"x8" | Concreto | TREMIE 3500 | 28 | 0 | 24 | 22.3 | 3232.5 | 227 | 93 | ARGOS | 3
116 | B-19388 NATIVA | PILOTES 17-44-66-76 COMUNAL 3 | 190.5 | 82650738 | 2025-06-18 | 7/16/2025 12:00:00 AM | 4"x8" | Concreto | TREMIE 3500 | 28 | 0 | 24 | 21.9 | 3178.2 | 223 | 91 | ARGOS | 4
116 | B-19388 NATIVA | PILOTES 17-44-66-76 COMUNAL 3 | 190.5 | 82650738 | 2025-06-18 | 7/16/2025 12:00:00 AM | 4"x8" | Concreto | TREMIE 3500 | 28 | 0 | 24 | 19.1 | 2766.9 | 195 | 79 | ARGOS | 3
147 | B-19388 NATIVA | PILOTES 31-61 TORRE 5 | 190.5 | 82653229 | 2025-07-09 | 7/16/2025 12:00:00 AM | 4"x8" | Concreto | TREMIE 4500 | 7 | 0 | 31 | 20.4 | 2963.5 | 208 | 66 | ARGOS | 3
147 | B-19388 NATIVA | PILOTES 31-61 TORRE 5 | 190.5 | 82653229 | 2025-07-09 | 7/16/2025 12:00:00 AM | 4"x8" | Concreto | TREMIE 4500 | 7 | 0 | 31 | 25.8 | 3747.5 | 263 | 83 | ARGOS | 3
147 | B-19388 NATIVA | PILOTES 31-61 TORRE 5 | 190.5 | 82653229 | 2025-07-09 | 7/16/2025 12:00:00 AM | 4"x8" | Concreto | TREMIE 4500 | 7 | 0 | 31 | 23 | 3332.4 | 234 | 74 | ARGOS | 3
57 | B-19388 NATIVA | PILOTES 55 Y 90 TORRE 4 | 190.5 | 82646611 | 2025-05-19 | 7/16/2025 12:00:00 AM | 4"x8" | Concreto | TREMIE 4500 | 58 | 0 | 31 | 38.8 | 5627.3 | 396 | 125 | ARGOS | 4
57 | B-19388 NATIVA | PILOTES 55 Y 90 TORRE 4 | 190.5 | 82646611 | 2025-05-19 | 7/16/2025 12:00:00 AM | 4"x8" | Concreto | TREMIE 4500 | 58 | 0 | 31 | 40.1 | 5814 | 409 | 129 | ARGOS | 4
57 | B-19388 NATIVA | PILOTES 55 Y 90 TORRE 4 | 190.5 | 82646611 | 2025-05-19 | 7/16/2025 12:00:00 AM | 4"x8" | Concreto | TREMIE 4500 | 58 | 0 | 31 | 42.4 | 6156.1 | 433 | 137 | ARGOS | 4
146 | B-19388 NATIVA | PILOTES 13-43 COMUNAL 3 | 190.5 | 82653217 | 2025-07-09 | 7/16/2025 12:00:00 AM | 4"x8" | Concreto | TREMIE 3500 | 7 | 0 | 24 | 18.4 | 2672.2 | 188 | 77 | ARGOS | 4
146 | B-19388 NATIVA | PILOTES 13-43 COMUNAL 3 | 190.5 | 82653217 | 2025-07-09 | 7/16/2025 12:00:00 AM | 4"x8" | Concreto | TREMIE 3500 | 7 | 0 | 24 | 17.7 | 2567.4 | 180 | 74 | ARGOS | 4
146 | B-19388 NATIVA | PILOTES 13-43 COMUNAL 3 | 190.5 | 82653217 | 2025-07-09 | 7/16/2025 12:00:00 AM | 4"x8" | Concreto | TREMIE 3500 | 7 | 0 | 24 | 16.4 | 2382.2 | 167 | 68 | ARGOS | 3
145 | B-19388 NATIVA | PILOTES 55-77 TORRE 5 | 190.5 | 82653077 | 2025-07-08 | 7/16/2025 12:00:00 AM | 4"x8" | Concreto | TREMIE 4500 | 8 | 0 | 31 | 20.7 | 3008.3 | 212 | 67 | ARGOS | 3
145 | B-19388 NATIVA | PILOTES 55-77 TORRE 5 | 190.5 | 82653077 | 2025-07-08 | 7/16/2025 12:00:00 AM | 4"x8" | Concreto | TREMIE 4500 | 8 | 0 | 31 | 26 | 3764.8 | 265 | 84 | ARGOS | 4
145 | B-19388 NATIVA | PILOTES 55-77 TORRE 5 | 190.5 | 82653077 | 2025-07-08 | 7/16/2025 12:00:00 AM | 4"x8" | Concreto | TREMIE 4500 | 8 | 0 | 31 | 24.5 | 3554.3 | 250 | 79 | ARGOS | 4
144 | B-19388 NATIVA | PILOTES 6 COMUNAL 2 Y 40-46 COMUNAL 3 | 190.5 | 82653049 | 2025-07-08 | 7/16/2025 12:00:00 AM | 4"x8" | Concreto | TREMIE 3500 | 8 | 0 | 24 | 13.9 | 2011.7 | 141 | 58 | ARGOS | 3
144 | B-19388 NATIVA | PILOTES 6 COMUNAL 2 Y 40-46 COMUNAL 3 | 190.5 | 82653049 | 2025-07-08 | 7/16/2025 12:00:00 AM | 4"x8" | Concreto | TREMIE 3500 | 8 | 0 | 24 | 16.8 | 2436 | 171 | 70 | ARGOS | 4
144 | B-19388 NATIVA | PILOTES 6 COMUNAL 2 Y 40-46 COMUNAL 3 | 190.5 | 82653049 | 2025-07-08 | 7/16/2025 12:00:00 AM | 4"x8" | Concreto | TREMIE 3500 | 8 | 0 | 24 | 17 | 2472.1 | 174 | 71 | ARGOS | 4
149 | B-19388 NATIVA | PILOTES 89-90 COMUNAL 3 | 190.5 | 82653382 | 2025-07-10 | 7/17/2025 12:00:00 AM | 4"x8" | Concreto | TREMIE 3500 | 7 | 0 | 24 | 20.1 | 2918.5 | 205 | 84 | ARGOS | 3
149 | B-19388 NATIVA | PILOTES 89-90 COMUNAL 3 | 190.5 | 82653382 | 2025-07-10 | 7/17/2025 12:00:00 AM | 4"x8" | Concreto | TREMIE 3500 | 7 | 0 | 24 | 19.8 | 2877.5 | 202 | 83 | ARGOS | 4
149 | B-19388 NATIVA | PILOTES 89-90 COMUNAL 3 | 190.5 | 82653382 | 2025-07-10 | 7/17/2025 12:00:00 AM | 4"x8" | Concreto | TREMIE 3500 | 7 | 0 | 24 | 21.4 | 3098.4 | 218 | 89 | ARGOS | 3
148 | B-19388 NATIVA | PILOTE 10 COMUNAL 3 | 190.5 | 82653341 | 2025-07-10 | 7/17/2025 12:00:00 AM | 4"x8" | Concreto | TREMIE 3500 | 7 | 0 | 24 | 15 | 2175.3 | 153 | 62 | ARGOS | 3
148 | B-19388 NATIVA | PILOTE 10 COMUNAL 3 | 190.5 | 82653341 | 2025-07-10 | 7/17/2025 12:00:00 AM | 4"x8" | Concreto | TREMIE 3500 | 7 | 0 | 24 | 14.5 | 2100.5 | 148 | 60 | ARGOS | 3
148 | B-19388 NATIVA | PILOTE 10 COMUNAL 3 | 190.5 | 82653341 | 2025-07-10 | 7/17/2025 12:00:00 AM | 4"x8" | Concreto | TREMIE 3500 | 7 | 0 | 24 | 15.4 | 2228.4 | 157 | 64 | ARGOS | 3
150 | B-19388 NATIVA | ILOTE 78 TORRE 5 | 190.5 | 82653444 | 2025-07-10 | 7/17/2025 12:00:00 AM | 4"x8" | Concreto | TREMIE 4500 | 7 | 0 | 31 | 22.7 | 3291.2 | 231 | 73 | ARGOS | 4
150 | B-19388 NATIVA | ILOTE 78 TORRE 5 | 190.5 | 82653444 | 2025-07-10 | 7/17/2025 12:00:00 AM | 4"x8" | Concreto | TREMIE 4500 | 7 | 0 | 31 | 19.2 | 2782 | 196 | 62 | ARGOS | 4
150 | B-19388 NATIVA | ILOTE 78 TORRE 5 | 190.5 | 82653444 | 2025-07-10 | 7/17/2025 12:00:00 AM | 4"x8" | Concreto | TREMIE 4500 | 7 | 0 | 31 | 25.3 | 3663.3 | 258 | 81 | ARGOS | 4
119 | B-19388 NATIVA | PILOTES 22-60 TORRE 5 | 190.5 | 82650928 | 2025-06-19 | 7/17/2025 12:00:00 AM | 4"x8" | Concreto | TREMIE 4500 | 28 | 0 | 31 | 38.1 | 5525.6 | 388 | 123 | ARGOS | 4
119 | B-19388 NATIVA | PILOTES 22-60 TORRE 5 | 190.5 | 82650928 | 2025-06-19 | 7/17/2025 12:00:00 AM | 4"x8" | Concreto | TREMIE 4500 | 28 | 0 | 31 | 19.4 | 2810.8 | 198 | 62 | ARGOS | 4
119 | B-19388 NATIVA | PILOTES 22-60 TORRE 5 | 190.5 | 82650928 | 2025-06-19 | 7/17/2025 12:00:00 AM | 4"x8" | Concreto | TREMIE 4500 | 28 | 0 | 31 | 37.2 | 5401.8 | 380 | 120 | ARGOS | 4
67 | B-19388 NATIVA | PILOTES 10 TORRE 4 Y 69 TORRE 5 | 190.5 | 82647246 | 2025-05-23 | 7/18/2025 12:00:00 AM | 4"x8" | Concreto | TREMIE 4500 | 56 | 0 | 31 | 37.5 | 5441.5 | 383 | 121 | ARGOS | 3
67 | B-19388 NATIVA | PILOTES 10 TORRE 4 Y 69 TORRE 5 | 190.5 | 82647246 | 2025-05-23 | 7/18/2025 12:00:00 AM | 4"x8" | Concreto | TREMIE 4500 | 56 | 0 | 31 | 37.2 | 5390.6 | 379 | 120 | ARGOS | 3
67 | B-19388 NATIVA | PILOTES 10 TORRE 4 Y 69 TORRE 5 | 190.5 | 82647246 | 2025-05-23 | 7/18/2025 12:00:00 AM | 4"x8" | Concreto | TREMIE 4500 | 56 | 0 | 31 | 38 | 5509.6 | 387 | 122 | ARGOS | 3
118 | B-19388 NATIVA | PILOTES 19-35-55-60 COMUNAL 3 | 190.5 | 82650899 | 2025-06-19 | 7/17/2025 12:00:00 AM | 4"x8" | Concreto | TREMIE 3500 | 28 | 0 | 24 | 27.6 | 4002.1 | 281 | 115 | ARGOS | 4
118 | B-19388 NATIVA | PILOTES 19-35-55-60 COMUNAL 3 | 190.5 | 82650899 | 2025-06-19 | 7/17/2025 12:00:00 AM | 4"x8" | Concreto | TREMIE 3500 | 28 | 0 | 24 | 29.8 | 4321.4 | 304 | 124 | ARGOS | 4
118 | B-19388 NATIVA | PILOTES 19-35-55-60 COMUNAL 3 | 190.5 | 82650899 | 2025-06-19 | 7/17/2025 12:00:00 AM | 4"x8" | Concreto | TREMIE 3500 | 28 | 0 | 24 | 32.3 | 4678.5 | 329 | 134 | ARGOS | 4
120 | B-19388 NATIVA | PILOTES 37-66-72-83 COMUNAL 3 | 190.5 | 82651065 | 2025-06-20 | 7/18/2025 12:00:00 AM | 4"x8" | Concreto | TREMIE 3500 | 28 | 0 | 24 | 30.2 | 4374.8 | 308 | 126 | ARGOS | 3
120 | B-19388 NATIVA | PILOTES 37-66-72-83 COMUNAL 3 | 190.5 | 82651065 | 2025-06-20 | 7/18/2025 12:00:00 AM | 4"x8" | Concreto | TREMIE 3500 | 28 | 0 | 24 | 25.1 | 3638.5 | 256 | 104 | ARGOS | 3
120 | B-19388 NATIVA | PILOTES 37-66-72-83 COMUNAL 3 | 190.5 | 82651065 | 2025-06-20 | 7/18/2025 12:00:00 AM | 4"x8" | Concreto | TREMIE 3500 | 28 | 0 | 24 | 17.2 | 2488.8 | 175 | 71 | ARGOS | 3
121 | B-19388 NATIVA | PILOTES 70 TORRE 5 Y 88 TORRE 4 | 190.5 | 82651090 | 2025-06-20 | 7/18/2025 12:00:00 AM | 4"x8" | Concreto | TREMIE 4500 | 28 | 0 | 31 | 35 | 5078.6 | 357 | 113 | ARGOS | 3
121 | B-19388 NATIVA | PILOTES 70 TORRE 5 Y 88 TORRE 4 | 190.5 | 82651090 | 2025-06-20 | 7/18/2025 12:00:00 AM | 4"x8" | Concreto | TREMIE 4500 | 28 | 0 | 31 | 31.8 | 4608.1 | 324 | 102 | ARGOS | 3
121 | B-19388 NATIVA | PILOTES 70 TORRE 5 Y 88 TORRE 4 | 190.5 | 82651090 | 2025-06-20 | 7/18/2025 12:00:00 AM | 4"x8" | Concreto | TREMIE 4500 | 28 | 0 | 31 | 38.7 | 5611.6 | 395 | 125 | ARGOS | 3
122 | B-19388 NATIVA | PILOTES 52-71 COMUNAL3 | 190.5 | 82651224 | 2025-06-21 | 7/19/2025 12:00:00 AM | 4"x8" | Concreto | TREMIE 3500 | 28 | 0 | 24 | 23.8 | 3456.8 | 243 | 99 | ARGOS | 4
122 | B-19388 NATIVA | PILOTES 52-71 COMUNAL3 | 190.5 | 82651224 | 2025-06-21 | 7/19/2025 12:00:00 AM | 4"x8" | Concreto | TREMIE 3500 | 28 | 0 | 24 | 15.6 | 2260.1 | 159 | 65 | ARGOS | 4
122 | B-19388 NATIVA | PILOTES 52-71 COMUNAL3 | 190.5 | 82651224 | 2025-06-21 | 7/19/2025 12:00:00 AM | 4"x8" | Concreto | TREMIE 3500 | 28 | 0 | 24 | 24.9 | 3607.6 | 254 | 104 | ARGOS | 4
68 | B-19388 NATIVA | PILOTES 14 TORRE 4 Y 27 TORRE 5 | 190.5 | 82647332 | 2025-05-23 | 7/18/2025 12:00:00 AM | 4"x8" | Concreto | TREMIE 4500 | 56 | 0 | 31 | 35.4 | 5135.5 | 361 | 114 | ARGOS | 3
68 | B-19388 NATIVA | PILOTES 14 TORRE 4 Y 27 TORRE 5 | 190.5 | 82647332 | 2025-05-23 | 7/18/2025 12:00:00 AM | 4"x8" | Concreto | TREMIE 4500 | 56 | 0 | 31 | 30.8 | 4471 | 314 | 99 | ARGOS | 3
68 | B-19388 NATIVA | PILOTES 14 TORRE 4 Y 27 TORRE 5 | 190.5 | 82647332 | 2025-05-23 | 7/18/2025 12:00:00 AM | 4"x8" | Concreto | TREMIE 4500 | 56 | 0 | 31 | 34.8 | 5046.3 | 355 | 112 | ARGOS | 3
65 | B-19388 NATIVA | PILOTES 60 TORRE 4 Y 75 TORRE 5 | 190.5 | 82647152 | 2025-05-22 | 7/17/2025 12:00:00 AM | 4"x8" | Concreto | TREMIE 4500 | 56 | 0 | 31 | 33.2 | 4808.1 | 338 | 107 | ARGOS | 3
65 | B-19388 NATIVA | PILOTES 60 TORRE 4 Y 75 TORRE 5 | 190.5 | 82647152 | 2025-05-22 | 7/17/2025 12:00:00 AM | 4"x8" | Concreto | TREMIE 4500 | 56 | 0 | 31 | 32.1 | 4648.5 | 327 | 103 | ARGOS | 3
65 | B-19388 NATIVA | PILOTES 60 TORRE 4 Y 75 TORRE 5 | 190.5 | 82647152 | 2025-05-22 | 7/17/2025 12:00:00 AM | 4"x8" | Concreto | TREMIE 4500 | 56 | 0 | 31 | 32.7 | 4737.5 | 333 | 105 | ARGOS | 3
124 | B-19388 NATIVA | PILOTES 62-73-75 COMUNAL 3 | 190.5 | 82651394 | 2025-06-24 | 7/22/2025 12:00:00 AM | 4"x8" | Concreto | TREMIE 3500 | 28 | 0 | 24 | 22.1 | 3205.3 | 225 | 92 | ARGOS | 3
124 | B-19388 NATIVA | PILOTES 62-73-75 COMUNAL 3 | 190.5 | 82651394 | 2025-06-24 | 7/22/2025 12:00:00 AM | 4"x8" | Concreto | TREMIE 3500 | 28 | 0 | 24 | 25.9 | 3753.2 | 264 | 108 | ARGOS | 4
124 | B-19388 NATIVA | PILOTES 62-73-75 COMUNAL 3 | 190.5 | 82651394 | 2025-06-24 | 7/22/2025 12:00:00 AM | 4"x8" | Concreto | TREMIE 3500 | 28 | 0 | 24 | 24.7 | 3584.1 | 252 | 103 | ARGOS | 3
123 | B-19388 NATIVA | PILOTES 66-41 TORRE 5 | 190.5 | 82651393 | 2025-06-24 | 7/22/2025 12:00:00 AM | 4"x8" | Concreto | TREMIE 4500 | 28 | 0 | 31 | 31.9 | 4632.8 | 326 | 103 | ARGOS | 3
123 | B-19388 NATIVA | PILOTES 66-41 TORRE 5 | 190.5 | 82651393 | 2025-06-24 | 7/22/2025 12:00:00 AM | 4"x8" | Concreto | TREMIE 4500 | 28 | 0 | 31 | 34.2 | 4959.6 | 349 | 110 | ARGOS | 3
123 | B-19388 NATIVA | PILOTES 66-41 TORRE 5 | 190.5 | 82651393 | 2025-06-24 | 7/22/2025 12:00:00 AM | 4"x8" | Concreto | TREMIE 4500 | 28 | 0 | 31 | 32.3 | 4691.9 | 330 | 104 | ARGOS | 3
125 | B-19388 NATIVA | PILOTES 20-45-78 COMUNAL 3 | 190.5 | 82651556 | 2025-06-25 | 7/23/2025 12:00:00 AM | 4"x8" | Concreto | TREMIE 3500 | 28 | 0 | 24 | 28.2 | 4091.8 | 288 | 118 | ARGOS | 4
125 | B-19388 NATIVA | PILOTES 20-45-78 COMUNAL 3 | 190.5 | 82651556 | 2025-06-25 | 7/23/2025 12:00:00 AM | 4"x8" | Concreto | TREMIE 3500 | 28 | 0 | 24 | 28 | 4060 | 285 | 117 | ARGOS | 3
125 | B-19388 NATIVA | PILOTES 20-45-78 COMUNAL 3 | 190.5 | 82651556 | 2025-06-25 | 7/23/2025 12:00:00 AM | 4"x8" | Concreto | TREMIE 3500 | 28 | 0 | 24 | 25.8 | 3740 | 263 | 107 | ARGOS | 4
126 | B-19388 NATIVA | PILOTE 22 TORRE 5 | 190.5 | 82651628 | 2025-06-25 | 7/23/2025 12:00:00 AM | 4"x8" | Concreto | TREMIE 4500 | 28 | 0 | 31 | 41.6 | 6029.3 | 424 | 134 | ARGOS | 4
126 | B-19388 NATIVA | PILOTE 22 TORRE 5 | 190.5 | 82651628 | 2025-06-25 | 7/23/2025 12:00:00 AM | 4"x8" | Concreto | TREMIE 4500 | 28 | 0 | 31 | 38.6 | 5593.5 | 393 | 124 | ARGOS | 3
126 | B-19388 NATIVA | PILOTE 22 TORRE 5 | 190.5 | 82651628 | 2025-06-25 | 7/23/2025 12:00:00 AM | 4"x8" | Concreto | TREMIE 4500 | 28 | 0 | 31 | 33.4 | 4848.3 | 341 | 108 | ARGOS | 3
151 | B-19388 NATIVA | PILOTE 86 COMUNAL3 | 190.5 | 82653506 | 2025-07-11 | 7/23/2025 12:00:00 AM | 4"x8" | Concreto | TREMIE 3500 | 12 | 0 | 24 | 21 | 3050.3 | 214 | 88 | ARGOS | 4
151 | B-19388 NATIVA | PILOTE 86 COMUNAL3 | 190.5 | 82653506 | 2025-07-11 | 7/23/2025 12:00:00 AM | 4"x8" | Concreto | TREMIE 3500 | 12 | 0 | 24 | 21.4 | 3109.8 | 219 | 89 | ARGOS | 4
151 | B-19388 NATIVA | PILOTE 86 COMUNAL3 | 190.5 | 82653506 | 2025-07-11 | 7/23/2025 12:00:00 AM | 4"x8" | Concreto | TREMIE 3500 | 12 | 0 | 24 | 20.9 | 3027.4 | 213 | 87 | ARGOS | 4
152 | B-19388 NATIVA | PILOTE 51 TORRE 5 | 190.5 | 82653610 | 2025-07-11 | 7/23/2025 12:00:00 AM | 4"x8" | Concreto | TREMIE 4500 | 12 | 0 | 31 | 29 | 4207.7 | 296 | 94 | ARGOS | 4
152 | B-19388 NATIVA | PILOTE 51 TORRE 5 | 190.5 | 82653610 | 2025-07-11 | 7/23/2025 12:00:00 AM | 4"x8" | Concreto | TREMIE 4500 | 12 | 0 | 31 | 32.5 | 4719.6 | 332 | 105 | ARGOS | 4
152 | B-19388 NATIVA | PILOTE 51 TORRE 5 | 190.5 | 82653610 | 2025-07-11 | 7/23/2025 12:00:00 AM | 4"x8" | Concreto | TREMIE 4500 | 12 | 0 | 31 | 27.9 | 4052 | 285 | 90 | ARGOS | 4
153 | B-19388 NATIVA | PILOTES 69-82-84 COMUNAL 3 | 190.5 | 82653782 | 2025-07-14 | 7/23/2025 12:00:00 AM | 4"x8" | Concreto | TREMIE 3500 | 9 | 0 | 24 | 19.1 | 2776.8 | 195 | 80 | ARGOS | 4
153 | B-19388 NATIVA | PILOTES 69-82-84 COMUNAL 3 | 190.5 | 82653782 | 2025-07-14 | 7/23/2025 12:00:00 AM | 4"x8" | Concreto | TREMIE 3500 | 9 | 0 | 24 | 19.6 | 2838 | 200 | 82 | ARGOS | 4
153 | B-19388 NATIVA | PILOTES 69-82-84 COMUNAL 3 | 190.5 | 82653782 | 2025-07-14 | 7/23/2025 12:00:00 AM | 4"x8" | Concreto | TREMIE 3500 | 9 | 0 | 24 | 19.2 | 2784.3 | 196 | 80 | ARGOS | 4
154 | B-19388 NATIVA | PILOTE 39 COMUNAL 3 | 190.5 | 82653966 | 2025-07-15 | 7/23/2025 12:00:00 AM | 4"x8" | Concreto | TREMIE 3500 | 8 | 0 | 24 | 19.5 | 2832.1 | 199 | 81 | ARGOS | 4
154 | B-19388 NATIVA | PILOTE 39 COMUNAL 3 | 190.5 | 82653966 | 2025-07-15 | 7/23/2025 12:00:00 AM | 4"x8" | Concreto | TREMIE 3500 | 8 | 0 | 24 | 18.8 | 2730.6 | 192 | 78 | ARGOS | 4
154 | B-19388 NATIVA | PILOTE 39 COMUNAL 3 | 190.5 | 82653966 | 2025-07-15 | 7/23/2025 12:00:00 AM | 4"x8" | Concreto | TREMIE 3500 | 8 | 0 | 24 | 15.9 | 2301.9 | 162 | 66 | ARGOS | 4
128 | B-19388 NATIVA | PILOTE 30 TORRE 5 | 190.5 | 82651709 | 2025-06-26 | 7/24/2025 12:00:00 AM | 4"x8" | Concreto | TREMIE 4500 | 28 | 0 | 31 | 37.7 | 5460.9 | 384 | 121 | ARGOS | 3
128 | B-19388 NATIVA | PILOTE 30 TORRE 5 | 190.5 | 82651709 | 2025-06-26 | 7/24/2025 12:00:00 AM | 4"x8" | Concreto | TREMIE 4500 | 28 | 0 | 31 | 37.6 | 5460.2 | 384 | 121 | ARGOS | 3
128 | B-19388 NATIVA | PILOTE 30 TORRE 5 | 190.5 | 82651709 | 2025-06-26 | 7/24/2025 12:00:00 AM | 4"x8" | Concreto | TREMIE 4500 | 28 | 0 | 31 | 43 | 6230.3 | 438 | 138 | ARGOS | 3
127 | B-19388 NATIVA | PILOTES 12-15-41 COMUNAL 3 | 190.5 | 82651676 | 2025-06-26 | 7/24/2025 12:00:00 AM | 4"x8" | Concreto | TREMIE 3500 | 28 | 0 | 24 | 24.7 | 3580.3 | 252 | 103 | ARGOS | 3
127 | B-19388 NATIVA | PILOTES 12-15-41 COMUNAL 3 | 190.5 | 82651676 | 2025-06-26 | 7/24/2025 12:00:00 AM | 4"x8" | Concreto | TREMIE 3500 | 28 | 0 | 24 | 21.1 | 3062.5 | 215 | 88 | ARGOS | 3
127 | B-19388 NATIVA | PILOTES 12-15-41 COMUNAL 3 | 190.5 | 82651676 | 2025-06-26 | 7/24/2025 12:00:00 AM | 4"x8" | Concreto | TREMIE 3500 | 28 | 0 | 24 | 24.8 | 3594 | 253 | 103 | ARGOS | 3
160 | B-19388 NATIVA | PILOTES 68 COMUNAL 3 Y 3 COMUNAL 4 | 190.5 | 82654493 | 2025-07-18 | 7/25/2025 12:00:00 AM | 4"x8" | Concreto | TREMIE 3500 | 7 | 0 | 24 | 19.2 | 2782.1 | 196 | 80 | ARGOS | 3
160 | B-19388 NATIVA | PILOTES 68 COMUNAL 3 Y 3 COMUNAL 4 | 190.5 | 82654493 | 2025-07-18 | 7/25/2025 12:00:00 AM | 4"x8" | Concreto | TREMIE 3500 | 7 | 0 | 24 | 20.8 | 3020.5 | 212 | 87 | ARGOS | 4
160 | B-19388 NATIVA | PILOTES 68 COMUNAL 3 Y 3 COMUNAL 4 | 190.5 | 82654493 | 2025-07-18 | 7/25/2025 12:00:00 AM | 4"x8" | Concreto | TREMIE 3500 | 7 | 0 | 24 | 18.3 | 2649.8 | 186 | 76 | ARGOS | 3
129 | B-19388 NATIVA | PILOTES 9-36-80 COMUNAL 3 | 190.5 | 11299919 | 2025-06-27 | 7/25/2025 12:00:00 AM | 4"x8" | Concreto | TREMIE 3500 | 28 | 0 | 24 | 26.2 | 3793.2 | 267 | 109 | ARGOS | 3
129 | B-19388 NATIVA | PILOTES 9-36-80 COMUNAL 3 | 190.5 | 11299919 | 2025-06-27 | 7/25/2025 12:00:00 AM | 4"x8" | Concreto | TREMIE 3500 | 28 | 0 | 24 | 29.9 | 4339 | 305 | 125 | ARGOS | 3
129 | B-19388 NATIVA | PILOTES 9-36-80 COMUNAL 3 | 190.5 | 11299919 | 2025-06-27 | 7/25/2025 12:00:00 AM | 4"x8" | Concreto | TREMIE 3500 | 28 | 0 | 24 | 23.6 | 3424.3 | 241 | 98 | ARGOS | 3
84 | B-19388 NATIVA | PILOTE 92 TORRE 5 | 190.5 | 82648236 | 2025-05-30 | 7/25/2025 12:00:00 AM | 4"x8" | Concreto | TREMIE 4500 | 56 | 0 | 31 | 29.5 | 4283.6 | 301 | 95 | ARGOS | 3
84 | B-19388 NATIVA | PILOTE 92 TORRE 5 | 190.5 | 82648236 | 2025-05-30 | 7/25/2025 12:00:00 AM | 4"x8" | Concreto | TREMIE 4500 | 56 | 0 | 31 | 28.1 | 4075.7 | 287 | 91 | ARGOS | 3
84 | B-19388 NATIVA | PILOTE 92 TORRE 5 | 190.5 | 82648236 | 2025-05-30 | 7/25/2025 12:00:00 AM | 4"x8" | Concreto | TREMIE 4500 | 56 | 0 | 31 | 29.8 | 4321.9 | 304 | 96 | ARGOS | 3
82 | B-19388 NATIVA | PILOTES 12-29 TORRE 4 | 190.5 | 82648138 | 2025-05-30 | 7/25/2025 12:00:00 AM | 4"x8" | Concreto | TREMIE 4500 | 56 | 0 | 31 | 29.9 | 4341 | 305 | 96 | ARGOS | 3
82 | B-19388 NATIVA | PILOTES 12-29 TORRE 4 | 190.5 | 82648138 | 2025-05-30 | 7/25/2025 12:00:00 AM | 4"x8" | Concreto | TREMIE 4500 | 56 | 0 | 31 | 33.8 | 4905.8 | 345 | 109 | ARGOS | 3
82 | B-19388 NATIVA | PILOTES 12-29 TORRE 4 | 190.5 | 82648138 | 2025-05-30 | 7/25/2025 12:00:00 AM | 4"x8" | Concreto | TREMIE 4500 | 56 | 0 | 31 | 30.3 | 4389.1 | 309 | 98 | ARGOS | 3
161 | B-19388 NATIVA | PILOTES 1-7 COMUNAL 4 | 190.5 | 82654567 | 2025-07-19 | 7/26/2025 12:00:00 AM | 4"x8" | Concreto | TREMIE 3500 | 7 | 0 | 24 | 21.4 | 3108 | 219 | 89 | ARGOS | 3
161 | B-19388 NATIVA | PILOTES 1-7 COMUNAL 4 | 190.5 | 82654567 | 2025-07-19 | 7/26/2025 12:00:00 AM | 4"x8" | Concreto | TREMIE 3500 | 7 | 0 | 24 | 22.9 | 3316.5 | 233 | 95 | ARGOS | 3
161 | B-19388 NATIVA | PILOTES 1-7 COMUNAL 4 | 190.5 | 82654567 | 2025-07-19 | 7/26/2025 12:00:00 AM | 4"x8" | Concreto | TREMIE 3500 | 7 | 0 | 24 | 19.4 | 2814.4 | 198 | 81 | ARGOS | 3
86 | B-19388 NATIVA | PILOTE 45 TORRE 4 | 190.5 | 82648335 | 2025-05-31 | 7/26/2025 12:00:00 AM | 4"x8" | Concreto | TREMIE 4500 | 56 | 0 | 31 | 33.1 | 4805.1 | 338 | 107 | ARGOS | 3
86 | B-19388 NATIVA | PILOTE 45 TORRE 4 | 190.5 | 82648335 | 2025-05-31 | 7/26/2025 12:00:00 AM | 4"x8" | Concreto | TREMIE 4500 | 56 | 0 | 31 | 38.9 | 5638.8 | 396 | 125 | ARGOS | 3
86 | B-19388 NATIVA | PILOTE 45 TORRE 4 | 190.5 | 82648335 | 2025-05-31 | 7/26/2025 12:00:00 AM | 4"x8" | Concreto | TREMIE 4500 | 56 | 0 | 31 | 22.4 | 3251.8 | 229 | 72 | ARGOS | 3
85 | B-19388 NATIVA | PILOTE 5 COMUNAL 3 | 190.5 | 82648313 | 2025-05-31 | 7/26/2025 12:00:00 AM | 4"x8" | Concreto | TREMIE 3500 | 56 | 0 | 24 | 33.9 | 4918.6 | 346 | 141 | ARGOS | 3
85 | B-19388 NATIVA | PILOTE 5 COMUNAL 3 | 190.5 | 82648313 | 2025-05-31 | 7/26/2025 12:00:00 AM | 4"x8" | Concreto | TREMIE 3500 | 56 | 0 | 24 | 24.4 | 3534.6 | 249 | 102 | ARGOS | 3
85 | B-19388 NATIVA | PILOTE 5 COMUNAL 3 | 190.5 | 82648313 | 2025-05-31 | 7/26/2025 12:00:00 AM | 4"x8" | Concreto | TREMIE 3500 | 56 | 0 | 24 | 24.8 | 3599.1 | 253 | 103 | ARGOS | 4
130 | B-19388 NATIVA | PILOTE 74 COMUNAL 3 | 190.5 | 82652000 | 2025-06-28 | 7/26/2025 12:00:00 AM | 4"x8" | Concreto | TREMIE 3500 | 28 | 0 | 24 | 30.8 | 4465.6 | 314 | 128 | ARGOS | 3
130 | B-19388 NATIVA | PILOTE 74 COMUNAL 3 | 190.5 | 82652000 | 2025-06-28 | 7/26/2025 12:00:00 AM | 4"x8" | Concreto | TREMIE 3500 | 28 | 0 | 24 | 28.1 | 4070.2 | 286 | 117 | ARGOS | 3
130 | B-19388 NATIVA | PILOTE 74 COMUNAL 3 | 190.5 | 82652000 | 2025-06-28 | 7/26/2025 12:00:00 AM | 4"x8" | Concreto | TREMIE 3500 | 28 | 0 | 24 | 29.1 | 4216.2 | 296 | 121 | ARGOS | 3
163 | B-19388 NATIVA | PULOTES 2-88 COMUNAL 3 Y 2-5 COMUNAL 4 | 190.5 | 82654757 | 2025-07-22 | 7/29/2025 12:00:00 AM | 4"x8" | Concreto | TREMIE 3500 | 7 | 0 | 24 | 17.7 | 2562.7 | 180 | 74 | ARGOS | 4
163 | B-19388 NATIVA | PULOTES 2-88 COMUNAL 3 Y 2-5 COMUNAL 4 | 190.5 | 82654757 | 2025-07-22 | 7/29/2025 12:00:00 AM | 4"x8" | Concreto | TREMIE 3500 | 7 | 0 | 24 | 18.8 | 2731 | 192 | 78 | ARGOS | 4
163 | B-19388 NATIVA | PULOTES 2-88 COMUNAL 3 Y 2-5 COMUNAL 4 | 190.5 | 82654757 | 2025-07-22 | 7/29/2025 12:00:00 AM | 4"x8" | Concreto | TREMIE 3500 | 7 | 0 | 24 | 17.6 | 2557.5 | 180 | 73 | ARGOS | 3
164 | B-19388 NATIVA | PILOTES 59-81-85 COMUNAL 3 | 190.5 | 82654900 | 2025-07-23 | 7/30/2025 12:00:00 AM | 4"x8" | Concreto | TREMIE 3500 | 7 | 0 | 24 | 19.4 | 2813 | 198 | 81 | ARGOS | 3
164 | B-19388 NATIVA | PILOTES 59-81-85 COMUNAL 3 | 190.5 | 82654900 | 2025-07-23 | 7/30/2025 12:00:00 AM | 4"x8" | Concreto | TREMIE 3500 | 7 | 0 | 24 | 18.9 | 2742.1 | 193 | 79 | ARGOS | 4
164 | B-19388 NATIVA | PILOTES 59-81-85 COMUNAL 3 | 190.5 | 82654900 | 2025-07-23 | 7/30/2025 12:00:00 AM | 4"x8" | Concreto | TREMIE 3500 | 7 | 0 | 24 | 18.5 | 2683.6 | 189 | 77 | ARGOS | 3
135 | B-19388 NATIVA | PILOTE 44 TORRE 5 | 190.5 | 82652330 | 2025-07-02 | 7/30/2025 12:00:00 AM | 4"x8" | Concreto | TREMIE 4500 | 28 | 0 | 31 | 39.2 | 5686.6 | 400 | 126 | ARGOS | 3
135 | B-19388 NATIVA | PILOTE 44 TORRE 5 | 190.5 | 82652330 | 2025-07-02 | 7/30/2025 12:00:00 AM | 4"x8" | Concreto | TREMIE 4500 | 28 | 0 | 31 | 37.3 | 5416.3 | 381 | 120 | ARGOS | 4
135 | B-19388 NATIVA | PILOTE 44 TORRE 5 | 190.5 | 82652330 | 2025-07-02 | 7/30/2025 12:00:00 AM | 4"x8" | Concreto | TREMIE 4500 | 28 | 0 | 31 | 43.1 | 6245.9 | 439 | 139 | ARGOS | 4
134 | B-19388 NATIVA | PILOTES 15 COMUNAL 2 Y 77 COMUNAL 3 | 190.5 | 82652302 | 2025-07-02 | 7/30/2025 12:00:00 AM | 4"x8" | Concreto | TREMIE 3500 | 28 | 0 | 24 | 29.9 | 4341.8 | 305 | 125 | ARGOS | 4
134 | B-19388 NATIVA | PILOTES 15 COMUNAL 2 Y 77 COMUNAL 3 | 190.5 | 82652302 | 2025-07-02 | 7/30/2025 12:00:00 AM | 4"x8" | Concreto | TREMIE 3500 | 28 | 0 | 24 | 31.9 | 4622.2 | 325 | 133 | ARGOS | 3
134 | B-19388 NATIVA | PILOTES 15 COMUNAL 2 Y 77 COMUNAL 3 | 190.5 | 82652302 | 2025-07-02 | 7/30/2025 12:00:00 AM | 4"x8" | Concreto | TREMIE 3500 | 28 | 0 | 24 | 31.9 | 4624.4 | 325 | 133 | ARGOS | 3
90 | B-19388 NATIVA | PILOTES 26 TORRE 4 Y 28 TORRE 5 | 190.5 | 82648984 | 2025-06-04 | 7/30/2025 12:00:00 AM | 4"x8" | Concreto | TREMIE 4500 | 56 | 0 | 31 | 38.3 | 5558.9 | 391 | 124 | ARGOS | 4
90 | B-19388 NATIVA | PILOTES 26 TORRE 4 Y 28 TORRE 5 | 190.5 | 82648984 | 2025-06-04 | 7/30/2025 12:00:00 AM | 4"x8" | Concreto | TREMIE 4500 | 56 | 0 | 31 | 37 | 5361 | 377 | 119 | ARGOS | 3
90 | B-19388 NATIVA | PILOTES 26 TORRE 4 Y 28 TORRE 5 | 190.5 | 82648984 | 2025-06-04 | 7/30/2025 12:00:00 AM | 4"x8" | Concreto | TREMIE 4500 | 56 | 0 | 31 | 37.5 | 5433.2 | 382 | 121 | ARGOS | 4
91 | B-19388 NATIVA | PILOTES 85 TORRE 4 Y 71 TORRE 5 | 190.5 | 82649140 | 2025-06-05 | 7/31/2025 12:00:00 AM | 4"x8" | Concreto | TREMIE 4500 | 56 | 0 | 31 | 33 | 4779.6 | 336 | 106 | ARGOS | 3
91 | B-19388 NATIVA | PILOTES 85 TORRE 4 Y 71 TORRE 5 | 190.5 | 82649140 | 2025-06-05 | 7/31/2025 12:00:00 AM | 4"x8" | Concreto | TREMIE 4500 | 56 | 0 | 31 | 37.8 | 5485.2 | 386 | 122 | ARGOS | 3
91 | B-19388 NATIVA | PILOTES 85 TORRE 4 Y 71 TORRE 5 | 190.5 | 82649140 | 2025-06-05 | 7/31/2025 12:00:00 AM | 4"x8" | Concreto | TREMIE 4500 | 56 | 0 | 31 | 35.6 | 5162.8 | 363 | 115 | ARGOS | 3
137 | B-19388 NATIVA | PILOTES 35-49 TORRE 5 | 190.5 | 82652476 | 2025-07-03 | 7/31/2025 12:00:00 AM | 4"x8" | Concreto | TREMIE 4500 | 28 | 0 | 31 | 40.1 | 5819.9 | 409 | 129 | ARGOS | 3
137 | B-19388 NATIVA | PILOTES 35-49 TORRE 5 | 190.5 | 82652476 | 2025-07-03 | 7/31/2025 12:00:00 AM | 4"x8" | Concreto | TREMIE 4500 | 28 | 0 | 31 | 33.9 | 4916.4 | 346 | 109 | ARGOS | 3
137 | B-19388 NATIVA | PILOTES 35-49 TORRE 5 | 190.5 | 82652476 | 2025-07-03 | 7/31/2025 12:00:00 AM | 4"x8" | Concreto | TREMIE 4500 | 28 | 0 | 31 | 37.1 | 5379.8 | 378 | 120 | ARGOS | 3
165 | B-19388 NATIVA | PILOTE 1 COMUNAL 3 | 190.5 | 82655035 | 2025-07-24 | 7/31/2025 12:00:00 AM | 4"x8" | Concreto | TREMIE 3500 | 7 | 0 | 24 | 15.9 | 2299.4 | 162 | 66 | ARGOS | 4
165 | B-19388 NATIVA | PILOTE 1 COMUNAL 3 | 190.5 | 82655035 | 2025-07-24 | 7/31/2025 12:00:00 AM | 4"x8" | Concreto | TREMIE 3500 | 7 | 0 | 24 | 18 | 2604.7 | 183 | 75 | ARGOS | 4
165 | B-19388 NATIVA | PILOTE 1 COMUNAL 3 | 190.5 | 82655035 | 2025-07-24 | 7/31/2025 12:00:00 AM | 4"x8" | Concreto | TREMIE 3500 | 7 | 0 | 24 | 18.1 | 2621.4 | 184 | 75 | ARGOS | 4
166 | B-19388 NATIVA | PILOTE 14 COMUNAL 3 | 190.5 | 82655077 | 2025-07-24 | 7/31/2025 12:00:00 AM | 4"x8" | Concreto | TREMIE 3500 | 7 | 0 | 24 | 22.3 | 3232.8 | 227 | 93 | ARGOS | 3
166 | B-19388 NATIVA | PILOTE 14 COMUNAL 3 | 190.5 | 82655077 | 2025-07-24 | 7/31/2025 12:00:00 AM | 4"x8" | Concreto | TREMIE 3500 | 7 | 0 | 24 | 21.6 | 3135.2 | 220 | 90 | ARGOS | 4
166 | B-19388 NATIVA | PILOTE 14 COMUNAL 3 | 190.5 | 82655077 | 2025-07-24 | 7/31/2025 12:00:00 AM | 4"x8" | Concreto | TREMIE 3500 | 7 | 0 | 24 | 22.4 | 3244.6 | 228 | 93 | ARGOS | 3
138 | B-19388 NATIVA | PILOTES 7-8-12 COMUNAL 2 | 190.5 | 82652602 | 2025-07-04 | 8/1/2025 12:00:00 AM | 4"x8" | Concreto | TREMIE 3500 | 28 | 0 | 24 | 25.8 | 3745.9 | 263 | 108 | ARGOS | 4
138 | B-19388 NATIVA | PILOTES 7-8-12 COMUNAL 2 | 190.5 | 82652602 | 2025-07-04 | 8/1/2025 12:00:00 AM | 4"x8" | Concreto | TREMIE 3500 | 28 | 0 | 24 | 30.6 | 4442 | 312 | 128 | ARGOS | 3
138 | B-19388 NATIVA | PILOTES 7-8-12 COMUNAL 2 | 190.5 | 82652602 | 2025-07-04 | 8/1/2025 12:00:00 AM | 4"x8" | Concreto | TREMIE 3500 | 28 | 0 | 24 | 30.2 | 4381 | 308 | 126 | ARGOS | 3
92 | B-19388 NATIVA | PILOTES 47 TORRE 4 Y 68 TORRE 5 | 190.5 | 82649294 | 2025-06-06 | 8/1/2025 12:00:00 AM | 4"x8" | Concreto | TREMIE 4500 | 56 | 0 | 31 | 39.6 | 5739.1 | 404 | 128 | ARGOS | 4
92 | B-19388 NATIVA | PILOTES 47 TORRE 4 Y 68 TORRE 5 | 190.5 | 82649294 | 2025-06-06 | 8/1/2025 12:00:00 AM | 4"x8" | Concreto | TREMIE 4500 | 56 | 0 | 31 | 36.9 | 5347.7 | 376 | 119 | ARGOS | 3
155 | B-19388 NATIVA | PILOTE 1 TORRE GRUA | 191 | 82654046 | 2025-07-15 | 7/23/2025 12:00:00 AM | 4"x8" | Concreto | TREMIE 3000 | 8 | 0 | 21 | 16.4 | 2372.9 | 167 | 78 | ARGOS | 4
155 | B-19388 NATIVA | PILOTE 1 TORRE GRUA | 191 | 82654046 | 2025-07-15 | 7/23/2025 12:00:00 AM | 4"x8" | Concreto | TREMIE 3000 | 8 | 0 | 21 | 13 | 1878.4 | 132 | 62 | ARGOS | 3
155 | B-19388 NATIVA | PILOTE 1 TORRE GRUA | 191 | 82654046 | 2025-07-15 | 7/23/2025 12:00:00 AM | 4"x8" | Concreto | TREMIE 3000 | 8 | 0 | 21 | 14.3 | 2075.1 | 146 | 68 | ARGOS | 4
156 | B-19388 NATIVA | PILOTES 2-3 TORRE GRUA | 191 | 82654103 | 2025-07-16 | 7/23/2025 12:00:00 AM | 4"x8" | Concreto | TREMIE 3000 | 7 | 0 | 21 | 16.6 | 2406.3 | 169 | 79 | ARGOS | 3
156 | B-19388 NATIVA | PILOTES 2-3 TORRE GRUA | 191 | 82654103 | 2025-07-16 | 7/23/2025 12:00:00 AM | 4"x8" | Concreto | TREMIE 3000 | 7 | 0 | 21 | 13.4 | 1940.8 | 136 | 64 | ARGOS | 3
156 | B-19388 NATIVA | PILOTES 2-3 TORRE GRUA | 191 | 82654103 | 2025-07-16 | 7/23/2025 12:00:00 AM | 4"x8" | Concreto | TREMIE 3000 | 7 | 0 | 21 | 15.9 | 2302.8 | 162 | 76 | ARGOS | 4
157 | B-19388 NATIVA | PILOTE 61 COMUNAL 3 | 190.5 | 82654148 | 2025-07-16 | 7/23/2025 12:00:00 AM | 4"x8" | Concreto | TREMIE 3500 | 7 | 0 | 24 | 18.4 | 2666.3 | 187 | 76 | ARGOS | 3
157 | B-19388 NATIVA | PILOTE 61 COMUNAL 3 | 190.5 | 82654148 | 2025-07-16 | 7/23/2025 12:00:00 AM | 4"x8" | Concreto | TREMIE 3500 | 7 | 0 | 24 | 15.7 | 2281.1 | 160 | 66 | ARGOS | 2
157 | B-19388 NATIVA | PILOTE 61 COMUNAL 3 | 190.5 | 82654148 | 2025-07-16 | 7/23/2025 12:00:00 AM | 4"x8" | Concreto | TREMIE 3500 | 7 | 0 | 24 | 29.7 | 4309.4 | 303 | 124 | ARGOS | 3
131 | B-19388 NATIVA | PILOTE 81 TORRE 5 | 190.5 | 82652038 | 2025-06-28 | 7/26/2025 12:00:00 AM | 4"x8" | Concreto | TREMIE 4500 | 28 | 0 | 31 | 34.5 | 5008.8 | 352 | 111 | ARGOS | 3
131 | B-19388 NATIVA | PILOTE 81 TORRE 5 | 190.5 | 82652038 | 2025-06-28 | 7/26/2025 12:00:00 AM | 4"x8" | Concreto | TREMIE 4500 | 28 | 0 | 31 | 31.6 | 4589.2 | 323 | 102 | ARGOS | 3
131 | B-19388 NATIVA | PILOTE 81 TORRE 5 | 190.5 | 82652038 | 2025-06-28 | 7/26/2025 12:00:00 AM | 4"x8" | Concreto | TREMIE 4500 | 28 | 0 | 31 | 28.3 | 4099.9 | 288 | 91 | ARGOS | 3
162 | B-19388 NATIVA | PILOTES 23-38-42 COMUNAL 3 Y 6 COMUNAL 4 | 190.5 | 82654643 | 2025-07-21 | 7/28/2025 12:00:00 AM | 4"x8" | Concreto | TREMIE 3500 | 7 | 0 | 24 | 19.2 | 2786.6 | 196 | 80 | ARGOS | 3
162 | B-19388 NATIVA | PILOTES 23-38-42 COMUNAL 3 Y 6 COMUNAL 4 | 190.5 | 82654643 | 2025-07-21 | 7/28/2025 12:00:00 AM | 4"x8" | Concreto | TREMIE 3500 | 7 | 0 | 24 | 22.2 | 3215.5 | 226 | 92 | ARGOS | 3
162 | B-19388 NATIVA | PILOTES 23-38-42 COMUNAL 3 Y 6 COMUNAL 4 | 190.5 | 82654643 | 2025-07-21 | 7/28/2025 12:00:00 AM | 4"x8" | Concreto | TREMIE 3500 | 7 | 0 | 24 | 21.7 | 3151.1 | 222 | 90 | ARGOS | 3
132 | B-19388 NATIVA | PILOTE 11 COMUNAL 2 | 190.5 | 82652165 | 2025-07-01 | 7/29/2025 12:00:00 AM | 4"x8" | Concreto | TREMIE 3500 | 28 | 0 | 24 | 28.8 | 4183 | 294 | 120 | ARGOS | 4
132 | B-19388 NATIVA | PILOTE 11 COMUNAL 2 | 190.5 | 82652165 | 2025-07-01 | 7/29/2025 12:00:00 AM | 4"x8" | Concreto | TREMIE 3500 | 28 | 0 | 24 | 27.7 | 4016.3 | 282 | 115 | ARGOS | 4
132 | B-19388 NATIVA | PILOTE 11 COMUNAL 2 | 190.5 | 82652165 | 2025-07-01 | 7/29/2025 12:00:00 AM | 4"x8" | Concreto | TREMIE 3500 | 28 | 0 | 24 | 25.9 | 3757.2 | 264 | 108 | ARGOS | 4
89 | B-19388 NATIVA | PILOTES 6-29-57 COMUNAL 3 | 190.5 | 82648956 | 2025-06-04 | 7/30/2025 12:00:00 AM | 4"x8" | Concreto | TREMIE 3500 | 56 | 0 | 24 | 22.9 | 3315 | 233 | 95 | ARGOS | 3
89 | B-19388 NATIVA | PILOTES 6-29-57 COMUNAL 3 | 190.5 | 82648956 | 2025-06-04 | 7/30/2025 12:00:00 AM | 4"x8" | Concreto | TREMIE 3500 | 56 | 0 | 24 | 25.4 | 3677.4 | 259 | 106 | ARGOS | 4
89 | B-19388 NATIVA | PILOTES 6-29-57 COMUNAL 3 | 190.5 | 82648956 | 2025-06-04 | 7/30/2025 12:00:00 AM | 4"x8" | Concreto | TREMIE 3500 | 56 | 0 | 24 | 28 | 4057.6 | 285 | 116 | ARGOS | 3
136 | B-19388 NATIVA | PILOTES 3-4-5 COMUNAL 2 | 190.5 | 82652455 | 2025-07-03 | 7/31/2025 12:00:00 AM | 4"x8" | Concreto | TREMIE 3500 | 28 | 0 | 24 | 27.4 | 3979.7 | 280 | 114 | ARGOS | 3
136 | B-19388 NATIVA | PILOTES 3-4-5 COMUNAL 2 | 190.5 | 82652455 | 2025-07-03 | 7/31/2025 12:00:00 AM | 4"x8" | Concreto | TREMIE 3500 | 28 | 0 | 24 | 30.2 | 4385.8 | 308 | 126 | ARGOS | 3
136 | B-19388 NATIVA | PILOTES 3-4-5 COMUNAL 2 | 190.5 | 82652455 | 2025-07-03 | 7/31/2025 12:00:00 AM | 4"x8" | Concreto | TREMIE 3500 | 28 | 0 | 24 | 35.7 | 5174.8 | 364 | 149 | ARGOS | 3
139 | B-19388 NATIVA | PILOTE 74 TORRE 5 | 190.5 | 82652713 | 2025-07-04 | 8/1/2025 12:00:00 AM | 4"x8" | Concreto | TREMIE 4500 | 28 | 0 | 31 | 38.7 | 5606.6 | 394 | 125 | ARGOS | 3
139 | B-19388 NATIVA | PILOTE 74 TORRE 5 | 190.5 | 82652713 | 2025-07-04 | 8/1/2025 12:00:00 AM | 4"x8" | Concreto | TREMIE 4500 | 28 | 0 | 31 | 34.4 | 4986.1 | 351 | 111 | ARGOS | 3
139 | B-19388 NATIVA | PILOTE 74 TORRE 5 | 190.5 | 82652713 | 2025-07-04 | 8/1/2025 12:00:00 AM | 4"x8" | Concreto | TREMIE 4500 | 28 | 0 | 31 | 32.8 | 4753.9 | 334 | 106 | ARGOS | 3
145 | B-19388 NATIVA | PILOTES 55-77 TORRE 5 | 190.5 | 82653077 | 2025-07-08 | 8/5/2025 12:00:00 AM | 4"x8" | Concreto | TREMIE 4500 | 28 | 0 | 31 | 33 | 4793 | 337 | 107 | ARGOS | 3
96 | B-19388 NATIVA | PILOTE 27 TORRE 4 | 190.5 | 82649430 | 2025-06-07 | 8/2/2025 12:00:00 AM | 4"x8" | Concreto | TREMIE 4500 | 56 | 0 | 31 | 28 | 4057.4 | 285 | 90 | ARGOS | 3
96 | B-19388 NATIVA | PILOTE 27 TORRE 4 | 190.5 | 82649430 | 2025-06-07 | 8/2/2025 12:00:00 AM | 4"x8" | Concreto | TREMIE 4500 | 56 | 0 | 31 | 32.5 | 4709.3 | 331 | 105 | ARGOS | 3
96 | B-19388 NATIVA | PILOTE 27 TORRE 4 | 190.5 | 82649430 | 2025-06-07 | 8/2/2025 12:00:00 AM | 4"x8" | Concreto | TREMIE 4500 | 56 | 0 | 31 | 31.4 | 4555.2 | 320 | 101 | ARGOS | 3
141 | B-19388 NATIVA | PILOTE 26 TORRE 5 | 190.5 | 82652817 | 2025-07-05 | 8/2/2025 12:00:00 AM | 4"x8" | Concreto | TREMIE 4500 | 28 | 0 | 31 | 38.5 | 5578.2 | 392 | 124 | ARGOS | 3
141 | B-19388 NATIVA | PILOTE 26 TORRE 5 | 190.5 | 82652817 | 2025-07-05 | 8/2/2025 12:00:00 AM | 4"x8" | Concreto | TREMIE 4500 | 28 | 0 | 31 | 38.6 | 5595.5 | 393 | 124 | ARGOS | 4
141 | B-19388 NATIVA | PILOTE 26 TORRE 5 | 190.5 | 82652817 | 2025-07-05 | 8/2/2025 12:00:00 AM | 4"x8" | Concreto | TREMIE 4500 | 28 | 0 | 31 | 30.5 | 4428.3 | 311 | 98 | ARGOS | 3
140 | B-19388 NATIVA | PILOTES 1-2 COMUNAL 2 | 190.5 | 82652787 | 2025-07-05 | 8/2/2025 12:00:00 AM | 4"x8" | Concreto | TREMIE 3500 | 28 | 0 | 24 | 32.8 | 4759.5 | 335 | 137 | ARGOS | 4
140 | B-19388 NATIVA | PILOTES 1-2 COMUNAL 2 | 190.5 | 82652787 | 2025-07-05 | 8/2/2025 12:00:00 AM | 4"x8" | Concreto | TREMIE 3500 | 28 | 0 | 24 | 33.4 | 4839.1 | 340 | 139 | ARGOS | 4
140 | B-19388 NATIVA | PILOTES 1-2 COMUNAL 2 | 190.5 | 82652787 | 2025-07-05 | 8/2/2025 12:00:00 AM | 4"x8" | Concreto | TREMIE 3500 | 28 | 0 | 24 | 25.3 | 3676.3 | 258 | 106 | ARGOS | 3
143 | B-19388 NATIVA | PILOTE 5 TORRE 5 | 190.5 | 82652969 | 2025-07-07 | 8/4/2025 12:00:00 AM | 4"x8" | Concreto | TREMIE 4500 | 28 | 0 | 31 | 33.9 | 4921 | 346 | 109 | ARGOS | 3
143 | B-19388 NATIVA | PILOTE 5 TORRE 5 | 190.5 | 82652969 | 2025-07-07 | 8/4/2025 12:00:00 AM | 4"x8" | Concreto | TREMIE 4500 | 28 | 0 | 31 | 33.5 | 4858.8 | 342 | 108 | ARGOS | 4
143 | B-19388 NATIVA | PILOTE 5 TORRE 5 | 190.5 | 82652969 | 2025-07-07 | 8/4/2025 12:00:00 AM | 4"x8" | Concreto | TREMIE 4500 | 28 | 0 | 31 | 33.7 | 4893.3 | 344 | 109 | ARGOS | 3
142 | B-19388 NATIVA | PILOTE 79 COMUNAL 3 | 190.5 | 82652930 | 2025-07-07 | 8/4/2025 12:00:00 AM | 4"x8" | Concreto | TREMIE 3500 | 28 | 0 | 24 | 22.8 | 3313.7 | 233 | 95 | ARGOS | 3
142 | B-19388 NATIVA | PILOTE 79 COMUNAL 3 | 190.5 | 82652930 | 2025-07-07 | 8/4/2025 12:00:00 AM | 4"x8" | Concreto | TREMIE 3500 | 28 | 0 | 24 | 25.7 | 3726.6 | 262 | 107 | ARGOS | 3
142 | B-19388 NATIVA | PILOTE 79 COMUNAL 3 | 190.5 | 82652930 | 2025-07-07 | 8/4/2025 12:00:00 AM | 4"x8" | Concreto | TREMIE 3500 | 28 | 0 | 24 | 25.3 | 3670 | 258 | 105 | ARGOS | 3
145 | B-19388 NATIVA | PILOTES 55-77 TORRE 5 | 190.5 | 82653077 | 2025-07-08 | 8/5/2025 12:00:00 AM | 4"x8" | Concreto | TREMIE 4500 | 28 | 0 | 31 | 33.5 | 4854.2 | 341 | 108 | ARGOS | 4
145 | B-19388 NATIVA | PILOTES 55-77 TORRE 5 | 190.5 | 82653077 | 2025-07-08 | 8/5/2025 12:00:00 AM | 4"x8" | Concreto | TREMIE 4500 | 28 | 0 | 31 | 32.1 | 4659.7 | 328 | 104 | ARGOS | 4
73 | B-19388 NATIVA | PILOTES 22-50-53 COMUNAL 3 | 190.5 | 82647667 | 2025-05-27 | 7/22/2025 12:00:00 AM | 4"x8" | Concreto | TREMIE 3500 | 56 | 0 | 24 | 30.6 | 4436 | 312 | 127 | ARGOS | 4
73 | B-19388 NATIVA | PILOTES 22-50-53 COMUNAL 3 | 190.5 | 82647667 | 2025-05-27 | 7/22/2025 12:00:00 AM | 4"x8" | Concreto | TREMIE 3500 | 56 | 0 | 24 | 23.2 | 3371.2 | 237 | 97 | ARGOS | 4
73 | B-19388 NATIVA | PILOTES 22-50-53 COMUNAL 3 | 190.5 | 82647667 | 2025-05-27 | 7/22/2025 12:00:00 AM | 4"x8" | Concreto | TREMIE 3500 | 56 | 0 | 24 | 26.3 | 3814 | 268 | 110 | ARGOS | 3
158 | B-19388 NATIVA | PILOTE 4 TORRE GRUA | 191 | 82654265 | 2025-07-17 | 7/24/2025 12:00:00 AM | 4"x8" | Concreto | TREMIE 3000 | 7 | 0 | 21 | 18.4 | 2664 | 187 | 87 | ARGOS | 5
158 | B-19388 NATIVA | PILOTE 4 TORRE GRUA | 191 | 82654265 | 2025-07-17 | 7/24/2025 12:00:00 AM | 4"x8" | Concreto | TREMIE 3000 | 7 | 0 | 21 | 20.6 | 2985.6 | 210 | 98 | ARGOS | 4
158 | B-19388 NATIVA | PILOTE 4 TORRE GRUA | 191 | 82654265 | 2025-07-17 | 7/24/2025 12:00:00 AM | 4"x8" | Concreto | TREMIE 3000 | 7 | 0 | 21 | 17.1 | 2476.1 | 174 | 81 | ARGOS | 4
159 | B-19388 NATIVA | PILOTES 48-87 COMUNAL 3 | 190.5 | 82654311 | 2025-07-17 | 7/24/2025 12:00:00 AM | 4"x8" | Concreto | TREMIE 3500 | 7 | 0 | 24 | 18.4 | 2666.4 | 187 | 77 | ARGOS | 5
159 | B-19388 NATIVA | PILOTES 48-87 COMUNAL 3 | 190.5 | 82654311 | 2025-07-17 | 7/24/2025 12:00:00 AM | 4"x8" | Concreto | TREMIE 3500 | 7 | 0 | 24 | 16.5 | 2392.6 | 168 | 69 | ARGOS | 4
159 | B-19388 NATIVA | PILOTES 48-87 COMUNAL 3 | 190.5 | 82654311 | 2025-07-17 | 7/24/2025 12:00:00 AM | 4"x8" | Concreto | TREMIE 3500 | 7 | 0 | 24 | 18.9 | 2739.3 | 193 | 79 | ARGOS | 4
133 | B-19388 NATIVA | PILOTE 85 TORRE 5 | 190.5 | 82652223 | 2025-07-01 | 7/29/2025 12:00:00 AM | 4"x8" | Concreto | TREMIE 4500 | 28 | 0 | 31 | 32 | 4636.7 | 326 | 103 | ARGOS | 4
133 | B-19388 NATIVA | PILOTE 85 TORRE 5 | 190.5 | 82652223 | 2025-07-01 | 7/29/2025 12:00:00 AM | 4"x8" | Concreto | TREMIE 4500 | 28 | 0 | 31 | 33.9 | 4909.6 | 345 | 109 | ARGOS | 4
133 | B-19388 NATIVA | PILOTE 85 TORRE 5 | 190.5 | 82652223 | 2025-07-01 | 7/29/2025 12:00:00 AM | 4"x8" | Concreto | TREMIE 4500 | 28 | 0 | 31 | 32.2 | 4663.6 | 328 | 104 | ARGOS | 4
174 | B-19388 NATIVA | PLACA PISO 1 EJES (1-9)(A-J) TORRE 4 | 191 | 25418 | 2025-08-26 | 9/23/2025 12:00:00 AM | 4"x8" | Concreto | IND. MURO 4000 GF | 28 | 0 | 28 | 27.9 | 4043.3 | 284 | 100 | CEMEX | 3
146 | B-19388 NATIVA | PILOTES 13-43 COMUNAL 3 | 190.5 | 82653217 | 2025-07-09 | 8/6/2025 12:00:00 AM | 4"x8" | Concreto | TREMIE 3500 | 28 | 0 | 24 | 29.8 | 4315.3 | 303 | 124 | ARGOS | 4
146 | B-19388 NATIVA | PILOTES 13-43 COMUNAL 3 | 190.5 | 82653217 | 2025-07-09 | 8/6/2025 12:00:00 AM | 4"x8" | Concreto | TREMIE 3500 | 28 | 0 | 24 | 26.6 | 3858.2 | 271 | 111 | ARGOS | 3
146 | B-19388 NATIVA | PILOTES 13-43 COMUNAL 3 | 190.5 | 82653217 | 2025-07-09 | 8/6/2025 12:00:00 AM | 4"x8" | Concreto | TREMIE 3500 | 28 | 0 | 24 | 27.8 | 4036.9 | 284 | 116 | ARGOS | 2
104 | B-19388 NATIVA | PILOTE 79 TORRE 4 | 190.5 | 82649932 | 2025-06-11 | 8/6/2025 12:00:00 AM | 4"x8" | Concreto | TREMIE 4500 | 56 | 0 | 31 | 40.1 | 5810.9 | 409 | 129 | ARGOS | 4
104 | B-19388 NATIVA | PILOTE 79 TORRE 4 | 190.5 | 82649932 | 2025-06-11 | 8/6/2025 12:00:00 AM | 4"x8" | Concreto | TREMIE 4500 | 56 | 0 | 31 | 37.3 | 5417 | 381 | 120 | ARGOS | 4
104 | B-19388 NATIVA | PILOTE 79 TORRE 4 | 190.5 | 82649932 | 2025-06-11 | 8/6/2025 12:00:00 AM | 4"x8" | Concreto | TREMIE 4500 | 56 | 0 | 31 | 39 | 5652.3 | 397 | 126 | ARGOS | 4
102 | B-19388 NATIVA | PILOTES 9 COMUNAL 2 Y 30 COMUNAL 3 | 190.5 | 82649745 | 2025-06-11 | 8/6/2025 12:00:00 AM | 4"x8" | Concreto | TREMIE 3500 | 56 | 0 | 24 | 30.6 | 4437.1 | 312 | 127 | ARGOS | 4
102 | B-19388 NATIVA | PILOTES 9 COMUNAL 2 Y 30 COMUNAL 3 | 190.5 | 82649745 | 2025-06-11 | 8/6/2025 12:00:00 AM | 4"x8" | Concreto | TREMIE 3500 | 56 | 0 | 24 | 29.7 | 4309.3 | 303 | 124 | ARGOS | 4
102 | B-19388 NATIVA | PILOTES 9 COMUNAL 2 Y 30 COMUNAL 3 | 190.5 | 82649745 | 2025-06-11 | 8/6/2025 12:00:00 AM | 4"x8" | Concreto | TREMIE 3500 | 56 | 0 | 24 | 27.9 | 4045.9 | 284 | 116 | ARGOS | 4
103 | B-19388 NATIVA | PILOTES 59-65 TORRE 5 | 190.5 | 82649830 | 2025-06-11 | 8/6/2025 12:00:00 AM | 4"x8" | Concreto | TREMIE 4500 | 56 | 0 | 31 | 33.9 | 4922.7 | 346 | 109 | ARGOS | 4
103 | B-19388 NATIVA | PILOTES 59-65 TORRE 5 | 190.5 | 82649830 | 2025-06-11 | 8/6/2025 12:00:00 AM | 4"x8" | Concreto | TREMIE 4500 | 56 | 0 | 31 | 37 | 5372.1 | 378 | 119 | ARGOS | 4
103 | B-19388 NATIVA | PILOTES 59-65 TORRE 5 | 190.5 | 82649830 | 2025-06-11 | 8/6/2025 12:00:00 AM | 4"x8" | Concreto | TREMIE 4500 | 56 | 0 | 31 | 37.1 | 5387.4 | 379 | 120 | ARGOS | 4
150 | B-19388 NATIVA | ILOTE 78 TORRE 5 | 190.5 | 82653444 | 2025-07-10 | 8/7/2025 12:00:00 AM | 4"x8" | Concreto | TREMIE 4500 | 28 | 0 | 31 | 31.4 | 4555.3 | 320 | 101 | ARGOS | 3
150 | B-19388 NATIVA | ILOTE 78 TORRE 5 | 190.5 | 82653444 | 2025-07-10 | 8/7/2025 12:00:00 AM | 4"x8" | Concreto | TREMIE 4500 | 28 | 0 | 31 | 35.8 | 5194 | 365 | 116 | ARGOS | 4
150 | B-19388 NATIVA | ILOTE 78 TORRE 5 | 190.5 | 82653444 | 2025-07-10 | 8/7/2025 12:00:00 AM | 4"x8" | Concreto | TREMIE 4500 | 28 | 0 | 31 | 24.8 | 3593.6 | 253 | 80 | ARGOS | 3
149 | B-19388 NATIVA | PILOTES 89-90 COMUNAL 3 | 190.5 | 82653382 | 2025-07-10 | 8/7/2025 12:00:00 AM | 4"x8" | Concreto | TREMIE 3500 | 28 | 0 | 24 | 25.5 | 3692.5 | 260 | 106 | ARGOS | 3
149 | B-19388 NATIVA | PILOTES 89-90 COMUNAL 3 | 190.5 | 82653382 | 2025-07-10 | 8/7/2025 12:00:00 AM | 4"x8" | Concreto | TREMIE 3500 | 28 | 0 | 24 | 26.6 | 3857 | 271 | 111 | ARGOS | 4
149 | B-19388 NATIVA | PILOTES 89-90 COMUNAL 3 | 190.5 | 82653382 | 2025-07-10 | 8/7/2025 12:00:00 AM | 4"x8" | Concreto | TREMIE 3500 | 28 | 0 | 24 | 15.3 | 2223.6 | 156 | 64 | ARGOS | 3
148 | B-19388 NATIVA | PILOTE 10 COMUNAL 3 | 190.5 | 82653341 | 2025-07-10 | 8/7/2025 12:00:00 AM | 4"x8" | Concreto | TREMIE 3500 | 28 | 0 | 24 | 20.8 | 3015.9 | 212 | 87 | ARGOS | 4
148 | B-19388 NATIVA | PILOTE 10 COMUNAL 3 | 190.5 | 82653341 | 2025-07-10 | 8/7/2025 12:00:00 AM | 4"x8" | Concreto | TREMIE 3500 | 28 | 0 | 24 | 21.4 | 3105.6 | 218 | 89 | ARGOS | 3
148 | B-19388 NATIVA | PILOTE 10 COMUNAL 3 | 190.5 | 82653341 | 2025-07-10 | 8/7/2025 12:00:00 AM | 4"x8" | Concreto | TREMIE 3500 | 28 | 0 | 24 | 22.4 | 3254.9 | 229 | 94 | ARGOS | 4
147 | B-19388 NATIVA | PILOTES 31-61 TORRE 5 | 190.5 | 82653229 | 2025-07-09 | 8/6/2025 12:00:00 AM | 4"x8" | Concreto | TREMIE 4500 | 28 | 0 | 31 | 18.8 | 2728.5 | 192 | 61 | ARGOS | 3
147 | B-19388 NATIVA | PILOTES 31-61 TORRE 5 | 190.5 | 82653229 | 2025-07-09 | 8/6/2025 12:00:00 AM | 4"x8" | Concreto | TREMIE 4500 | 28 | 0 | 31 | 39.3 | 5695.4 | 400 | 127 | ARGOS | 3
147 | B-19388 NATIVA | PILOTES 31-61 TORRE 5 | 190.5 | 82653229 | 2025-07-09 | 8/6/2025 12:00:00 AM | 4"x8" | Concreto | TREMIE 4500 | 28 | 0 | 31 | 37.1 | 5382.3 | 378 | 120 | ARGOS | 3
144 | B-19388 NATIVA | PILOTES 6 COMUNAL 2 Y 40-46 COMUNAL 3 | 190.5 | 82653049 | 2025-07-08 | 8/5/2025 12:00:00 AM | 4"x8" | Concreto | TREMIE 3500 | 28 | 0 | 24 | 21.2 | 3073.6 | 216 | 88 | ARGOS | 3
144 | B-19388 NATIVA | PILOTES 6 COMUNAL 2 Y 40-46 COMUNAL 3 | 190.5 | 82653049 | 2025-07-08 | 8/5/2025 12:00:00 AM | 4"x8" | Concreto | TREMIE 3500 | 28 | 0 | 24 | 21.9 | 3179 | 224 | 91 | ARGOS | 4
144 | B-19388 NATIVA | PILOTES 6 COMUNAL 2 Y 40-46 COMUNAL 3 | 190.5 | 82653049 | 2025-07-08 | 8/5/2025 12:00:00 AM | 4"x8" | Concreto | TREMIE 3500 | 28 | 0 | 24 | 25 | 3630.1 | 255 | 104 | ARGOS | 3
151 | B-19388 NATIVA | PILOTE 86 COMUNAL3 | 190.5 | 82653506 | 2025-07-11 | 8/8/2025 12:00:00 AM | 4"x8" | Concreto | TREMIE 3500 | 28 | 0 | 24 | 22.1 | 3207.6 | 226 | 92 | ARGOS | 5
151 | B-19388 NATIVA | PILOTE 86 COMUNAL3 | 190.5 | 82653506 | 2025-07-11 | 8/8/2025 12:00:00 AM | 4"x8" | Concreto | TREMIE 3500 | 28 | 0 | 24 | 24.6 | 3564.2 | 251 | 102 | ARGOS | 3
151 | B-19388 NATIVA | PILOTE 86 COMUNAL3 | 190.5 | 82653506 | 2025-07-11 | 8/8/2025 12:00:00 AM | 4"x8" | Concreto | TREMIE 3500 | 28 | 0 | 24 | 24.7 | 3575.9 | 251 | 103 | ARGOS | 4
152 | B-19388 NATIVA | PILOTE 51 TORRE 5 | 190.5 | 82653610 | 2025-07-11 | 8/8/2025 12:00:00 AM | 4"x8" | Concreto | TREMIE 4500 | 28 | 0 | 31 | 36.3 | 5263.1 | 370 | 117 | ARGOS | 4
152 | B-19388 NATIVA | PILOTE 51 TORRE 5 | 190.5 | 82653610 | 2025-07-11 | 8/8/2025 12:00:00 AM | 4"x8" | Concreto | TREMIE 4500 | 28 | 0 | 31 | 31.1 | 4512.8 | 317 | 100 | ARGOS | 4
152 | B-19388 NATIVA | PILOTE 51 TORRE 5 | 190.5 | 82653610 | 2025-07-11 | 8/8/2025 12:00:00 AM | 4"x8" | Concreto | TREMIE 4500 | 28 | 0 | 31 | 33.5 | 4861.1 | 342 | 108 | ARGOS | 3
110 | B-19388 NATIVA | PILOTE 16 COMUNAL 3 | 190.5 | 82640332 | 2025-06-14 | 8/9/2025 12:00:00 AM | 4"x8" | Concreto | TREMIE 3500 | 56 | 0 | 24 | 24.2 | 3508.4 | 247 | 101 | ARGOS | 4
195 | B-19388 NATIVA | CIMENTACION EJES (10-12) (A-J) TORRE 5 | 191 | 27176 | 2025-10-01 | 10/8/2025 12:00:00 AM | 4"x8" | Concreto | IND. MURO 4000 GF | 7 | 0 | 28 | 19.1 | 2770.8 | 195 | 68 | CEMEX | 4
195 | B-19388 NATIVA | CIMENTACION EJES (10-12) (A-J) TORRE 5 | 191 | 27176 | 2025-10-01 | 10/8/2025 12:00:00 AM | 4"x8" | Concreto | IND. MURO 4000 GF | 7 | 0 | 28 | 26.8 | 3890.7 | 274 | 96 | CEMEX | 4
195 | B-19388 NATIVA | CIMENTACION EJES (10-12) (A-J) TORRE 5 | 191 | 27176 | 2025-10-01 | 10/8/2025 12:00:00 AM | 4"x8" | Concreto | IND. MURO 4000 GF | 7 | 0 | 28 | 25.5 | 3705.5 | 261 | 91 | CEMEX | 4
196 | B-19388 NATIVA | CIMENTACION EJES (12-14) (A-J) TORRE 5 | 191 | 27194 | 2025-10-01 | 10/8/2025 12:00:00 AM | 4"x8" | Concreto | IND. MURO 4000 GF | 7 | 0 | 28 | 30.5 | 4424.8 | 311 | 109 | CEMEX | 3
196 | B-19388 NATIVA | CIMENTACION EJES (12-14) (A-J) TORRE 5 | 191 | 27194 | 2025-10-01 | 10/8/2025 12:00:00 AM | 4"x8" | Concreto | IND. MURO 4000 GF | 7 | 0 | 28 | 27.6 | 4003.4 | 281 | 98 | CEMEX | 4
196 | B-19388 NATIVA | CIMENTACION EJES (12-14) (A-J) TORRE 5 | 191 | 27194 | 2025-10-01 | 10/8/2025 12:00:00 AM | 4"x8" | Concreto | IND. MURO 4000 GF | 7 | 0 | 28 | 30.1 | 4368.2 | 307 | 108 | CEMEX | 4
110 | B-19388 NATIVA | PILOTE 16 COMUNAL 3 | 190.5 | 82640332 | 2025-06-14 | 8/9/2025 12:00:00 AM | 4"x8" | Concreto | TREMIE 3500 | 56 | 0 | 24 | 27.2 | 3949.5 | 278 | 113 | ARGOS | 4
110 | B-19388 NATIVA | PILOTE 16 COMUNAL 3 | 190.5 | 82640332 | 2025-06-14 | 8/9/2025 12:00:00 AM | 4"x8" | Concreto | TREMIE 3500 | 56 | 0 | 24 | 27.5 | 3989.8 | 281 | 115 | ARGOS | 4
113 | B-19388 NATIVA | PILOTE 92 TORRE 4 | 190.5 | 82650466 | 2025-06-16 | 8/11/2025 12:00:00 AM | 4"x8" | Concreto | TREMIE 4500 | 56 | 0 | 31 | 42 | 6092.1 | 428 | 135 | ARGOS | 4
113 | B-19388 NATIVA | PILOTE 92 TORRE 4 | 190.5 | 82650466 | 2025-06-16 | 8/11/2025 12:00:00 AM | 4"x8" | Concreto | TREMIE 4500 | 56 | 0 | 31 | 38.7 | 5614.1 | 395 | 125 | ARGOS | 4
113 | B-19388 NATIVA | PILOTE 92 TORRE 4 | 190.5 | 82650466 | 2025-06-16 | 8/11/2025 12:00:00 AM | 4"x8" | Concreto | TREMIE 4500 | 56 | 0 | 31 | 43.4 | 6288.4 | 442 | 140 | ARGOS | 3
153 | B-19388 NATIVA | PILOTES 69-82-84 COMUNAL 3 | 190.5 | 82653782 | 2025-07-14 | 8/11/2025 12:00:00 AM | 4"x8" | Concreto | TREMIE 3500 | 28 | 0 | 24 | 23.1 | 3350.9 | 236 | 96 | ARGOS | 3
153 | B-19388 NATIVA | PILOTES 69-82-84 COMUNAL 3 | 190.5 | 82653782 | 2025-07-14 | 8/11/2025 12:00:00 AM | 4"x8" | Concreto | TREMIE 3500 | 28 | 0 | 24 | 23.3 | 3383.3 | 238 | 97 | ARGOS | 3
153 | B-19388 NATIVA | PILOTES 69-82-84 COMUNAL 3 | 190.5 | 82653782 | 2025-07-14 | 8/11/2025 12:00:00 AM | 4"x8" | Concreto | TREMIE 3500 | 28 | 0 | 24 | 25.9 | 3759.6 | 264 | 108 | ARGOS | 3
154 | B-19388 NATIVA | PILOTE 39 COMUNAL 3 | 190.5 | 82653966 | 2025-07-15 | 8/12/2025 12:00:00 AM | 4"x8" | Concreto | TREMIE 3500 | 28 | 0 | 24 | 16.6 | 2402.8 | 169 | 69 | ARGOS | 4
154 | B-19388 NATIVA | PILOTE 39 COMUNAL 3 | 190.5 | 82653966 | 2025-07-15 | 8/12/2025 12:00:00 AM | 4"x8" | Concreto | TREMIE 3500 | 28 | 0 | 24 | 27.2 | 3942.3 | 277 | 113 | ARGOS | 4
154 | B-19388 NATIVA | PILOTE 39 COMUNAL 3 | 190.5 | 82653966 | 2025-07-15 | 8/12/2025 12:00:00 AM | 4"x8" | Concreto | TREMIE 3500 | 28 | 0 | 24 | 26.4 | 3826.2 | 269 | 110 | ARGOS | 4
155 | B-19388 NATIVA | PILOTE 1 TORRE GRUA | 191 | 82654046 | 2025-07-15 | 8/12/2025 12:00:00 AM | 4"x8" | Concreto | TREMIE 3000 | 28 | 0 | 21 | 25.1 | 3634.3 | 256 | 119 | ARGOS | 4
155 | B-19388 NATIVA | PILOTE 1 TORRE GRUA | 191 | 82654046 | 2025-07-15 | 8/12/2025 12:00:00 AM | 4"x8" | Concreto | TREMIE 3000 | 28 | 0 | 21 | 26.2 | 3805 | 268 | 125 | ARGOS | 3
155 | B-19388 NATIVA | PILOTE 1 TORRE GRUA | 191 | 82654046 | 2025-07-15 | 8/12/2025 12:00:00 AM | 4"x8" | Concreto | TREMIE 3000 | 28 | 0 | 21 | 25.5 | 3695 | 260 | 121 | ARGOS | 4
167 | B-19388 NATIVA | CIMENTACION EJES (1-3) (A-J) TORRE 4 | 191 | 2278295 | 2025-08-05 | 8/12/2025 12:00:00 AM | 4"x8" | Concreto | IND. MURO 4000 GF | 7 | 0 | 28 | 27.7 | 4016.3 | 282 | 99 | CEMEX | 4
167 | B-19388 NATIVA | CIMENTACION EJES (1-3) (A-J) TORRE 4 | 191 | 2278295 | 2025-08-05 | 8/12/2025 12:00:00 AM | 4"x8" | Concreto | IND. MURO 4000 GF | 7 | 0 | 28 | 27.5 | 3981.7 | 280 | 98 | CEMEX | 4
167 | B-19388 NATIVA | CIMENTACION EJES (1-3) (A-J) TORRE 4 | 191 | 2278295 | 2025-08-05 | 8/12/2025 12:00:00 AM | 4"x8" | Concreto | IND. MURO 4000 GF | 7 | 0 | 28 | 28.9 | 4196.1 | 295 | 103 | CEMEX | 4
168 | B-19388 NATIVA | CIMENTACION EJES (3-5) (A-J) TORRE 4 | 191 | 2277088 | 2025-08-05 | 8/12/2025 12:00:00 AM | 4"x8" | Concreto | IND. MURO 4000 GF | 7 | 0 | 28 | 32.2 | 4666.4 | 328 | 115 | CEMEX | 4
168 | B-19388 NATIVA | CIMENTACION EJES (3-5) (A-J) TORRE 4 | 191 | 2277088 | 2025-08-05 | 8/12/2025 12:00:00 AM | 4"x8" | Concreto | IND. MURO 4000 GF | 7 | 0 | 28 | 28.8 | 4173.6 | 293 | 103 | CEMEX | 4
168 | B-19388 NATIVA | CIMENTACION EJES (3-5) (A-J) TORRE 4 | 191 | 2277088 | 2025-08-05 | 8/12/2025 12:00:00 AM | 4"x8" | Concreto | IND. MURO 4000 GF | 7 | 0 | 28 | 34.2 | 4959.1 | 349 | 122 | CEMEX | 4
162 | B-19388 NATIVA | PILOTES 23-38-42 COMUNAL 3 Y 6 COMUNAL 4 | 190.5 | 82654643 | 2025-07-21 | 8/18/2025 12:00:00 AM | 4"x8" | Concreto | TREMIE 3500 | 28 | 0 | 24 | 33.9 | 4918.4 | 346 | 141 | ARGOS | 3
162 | B-19388 NATIVA | PILOTES 23-38-42 COMUNAL 3 Y 6 COMUNAL 4 | 190.5 | 82654643 | 2025-07-21 | 8/18/2025 12:00:00 AM | 4"x8" | Concreto | TREMIE 3500 | 28 | 0 | 24 | 30.2 | 4381.2 | 308 | 126 | ARGOS | 4
162 | B-19388 NATIVA | PILOTES 23-38-42 COMUNAL 3 Y 6 COMUNAL 4 | 190.5 | 82654643 | 2025-07-21 | 8/18/2025 12:00:00 AM | 4"x8" | Concreto | TREMIE 3500 | 28 | 0 | 24 | 28.6 | 4140.9 | 291 | 119 | ARGOS | 3
122 | B-19388 NATIVA | PILOTES 52-71 COMUNAL3 | 190.5 | 82651224 | 2025-06-21 | 8/16/2025 12:00:00 AM | 4"x8" | Concreto | TREMIE 3500 | 56 | 0 | 24 | 27.9 | 4045 | 284 | 116 | ARGOS | 4
122 | B-19388 NATIVA | PILOTES 52-71 COMUNAL3 | 190.5 | 82651224 | 2025-06-21 | 8/16/2025 12:00:00 AM | 4"x8" | Concreto | TREMIE 3500 | 56 | 0 | 24 | 28.5 | 4127 | 290 | 118 | ARGOS | 4
122 | B-19388 NATIVA | PILOTES 52-71 COMUNAL3 | 190.5 | 82651224 | 2025-06-21 | 8/16/2025 12:00:00 AM | 4"x8" | Concreto | TREMIE 3500 | 56 | 0 | 24 | 26.4 | 3825.9 | 269 | 110 | ARGOS | 4
156 | B-19388 NATIVA | PILOTES 2-3 TORRE GRUA | 191 | 82654103 | 2025-07-16 | 8/13/2025 12:00:00 AM | 4"x8" | Concreto | TREMIE 3000 | 28 | 0 | 21 | 23.5 | 3405.7 | 239 | 112 | ARGOS | 4
156 | B-19388 NATIVA | PILOTES 2-3 TORRE GRUA | 191 | 82654103 | 2025-07-16 | 8/13/2025 12:00:00 AM | 4"x8" | Concreto | TREMIE 3000 | 28 | 0 | 21 | 24.9 | 3613.8 | 254 | 119 | ARGOS | 4
156 | B-19388 NATIVA | PILOTES 2-3 TORRE GRUA | 191 | 82654103 | 2025-07-16 | 8/13/2025 12:00:00 AM | 4"x8" | Concreto | TREMIE 3000 | 28 | 0 | 21 | 22.9 | 3326 | 234 | 109 | ARGOS | 4
157 | B-19388 NATIVA | PILOTE 61 COMUNAL 3 | 190.5 | 82654148 | 2025-07-16 | 8/13/2025 12:00:00 AM | 4"x8" | Concreto | TREMIE 3500 | 28 | 0 | 24 | 25.2 | 3654.3 | 257 | 105 | ARGOS | 3
157 | B-19388 NATIVA | PILOTE 61 COMUNAL 3 | 190.5 | 82654148 | 2025-07-16 | 8/13/2025 12:00:00 AM | 4"x8" | Concreto | TREMIE 3500 | 28 | 0 | 24 | 26.5 | 3837.5 | 270 | 110 | ARGOS | 4
157 | B-19388 NATIVA | PILOTE 61 COMUNAL 3 | 190.5 | 82654148 | 2025-07-16 | 8/13/2025 12:00:00 AM | 4"x8" | Concreto | TREMIE 3500 | 28 | 0 | 24 | 26.5 | 3842.4 | 270 | 110 | ARGOS | 3
158 | B-19388 NATIVA | PILOTE 4 TORRE GRUA | 191 | 82654265 | 2025-07-17 | 8/14/2025 12:00:00 AM | 4"x8" | Concreto | TREMIE 3000 | 28 | 0 | 21 | 30.7 | 4457.1 | 313 | 146 | ARGOS | 4
158 | B-19388 NATIVA | PILOTE 4 TORRE GRUA | 191 | 82654265 | 2025-07-17 | 8/14/2025 12:00:00 AM | 4"x8" | Concreto | TREMIE 3000 | 28 | 0 | 21 | 34.3 | 4976.3 | 350 | 163 | ARGOS | 3
158 | B-19388 NATIVA | PILOTE 4 TORRE GRUA | 191 | 82654265 | 2025-07-17 | 8/14/2025 12:00:00 AM | 4"x8" | Concreto | TREMIE 3000 | 28 | 0 | 21 | 31.4 | 4558.9 | 321 | 150 | ARGOS | 4
159 | B-19388 NATIVA | PILOTES 48-87 COMUNAL 3 | 190.5 | 82654311 | 2025-07-17 | 8/14/2025 12:00:00 AM | 4"x8" | Concreto | TREMIE 3500 | 28 | 0 | 24 | 25.7 | 3731.4 | 262 | 107 | ARGOS | 4
159 | B-19388 NATIVA | PILOTES 48-87 COMUNAL 3 | 190.5 | 82654311 | 2025-07-17 | 8/14/2025 12:00:00 AM | 4"x8" | Concreto | TREMIE 3500 | 28 | 0 | 24 | 24.3 | 3527.4 | 248 | 101 | ARGOS | 4
159 | B-19388 NATIVA | PILOTES 48-87 COMUNAL 3 | 190.5 | 82654311 | 2025-07-17 | 8/14/2025 12:00:00 AM | 4"x8" | Concreto | TREMIE 3500 | 28 | 0 | 24 | 23.4 | 3389 | 238 | 97 | ARGOS | 3
160 | B-19388 NATIVA | PILOTES 68 COMUNAL 3 Y 3 COMUNAL 4 | 190.5 | 82654493 | 2025-07-18 | 8/15/2025 12:00:00 AM | 4"x8" | Concreto | TREMIE 3500 | 28 | 0 | 24 | 32.5 | 4711.2 | 331 | 135 | ARGOS | 4
160 | B-19388 NATIVA | PILOTES 68 COMUNAL 3 Y 3 COMUNAL 4 | 190.5 | 82654493 | 2025-07-18 | 8/15/2025 12:00:00 AM | 4"x8" | Concreto | TREMIE 3500 | 28 | 0 | 24 | 28.7 | 4166.5 | 293 | 120 | ARGOS | 3
160 | B-19388 NATIVA | PILOTES 68 COMUNAL 3 Y 3 COMUNAL 4 | 190.5 | 82654493 | 2025-07-18 | 8/15/2025 12:00:00 AM | 4"x8" | Concreto | TREMIE 3500 | 28 | 0 | 24 | 27 | 3920.9 | 276 | 113 | ARGOS | 3
161 | B-19388 NATIVA | PILOTES 1-7 COMUNAL 4 | 190.5 | 82654567 | 2025-07-19 | 8/16/2025 12:00:00 AM | 4"x8" | Concreto | TREMIE 3500 | 28 | 0 | 24 | 29.7 | 4309.7 | 303 | 124 | ARGOS | 4
161 | B-19388 NATIVA | PILOTES 1-7 COMUNAL 4 | 190.5 | 82654567 | 2025-07-19 | 8/16/2025 12:00:00 AM | 4"x8" | Concreto | TREMIE 3500 | 28 | 0 | 24 | 29.7 | 4301.6 | 302 | 124 | ARGOS | 4
161 | B-19388 NATIVA | PILOTES 1-7 COMUNAL 4 | 190.5 | 82654567 | 2025-07-19 | 8/16/2025 12:00:00 AM | 4"x8" | Concreto | TREMIE 3500 | 28 | 0 | 24 | 28 | 4055.1 | 285 | 116 | ARGOS | 4
124 | B-19388 NATIVA | PILOTES 62-73-75 COMUNAL 3 | 190.5 | 82651394 | 2025-06-24 | 8/19/2025 12:00:00 AM | 4"x8" | Concreto | TREMIE 3500 | 56 | 0 | 24 | 27.1 | 3934.7 | 277 | 113 | ARGOS | 3
124 | B-19388 NATIVA | PILOTES 62-73-75 COMUNAL 3 | 190.5 | 82651394 | 2025-06-24 | 8/19/2025 12:00:00 AM | 4"x8" | Concreto | TREMIE 3500 | 56 | 0 | 24 | 26.5 | 3844.3 | 270 | 110 | ARGOS | 2
124 | B-19388 NATIVA | PILOTES 62-73-75 COMUNAL 3 | 190.5 | 82651394 | 2025-06-24 | 8/19/2025 12:00:00 AM | 4"x8" | Concreto | TREMIE 3500 | 56 | 0 | 24 | 26.9 | 3897.4 | 274 | 112 | ARGOS | 4
116 | B-19388 NATIVA | PILOTES 17-44-66-76 COMUNAL 3 | 190.5 | 82650738 | 2025-06-18 | 8/13/2025 12:00:00 AM | 4"x8" | Concreto | TREMIE 3500 | 56 | 0 | 24 | 33.9 | 4918.7 | 346 | 141 | ARGOS | 3
116 | B-19388 NATIVA | PILOTES 17-44-66-76 COMUNAL 3 | 190.5 | 82650738 | 2025-06-18 | 8/13/2025 12:00:00 AM | 4"x8" | Concreto | TREMIE 3500 | 56 | 0 | 24 | 35.6 | 5160 | 363 | 148 | ARGOS | 3
116 | B-19388 NATIVA | PILOTES 17-44-66-76 COMUNAL 3 | 190.5 | 82650738 | 2025-06-18 | 8/13/2025 12:00:00 AM | 4"x8" | Concreto | TREMIE 3500 | 56 | 0 | 24 | 28.3 | 4100.3 | 288 | 118 | ARGOS | 4
120 | B-19388 NATIVA | PILOTES 37-66-72-83 COMUNAL 3 | 190.5 | 82651065 | 2025-06-20 | 8/15/2025 12:00:00 AM | 4"x8" | Concreto | TREMIE 3500 | 56 | 0 | 24 | 30.4 | 4402.3 | 310 | 126 | ARGOS | 3
120 | B-19388 NATIVA | PILOTES 37-66-72-83 COMUNAL 3 | 190.5 | 82651065 | 2025-06-20 | 8/15/2025 12:00:00 AM | 4"x8" | Concreto | TREMIE 3500 | 56 | 0 | 24 | 26.2 | 3803.1 | 267 | 109 | ARGOS | 3
120 | B-19388 NATIVA | PILOTES 37-66-72-83 COMUNAL 3 | 190.5 | 82651065 | 2025-06-20 | 8/15/2025 12:00:00 AM | 4"x8" | Concreto | TREMIE 3500 | 56 | 0 | 24 | 26 | 3773.5 | 265 | 108 | ARGOS | 3
169 | B-19388 NATIVA | CIMENTACION EJES (5-7) (A-J) TORRE 4 | 191 | 24818 | 2025-08-13 | 8/20/2025 12:00:00 AM | 4"x8" | Concreto | IND. MURO 4000 GF | 7 | 0 | 28 | 22 | 3189 | 224 | 78 | CEMEX | 4
169 | B-19388 NATIVA | CIMENTACION EJES (5-7) (A-J) TORRE 4 | 191 | 24818 | 2025-08-13 | 8/20/2025 12:00:00 AM | 4"x8" | Concreto | IND. MURO 4000 GF | 7 | 0 | 28 | 24.6 | 3571.6 | 251 | 88 | CEMEX | 4
169 | B-19388 NATIVA | CIMENTACION EJES (5-7) (A-J) TORRE 4 | 191 | 24818 | 2025-08-13 | 8/20/2025 12:00:00 AM | 4"x8" | Concreto | IND. MURO 4000 GF | 7 | 0 | 28 | 21.3 | 3091.3 | 217 | 76 | CEMEX | 3
170 | B-19388 NATIVA | CIMENTACION EJES (5-7) (A-J) TORRE 4 | 191 | 2319231 | 2025-08-13 | 8/20/2025 12:00:00 AM | 4"x8" | Concreto | IND. MURO 4000 GF | 7 | 0 | 28 | 24.8 | 3592.9 | 253 | 88 | CEMEX | 3
170 | B-19388 NATIVA | CIMENTACION EJES (5-7) (A-J) TORRE 4 | 191 | 2319231 | 2025-08-13 | 8/20/2025 12:00:00 AM | 4"x8" | Concreto | IND. MURO 4000 GF | 7 | 0 | 28 | 25.3 | 3668.1 | 258 | 90 | CEMEX | 3
170 | B-19388 NATIVA | CIMENTACION EJES (5-7) (A-J) TORRE 4 | 191 | 2319231 | 2025-08-13 | 8/20/2025 12:00:00 AM | 4"x8" | Concreto | IND. MURO 4000 GF | 7 | 0 | 28 | 24.3 | 3521.2 | 248 | 87 | CEMEX | 3
171 | B-19388 NATIVA | BASE TORRE GRUA | 191 | 24915 | 2025-08-15 | 9/12/2025 12:00:00 AM | 4"x8" | Concreto | CONVENCIONAL 4000 GC | 28 | 0 | 28 | 30.4 | 4414.6 | 310 | 109 | CEMEX | 4
171 | B-19388 NATIVA | BASE TORRE GRUA | 191 | 24915 | 2025-08-15 | 9/12/2025 12:00:00 AM | 4"x8" | Concreto | CONVENCIONAL 4000 GC | 28 | 0 | 28 | 27.6 | 4006.8 | 282 | 99 | CEMEX | 4
171 | B-19388 NATIVA | BASE TORRE GRUA | 191 | 24915 | 2025-08-15 | 9/12/2025 12:00:00 AM | 4"x8" | Concreto | CONVENCIONAL 4000 GC | 28 | 0 | 28 | 31.6 | 4582 | 322 | 113 | CEMEX | 4
127 | B-19388 NATIVA | PILOTES 12-15-41 COMUNAL 3 | 190.5 | 82651676 | 2025-06-26 | 8/21/2025 12:00:00 AM | 4"x8" | Concreto | TREMIE 3500 | 56 | 0 | 24 | 33.1 | 4794.6 | 337 | 138 | ARGOS | 4
127 | B-19388 NATIVA | PILOTES 12-15-41 COMUNAL 3 | 190.5 | 82651676 | 2025-06-26 | 8/21/2025 12:00:00 AM | 4"x8" | Concreto | TREMIE 3500 | 56 | 0 | 24 | 34.4 | 4989.2 | 351 | 143 | ARGOS | 4
127 | B-19388 NATIVA | PILOTES 12-15-41 COMUNAL 3 | 190.5 | 82651676 | 2025-06-26 | 8/21/2025 12:00:00 AM | 4"x8" | Concreto | TREMIE 3500 | 56 | 0 | 24 | 28.1 | 4072.9 | 286 | 117 | ARGOS | 4
165 | B-19388 NATIVA | PILOTE 1 COMUNAL 3 | 190.5 | 82655035 | 2025-07-24 | 8/21/2025 12:00:00 AM | 4"x8" | Concreto | TREMIE 3500 | 28 | 0 | 24 | 25.7 | 3732.2 | 262 | 107 | ARGOS | 4
165 | B-19388 NATIVA | PILOTE 1 COMUNAL 3 | 190.5 | 82655035 | 2025-07-24 | 8/21/2025 12:00:00 AM | 4"x8" | Concreto | TREMIE 3500 | 28 | 0 | 24 | 27.3 | 3966.6 | 279 | 114 | ARGOS | 4
165 | B-19388 NATIVA | PILOTE 1 COMUNAL 3 | 190.5 | 82655035 | 2025-07-24 | 8/21/2025 12:00:00 AM | 4"x8" | Concreto | TREMIE 3500 | 28 | 0 | 24 | 26.6 | 3861.2 | 271 | 111 | ARGOS | 4
166 | B-19388 NATIVA | PILOTE 14 COMUNAL 3 | 190.5 | 82655077 | 2025-07-24 | 8/21/2025 12:00:00 AM | 4"x8" | Concreto | TREMIE 3500 | 28 | 0 | 24 | 30.5 | 4422.8 | 311 | 127 | ARGOS | 3
166 | B-19388 NATIVA | PILOTE 14 COMUNAL 3 | 190.5 | 82655077 | 2025-07-24 | 8/21/2025 12:00:00 AM | 4"x8" | Concreto | TREMIE 3500 | 28 | 0 | 24 | 46.9 | 6801.8 | 478 | 195 | ARGOS | 4
166 | B-19388 NATIVA | PILOTE 14 COMUNAL 3 | 190.5 | 82655077 | 2025-07-24 | 8/21/2025 12:00:00 AM | 4"x8" | Concreto | TREMIE 3500 | 28 | 0 | 24 | 32.1 | 4660.2 | 328 | 134 | ARGOS | 4
171 | B-19388 NATIVA | BASE TORRE GRUA | 191 | 24915 | 2025-08-15 | 8/22/2025 12:00:00 AM | 4"x8" | Concreto | CONVENCIONAL 4000 GC | 7 | 0 | 28 | 27.2 | 3945.5 | 277 | 97 | CEMEX | 4
171 | B-19388 NATIVA | BASE TORRE GRUA | 191 | 24915 | 2025-08-15 | 8/22/2025 12:00:00 AM | 4"x8" | Concreto | CONVENCIONAL 4000 GC | 7 | 0 | 28 | 26 | 3774.9 | 265 | 93 | CEMEX | 3
171 | B-19388 NATIVA | BASE TORRE GRUA | 191 | 24915 | 2025-08-15 | 8/22/2025 12:00:00 AM | 4"x8" | Concreto | CONVENCIONAL 4000 GC | 7 | 0 | 28 | 24.7 | 3587.1 | 252 | 88 | CEMEX | 3
172 | B-19388 NATIVA | CIMENTACION EJES (10-11) (A-J) TORRE 4 | 190.5 | 116839 | 2025-08-21 | 8/28/2025 12:00:00 AM | 4"x8" | Concreto | IND. MURO 4000 GF | 7 | 0 | 28 | 34.6 | 5012.8 | 352 | 123 | CEMEX | 3
172 | B-19388 NATIVA | CIMENTACION EJES (10-11) (A-J) TORRE 4 | 190.5 | 116839 | 2025-08-21 | 8/28/2025 12:00:00 AM | 4"x8" | Concreto | IND. MURO 4000 GF | 7 | 0 | 28 | 28.9 | 4188.3 | 294 | 103 | CEMEX | 2
172 | B-19388 NATIVA | CIMENTACION EJES (10-11) (A-J) TORRE 4 | 190.5 | 116839 | 2025-08-21 | 8/28/2025 12:00:00 AM | 4"x8" | Concreto | IND. MURO 4000 GF | 7 | 0 | 28 | 31.1 | 4505 | 317 | 111 | CEMEX | 4
173 | B-19388 NATIVA | CIMENTACION EJES (11-12) (A-J) TORRE 4 | 190.5 | 116843 | 2025-08-21 | 8/28/2025 12:00:00 AM | 4"x8" | Concreto | IND. MURO 4000 GF | 7 | 0 | 28 | 28.7 | 4168.4 | 293 | 103 | CEMEX | 5
173 | B-19388 NATIVA | CIMENTACION EJES (11-12) (A-J) TORRE 4 | 190.5 | 116843 | 2025-08-21 | 8/28/2025 12:00:00 AM | 4"x8" | Concreto | IND. MURO 4000 GF | 7 | 0 | 28 | 31.5 | 4569.1 | 321 | 112 | CEMEX | 3
173 | B-19388 NATIVA | CIMENTACION EJES (11-12) (A-J) TORRE 4 | 190.5 | 116843 | 2025-08-21 | 8/28/2025 12:00:00 AM | 4"x8" | Concreto | IND. MURO 4000 GF | 7 | 0 | 28 | 26.6 | 3860.6 | 271 | 95 | CEMEX | 3
144 | B-19388 NATIVA | PILOTES 6 COMUNAL 2 Y 40-46 COMUNAL 3 | 190.5 | 82653049 | 2025-07-08 | 9/2/2025 12:00:00 AM | 4"x8" | Concreto | TREMIE 3500 | 56 | 0 | 24 | 27.1 | 3936.7 | 277 | 113 | ARGOS | 3
144 | B-19388 NATIVA | PILOTES 6 COMUNAL 2 Y 40-46 COMUNAL 3 | 190.5 | 82653049 | 2025-07-08 | 9/2/2025 12:00:00 AM | 4"x8" | Concreto | TREMIE 3500 | 56 | 0 | 24 | 25 | 3628.5 | 255 | 104 | ARGOS | 4
144 | B-19388 NATIVA | PILOTES 6 COMUNAL 2 Y 40-46 COMUNAL 3 | 190.5 | 82653049 | 2025-07-08 | 9/2/2025 12:00:00 AM | 4"x8" | Concreto | TREMIE 3500 | 56 | 0 | 24 | 26.8 | 3881.5 | 273 | 112 | ARGOS | 4
148 | B-19388 NATIVA | PILOTE 10 COMUNAL 3 | 190.5 | 82653341 | 2025-07-10 | 9/4/2025 12:00:00 AM | 4"x8" | Concreto | TREMIE 3500 | 56 | 0 | 24 | 25.2 | 3653.4 | 257 | 105 | ARGOS | 3
148 | B-19388 NATIVA | PILOTE 10 COMUNAL 3 | 190.5 | 82653341 | 2025-07-10 | 9/4/2025 12:00:00 AM | 4"x8" | Concreto | TREMIE 3500 | 56 | 0 | 24 | 30 | 4357.1 | 306 | 125 | ARGOS | 4
148 | B-19388 NATIVA | PILOTE 10 COMUNAL 3 | 190.5 | 82653341 | 2025-07-10 | 9/4/2025 12:00:00 AM | 4"x8" | Concreto | TREMIE 3500 | 56 | 0 | 24 | 28.4 | 4117.1 | 289 | 118 | ARGOS | 3
149 | B-19388 NATIVA | PILOTES 89-90 COMUNAL 3 | 190.5 | 82653382 | 2025-07-10 | 9/4/2025 12:00:00 AM | 4"x8" | Concreto | TREMIE 3500 | 56 | 0 | 24 | 31.9 | 4626.5 | 325 | 133 | ARGOS | 3
149 | B-19388 NATIVA | PILOTES 89-90 COMUNAL 3 | 190.5 | 82653382 | 2025-07-10 | 9/4/2025 12:00:00 AM | 4"x8" | Concreto | TREMIE 3500 | 56 | 0 | 24 | 31.7 | 4590.7 | 323 | 132 | ARGOS | 3
149 | B-19388 NATIVA | PILOTES 89-90 COMUNAL 3 | 190.5 | 82653382 | 2025-07-10 | 9/4/2025 12:00:00 AM | 4"x8" | Concreto | TREMIE 3500 | 56 | 0 | 24 | 32.2 | 4676 | 329 | 134 | ARGOS | 3
150 | B-19388 NATIVA | ILOTE 78 TORRE 5 | 190.5 | 82653444 | 2025-07-10 | 9/4/2025 12:00:00 AM | 4"x8" | Concreto | TREMIE 4500 | 56 | 0 | 31 | 40.6 | 5883.7 | 414 | 131 | ARGOS | 4
150 | B-19388 NATIVA | ILOTE 78 TORRE 5 | 190.5 | 82653444 | 2025-07-10 | 9/4/2025 12:00:00 AM | 4"x8" | Concreto | TREMIE 4500 | 56 | 0 | 31 | 35.7 | 5177.5 | 364 | 115 | ARGOS | 4
150 | B-19388 NATIVA | ILOTE 78 TORRE 5 | 190.5 | 82653444 | 2025-07-10 | 9/4/2025 12:00:00 AM | 4"x8" | Concreto | TREMIE 4500 | 56 | 0 | 31 | 38.6 | 5603.7 | 394 | 125 | ARGOS | 4
151 | B-19388 NATIVA | PILOTE 86 COMUNAL3 | 190.5 | 82653506 | 2025-07-11 | 9/5/2025 12:00:00 AM | 4"x8" | Concreto | TREMIE 3500 | 56 | 0 | 24 | 30.2 | 4378 | 308 | 126 | ARGOS | 3
151 | B-19388 NATIVA | PILOTE 86 COMUNAL3 | 190.5 | 82653506 | 2025-07-11 | 9/5/2025 12:00:00 AM | 4"x8" | Concreto | TREMIE 3500 | 56 | 0 | 24 | 27.5 | 3995.6 | 281 | 115 | ARGOS | 3
151 | B-19388 NATIVA | PILOTE 86 COMUNAL3 | 190.5 | 82653506 | 2025-07-11 | 9/5/2025 12:00:00 AM | 4"x8" | Concreto | TREMIE 3500 | 56 | 0 | 24 | 28.7 | 4160 | 292 | 120 | ARGOS | 3
153 | B-19388 NATIVA | PILOTES 69-82-84 COMUNAL 3 | 190.5 | 82653782 | 2025-07-14 | 9/8/2025 12:00:00 AM | 4"x8" | Concreto | TREMIE 3500 | 56 | 0 | 24 | 32.1 | 4653.5 | 327 | 134 | ARGOS | 3
153 | B-19388 NATIVA | PILOTES 69-82-84 COMUNAL 3 | 190.5 | 82653782 | 2025-07-14 | 9/8/2025 12:00:00 AM | 4"x8" | Concreto | TREMIE 3500 | 56 | 0 | 24 | 33.8 | 4896.9 | 344 | 141 | ARGOS | 3
153 | B-19388 NATIVA | PILOTES 69-82-84 COMUNAL 3 | 190.5 | 82653782 | 2025-07-14 | 9/8/2025 12:00:00 AM | 4"x8" | Concreto | TREMIE 3500 | 56 | 0 | 24 | 26.6 | 3853.8 | 271 | 111 | ARGOS | 3
169 | B-19388 NATIVA | CIMENTACION EJES (5-7) (A-J) TORRE 4 | 191 | 24818 | 2025-08-13 | 9/10/2025 12:00:00 AM | 4"x8" | Concreto | IND. MURO 4000 GF | 28 | 0 | 28 | 34.9 | 5054.8 | 355 | 124 | CEMEX | 3
169 | B-19388 NATIVA | CIMENTACION EJES (5-7) (A-J) TORRE 4 | 191 | 24818 | 2025-08-13 | 9/10/2025 12:00:00 AM | 4"x8" | Concreto | IND. MURO 4000 GF | 28 | 0 | 28 | 32.7 | 4738.2 | 333 | 117 | CEMEX | 4
169 | B-19388 NATIVA | CIMENTACION EJES (5-7) (A-J) TORRE 4 | 191 | 24818 | 2025-08-13 | 9/10/2025 12:00:00 AM | 4"x8" | Concreto | IND. MURO 4000 GF | 28 | 0 | 28 | 30.2 | 4376.8 | 308 | 108 | CEMEX | 3
170 | B-19388 NATIVA | CIMENTACION EJES (5-7) (A-J) TORRE 4 | 191 | 2319231 | 2025-08-13 | 9/10/2025 12:00:00 AM | 4"x8" | Concreto | IND. MURO 4000 GF | 28 | 0 | 28 | 33.4 | 4850.6 | 341 | 119 | CEMEX | 3
170 | B-19388 NATIVA | CIMENTACION EJES (5-7) (A-J) TORRE 4 | 191 | 2319231 | 2025-08-13 | 9/10/2025 12:00:00 AM | 4"x8" | Concreto | IND. MURO 4000 GF | 28 | 0 | 28 | 33.7 | 4881 | 343 | 120 | CEMEX | 4
170 | B-19388 NATIVA | CIMENTACION EJES (5-7) (A-J) TORRE 4 | 191 | 2319231 | 2025-08-13 | 9/10/2025 12:00:00 AM | 4"x8" | Concreto | IND. MURO 4000 GF | 28 | 0 | 28 | 35.3 | 5124.3 | 360 | 126 | CEMEX | 3
174 | B-19388 NATIVA | PLACA PISO 1 EJES (1-9)(A-J) TORRE 4 | 191 | 25418 | 2025-08-26 | 9/23/2025 12:00:00 AM | 4"x8" | Concreto | IND. MURO 4000 GF | 28 | 0 | 28 | 30.5 | 4423.9 | 311 | 109 | CEMEX | 3
174 | B-19388 NATIVA | PLACA PISO 1 EJES (1-9)(A-J) TORRE 4 | 191 | 25418 | 2025-08-26 | 9/23/2025 12:00:00 AM | 4"x8" | Concreto | IND. MURO 4000 GF | 28 | 0 | 28 | 29 | 4212.1 | 296 | 104 | CEMEX | 3
112 | B-19388 NATIVA | PILOTES 3-33 COMUNAL 3 14 COMUNAL 2 | 190.5 | 82650457 | 2025-06-16 | 8/11/2025 12:00:00 AM | 4"x8" | Concreto | TREMIE 3500 | 56 | 0 | 24 | 27.5 | 3990.8 | 281 | 115 | ARGOS | 3
112 | B-19388 NATIVA | PILOTES 3-33 COMUNAL 3 14 COMUNAL 2 | 190.5 | 82650457 | 2025-06-16 | 8/11/2025 12:00:00 AM | 4"x8" | Concreto | TREMIE 3500 | 56 | 0 | 24 | 25 | 3627.6 | 255 | 104 | ARGOS | 5
112 | B-19388 NATIVA | PILOTES 3-33 COMUNAL 3 14 COMUNAL 2 | 190.5 | 82650457 | 2025-06-16 | 8/11/2025 12:00:00 AM | 4"x8" | Concreto | TREMIE 3500 | 56 | 0 | 24 | 24.3 | 3529.5 | 248 | 101 | ARGOS | 3
163 | B-19388 NATIVA | PULOTES 2-88 COMUNAL 3 Y 2-5 COMUNAL 4 | 190.5 | 82654757 | 2025-07-22 | 8/19/2025 12:00:00 AM | 4"x8" | Concreto | TREMIE 3500 | 28 | 0 | 24 | 28 | 4057.3 | 285 | 116 | ARGOS | 5
163 | B-19388 NATIVA | PULOTES 2-88 COMUNAL 3 Y 2-5 COMUNAL 4 | 190.5 | 82654757 | 2025-07-22 | 8/19/2025 12:00:00 AM | 4"x8" | Concreto | TREMIE 3500 | 28 | 0 | 24 | 29.7 | 4304.7 | 303 | 124 | ARGOS | 4
163 | B-19388 NATIVA | PULOTES 2-88 COMUNAL 3 Y 2-5 COMUNAL 4 | 190.5 | 82654757 | 2025-07-22 | 8/19/2025 12:00:00 AM | 4"x8" | Concreto | TREMIE 3500 | 28 | 0 | 24 | 28.1 | 4068.8 | 286 | 117 | ARGOS | 4
164 | B-19388 NATIVA | PILOTES 59-81-85 COMUNAL 3 | 190.5 | 82654900 | 2025-07-23 | 8/20/2025 12:00:00 AM | 4"x8" | Concreto | TREMIE 3500 | 28 | 0 | 24 | 30.5 | 4428.9 | 311 | 127 | ARGOS | 3
164 | B-19388 NATIVA | PILOTES 59-81-85 COMUNAL 3 | 190.5 | 82654900 | 2025-07-23 | 8/20/2025 12:00:00 AM | 4"x8" | Concreto | TREMIE 3500 | 28 | 0 | 24 | 31.1 | 4512.5 | 317 | 130 | ARGOS | 4
164 | B-19388 NATIVA | PILOTES 59-81-85 COMUNAL 3 | 190.5 | 82654900 | 2025-07-23 | 8/20/2025 12:00:00 AM | 4"x8" | Concreto | TREMIE 3500 | 28 | 0 | 24 | 30.1 | 4368.2 | 307 | 125 | ARGOS | 5
177 | B-19388 NATIVA | PLACA PISO 1 EJES (9-12)(A-J) TORRE 4 | 191 | 138343 | 2025-09-04 | 9/11/2025 12:00:00 AM | 4"x8" | Concreto | IND. MURO 4000 GF | 7 | 0 | 28 | 30.9 | 4477.8 | 315 | 110 | CEMEX | 4
178 | B-19388 NATIVA | CIMENTACION EJES (16-21) (A-J) TORRE 4 | 191 | 17347 | 2025-09-04 | 9/11/2025 12:00:00 AM | 4"x8" | Concreto | IND. MURO 4000 GF | 7 | 0 | 28 | 30.8 | 4470 | 314 | 110 | CEMEX | 2
178 | B-19388 NATIVA | CIMENTACION EJES (16-21) (A-J) TORRE 4 | 191 | 17347 | 2025-09-04 | 9/11/2025 12:00:00 AM | 4"x8" | Concreto | IND. MURO 4000 GF | 7 | 0 | 28 | 27.7 | 4015.3 | 282 | 99 | CEMEX | 4
178 | B-19388 NATIVA | CIMENTACION EJES (16-21) (A-J) TORRE 4 | 191 | 17347 | 2025-09-04 | 9/11/2025 12:00:00 AM | 4"x8" | Concreto | IND. MURO 4000 GF | 7 | 0 | 28 | 29.4 | 4269.4 | 300 | 105 | CEMEX | 3
172 | B-19388 NATIVA | CIMENTACION EJES (10-11) (A-J) TORRE 4 | 190.5 | 116839 | 2025-08-21 | 9/18/2025 12:00:00 AM | 4"x8" | Concreto | IND. MURO 4000 GF | 28 | 0 | 28 | 33.7 | 4889.4 | 344 | 120 | CEMEX | 4
172 | B-19388 NATIVA | CIMENTACION EJES (10-11) (A-J) TORRE 4 | 190.5 | 116839 | 2025-08-21 | 9/18/2025 12:00:00 AM | 4"x8" | Concreto | IND. MURO 4000 GF | 28 | 0 | 28 | 33.7 | 4890.5 | 344 | 120 | CEMEX | 3
174 | B-19388 NATIVA | PLACA PISO 1 EJES (1-9)(A-J) TORRE 4 | 191 | 25418 | 2025-08-26 | 9/2/2025 12:00:00 AM | 4"x8" | Concreto | IND. MURO 4000 GF | 7 | 0 | 28 | 29.3 | 4243.6 | 298 | 104 | CEMEX | 4
174 | B-19388 NATIVA | PLACA PISO 1 EJES (1-9)(A-J) TORRE 4 | 191 | 25418 | 2025-08-26 | 9/2/2025 12:00:00 AM | 4"x8" | Concreto | IND. MURO 4000 GF | 7 | 0 | 28 | 30.2 | 4373.8 | 308 | 108 | CEMEX | 4
174 | B-19388 NATIVA | PLACA PISO 1 EJES (1-9)(A-J) TORRE 4 | 191 | 25418 | 2025-08-26 | 9/2/2025 12:00:00 AM | 4"x8" | Concreto | IND. MURO 4000 GF | 7 | 0 | 28 | 27.8 | 4030 | 283 | 99 | CEMEX | 3
167 | B-19388 NATIVA | CIMENTACION EJES (1-3) (A-J) TORRE 4 | 191 | 2278295 | 2025-08-05 | 9/2/2025 12:00:00 AM | 4"x8" | Concreto | IND. MURO 4000 GF | 28 | 0 | 28 | 37.2 | 5396.7 | 379 | 133 | CEMEX | 3
167 | B-19388 NATIVA | CIMENTACION EJES (1-3) (A-J) TORRE 4 | 191 | 2278295 | 2025-08-05 | 9/2/2025 12:00:00 AM | 4"x8" | Concreto | IND. MURO 4000 GF | 28 | 0 | 28 | 31.9 | 4630.8 | 326 | 114 | CEMEX | 3
167 | B-19388 NATIVA | CIMENTACION EJES (1-3) (A-J) TORRE 4 | 191 | 2278295 | 2025-08-05 | 9/2/2025 12:00:00 AM | 4"x8" | Concreto | IND. MURO 4000 GF | 28 | 0 | 28 | 31.7 | 4600.6 | 323 | 113 | CEMEX | 4
168 | B-19388 NATIVA | CIMENTACION EJES (3-5) (A-J) TORRE 4 | 191 | 2277088 | 2025-08-05 | 9/2/2025 12:00:00 AM | 4"x8" | Concreto | IND. MURO 4000 GF | 28 | 0 | 28 | 38.5 | 5583.5 | 393 | 137 | CEMEX | 4
168 | B-19388 NATIVA | CIMENTACION EJES (3-5) (A-J) TORRE 4 | 191 | 2277088 | 2025-08-05 | 9/2/2025 12:00:00 AM | 4"x8" | Concreto | IND. MURO 4000 GF | 28 | 0 | 28 | 39.6 | 5744.4 | 404 | 141 | CEMEX | 3
168 | B-19388 NATIVA | CIMENTACION EJES (3-5) (A-J) TORRE 4 | 191 | 2277088 | 2025-08-05 | 9/2/2025 12:00:00 AM | 4"x8" | Concreto | IND. MURO 4000 GF | 28 | 0 | 28 | 36.6 | 5302.6 | 373 | 130 | CEMEX | 3
172 | B-19388 NATIVA | CIMENTACION EJES (10-11) (A-J) TORRE 4 | 190.5 | 116839 | 2025-08-21 | 9/18/2025 12:00:00 AM | 4"x8" | Concreto | IND. MURO 4000 GF | 28 | 0 | 28 | 37.9 | 5500.7 | 387 | 135 | CEMEX | 3
173 | B-19388 NATIVA | CIMENTACION EJES (11-12) (A-J) TORRE 4 | 190.5 | 116843 | 2025-08-21 | 9/18/2025 12:00:00 AM | 4"x8" | Concreto | IND. MURO 4000 GF | 28 | 0 | 28 | 33 | 4788.1 | 337 | 118 | CEMEX | 4
173 | B-19388 NATIVA | CIMENTACION EJES (11-12) (A-J) TORRE 4 | 190.5 | 116843 | 2025-08-21 | 9/18/2025 12:00:00 AM | 4"x8" | Concreto | IND. MURO 4000 GF | 28 | 0 | 28 | 32.8 | 4751.9 | 334 | 117 | CEMEX | 4
173 | B-19388 NATIVA | CIMENTACION EJES (11-12) (A-J) TORRE 4 | 190.5 | 116843 | 2025-08-21 | 9/18/2025 12:00:00 AM | 4"x8" | Concreto | IND. MURO 4000 GF | 28 | 0 | 28 | 68.5 | 9940.5 | 699 | 245 | CEMEX | 4
179 | B-19388 NATIVA | PLACA PISO 1 EJES (12-21)(A-J) TORRE 4 | 190.5 | 17667 | 2025-09-11 | 9/20/2025 12:00:00 AM | 4"x8" | Concreto | IND. MURO 4000 GF | 9 | 0 | 28 | 29.8 | 4318.5 | 304 | 106 | CEMEX | 4
179 | B-19388 NATIVA | PLACA PISO 1 EJES (12-21)(A-J) TORRE 4 | 190.5 | 17667 | 2025-09-11 | 9/20/2025 12:00:00 AM | 4"x8" | Concreto | IND. MURO 4000 GF | 9 | 0 | 28 | 31.5 | 4566.6 | 321 | 112 | CEMEX | 4
179 | B-19388 NATIVA | PLACA PISO 1 EJES (12-21)(A-J) TORRE 4 | 190.5 | 17667 | 2025-09-11 | 9/20/2025 12:00:00 AM | 4"x8" | Concreto | IND. MURO 4000 GF | 9 | 0 | 28 | 30.2 | 4373.5 | 307 | 108 | CEMEX | 4
181 | B-19388 NATIVA | MUROS PISO 1 APTOS 104-105 TORRE 4 | 191 | 38986 | 2025-09-17 | 9/20/2025 12:00:00 AM | 4"x8" | Concreto | EVOLUTION 5000 PSI | 3 | 0 | 35 | 34.6 | 5012.1 | 352 | 99 | CEMEX | 3
181 | B-19388 NATIVA | MUROS PISO 1 APTOS 104-105 TORRE 4 | 191 | 38986 | 2025-09-17 | 9/20/2025 12:00:00 AM | 4"x8" | Concreto | EVOLUTION 5000 PSI | 3 | 0 | 35 | 32.8 | 4762 | 335 | 94 | CEMEX | 3
181 | B-19388 NATIVA | MUROS PISO 1 APTOS 104-105 TORRE 4 | 191 | 38986 | 2025-09-17 | 9/20/2025 12:00:00 AM | 4"x8" | Concreto | EVOLUTION 5000 PSI | 3 | 0 | 35 | 34.2 | 4955.5 | 348 | 98 | CEMEX | 4
180 | B-19388 NATIVA | MUROS PISO 1 CUARTOS TECNICOS Y DE BASURAS TORRE 4 | 190.5 | 38877 | 2025-09-15 | 9/22/2025 12:00:00 AM | 4"x8" | Concreto | EVOLUTION 5000 PSI | 7 | 0 | 35 | 37.6 | 5450.1 | 383 | 107 | CEMEX | 4
180 | B-19388 NATIVA | MUROS PISO 1 CUARTOS TECNICOS Y DE BASURAS TORRE 4 | 190.5 | 38877 | 2025-09-15 | 9/22/2025 12:00:00 AM | 4"x8" | Concreto | EVOLUTION 5000 PSI | 7 | 0 | 35 | 38.8 | 5632.3 | 396 | 111 | CEMEX | 4
175 | B-19388 NATIVA | CIMENTACION EJES (12-14) (A-J) TORRE 4 | 190.5 | 25677 | 2025-08-30 | 9/8/2025 12:00:00 AM | 4"x8" | Concreto | IND. MURO 4000 GF | 9 | 0 | 28 | 17.6 | 2556.2 | 180 | 63 | CEMEX | 3
175 | B-19388 NATIVA | CIMENTACION EJES (12-14) (A-J) TORRE 4 | 190.5 | 25677 | 2025-08-30 | 9/8/2025 12:00:00 AM | 4"x8" | Concreto | IND. MURO 4000 GF | 9 | 0 | 28 | 20.1 | 2919.5 | 205 | 72 | CEMEX | 3
175 | B-19388 NATIVA | CIMENTACION EJES (12-14) (A-J) TORRE 4 | 190.5 | 25677 | 2025-08-30 | 9/8/2025 12:00:00 AM | 4"x8" | Concreto | IND. MURO 4000 GF | 9 | 0 | 28 | 16 | 2326.1 | 164 | 57 | CEMEX | 3
176 | B-19388 NATIVA | CIMENTACION EJES (14-16) (A-J) TORRE 4 | 190.5 | 25690 | 2025-08-30 | 9/8/2025 12:00:00 AM | 4"x8" | Concreto | IND. MURO 4000 GF | 9 | 0 | 28 | 19.8 | 2878.6 | 202 | 71 | CEMEX | 3
176 | B-19388 NATIVA | CIMENTACION EJES (14-16) (A-J) TORRE 4 | 190.5 | 25690 | 2025-08-30 | 9/8/2025 12:00:00 AM | 4"x8" | Concreto | IND. MURO 4000 GF | 9 | 0 | 28 | 21 | 3052.6 | 215 | 75 | CEMEX | 3
176 | B-19388 NATIVA | CIMENTACION EJES (14-16) (A-J) TORRE 4 | 190.5 | 25690 | 2025-08-30 | 9/8/2025 12:00:00 AM | 4"x8" | Concreto | IND. MURO 4000 GF | 9 | 0 | 28 | 18.9 | 2746.5 | 193 | 68 | CEMEX | 3
180 | B-19388 NATIVA | MUROS PISO 1 CUARTOS TECNICOS Y DE BASURAS TORRE 4 | 190.5 | 38877 | 2025-09-15 | 9/22/2025 12:00:00 AM | 4"x8" | Concreto | EVOLUTION 5000 PSI | 7 | 0 | 35 | 32.5 | 4716.6 | 332 | 93 | CEMEX | 4
184 | B-19388 NATIVA | PLACA PISO 2 ZONA DE LAVADO Y DEPOSITOS TORRE 4 | 191 | 117999 | 2025-09-19 | 9/22/2025 12:00:00 AM | 4"x8" | Concreto | IND. PLACA 3000 GC | 3 | 0 | 21 | 15.2 | 2202.3 | 155 | 72 | CEMEX | 4
184 | B-19388 NATIVA | PLACA PISO 2 ZONA DE LAVADO Y DEPOSITOS TORRE 4 | 191 | 117999 | 2025-09-19 | 9/22/2025 12:00:00 AM | 4"x8" | Concreto | IND. PLACA 3000 GC | 3 | 0 | 21 | 15.4 | 2233.8 | 157 | 73 | CEMEX | 4
154 | B-19388 NATIVA | PILOTE 39 COMUNAL 3 | 190.5 | 82653966 | 2025-07-15 | 9/9/2025 12:00:00 AM | 4"x8" | Concreto | TREMIE 3500 | 56 | 0 | 24 | 30.7 | 4453.3 | 313 | 128 | ARGOS | 4
154 | B-19388 NATIVA | PILOTE 39 COMUNAL 3 | 190.5 | 82653966 | 2025-07-15 | 9/9/2025 12:00:00 AM | 4"x8" | Concreto | TREMIE 3500 | 56 | 0 | 24 | 32.1 | 4656.5 | 327 | 134 | ARGOS | 4
154 | B-19388 NATIVA | PILOTE 39 COMUNAL 3 | 190.5 | 82653966 | 2025-07-15 | 9/9/2025 12:00:00 AM | 4"x8" | Concreto | TREMIE 3500 | 56 | 0 | 24 | 31 | 4491.8 | 316 | 129 | ARGOS | 4
184 | B-19388 NATIVA | PLACA PISO 2 ZONA DE LAVADO Y DEPOSITOS TORRE 4 | 191 | 117999 | 2025-09-19 | 9/22/2025 12:00:00 AM | 4"x8" | Concreto | IND. PLACA 3000 GC | 3 | 0 | 21 | 15.8 | 2295.1 | 161 | 75 | CEMEX | 4
177 | B-19388 NATIVA | PLACA PISO 1 EJES (9-12)(A-J) TORRE 4 | 191 | 138343 | 2025-09-04 | 9/11/2025 12:00:00 AM | 4"x8" | Concreto | IND. MURO 4000 GF | 7 | 0 | 28 | 25 | 3626.2 | 255 | 89 | CEMEX | 3
177 | B-19388 NATIVA | PLACA PISO 1 EJES (9-12)(A-J) TORRE 4 | 191 | 138343 | 2025-09-04 | 9/11/2025 12:00:00 AM | 4"x8" | Concreto | IND. MURO 4000 GF | 7 | 0 | 28 | 26.3 | 3812.3 | 268 | 94 | CEMEX | 3
187 | B-19388 NATIVA | PLACA PISO 2 APTOS 204-205 TORRE 4 | 191 | 18166 | 2025-09-23 | 9/30/2025 12:00:00 AM | 4"x8" | Concreto | IND. PLACA 3000 GC | 7 | 0 | 21 | 16.7 | 2426.5 | 171 | 80 | CEMEX | 3
181 | B-19388 NATIVA | MUROS PISO 1 APTOS 104-105 TORRE 4 | 191 | 38986 | 2025-09-17 | 9/24/2025 12:00:00 AM | 4"x8" | Concreto | EVOLUTION 5000 PSI | 7 | 0 | 35 | 33.9 | 4917.3 | 346 | 97 | CEMEX | 3
181 | B-19388 NATIVA | MUROS PISO 1 APTOS 104-105 TORRE 4 | 191 | 38986 | 2025-09-17 | 9/24/2025 12:00:00 AM | 4"x8" | Concreto | EVOLUTION 5000 PSI | 7 | 0 | 35 | 31.1 | 4510.6 | 317 | 89 | CEMEX | 3
181 | B-19388 NATIVA | MUROS PISO 1 APTOS 104-105 TORRE 4 | 191 | 38986 | 2025-09-17 | 9/24/2025 12:00:00 AM | 4"x8" | Concreto | EVOLUTION 5000 PSI | 7 | 0 | 35 | 35.9 | 5202.8 | 366 | 102 | CEMEX | 3
184 | B-19388 NATIVA | PLACA PISO 2 ZONA DE LAVADO Y DEPOSITOS TORRE 4 | 191 | 117999 | 2025-09-19 | 9/26/2025 12:00:00 AM | 4"x8" | Concreto | IND. PLACA 3000 GC | 7 | 0 | 21 | 16.7 | 2429 | 171 | 80 | CEMEX | 4
184 | B-19388 NATIVA | PLACA PISO 2 ZONA DE LAVADO Y DEPOSITOS TORRE 4 | 191 | 117999 | 2025-09-19 | 9/26/2025 12:00:00 AM | 4"x8" | Concreto | IND. PLACA 3000 GC | 7 | 0 | 21 | 17.3 | 2506.3 | 176 | 82 | CEMEX | 4
184 | B-19388 NATIVA | PLACA PISO 2 ZONA DE LAVADO Y DEPOSITOS TORRE 4 | 191 | 117999 | 2025-09-19 | 9/26/2025 12:00:00 AM | 4"x8" | Concreto | IND. PLACA 3000 GC | 7 | 0 | 21 | 17.8 | 2581.1 | 181 | 85 | CEMEX | 4
176 | B-19388 NATIVA | CIMENTACION EJES (14-16) (A-J) TORRE 4 | 190.5 | 25690 | 2025-08-30 | 9/27/2025 12:00:00 AM | 4"x8" | Concreto | IND. MURO 4000 GF | 28 | 0 | 28 | 25.6 | 3707.4 | 261 | 91 | CEMEX | 3
176 | B-19388 NATIVA | CIMENTACION EJES (14-16) (A-J) TORRE 4 | 190.5 | 25690 | 2025-08-30 | 9/27/2025 12:00:00 AM | 4"x8" | Concreto | IND. MURO 4000 GF | 28 | 0 | 28 | 26.5 | 3843.1 | 270 | 95 | CEMEX | 3
176 | B-19388 NATIVA | CIMENTACION EJES (14-16) (A-J) TORRE 4 | 190.5 | 25690 | 2025-08-30 | 9/27/2025 12:00:00 AM | 4"x8" | Concreto | IND. MURO 4000 GF | 28 | 0 | 28 | 26.2 | 3799.4 | 267 | 94 | CEMEX | 3
183 | B-19388 NATIVA | CIMENTACION EJES (3-6) (A-J) TORRE 5 | 190.5 | 117995 | 2025-09-19 | 9/27/2025 12:00:00 AM | 4"x8" | Concreto | IND. MURO 4000 GF | 8 | 0 | 28 | 30.3 | 4401.4 | 309 | 108 | CEMEX | 2
183 | B-19388 NATIVA | CIMENTACION EJES (3-6) (A-J) TORRE 5 | 190.5 | 117995 | 2025-09-19 | 9/27/2025 12:00:00 AM | 4"x8" | Concreto | IND. MURO 4000 GF | 8 | 0 | 28 | 29.6 | 4291.1 | 302 | 106 | CEMEX | 3
183 | B-19388 NATIVA | CIMENTACION EJES (3-6) (A-J) TORRE 5 | 190.5 | 117995 | 2025-09-19 | 9/27/2025 12:00:00 AM | 4"x8" | Concreto | IND. MURO 4000 GF | 8 | 0 | 28 | 31.2 | 4529.2 | 318 | 112 | CEMEX | 3
185 | B-19388 NATIVA | MUROS PISO 1 APTOS 106-107 TORRE 4 | 191 | 26666 | 2025-09-19 | 9/27/2025 12:00:00 AM | 4"x8" | Concreto | EVOLUTION 5000 PSI | 8 | 0 | 35 | 26.5 | 3842.9 | 270 | 76 | CEMEX | 3
185 | B-19388 NATIVA | MUROS PISO 1 APTOS 106-107 TORRE 4 | 191 | 26666 | 2025-09-19 | 9/27/2025 12:00:00 AM | 4"x8" | Concreto | EVOLUTION 5000 PSI | 8 | 0 | 35 | 26.1 | 3778.8 | 266 | 74 | CEMEX | 3
185 | B-19388 NATIVA | MUROS PISO 1 APTOS 106-107 TORRE 4 | 191 | 26666 | 2025-09-19 | 9/27/2025 12:00:00 AM | 4"x8" | Concreto | EVOLUTION 5000 PSI | 8 | 0 | 35 | 27.6 | 4002.1 | 281 | 79 | CEMEX | 3
191 | B-19388 NATIVA | PLACA PISO 2 APTOS 206-207 TORRE 4 | 191 | 26947 | 2025-09-26 | 9/29/2025 12:00:00 AM | 4"x8" | Concreto | IND. PLACA 3000 GC | 3 | 0 | 21 | 15.4 | 2237.2 | 157 | 73 | CEMEX | 3
191 | B-19388 NATIVA | PLACA PISO 2 APTOS 206-207 TORRE 4 | 191 | 26947 | 2025-09-26 | 9/29/2025 12:00:00 AM | 4"x8" | Concreto | IND. PLACA 3000 GC | 3 | 0 | 21 | 8.6 | 1248.4 | 88 | 41 | CEMEX | 3
191 | B-19388 NATIVA | PLACA PISO 2 APTOS 206-207 TORRE 4 | 191 | 26947 | 2025-09-26 | 9/29/2025 12:00:00 AM | 4"x8" | Concreto | IND. PLACA 3000 GC | 3 | 0 | 21 | 15.9 | 2300.3 | 162 | 76 | CEMEX | 4
182 | B-19388 NATIVA | CIMENTACION EJES (1-3) (A-J) TORRE 5 | 190.5 | 117987 | 2025-09-19 | 9/27/2025 12:00:00 AM | 4"x8" | Concreto | IND. MURO 4000 GF | 8 | 0 | 28 | 29.4 | 4261 | 300 | 105 | CEMEX | 3
182 | B-19388 NATIVA | CIMENTACION EJES (1-3) (A-J) TORRE 5 | 190.5 | 117987 | 2025-09-19 | 9/27/2025 12:00:00 AM | 4"x8" | Concreto | IND. MURO 4000 GF | 8 | 0 | 28 | 28.4 | 4123.9 | 290 | 102 | CEMEX | 4
182 | B-19388 NATIVA | CIMENTACION EJES (1-3) (A-J) TORRE 5 | 190.5 | 117987 | 2025-09-19 | 9/27/2025 12:00:00 AM | 4"x8" | Concreto | IND. MURO 4000 GF | 8 | 0 | 28 | 25.2 | 3648.9 | 257 | 90 | CEMEX | 3
175 | B-19388 NATIVA | CIMENTACION EJES (12-14) (A-J) TORRE 4 | 190.5 | 25677 | 2025-08-30 | 9/27/2025 12:00:00 AM | 4"x8" | Concreto | IND. MURO 4000 GF | 28 | 0 | 28 | 26 | 3776.7 | 266 | 93 | CEMEX | 3
175 | B-19388 NATIVA | CIMENTACION EJES (12-14) (A-J) TORRE 4 | 190.5 | 25677 | 2025-08-30 | 9/27/2025 12:00:00 AM | 4"x8" | Concreto | IND. MURO 4000 GF | 28 | 0 | 28 | 26.1 | 3783.5 | 266 | 93 | CEMEX | 3
175 | B-19388 NATIVA | CIMENTACION EJES (12-14) (A-J) TORRE 4 | 190.5 | 25677 | 2025-08-30 | 9/27/2025 12:00:00 AM | 4"x8" | Concreto | IND. MURO 4000 GF | 28 | 0 | 28 | 22.6 | 3280.7 | 231 | 81 | CEMEX | 3
186 | B-19388 NATIVA | MUROS PISO 1 DEPOSITOS Y CUARTO TECNICO TORRE 4 | 191 | 18153 | 2025-09-23 | 9/30/2025 12:00:00 AM | 4"x8" | Concreto | EVOLUTION 5000 PSI | 7 | 0 | 35 | 32.5 | 4717.6 | 332 | 93 | CEMEX | 3
186 | B-19388 NATIVA | MUROS PISO 1 DEPOSITOS Y CUARTO TECNICO TORRE 4 | 191 | 18153 | 2025-09-23 | 9/30/2025 12:00:00 AM | 4"x8" | Concreto | EVOLUTION 5000 PSI | 7 | 0 | 35 | 35.8 | 5192.5 | 365 | 102 | CEMEX | 3
186 | B-19388 NATIVA | MUROS PISO 1 DEPOSITOS Y CUARTO TECNICO TORRE 4 | 191 | 18153 | 2025-09-23 | 9/30/2025 12:00:00 AM | 4"x8" | Concreto | EVOLUTION 5000 PSI | 7 | 0 | 35 | 34.1 | 4951 | 348 | 98 | CEMEX | 3
187 | B-19388 NATIVA | PLACA PISO 2 APTOS 204-205 TORRE 4 | 191 | 18166 | 2025-09-23 | 9/30/2025 12:00:00 AM | 4"x8" | Concreto | IND. PLACA 3000 GC | 7 | 0 | 21 | 18.3 | 2650.6 | 186 | 87 | CEMEX | 3
187 | B-19388 NATIVA | PLACA PISO 2 APTOS 204-205 TORRE 4 | 191 | 18166 | 2025-09-23 | 9/30/2025 12:00:00 AM | 4"x8" | Concreto | IND. PLACA 3000 GC | 7 | 0 | 21 | 15.4 | 2228.2 | 157 | 73 | CEMEX | 3
226 | B-19388 NATIVA | PLACA PISO 3 APTO 311 Y SALAS DE REUNION TORRE 4 | 191 | 140546 | 2025-10-23 | 10/30/2025 12:00:00 AM | 4"x8" | Concreto | IND. PLACA 3000 PSI | 7 | 0 | 21 | 18.9 | 2735.4 | 192 | 90 | CEMEX | 3
227 | B-19388 NATIVA | MUROS PISO 3 APTO 301 Y ACCESO A PLATAFORMA TORRE 4 | 191 | 140551 | 2025-10-23 | 10/30/2025 12:00:00 AM | 4"x8" | Concreto | EVOLUTION 5000 PSI | 7 | 0 | 35 | 32.4 | 4694.8 | 330 | 92 | CEMEX | 4
188 | B-19388 NATIVA | CIMENTACION EJES (6-8) (A-J) TORRE 5 | 191 | 23902 | 2025-09-25 | 10/2/2025 12:00:00 AM | 4"x8" | Concreto | IND. MURO 4000 GF | 7 | 0 | 28 | 30.1 | 4367.9 | 307 | 108 | CEMEX | 3
188 | B-19388 NATIVA | CIMENTACION EJES (6-8) (A-J) TORRE 5 | 191 | 23902 | 2025-09-25 | 10/2/2025 12:00:00 AM | 4"x8" | Concreto | IND. MURO 4000 GF | 7 | 0 | 28 | 25.1 | 3637.3 | 256 | 90 | CEMEX | 3
188 | B-19388 NATIVA | CIMENTACION EJES (6-8) (A-J) TORRE 5 | 191 | 23902 | 2025-09-25 | 10/2/2025 12:00:00 AM | 4"x8" | Concreto | IND. MURO 4000 GF | 7 | 0 | 28 | 23.3 | 3373.3 | 237 | 83 | CEMEX | 3
189 | B-19388 NATIVA | CIMENTACION EJES (8-9) (A-J) TORRE 5 | 191 | 23916 | 2025-09-25 | 10/2/2025 12:00:00 AM | 4"x8" | Concreto | IND. MURO 4000 GF | 7 | 0 | 28 | 25.6 | 3706.6 | 261 | 91 | CEMEX | 3
189 | B-19388 NATIVA | CIMENTACION EJES (8-9) (A-J) TORRE 5 | 191 | 23916 | 2025-09-25 | 10/2/2025 12:00:00 AM | 4"x8" | Concreto | IND. MURO 4000 GF | 7 | 0 | 28 | 22.3 | 3227.1 | 227 | 79 | CEMEX | 3
189 | B-19388 NATIVA | CIMENTACION EJES (8-9) (A-J) TORRE 5 | 191 | 23916 | 2025-09-25 | 10/2/2025 12:00:00 AM | 4"x8" | Concreto | IND. MURO 4000 GF | 7 | 0 | 28 | 29.4 | 4261.7 | 300 | 105 | CEMEX | 3
190 | B-19388 NATIVA | MUROS PISO 1 APTOS 108-109 TORRE 4 | 191 | 23923 | 2025-09-25 | 10/2/2025 12:00:00 AM | 4"x8" | Concreto | EVOLUTION 5000 PSI | 7 | 0 | 35 | 23.5 | 3405.7 | 239 | 67 | CEMEX | 3
190 | B-19388 NATIVA | MUROS PISO 1 APTOS 108-109 TORRE 4 | 191 | 23923 | 2025-09-25 | 10/2/2025 12:00:00 AM | 4"x8" | Concreto | EVOLUTION 5000 PSI | 7 | 0 | 35 | 21.1 | 3058 | 215 | 60 | CEMEX | 3
190 | B-19388 NATIVA | MUROS PISO 1 APTOS 108-109 TORRE 4 | 191 | 23923 | 2025-09-25 | 10/2/2025 12:00:00 AM | 4"x8" | Concreto | EVOLUTION 5000 PSI | 7 | 0 | 35 | 26.9 | 3900.3 | 274 | 77 | CEMEX | 3
177 | B-19388 NATIVA | PLACA PISO 1 EJES (9-12)(A-J) TORRE 4 | 191 | 138343 | 2025-09-04 | 10/2/2025 12:00:00 AM | 4"x8" | Concreto | IND. MURO 4000 GF | 28 | 0 | 28 | 35.9 | 5209 | 366 | 128 | CEMEX | 3
177 | B-19388 NATIVA | PLACA PISO 1 EJES (9-12)(A-J) TORRE 4 | 191 | 138343 | 2025-09-04 | 10/2/2025 12:00:00 AM | 4"x8" | Concreto | IND. MURO 4000 GF | 28 | 0 | 28 | 34.9 | 5067 | 356 | 125 | CEMEX | 4
177 | B-19388 NATIVA | PLACA PISO 1 EJES (9-12)(A-J) TORRE 4 | 191 | 138343 | 2025-09-04 | 10/2/2025 12:00:00 AM | 4"x8" | Concreto | IND. MURO 4000 GF | 28 | 0 | 28 | 39.6 | 5742.3 | 404 | 141 | CEMEX | 3
178 | B-19388 NATIVA | CIMENTACION EJES (16-21) (A-J) TORRE 4 | 191 | 17347 | 2025-09-04 | 10/2/2025 12:00:00 AM | 4"x8" | Concreto | IND. MURO 4000 GF | 28 | 0 | 28 | 43 | 6230.1 | 438 | 153 | CEMEX | 4
178 | B-19388 NATIVA | CIMENTACION EJES (16-21) (A-J) TORRE 4 | 191 | 17347 | 2025-09-04 | 10/2/2025 12:00:00 AM | 4"x8" | Concreto | IND. MURO 4000 GF | 28 | 0 | 28 | 41.3 | 5989.4 | 421 | 147 | CEMEX | 4
178 | B-19388 NATIVA | CIMENTACION EJES (16-21) (A-J) TORRE 4 | 191 | 17347 | 2025-09-04 | 10/2/2025 12:00:00 AM | 4"x8" | Concreto | IND. MURO 4000 GF | 28 | 0 | 28 | 28 | 4056.9 | 285 | 100 | CEMEX | 5
227 | B-19388 NATIVA | MUROS PISO 3 APTO 301 Y ACCESO A PLATAFORMA TORRE 4 | 191 | 140551 | 2025-10-23 | 10/30/2025 12:00:00 AM | 4"x8" | Concreto | EVOLUTION 5000 PSI | 7 | 0 | 35 | 28.9 | 4184.9 | 294 | 82 | CEMEX | 4
227 | B-19388 NATIVA | MUROS PISO 3 APTO 301 Y ACCESO A PLATAFORMA TORRE 4 | 191 | 140551 | 2025-10-23 | 10/30/2025 12:00:00 AM | 4"x8" | Concreto | EVOLUTION 5000 PSI | 7 | 0 | 35 | 31.9 | 4621.4 | 325 | 91 | CEMEX | 4
191 | B-19388 NATIVA | PLACA PISO 2 APTOS 206-207 TORRE 4 | 191 | 26947 | 2025-09-26 | 10/3/2025 12:00:00 AM | 4"x8" | Concreto | IND. PLACA 3000 GC | 7 | 0 | 21 | 20.2 | 2932.2 | 206 | 96 | CEMEX | 4
191 | B-19388 NATIVA | PLACA PISO 2 APTOS 206-207 TORRE 4 | 191 | 26947 | 2025-09-26 | 10/3/2025 12:00:00 AM | 4"x8" | Concreto | IND. PLACA 3000 GC | 7 | 0 | 21 | 19.9 | 2883.5 | 203 | 95 | CEMEX | 4
191 | B-19388 NATIVA | PLACA PISO 2 APTOS 206-207 TORRE 4 | 191 | 26947 | 2025-09-26 | 10/3/2025 12:00:00 AM | 4"x8" | Concreto | IND. PLACA 3000 GC | 7 | 0 | 21 | 19.1 | 2773.1 | 195 | 91 | CEMEX | 4
192 | B-19388 NATIVA | CIMENTACION EJES (4-5)(E-B) COMUNAL 3 | 191 | 26964 | 2025-09-26 | 10/3/2025 12:00:00 AM | 4"x8" | Concreto | CONVENCIONAL 4000 GC | 7 | 0 | 28 | 20.2 | 2935 | 206 | 72 | CEMEX | 3
192 | B-19388 NATIVA | CIMENTACION EJES (4-5)(E-B) COMUNAL 3 | 191 | 26964 | 2025-09-26 | 10/3/2025 12:00:00 AM | 4"x8" | Concreto | CONVENCIONAL 4000 GC | 7 | 0 | 28 | 26.5 | 3838.8 | 270 | 94 | CEMEX | 3
192 | B-19388 NATIVA | CIMENTACION EJES (4-5)(E-B) COMUNAL 3 | 191 | 26964 | 2025-09-26 | 10/3/2025 12:00:00 AM | 4"x8" | Concreto | CONVENCIONAL 4000 GC | 7 | 0 | 28 | 25.4 | 3681 | 259 | 91 | CEMEX | 3
193 | B-19388 NATIVA | MUROS PISO 1 CUARTO DE CORRESPONDENCIA Y DEPOSITOS TORRE 4 | 191 | 27059 | 2025-09-29 | 10/6/2025 12:00:00 AM | 4"x8" | Concreto | EVOLUTION 5000 PSI | 7 | 0 | 35 | 28.9 | 4190.6 | 295 | 82 | CEMEX | 4
193 | B-19388 NATIVA | MUROS PISO 1 CUARTO DE CORRESPONDENCIA Y DEPOSITOS TORRE 4 | 191 | 27059 | 2025-09-29 | 10/6/2025 12:00:00 AM | 4"x8" | Concreto | EVOLUTION 5000 PSI | 7 | 0 | 35 | 31.1 | 4503.9 | 317 | 89 | CEMEX | 4
193 | B-19388 NATIVA | MUROS PISO 1 CUARTO DE CORRESPONDENCIA Y DEPOSITOS TORRE 4 | 191 | 27059 | 2025-09-29 | 10/6/2025 12:00:00 AM | 4"x8" | Concreto | EVOLUTION 5000 PSI | 7 | 0 | 35 | 29.1 | 4227 | 297 | 83 | CEMEX | 4
194 | B-19388 NATIVA | PLACA PISO 2 DEPOSITOS, ACCESO ESTACIONAMIENTOS Y ESCALERA EJES (2-4) PISO 1 A 2 TORRE 4 | 191 | 139546 | 2025-09-30 | 10/7/2025 12:00:00 AM | 4"x8" | Concreto | IND. PLACA 3000 GC | 7 | 0 | 21 | 23.2 | 3370.9 | 237 | 111 | CEMEX | 2
194 | B-19388 NATIVA | PLACA PISO 2 DEPOSITOS, ACCESO ESTACIONAMIENTOS Y ESCALERA EJES (2-4) PISO 1 A 2 TORRE 4 | 191 | 139546 | 2025-09-30 | 10/7/2025 12:00:00 AM | 4"x8" | Concreto | IND. PLACA 3000 GC | 7 | 0 | 21 | 23 | 3332 | 234 | 109 | CEMEX | 4
194 | B-19388 NATIVA | PLACA PISO 2 DEPOSITOS, ACCESO ESTACIONAMIENTOS Y ESCALERA EJES (2-4) PISO 1 A 2 TORRE 4 | 191 | 139546 | 2025-09-30 | 10/7/2025 12:00:00 AM | 4"x8" | Concreto | IND. PLACA 3000 GC | 7 | 0 | 21 | 21 | 3041.7 | 214 | 100 | CEMEX | 4
179 | B-19388 NATIVA | PLACA PISO 1 EJES (12-21)(A-J) TORRE 4 | 190.5 | 17667 | 2025-09-11 | 10/9/2025 12:00:00 AM | 4"x8" | Concreto | IND. MURO 4000 GF | 28 | 0 | 28 | 31.7 | 4602.6 | 324 | 113 | CEMEX | 3
179 | B-19388 NATIVA | PLACA PISO 1 EJES (12-21)(A-J) TORRE 4 | 190.5 | 17667 | 2025-09-11 | 10/9/2025 12:00:00 AM | 4"x8" | Concreto | IND. MURO 4000 GF | 28 | 0 | 28 | 34.1 | 4942.7 | 348 | 122 | CEMEX | 4
179 | B-19388 NATIVA | PLACA PISO 1 EJES (12-21)(A-J) TORRE 4 | 190.5 | 17667 | 2025-09-11 | 10/9/2025 12:00:00 AM | 4"x8" | Concreto | IND. MURO 4000 GF | 28 | 0 | 28 | 30.3 | 4387.8 | 308 | 108 | CEMEX | 4
180 | B-19388 NATIVA | MUROS PISO 1 CUARTOS TECNICOS Y DE BASURAS TORRE 4 | 190.5 | 38877 | 2025-09-15 | 10/13/2025 12:00:00 AM | 4"x8" | Concreto | EVOLUTION 5000 PSI | 28 | 0 | 35 | 39.6 | 5744.3 | 404 | 113 | CEMEX | 3
180 | B-19388 NATIVA | MUROS PISO 1 CUARTOS TECNICOS Y DE BASURAS TORRE 4 | 190.5 | 38877 | 2025-09-15 | 10/13/2025 12:00:00 AM | 4"x8" | Concreto | EVOLUTION 5000 PSI | 28 | 0 | 35 | 39.2 | 5684.1 | 400 | 112 | CEMEX | 3
180 | B-19388 NATIVA | MUROS PISO 1 CUARTOS TECNICOS Y DE BASURAS TORRE 4 | 190.5 | 38877 | 2025-09-15 | 10/13/2025 12:00:00 AM | 4"x8" | Concreto | EVOLUTION 5000 PSI | 28 | 0 | 35 | 39.3 | 5700.3 | 401 | 112 | CEMEX | 4
197 | B-19388 NATIVA | PLACA PISO 2 APTOS 208-209 TORRE 4 | 190.5 | 139655 | 2025-10-02 | 10/10/2025 12:00:00 AM | 4"x8" | Concreto | IND. PLACA 3000 GC | 8 | 0 | 21 | 10.6 | 1533.4 | 108 | 50 | CEMEX | 5
197 | B-19388 NATIVA | PLACA PISO 2 APTOS 208-209 TORRE 4 | 190.5 | 139655 | 2025-10-02 | 10/10/2025 12:00:00 AM | 4"x8" | Concreto | IND. PLACA 3000 GC | 8 | 0 | 21 | 19.8 | 2866.3 | 202 | 94 | CEMEX | 4
197 | B-19388 NATIVA | PLACA PISO 2 APTOS 208-209 TORRE 4 | 190.5 | 139655 | 2025-10-02 | 10/10/2025 12:00:00 AM | 4"x8" | Concreto | IND. PLACA 3000 GC | 8 | 0 | 21 | 18.6 | 2698.8 | 190 | 89 | CEMEX | 4
198 | B-19388 NATIVA | MUROS PISO 2 APTOS 204-205 TORRE 4 | 190.5 | 139701 | 2025-10-03 | 10/10/2025 12:00:00 AM | 4"x8" | Concreto | EVOLUTION 5000 PSI | 7 | 0 | 35 | 26.8 | 3886.9 | 273 | 76 | CEMEX | 3
198 | B-19388 NATIVA | MUROS PISO 2 APTOS 204-205 TORRE 4 | 190.5 | 139701 | 2025-10-03 | 10/10/2025 12:00:00 AM | 4"x8" | Concreto | EVOLUTION 5000 PSI | 7 | 0 | 35 | 29.8 | 4318.8 | 304 | 85 | CEMEX | 4
198 | B-19388 NATIVA | MUROS PISO 2 APTOS 204-205 TORRE 4 | 190.5 | 139701 | 2025-10-03 | 10/10/2025 12:00:00 AM | 4"x8" | Concreto | EVOLUTION 5000 PSI | 7 | 0 | 35 | 31 | 4496.6 | 316 | 88 | CEMEX | 3
199 | B-19388 NATIVA | PLACA PISO 2 SALA DE REUNIONES Y DEPOSITOS TORRE 4 | 191 | 62538 | 2025-10-06 | 10/10/2025 12:00:00 AM | 4"x8" | Concreto | IND. PLACA 3000 GC | 4 | 0 | 21 | 15.4 | 2229.4 | 157 | 73 | CEMEX | 4
199 | B-19388 NATIVA | PLACA PISO 2 SALA DE REUNIONES Y DEPOSITOS TORRE 4 | 191 | 62538 | 2025-10-06 | 10/10/2025 12:00:00 AM | 4"x8" | Concreto | IND. PLACA 3000 GC | 4 | 0 | 21 | 16.9 | 2452.7 | 172 | 80 | CEMEX | 4
199 | B-19388 NATIVA | PLACA PISO 2 SALA DE REUNIONES Y DEPOSITOS TORRE 4 | 191 | 62538 | 2025-10-06 | 10/10/2025 12:00:00 AM | 4"x8" | Concreto | IND. PLACA 3000 GC | 4 | 0 | 21 | 7.9 | 1146.2 | 81 | 38 | CEMEX | 5
199 | B-19388 NATIVA | PLACA PISO 2 SALA DE REUNIONES Y DEPOSITOS TORRE 4 | 191 | 62538 | 2025-10-06 | 10/13/2025 12:00:00 AM | 4"x8" | Concreto | IND. PLACA 3000 GC | 7 | 0 | 21 | 16.9 | 2455.9 | 173 | 81 | CEMEX | 3
199 | B-19388 NATIVA | PLACA PISO 2 SALA DE REUNIONES Y DEPOSITOS TORRE 4 | 191 | 62538 | 2025-10-06 | 10/13/2025 12:00:00 AM | 4"x8" | Concreto | IND. PLACA 3000 GC | 7 | 0 | 21 | 12.2 | 1765.3 | 124 | 58 | CEMEX | 3
199 | B-19388 NATIVA | PLACA PISO 2 SALA DE REUNIONES Y DEPOSITOS TORRE 4 | 191 | 62538 | 2025-10-06 | 10/13/2025 12:00:00 AM | 4"x8" | Concreto | IND. PLACA 3000 GC | 7 | 0 | 21 | 15.2 | 2203.2 | 155 | 72 | CEMEX | 3
200 | B-19388 NATIVA | CIMENTACION EJES (15-16) (A-J) TORRE 5 | 191 | 70411 | 2025-10-07 | 10/14/2025 12:00:00 AM | 4"x8" | Concreto | IND. MURO 4000 GF | 7 | 0 | 28 | 24.3 | 3525.5 | 248 | 87 | CEMEX | 3
200 | B-19388 NATIVA | CIMENTACION EJES (15-16) (A-J) TORRE 5 | 191 | 70411 | 2025-10-07 | 10/14/2025 12:00:00 AM | 4"x8" | Concreto | IND. MURO 4000 GF | 7 | 0 | 28 | 21.6 | 3138.6 | 221 | 77 | CEMEX | 3
200 | B-19388 NATIVA | CIMENTACION EJES (15-16) (A-J) TORRE 5 | 191 | 70411 | 2025-10-07 | 10/14/2025 12:00:00 AM | 4"x8" | Concreto | IND. MURO 4000 GF | 7 | 0 | 28 | 24 | 3483.4 | 245 | 86 | CEMEX | 4
201 | B-19388 NATIVA | CIMENTACION EJES (17-18) (A-J) TORRE 5 | 191 | 73958 | 2025-10-07 | 10/14/2025 12:00:00 AM | 4"x8" | Concreto | IND. MURO 4000 GF | 7 | 0 | 28 | 18.6 | 2693 | 189 | 66 | CEMEX | 4
201 | B-19388 NATIVA | CIMENTACION EJES (17-18) (A-J) TORRE 5 | 191 | 73958 | 2025-10-07 | 10/14/2025 12:00:00 AM | 4"x8" | Concreto | IND. MURO 4000 GF | 7 | 0 | 28 | 19.5 | 2829.6 | 199 | 70 | CEMEX | 4
201 | B-19388 NATIVA | CIMENTACION EJES (17-18) (A-J) TORRE 5 | 191 | 73958 | 2025-10-07 | 10/14/2025 12:00:00 AM | 4"x8" | Concreto | IND. MURO 4000 GF | 7 | 0 | 28 | 17.4 | 2525 | 178 | 62 | CEMEX | 4
181 | B-19388 NATIVA | MUROS PISO 1 APTOS 104-105 TORRE 4 | 191 | 38986 | 2025-09-17 | 10/15/2025 12:00:00 AM | 4"x8" | Concreto | EVOLUTION 5000 PSI | 28 | 0 | 35 | 36.8 | 5342.7 | 376 | 105 | CEMEX | 3
181 | B-19388 NATIVA | MUROS PISO 1 APTOS 104-105 TORRE 4 | 191 | 38986 | 2025-09-17 | 10/15/2025 12:00:00 AM | 4"x8" | Concreto | EVOLUTION 5000 PSI | 28 | 0 | 35 | 38.1 | 5521.5 | 388 | 109 | CEMEX | 3
181 | B-19388 NATIVA | MUROS PISO 1 APTOS 104-105 TORRE 4 | 191 | 38986 | 2025-09-17 | 10/15/2025 12:00:00 AM | 4"x8" | Concreto | EVOLUTION 5000 PSI | 28 | 0 | 35 | 42.8 | 6213.3 | 437 | 122 | CEMEX | 3
205 | B-19388 NATIVA | PLACA PISO 3 APTOS 304-305 Y ESCALERA EJES (18-20) PISO 1 A 2 TORRE 4 | 191 | 124544 | 2025-10-09 | 10/16/2025 12:00:00 AM | 4"x8" | Concreto | IND. PLACA 3000 PSI | 7 | 0 | 21 | 21.3 | 3085.6 | 217 | 101 | CEMEX | 3
205 | B-19388 NATIVA | PLACA PISO 3 APTOS 304-305 Y ESCALERA EJES (18-20) PISO 1 A 2 TORRE 4 | 191 | 124544 | 2025-10-09 | 10/16/2025 12:00:00 AM | 4"x8" | Concreto | IND. PLACA 3000 PSI | 7 | 0 | 21 | 21.7 | 3149.1 | 221 | 103 | CEMEX | 4
205 | B-19388 NATIVA | PLACA PISO 3 APTOS 304-305 Y ESCALERA EJES (18-20) PISO 1 A 2 TORRE 4 | 191 | 124544 | 2025-10-09 | 10/16/2025 12:00:00 AM | 4"x8" | Concreto | IND. PLACA 3000 PSI | 7 | 0 | 21 | 21.3 | 3082.9 | 217 | 101 | CEMEX | 4
202 | B-19388 NATIVA | PLACA PISO 1 EJES (1-9)(A-J) TORRE 5 | 191 | 91327 | 2025-10-08 | 10/16/2025 12:00:00 AM | 4"x8" | Concreto | IND. MURO 4000 PSI | 8 | 0 | 28 | 23.9 | 3464.5 | 244 | 85 | CEMEX | 4
202 | B-19388 NATIVA | PLACA PISO 1 EJES (1-9)(A-J) TORRE 5 | 191 | 91327 | 2025-10-08 | 10/16/2025 12:00:00 AM | 4"x8" | Concreto | IND. MURO 4000 PSI | 8 | 0 | 28 | 23.6 | 3416.3 | 240 | 84 | CEMEX | 3
202 | B-19388 NATIVA | PLACA PISO 1 EJES (1-9)(A-J) TORRE 5 | 191 | 91327 | 2025-10-08 | 10/16/2025 12:00:00 AM | 4"x8" | Concreto | IND. MURO 4000 PSI | 8 | 0 | 28 | 22.9 | 3322.7 | 234 | 82 | CEMEX | 4
203 | B-19388 NATIVA | MUROS PISO 2 ZONA DE LAVADO Y DEPOSITOS TORRE 4 | 191 | 97327 | 2025-10-08 | 10/16/2025 12:00:00 AM | 4"x8" | Concreto | EVOLUTION 5000 PSI | 8 | 0 | 35 | 30.6 | 4438.5 | 312 | 87 | CEMEX | 3
203 | B-19388 NATIVA | MUROS PISO 2 ZONA DE LAVADO Y DEPOSITOS TORRE 4 | 191 | 97327 | 2025-10-08 | 10/16/2025 12:00:00 AM | 4"x8" | Concreto | EVOLUTION 5000 PSI | 8 | 0 | 35 | 30.1 | 4360.1 | 307 | 86 | CEMEX | 3
203 | B-19388 NATIVA | MUROS PISO 2 ZONA DE LAVADO Y DEPOSITOS TORRE 4 | 191 | 97327 | 2025-10-08 | 10/16/2025 12:00:00 AM | 4"x8" | Concreto | EVOLUTION 5000 PSI | 8 | 0 | 35 | 37.5 | 5434.1 | 382 | 107 | CEMEX | 4
204 | B-19388 NATIVA | CIMENTACION EJES (5-6) (C-D) MURO CONTENCION OCCIDENTAL EJE (B-C) COMUNAL 3 | 191 | 124523 | 2025-10-09 | 10/16/2025 12:00:00 AM | 4"x8" | Concreto | CONVENCIONAL 4000 GC | 7 | 0 | 28 | 24.5 | 3548.3 | 249 | 87 | CEMEX | 4
204 | B-19388 NATIVA | CIMENTACION EJES (5-6) (C-D) MURO CONTENCION OCCIDENTAL EJE (B-C) COMUNAL 3 | 191 | 124523 | 2025-10-09 | 10/16/2025 12:00:00 AM | 4"x8" | Concreto | CONVENCIONAL 4000 GC | 7 | 0 | 28 | 25 | 3625.3 | 255 | 89 | CEMEX | 4
204 | B-19388 NATIVA | CIMENTACION EJES (5-6) (C-D) MURO CONTENCION OCCIDENTAL EJE (B-C) COMUNAL 3 | 191 | 124523 | 2025-10-09 | 10/16/2025 12:00:00 AM | 4"x8" | Concreto | CONVENCIONAL 4000 GC | 7 | 0 | 28 | 25.6 | 3718.7 | 261 | 92 | CEMEX | 4
182 | B-19388 NATIVA | CIMENTACION EJES (1-3) (A-J) TORRE 5 | 190.5 | 117987 | 2025-09-19 | 10/17/2025 12:00:00 AM | 4"x8" | Concreto | IND. MURO 4000 GF | 28 | 0 | 28 | 33 | 4793.3 | 337 | 118 | CEMEX | 4
182 | B-19388 NATIVA | CIMENTACION EJES (1-3) (A-J) TORRE 5 | 190.5 | 117987 | 2025-09-19 | 10/17/2025 12:00:00 AM | 4"x8" | Concreto | IND. MURO 4000 GF | 28 | 0 | 28 | 30.3 | 4388.1 | 309 | 108 | CEMEX | 4
182 | B-19388 NATIVA | CIMENTACION EJES (1-3) (A-J) TORRE 5 | 190.5 | 117987 | 2025-09-19 | 10/17/2025 12:00:00 AM | 4"x8" | Concreto | IND. MURO 4000 GF | 28 | 0 | 28 | 28.1 | 4072.5 | 286 | 100 | CEMEX | 4
206 | B-19388 NATIVA | MUROS PISO 2 ACCESO Y DEPOSITOS TORRE 4 | 191 | 21659 | 2025-10-10 | 10/17/2025 12:00:00 AM | 4"x8" | Concreto | EVOLUTION 5000 PSI | 7 | 0 | 35 | 31.6 | 4588.2 | 323 | 90 | CEMEX | 3
206 | B-19388 NATIVA | MUROS PISO 2 ACCESO Y DEPOSITOS TORRE 4 | 191 | 21659 | 2025-10-10 | 10/17/2025 12:00:00 AM | 4"x8" | Concreto | EVOLUTION 5000 PSI | 7 | 0 | 35 | 30.1 | 4365.7 | 307 | 86 | CEMEX | 3
206 | B-19388 NATIVA | MUROS PISO 2 ACCESO Y DEPOSITOS TORRE 4 | 191 | 21659 | 2025-10-10 | 10/17/2025 12:00:00 AM | 4"x8" | Concreto | EVOLUTION 5000 PSI | 7 | 0 | 35 | 27.5 | 3987.9 | 280 | 78 | CEMEX | 3
184 | B-19388 NATIVA | PLACA PISO 2 ZONA DE LAVADO Y DEPOSITOS TORRE 4 | 191 | 117999 | 2025-09-19 | 10/17/2025 12:00:00 AM | 4"x8" | Concreto | IND. PLACA 3000 GC | 28 | 0 | 21 | 19.7 | 2854.4 | 201 | 94 | CEMEX | 3
184 | B-19388 NATIVA | PLACA PISO 2 ZONA DE LAVADO Y DEPOSITOS TORRE 4 | 191 | 117999 | 2025-09-19 | 10/17/2025 12:00:00 AM | 4"x8" | Concreto | IND. PLACA 3000 GC | 28 | 0 | 21 | 20.1 | 2914.3 | 205 | 96 | CEMEX | 3
184 | B-19388 NATIVA | PLACA PISO 2 ZONA DE LAVADO Y DEPOSITOS TORRE 4 | 191 | 117999 | 2025-09-19 | 10/17/2025 12:00:00 AM | 4"x8" | Concreto | IND. PLACA 3000 GC | 28 | 0 | 21 | 20.3 | 2947.4 | 207 | 97 | CEMEX | 4
209 | B-19388 NATIVA | MURO CONTENCION OCCIDENTAL EJE (C-D) COMUNAL 3 | 191 | 140133 | 2025-10-14 | 10/21/2025 12:00:00 AM | 4"x8" | Concreto | CONVENCIONAL 4000 GC | 7 | 0 | 28 | 28.1 | 4078.1 | 287 | 100 | CEMEX | 4
209 | B-19388 NATIVA | MURO CONTENCION OCCIDENTAL EJE (C-D) COMUNAL 3 | 191 | 140133 | 2025-10-14 | 10/21/2025 12:00:00 AM | 4"x8" | Concreto | CONVENCIONAL 4000 GC | 7 | 0 | 28 | 28.1 | 4081.1 | 287 | 100 | CEMEX | 4
209 | B-19388 NATIVA | MURO CONTENCION OCCIDENTAL EJE (C-D) COMUNAL 3 | 191 | 140133 | 2025-10-14 | 10/21/2025 12:00:00 AM | 4"x8" | Concreto | CONVENCIONAL 4000 GC | 7 | 0 | 28 | 27.2 | 3950.4 | 278 | 97 | CEMEX | 4
210 | B-19388 NATIVA | MUROS PISO 2 APTOS 206-207 TORRE 4 | 191 | 140143 | 2025-10-14 | 10/21/2025 12:00:00 AM | 4"x8" | Concreto | EVOLUTION 5000 PSI | 7 | 0 | 35 | 37.3 | 5404.9 | 380 | 106 | CEMEX | 4
210 | B-19388 NATIVA | MUROS PISO 2 APTOS 206-207 TORRE 4 | 191 | 140143 | 2025-10-14 | 10/21/2025 12:00:00 AM | 4"x8" | Concreto | EVOLUTION 5000 PSI | 7 | 0 | 35 | 37.6 | 5457.7 | 384 | 108 | CEMEX | 4
210 | B-19388 NATIVA | MUROS PISO 2 APTOS 206-207 TORRE 4 | 191 | 140143 | 2025-10-14 | 10/21/2025 12:00:00 AM | 4"x8" | Concreto | EVOLUTION 5000 PSI | 7 | 0 | 35 | 40.1 | 5820.5 | 409 | 115 | CEMEX | 4
211 | B-19388 NATIVA | PLACA PISO 3 APTOS 302-303 TORRE 4 | 191 | 27785 | 2025-10-14 | 10/21/2025 12:00:00 AM | 4"x8" | Concreto | IND. PLACA 3000 PSI | 7 | 0 | 21 | 15.3 | 2223.1 | 156 | 73 | CEMEX | 4
211 | B-19388 NATIVA | PLACA PISO 3 APTOS 302-303 TORRE 4 | 191 | 27785 | 2025-10-14 | 10/21/2025 12:00:00 AM | 4"x8" | Concreto | IND. PLACA 3000 PSI | 7 | 0 | 21 | 16.9 | 2446.4 | 172 | 80 | CEMEX | 4
211 | B-19388 NATIVA | PLACA PISO 3 APTOS 302-303 TORRE 4 | 191 | 27785 | 2025-10-14 | 10/21/2025 12:00:00 AM | 4"x8" | Concreto | IND. PLACA 3000 PSI | 7 | 0 | 21 | 16.8 | 2440 | 172 | 80 | CEMEX | 4
186 | B-19388 NATIVA | MUROS PISO 1 DEPOSITOS Y CUARTO TECNICO TORRE 4 | 191 | 18153 | 2025-09-23 | 10/21/2025 12:00:00 AM | 4"x8" | Concreto | EVOLUTION 5000 PSI | 28 | 0 | 35 | 38.1 | 5523.5 | 388 | 109 | CEMEX | 3
186 | B-19388 NATIVA | MUROS PISO 1 DEPOSITOS Y CUARTO TECNICO TORRE 4 | 191 | 18153 | 2025-09-23 | 10/21/2025 12:00:00 AM | 4"x8" | Concreto | EVOLUTION 5000 PSI | 28 | 0 | 35 | 36 | 5224.4 | 367 | 103 | CEMEX | 3
186 | B-19388 NATIVA | MUROS PISO 1 DEPOSITOS Y CUARTO TECNICO TORRE 4 | 191 | 18153 | 2025-09-23 | 10/21/2025 12:00:00 AM | 4"x8" | Concreto | EVOLUTION 5000 PSI | 28 | 0 | 35 | 31.8 | 4607.3 | 324 | 91 | CEMEX | 3
187 | B-19388 NATIVA | PLACA PISO 2 APTOS 204-205 TORRE 4 | 191 | 18166 | 2025-09-23 | 10/21/2025 12:00:00 AM | 4"x8" | Concreto | IND. PLACA 3000 GC | 28 | 0 | 21 | 17.9 | 2593.6 | 182 | 85 | CEMEX | 4
187 | B-19388 NATIVA | PLACA PISO 2 APTOS 204-205 TORRE 4 | 191 | 18166 | 2025-09-23 | 10/21/2025 12:00:00 AM | 4"x8" | Concreto | IND. PLACA 3000 GC | 28 | 0 | 21 | 21.1 | 3057.3 | 215 | 100 | CEMEX | 3
187 | B-19388 NATIVA | PLACA PISO 2 APTOS 204-205 TORRE 4 | 191 | 18166 | 2025-09-23 | 10/21/2025 12:00:00 AM | 4"x8" | Concreto | IND. PLACA 3000 GC | 28 | 0 | 21 | 17.6 | 2548.2 | 179 | 84 | CEMEX | 4
212 | B-19388 NATIVA | TORRE 5 PLACA PISO 1 EJES 9-15 Y A-J | 191 | 118972 | 2025-10-16 | 10/23/2025 12:00:00 AM | 4"x8" | Concreto | IND. MURO 4000 PSI | 7 | 0 | 28 | 26.3 | 3814.1 | 268 | 94 | CEMEX | 4
212 | B-19388 NATIVA | TORRE 5 PLACA PISO 1 EJES 9-15 Y A-J | 191 | 118972 | 2025-10-16 | 10/23/2025 12:00:00 AM | 4"x8" | Concreto | IND. MURO 4000 PSI | 7 | 0 | 28 | 27.4 | 3975.2 | 279 | 98 | CEMEX | 3
212 | B-19388 NATIVA | TORRE 5 PLACA PISO 1 EJES 9-15 Y A-J | 191 | 118972 | 2025-10-16 | 10/23/2025 12:00:00 AM | 4"x8" | Concreto | IND. MURO 4000 PSI | 7 | 0 | 28 | 25.6 | 3707.2 | 261 | 91 | CEMEX | 4
213 | B-19388 NATIVA | MUROS PISO 2 APTOS 208-209 TORRE 4 | 191 | 140262 | 2025-10-16 | 10/23/2025 12:00:00 AM | 4"x8" | Concreto | EVOLUTION 5000 PSI | 7 | 0 | 35 | 33.3 | 4835.8 | 340 | 95 | CEMEX | 3
213 | B-19388 NATIVA | MUROS PISO 2 APTOS 208-209 TORRE 4 | 191 | 140262 | 2025-10-16 | 10/23/2025 12:00:00 AM | 4"x8" | Concreto | EVOLUTION 5000 PSI | 7 | 0 | 35 | 33.2 | 4814.8 | 339 | 95 | CEMEX | 4
213 | B-19388 NATIVA | MUROS PISO 2 APTOS 208-209 TORRE 4 | 191 | 140262 | 2025-10-16 | 10/23/2025 12:00:00 AM | 4"x8" | Concreto | EVOLUTION 5000 PSI | 7 | 0 | 35 | 31.6 | 4586.4 | 322 | 90 | CEMEX | 4
219 | B-19388 NATIVA | PLACA PISO 3 APTOS 306-307 TORRE 4 | 191 | 28076 | 2025-10-20 | 10/23/2025 12:00:00 AM | 4"x8" | Concreto | IND. PLACA 3000 PSI | 3 | 0 | 21 | 12.1 | 1750.3 | 123 | 57 | CEMEX | 4
219 | B-19388 NATIVA | PLACA PISO 3 APTOS 306-307 TORRE 4 | 191 | 28076 | 2025-10-20 | 10/23/2025 12:00:00 AM | 4"x8" | Concreto | IND. PLACA 3000 PSI | 3 | 0 | 21 | 12.2 | 1769.5 | 124 | 58 | CEMEX | 4
219 | B-19388 NATIVA | PLACA PISO 3 APTOS 306-307 TORRE 4 | 191 | 28076 | 2025-10-20 | 10/23/2025 12:00:00 AM | 4"x8" | Concreto | IND. PLACA 3000 PSI | 3 | 0 | 21 | 12.6 | 1827.3 | 128 | 60 | CEMEX | 4
225 | B-19388 NATIVA | MURO CONTENCION COSTADO OCC PARTE SUPERIOR EJE B- C | 191 | 140543 | 2025-10-23 | 10/30/2025 12:00:00 AM | 4"x8" | Concreto | CONVENCIONAL 4000 GC | 7 | 0 | 28 | 26 | 3775.3 | 265 | 93 | CEMEX | 4
225 | B-19388 NATIVA | MURO CONTENCION COSTADO OCC PARTE SUPERIOR EJE B- C | 191 | 140543 | 2025-10-23 | 10/30/2025 12:00:00 AM | 4"x8" | Concreto | CONVENCIONAL 4000 GC | 7 | 0 | 28 | 25.9 | 3754.8 | 264 | 92 | CEMEX | 3
225 | B-19388 NATIVA | MURO CONTENCION COSTADO OCC PARTE SUPERIOR EJE B- C | 191 | 140543 | 2025-10-23 | 10/30/2025 12:00:00 AM | 4"x8" | Concreto | CONVENCIONAL 4000 GC | 7 | 0 | 28 | 29.7 | 4307.8 | 303 | 106 | CEMEX | 4
226 | B-19388 NATIVA | PLACA PISO 3 APTO 311 Y SALAS DE REUNION TORRE 4 | 191 | 140546 | 2025-10-23 | 10/30/2025 12:00:00 AM | 4"x8" | Concreto | IND. PLACA 3000 PSI | 7 | 0 | 21 | 19.2 | 2781.1 | 196 | 91 | CEMEX | 4
226 | B-19388 NATIVA | PLACA PISO 3 APTO 311 Y SALAS DE REUNION TORRE 4 | 191 | 140546 | 2025-10-23 | 10/30/2025 12:00:00 AM | 4"x8" | Concreto | IND. PLACA 3000 PSI | 7 | 0 | 21 | 19.9 | 2893.3 | 203 | 95 | CEMEX | 4
183 | B-19388 NATIVA | CIMENTACION EJES (3-6) (A-J) TORRE 5 | 190.5 | 117995 | 2025-09-19 | 10/17/2025 12:00:00 AM | 4"x8" | Concreto | IND. MURO 4000 GF | 28 | 0 | 28 | 36 | 5224.2 | 367 | 129 | CEMEX | 4
183 | B-19388 NATIVA | CIMENTACION EJES (3-6) (A-J) TORRE 5 | 190.5 | 117995 | 2025-09-19 | 10/17/2025 12:00:00 AM | 4"x8" | Concreto | IND. MURO 4000 GF | 28 | 0 | 28 | 34.7 | 5031.5 | 354 | 124 | CEMEX | 4
183 | B-19388 NATIVA | CIMENTACION EJES (3-6) (A-J) TORRE 5 | 190.5 | 117995 | 2025-09-19 | 10/17/2025 12:00:00 AM | 4"x8" | Concreto | IND. MURO 4000 GF | 28 | 0 | 28 | 32.3 | 4683 | 329 | 115 | CEMEX | 4
211 | B-19388 NATIVA | PLACA PISO 3 APTOS 302-303 TORRE 4 | 191 | 27785 | 2025-10-14 | 10/17/2025 12:00:00 AM | 4"x8" | Concreto | IND. PLACA 3000 PSI | 3 | 0 | 21 | 8.3 | 1201.2 | 84 | 39 | CEMEX | 3
211 | B-19388 NATIVA | PLACA PISO 3 APTOS 302-303 TORRE 4 | 191 | 27785 | 2025-10-14 | 10/17/2025 12:00:00 AM | 4"x8" | Concreto | IND. PLACA 3000 PSI | 3 | 0 | 21 | 7.5 | 1092.1 | 77 | 36 | CEMEX | 3
211 | B-19388 NATIVA | PLACA PISO 3 APTOS 302-303 TORRE 4 | 191 | 27785 | 2025-10-14 | 10/17/2025 12:00:00 AM | 4"x8" | Concreto | IND. PLACA 3000 PSI | 3 | 0 | 21 | 9.3 | 1353.9 | 95 | 44 | CEMEX | 3
185 | B-19388 NATIVA | MUROS PISO 1 APTOS 106-107 TORRE 4 | 191 | 26666 | 2025-09-19 | 10/17/2025 12:00:00 AM | 4"x8" | Concreto | EVOLUTION 5000 PSI | 28 | 0 | 35 | 32.3 | 4686.7 | 330 | 92 | CEMEX | 4
185 | B-19388 NATIVA | MUROS PISO 1 APTOS 106-107 TORRE 4 | 191 | 26666 | 2025-09-19 | 10/17/2025 12:00:00 AM | 4"x8" | Concreto | EVOLUTION 5000 PSI | 28 | 0 | 35 | 32.3 | 4689.5 | 330 | 92 | CEMEX | 4
214 | B-19388 NATIVA | PLACA PISO 3 ACCESO A PLATAFORMA, APTO 301 Y ESCALERA EJES (2-4) PISO 2 A 3 TORRE 4 | 191 | 140239 | 2025-10-17 | 10/24/2025 12:00:00 AM | 4"x8" | Concreto | IND. PLACA 3000 PSI | 7 | 0 | 21 | 18.2 | 2639.7 | 186 | 87 | CEMEX | 4
214 | B-19388 NATIVA | PLACA PISO 3 ACCESO A PLATAFORMA, APTO 301 Y ESCALERA EJES (2-4) PISO 2 A 3 TORRE 4 | 191 | 140239 | 2025-10-17 | 10/24/2025 12:00:00 AM | 4"x8" | Concreto | IND. PLACA 3000 PSI | 7 | 0 | 21 | 17.6 | 2555.9 | 180 | 84 | CEMEX | 4
214 | B-19388 NATIVA | PLACA PISO 3 ACCESO A PLATAFORMA, APTO 301 Y ESCALERA EJES (2-4) PISO 2 A 3 TORRE 4 | 191 | 140239 | 2025-10-17 | 10/24/2025 12:00:00 AM | 4"x8" | Concreto | IND. PLACA 3000 PSI | 7 | 0 | 21 | 18.7 | 2715.8 | 191 | 89 | CEMEX | 4
215 | B-19388 NATIVA | MUROS PISO 1 ZONA DE DEPOSITOS EJE 1-9 TORRE 5 | 191 | 163450 | 2025-10-17 | 10/24/2025 12:00:00 AM | 4"x8" | Concreto | EVOLUTION 5000 PSI | 7 | 0 | 35 | 38.5 | 5580.1 | 392 | 110 | CEMEX | 4
191 | B-19388 NATIVA | PLACA PISO 2 APTOS 206-207 TORRE 4 | 191 | 26947 | 2025-09-26 | 10/24/2025 12:00:00 AM | 4"x8" | Concreto | IND. PLACA 3000 GC | 28 | 0 | 21 | 19.5 | 2830.5 | 199 | 93 | CEMEX | 3
191 | B-19388 NATIVA | PLACA PISO 2 APTOS 206-207 TORRE 4 | 191 | 26947 | 2025-09-26 | 10/24/2025 12:00:00 AM | 4"x8" | Concreto | IND. PLACA 3000 GC | 28 | 0 | 21 | 20.1 | 2912.7 | 205 | 96 | CEMEX | 4
191 | B-19388 NATIVA | PLACA PISO 2 APTOS 206-207 TORRE 4 | 191 | 26947 | 2025-09-26 | 10/24/2025 12:00:00 AM | 4"x8" | Concreto | IND. PLACA 3000 GC | 28 | 0 | 21 | 23.1 | 3348.7 | 235 | 110 | CEMEX | 3
215 | B-19388 NATIVA | MUROS PISO 1 ZONA DE DEPOSITOS EJE 1-9 TORRE 5 | 191 | 163450 | 2025-10-17 | 10/24/2025 12:00:00 AM | 4"x8" | Concreto | EVOLUTION 5000 PSI | 7 | 0 | 35 | 37.6 | 5455.2 | 384 | 107 | CEMEX | 4
215 | B-19388 NATIVA | MUROS PISO 1 ZONA DE DEPOSITOS EJE 1-9 TORRE 5 | 191 | 163450 | 2025-10-17 | 10/24/2025 12:00:00 AM | 4"x8" | Concreto | EVOLUTION 5000 PSI | 7 | 0 | 35 | 36.4 | 5285.3 | 372 | 104 | CEMEX | 3
231 | B-19388 NATIVA | PLACA PISO 2 EJE 1-9 DEL F-J ZONA DE DEPOSITOS T5 | 191 | 119307 | 2025-10-25 | 11/1/2025 12:00:00 AM | 4"x8" | Concreto | IND. PLACA 3000 PSI | 7 | 0 | 21 | 22.9 | 3322.2 | 234 | 109 | CEMEX | 4
232 | B-19388 NATIVA | PLACA PISO 4 APTOS 402 - 403 | 191 | 28353 | 2025-10-25 | 11/1/2025 12:00:00 AM | 4"x8" | Concreto | IND. PLACA 3000 PSI | 7 | 0 | 21 | 15 | 2177.6 | 153 | 71 | CEMEX | 4
232 | B-19388 NATIVA | PLACA PISO 4 APTOS 402 - 403 | 191 | 28353 | 2025-10-25 | 11/1/2025 12:00:00 AM | 4"x8" | Concreto | IND. PLACA 3000 PSI | 7 | 0 | 21 | 18.1 | 2632.4 | 185 | 86 | CEMEX | 4
232 | B-19388 NATIVA | PLACA PISO 4 APTOS 402 - 403 | 191 | 28353 | 2025-10-25 | 11/1/2025 12:00:00 AM | 4"x8" | Concreto | IND. PLACA 3000 PSI | 7 | 0 | 21 | 17.9 | 2592.2 | 182 | 85 | CEMEX | 4
233 | B-19388 NATIVA | MUROS PISO 3 APTOS 308-309 TORRE 4 | 191 | 28357 | 2025-10-25 | 11/1/2025 12:00:00 AM | 4"x8" | Concreto | EVOLUTION 5000 PSI | 7 | 0 | 35 | 30 | 4348.8 | 306 | 86 | CEMEX | 4
233 | B-19388 NATIVA | MUROS PISO 3 APTOS 308-309 TORRE 4 | 191 | 28357 | 2025-10-25 | 11/1/2025 12:00:00 AM | 4"x8" | Concreto | EVOLUTION 5000 PSI | 7 | 0 | 35 | 30.9 | 4475.6 | 315 | 88 | CEMEX | 4
233 | B-19388 NATIVA | MUROS PISO 3 APTOS 308-309 TORRE 4 | 191 | 28357 | 2025-10-25 | 11/1/2025 12:00:00 AM | 4"x8" | Concreto | EVOLUTION 5000 PSI | 7 | 0 | 35 | 32.3 | 4681.1 | 329 | 92 | CEMEX | 4
197 | B-19388 NATIVA | PLACA PISO 2 APTOS 208-209 TORRE 4 | 190.5 | 139655 | 2025-10-02 | 10/30/2025 12:00:00 AM | 4"x8" | Concreto | IND. PLACA 3000 GC | 28 | 0 | 21 | 24.6 | 3573.2 | 251 | 117 | CEMEX | 4
197 | B-19388 NATIVA | PLACA PISO 2 APTOS 208-209 TORRE 4 | 190.5 | 139655 | 2025-10-02 | 10/30/2025 12:00:00 AM | 4"x8" | Concreto | IND. PLACA 3000 GC | 28 | 0 | 21 | 19.8 | 2874.4 | 202 | 94 | CEMEX | 4
197 | B-19388 NATIVA | PLACA PISO 2 APTOS 208-209 TORRE 4 | 190.5 | 139655 | 2025-10-02 | 10/30/2025 12:00:00 AM | 4"x8" | Concreto | IND. PLACA 3000 GC | 28 | 0 | 21 | 23.9 | 3466.2 | 244 | 114 | CEMEX | 4
228 | B-19388 NATIVA | MUROS PISO 1 AP 06-07 EJE 10-16 TORRE 5 | 191 | 140599 | 2025-10-24 | 10/31/2025 12:00:00 AM | 4"x8" | Concreto | EVOLUTION 5000 PSI | 7 | 0 | 35 | 33.4 | 4838.9 | 340 | 95 | CEMEX | 4
228 | B-19388 NATIVA | MUROS PISO 1 AP 06-07 EJE 10-16 TORRE 5 | 191 | 140599 | 2025-10-24 | 10/31/2025 12:00:00 AM | 4"x8" | Concreto | EVOLUTION 5000 PSI | 7 | 0 | 35 | 32.2 | 4668.5 | 328 | 92 | CEMEX | 4
228 | B-19388 NATIVA | MUROS PISO 1 AP 06-07 EJE 10-16 TORRE 5 | 191 | 140599 | 2025-10-24 | 10/31/2025 12:00:00 AM | 4"x8" | Concreto | EVOLUTION 5000 PSI | 7 | 0 | 35 | 32.1 | 4653.5 | 327 | 92 | CEMEX | 4
229 | B-19388 NATIVA | PLACA PISO 4 APTOS 404-405 Y ESCALERA EJES (18-20) PISO 2 A 3 TORRE 4 | 191 | 119275 | 2025-10-24 | 10/31/2025 12:00:00 AM | 4"x8" | Concreto | IND. PLACA 3000 PSI | 7 | 0 | 21 | 19.4 | 2818.7 | 198 | 92 | CEMEX | 4
229 | B-19388 NATIVA | PLACA PISO 4 APTOS 404-405 Y ESCALERA EJES (18-20) PISO 2 A 3 TORRE 4 | 191 | 119275 | 2025-10-24 | 10/31/2025 12:00:00 AM | 4"x8" | Concreto | IND. PLACA 3000 PSI | 7 | 0 | 21 | 19.7 | 2857.3 | 201 | 94 | CEMEX | 4
229 | B-19388 NATIVA | PLACA PISO 4 APTOS 404-405 Y ESCALERA EJES (18-20) PISO 2 A 3 TORRE 4 | 191 | 119275 | 2025-10-24 | 10/31/2025 12:00:00 AM | 4"x8" | Concreto | IND. PLACA 3000 PSI | 7 | 0 | 21 | 20.8 | 3019.8 | 212 | 99 | CEMEX | 4
230 | B-19388 NATIVA | MUROS PISO 3 APTOS 306-307 TORRE 4 | 191 | 119280 | 2025-10-24 | 10/31/2025 12:00:00 AM | 4"x8" | Concreto | EVOLUTION 5000 PSI | 7 | 0 | 35 | 29.7 | 4314.1 | 303 | 85 | CEMEX | 3
230 | B-19388 NATIVA | MUROS PISO 3 APTOS 306-307 TORRE 4 | 191 | 119280 | 2025-10-24 | 10/31/2025 12:00:00 AM | 4"x8" | Concreto | EVOLUTION 5000 PSI | 7 | 0 | 35 | 31.6 | 4582 | 322 | 90 | CEMEX | 4
230 | B-19388 NATIVA | MUROS PISO 3 APTOS 306-307 TORRE 4 | 191 | 119280 | 2025-10-24 | 10/31/2025 12:00:00 AM | 4"x8" | Concreto | EVOLUTION 5000 PSI | 7 | 0 | 35 | 28 | 4066.3 | 286 | 80 | CEMEX | 3
198 | B-19388 NATIVA | MUROS PISO 2 APTOS 204-205 TORRE 4 | 190.5 | 139701 | 2025-10-03 | 10/31/2025 12:00:00 AM | 4"x8" | Concreto | EVOLUTION 5000 PSI | 28 | 0 | 35 | 33.5 | 4862.9 | 342 | 96 | CEMEX | 4
198 | B-19388 NATIVA | MUROS PISO 2 APTOS 204-205 TORRE 4 | 190.5 | 139701 | 2025-10-03 | 10/31/2025 12:00:00 AM | 4"x8" | Concreto | EVOLUTION 5000 PSI | 28 | 0 | 35 | 38.4 | 5567.8 | 391 | 110 | CEMEX | 3
175 | B-19388 NATIVA | CIMENTACION EJES (12-14) (A-J) TORRE 4 | 190.5 | 25677 | 2025-08-30 | 10/25/2025 12:00:00 AM | 4"x8" | Concreto | IND. MURO 4000 GF | 56 | 0 | 28 | 29.5 | 4279.1 | 301 | 105 | CEMEX | 3
176 | B-19388 NATIVA | CIMENTACION EJES (14-16) (A-J) TORRE 4 | 190.5 | 25690 | 2025-08-30 | 10/25/2025 12:00:00 AM | 4"x8" | Concreto | IND. MURO 4000 GF | 56 | 0 | 28 | 30.5 | 4419.2 | 311 | 109 | CEMEX | 3
176 | B-19388 NATIVA | CIMENTACION EJES (14-16) (A-J) TORRE 4 | 190.5 | 25690 | 2025-08-30 | 10/25/2025 12:00:00 AM | 4"x8" | Concreto | IND. MURO 4000 GF | 56 | 0 | 28 | 31.2 | 4523.3 | 318 | 111 | CEMEX | 3
198 | B-19388 NATIVA | MUROS PISO 2 APTOS 204-205 TORRE 4 | 190.5 | 139701 | 2025-10-03 | 10/31/2025 12:00:00 AM | 4"x8" | Concreto | EVOLUTION 5000 PSI | 28 | 0 | 35 | 40.8 | 5920.1 | 416 | 117 | CEMEX | 4
239 | B-19388 NATIVA | PLACA PISO 4 APTOS 401-412 Y ESCALERA EJES (2-4) PISO 3 A 4 TORRE 4 | 191 | 119406 | 2025-10-28 | 11/1/2025 12:00:00 AM | 4"x8" | Concreto | IND. PLACA 3000 PSI | 4 | 0 | 21 | 20.1 | 2921.1 | 205 | 96 | CEMEX | 4
239 | B-19388 NATIVA | PLACA PISO 4 APTOS 401-412 Y ESCALERA EJES (2-4) PISO 3 A 4 TORRE 4 | 191 | 119406 | 2025-10-28 | 11/1/2025 12:00:00 AM | 4"x8" | Concreto | IND. PLACA 3000 PSI | 4 | 0 | 21 | 21.3 | 3095.4 | 218 | 102 | CEMEX | 4
176 | B-19388 NATIVA | CIMENTACION EJES (14-16) (A-J) TORRE 4 | 190.5 | 25690 | 2025-08-30 | 10/25/2025 12:00:00 AM | 4"x8" | Concreto | IND. MURO 4000 GF | 56 | 0 | 28 | 32.2 | 4667 | 328 | 115 | CEMEX | 4
218 | B-19388 NATIVA | COLUMNAS SOTANO EJES C-E Y 4-6 | 191 | 119120 | 2025-10-20 | 10/27/2025 12:00:00 AM | 4"x8" | Concreto | IND. MURO 4000 PSI | 7 | 0 | 28 | 26.1 | 3785.9 | 266 | 93 | CEMEX | 4
218 | B-19388 NATIVA | COLUMNAS SOTANO EJES C-E Y 4-6 | 191 | 119120 | 2025-10-20 | 10/27/2025 12:00:00 AM | 4"x8" | Concreto | IND. MURO 4000 PSI | 7 | 0 | 28 | 25.6 | 3710 | 261 | 91 | CEMEX | 4
185 | B-19388 NATIVA | MUROS PISO 1 APTOS 106-107 TORRE 4 | 191 | 26666 | 2025-09-19 | 10/17/2025 12:00:00 AM | 4"x8" | Concreto | EVOLUTION 5000 PSI | 28 | 0 | 35 | 34.3 | 4978 | 350 | 98 | CEMEX | 4
239 | B-19388 NATIVA | PLACA PISO 4 APTOS 401-412 Y ESCALERA EJES (2-4) PISO 3 A 4 TORRE 4 | 191 | 119406 | 2025-10-28 | 11/1/2025 12:00:00 AM | 4"x8" | Concreto | IND. PLACA 3000 PSI | 4 | 0 | 21 | 20.8 | 3017.9 | 212 | 99 | CEMEX | 4
242 | B-19388 NATIVA | PLACA PISO 4 APTO 411 Y SALA DE JUEGOS TORRE 4 | 191 | 28558 | 2025-10-30 | 11/2/2025 12:00:00 AM | 4"x8" | Concreto | IND. PLACA 3000 PSI | 3 | 0 | 21 | 24.6 | 3570.7 | 251 | 117 | CEMEX | 4
242 | B-19388 NATIVA | PLACA PISO 4 APTO 411 Y SALA DE JUEGOS TORRE 4 | 191 | 28558 | 2025-10-30 | 11/2/2025 12:00:00 AM | 4"x8" | Concreto | IND. PLACA 3000 PSI | 3 | 0 | 21 | 25.2 | 3649.6 | 257 | 120 | CEMEX | 4
242 | B-19388 NATIVA | PLACA PISO 4 APTO 411 Y SALA DE JUEGOS TORRE 4 | 191 | 28558 | 2025-10-30 | 11/2/2025 12:00:00 AM | 4"x8" | Concreto | IND. PLACA 3000 PSI | 3 | 0 | 21 | 25.3 | 3664.4 | 258 | 120 | CEMEX | 4
243 | B-19388 NATIVA | PLACA PISO 2 EJE10-16 AP 206-207 TORRE 5 | 191 | 119482 | 2025-10-30 | 11/2/2025 12:00:00 AM | 4"x8" | Concreto | IND. PLACA 3000 PSI | 3 | 0 | 21 | 19.1 | 2770.3 | 195 | 91 | CEMEX | 4
243 | B-19388 NATIVA | PLACA PISO 2 EJE10-16 AP 206-207 TORRE 5 | 191 | 119482 | 2025-10-30 | 11/2/2025 12:00:00 AM | 4"x8" | Concreto | IND. PLACA 3000 PSI | 3 | 0 | 21 | 18.1 | 2632.1 | 185 | 86 | CEMEX | 4
207 | B-19388 NATIVA | CIMENTACION EJES (19-20) (A-J) TORRE 5 | 191 | 140079 | 2025-10-11 | 10/18/2025 12:00:00 AM | 4"x8" | Concreto | IND. MURO 4000 PSI | 7 | 0 | 28 | 21.4 | 3102.7 | 218 | 76 | CEMEX | 3
207 | B-19388 NATIVA | CIMENTACION EJES (19-20) (A-J) TORRE 5 | 191 | 140079 | 2025-10-11 | 10/18/2025 12:00:00 AM | 4"x8" | Concreto | IND. MURO 4000 PSI | 7 | 0 | 28 | 22 | 3187.4 | 224 | 78 | CEMEX | 3
207 | B-19388 NATIVA | CIMENTACION EJES (19-20) (A-J) TORRE 5 | 191 | 140079 | 2025-10-11 | 10/18/2025 12:00:00 AM | 4"x8" | Concreto | IND. MURO 4000 PSI | 7 | 0 | 28 | 20.6 | 2990.8 | 210 | 74 | CEMEX | 3
208 | B-19388 NATIVA | CIMENTACION EJES (21-23 ) (A-J) TORRE 5 | 191 | 140098 | 2025-10-11 | 10/18/2025 12:00:00 AM | 4"x8" | Concreto | IND. MURO 4000 PSI | 7 | 0 | 28 | 20.1 | 2922 | 205 | 72 | CEMEX | 3
208 | B-19388 NATIVA | CIMENTACION EJES (21-23 ) (A-J) TORRE 5 | 191 | 140098 | 2025-10-11 | 10/18/2025 12:00:00 AM | 4"x8" | Concreto | IND. MURO 4000 PSI | 7 | 0 | 28 | 22.5 | 3265.1 | 230 | 80 | CEMEX | 3
208 | B-19388 NATIVA | CIMENTACION EJES (21-23 ) (A-J) TORRE 5 | 191 | 140098 | 2025-10-11 | 10/18/2025 12:00:00 AM | 4"x8" | Concreto | IND. MURO 4000 PSI | 7 | 0 | 28 | 23.3 | 3376.5 | 237 | 83 | CEMEX | 4
218 | B-19388 NATIVA | COLUMNAS SOTANO EJES C-E Y 4-6 | 191 | 119120 | 2025-10-20 | 10/27/2025 12:00:00 AM | 4"x8" | Concreto | IND. MURO 4000 PSI | 7 | 0 | 28 | 19.8 | 2873.1 | 202 | 71 | CEMEX | 3
219 | B-19388 NATIVA | PLACA PISO 3 APTOS 306-307 TORRE 4 | 191 | 28076 | 2025-10-20 | 10/27/2025 12:00:00 AM | 4"x8" | Concreto | IND. PLACA 3000 PSI | 7 | 0 | 21 | 11.3 | 1641 | 115 | 54 | CEMEX | 3
219 | B-19388 NATIVA | PLACA PISO 3 APTOS 306-307 TORRE 4 | 191 | 28076 | 2025-10-20 | 10/27/2025 12:00:00 AM | 4"x8" | Concreto | IND. PLACA 3000 PSI | 7 | 0 | 21 | 10.4 | 1511.1 | 106 | 50 | CEMEX | 3
219 | B-19388 NATIVA | PLACA PISO 3 APTOS 306-307 TORRE 4 | 191 | 28076 | 2025-10-20 | 10/27/2025 12:00:00 AM | 4"x8" | Concreto | IND. PLACA 3000 PSI | 7 | 0 | 21 | 11.5 | 1668.4 | 117 | 55 | CEMEX | 4
193 | B-19388 NATIVA | MUROS PISO 1 CUARTO DE CORRESPONDENCIA Y DEPOSITOS TORRE 4 | 191 | 27059 | 2025-09-29 | 10/27/2025 12:00:00 AM | 4"x8" | Concreto | EVOLUTION 5000 PSI | 28 | 0 | 35 | 43 | 6230.5 | 438 | 123 | CEMEX | 4
193 | B-19388 NATIVA | MUROS PISO 1 CUARTO DE CORRESPONDENCIA Y DEPOSITOS TORRE 4 | 191 | 27059 | 2025-09-29 | 10/27/2025 12:00:00 AM | 4"x8" | Concreto | EVOLUTION 5000 PSI | 28 | 0 | 35 | 36.7 | 5317.3 | 374 | 105 | CEMEX | 3
193 | B-19388 NATIVA | MUROS PISO 1 CUARTO DE CORRESPONDENCIA Y DEPOSITOS TORRE 4 | 191 | 27059 | 2025-09-29 | 10/27/2025 12:00:00 AM | 4"x8" | Concreto | EVOLUTION 5000 PSI | 28 | 0 | 35 | 40.9 | 5933.4 | 417 | 117 | CEMEX | 4
217 | B-19388 NATIVA | MURO CONTENCION PARTE SUPERIOR EJE C-E | 191 | 119105 | 2025-10-20 | 10/27/2025 12:00:00 AM | 4"x8" | Concreto | CONVENCIONAL 4000 GC | 7 | 0 | 28 | 13.5 | 1953.5 | 137 | 48 | CEMEX | 3
217 | B-19388 NATIVA | MURO CONTENCION PARTE SUPERIOR EJE C-E | 191 | 119105 | 2025-10-20 | 10/27/2025 12:00:00 AM | 4"x8" | Concreto | CONVENCIONAL 4000 GC | 7 | 0 | 28 | 9.8 | 1424.6 | 100 | 35 | CEMEX | 5
217 | B-19388 NATIVA | MURO CONTENCION PARTE SUPERIOR EJE C-E | 191 | 119105 | 2025-10-20 | 10/27/2025 12:00:00 AM | 4"x8" | Concreto | CONVENCIONAL 4000 GC | 7 | 0 | 28 | 13 | 1892.5 | 133 | 47 | CEMEX | 4
220 | B-19388 NATIVA | TORRE 5 PLACA PISO 1 EJES 16-23 Y A-J | 191 | 140435 | 2025-10-21 | 10/28/2025 12:00:00 AM | 4"x8" | Concreto | IND. MURO 4000 PSI | 7 | 0 | 28 | 27.2 | 3948.9 | 278 | 97 | CEMEX | 3
220 | B-19388 NATIVA | TORRE 5 PLACA PISO 1 EJES 16-23 Y A-J | 191 | 140435 | 2025-10-21 | 10/28/2025 12:00:00 AM | 4"x8" | Concreto | IND. MURO 4000 PSI | 7 | 0 | 28 | 26.9 | 3903.1 | 274 | 96 | CEMEX | 3
220 | B-19388 NATIVA | TORRE 5 PLACA PISO 1 EJES 16-23 Y A-J | 191 | 140435 | 2025-10-21 | 10/28/2025 12:00:00 AM | 4"x8" | Concreto | IND. MURO 4000 PSI | 7 | 0 | 28 | 28.1 | 4082.6 | 287 | 100 | CEMEX | 3
222 | B-19388 NATIVA | PLACA PISO 3 APTOS 308-309 TORRE 4 | 191 | 140440 | 2025-10-21 | 10/28/2025 12:00:00 AM | 4"x8" | Concreto | IND. PLACA 3000 PSI | 7 | 0 | 21 | 27.4 | 3967.4 | 279 | 130 | CEMEX | 3
222 | B-19388 NATIVA | PLACA PISO 3 APTOS 308-309 TORRE 4 | 191 | 140440 | 2025-10-21 | 10/28/2025 12:00:00 AM | 4"x8" | Concreto | IND. PLACA 3000 PSI | 7 | 0 | 21 | 25.2 | 3660.6 | 257 | 120 | CEMEX | 4
222 | B-19388 NATIVA | PLACA PISO 3 APTOS 308-309 TORRE 4 | 191 | 140440 | 2025-10-21 | 10/28/2025 12:00:00 AM | 4"x8" | Concreto | IND. PLACA 3000 PSI | 7 | 0 | 21 | 24 | 3474 | 244 | 114 | CEMEX | 3
223 | B-19388 NATIVA | MUROS PISO 3 APTOS 304-305 TORRE 4 | 191 | 119172 | 2025-10-21 | 10/28/2025 12:00:00 AM | 4"x8" | Concreto | EVOLUTION 5000 PSI | 7 | 0 | 35 | 39.8 | 5773.6 | 406 | 114 | CEMEX | 3
223 | B-19388 NATIVA | MUROS PISO 3 APTOS 304-305 TORRE 4 | 191 | 119172 | 2025-10-21 | 10/28/2025 12:00:00 AM | 4"x8" | Concreto | EVOLUTION 5000 PSI | 7 | 0 | 35 | 40.1 | 5819.7 | 409 | 115 | CEMEX | 3
188 | B-19388 NATIVA | CIMENTACION EJES (6-8) (A-J) TORRE 5 | 191 | 23902 | 2025-09-25 | 10/23/2025 12:00:00 AM | 4"x8" | Concreto | IND. MURO 4000 GF | 28 | 0 | 28 | 34.1 | 4940 | 347 | 122 | CEMEX | 3
188 | B-19388 NATIVA | CIMENTACION EJES (6-8) (A-J) TORRE 5 | 191 | 23902 | 2025-09-25 | 10/23/2025 12:00:00 AM | 4"x8" | Concreto | IND. MURO 4000 GF | 28 | 0 | 28 | 37.3 | 5412.5 | 381 | 133 | CEMEX | 3
188 | B-19388 NATIVA | CIMENTACION EJES (6-8) (A-J) TORRE 5 | 191 | 23902 | 2025-09-25 | 10/23/2025 12:00:00 AM | 4"x8" | Concreto | IND. MURO 4000 GF | 28 | 0 | 28 | 33.5 | 4863.1 | 342 | 120 | CEMEX | 4
223 | B-19388 NATIVA | MUROS PISO 3 APTOS 304-305 TORRE 4 | 191 | 119172 | 2025-10-21 | 10/28/2025 12:00:00 AM | 4"x8" | Concreto | EVOLUTION 5000 PSI | 7 | 0 | 35 | 40.9 | 5932.9 | 417 | 117 | CEMEX | 3
221 | B-19388 NATIVA | MUROS PISO 1 AP 04-05 EJE 1-9 TORRE 5 | 191 | 119163 | 2025-10-21 | 10/28/2025 12:00:00 AM | 4"x8" | Concreto | EVOLUTION 5000 PSI | 7 | 0 | 35 | 39.9 | 5786.6 | 407 | 114 | CEMEX | 3
221 | B-19388 NATIVA | MUROS PISO 1 AP 04-05 EJE 1-9 TORRE 5 | 191 | 119163 | 2025-10-21 | 10/28/2025 12:00:00 AM | 4"x8" | Concreto | EVOLUTION 5000 PSI | 7 | 0 | 35 | 41 | 5947.3 | 418 | 117 | CEMEX | 4
221 | B-19388 NATIVA | MUROS PISO 1 AP 04-05 EJE 1-9 TORRE 5 | 191 | 119163 | 2025-10-21 | 10/28/2025 12:00:00 AM | 4"x8" | Concreto | EVOLUTION 5000 PSI | 7 | 0 | 35 | 40.9 | 5926.9 | 417 | 117 | CEMEX | 4
231 | B-19388 NATIVA | PLACA PISO 2 EJE 1-9 DEL F-J ZONA DE DEPOSITOS T5 | 191 | 119307 | 2025-10-25 | 10/28/2025 12:00:00 AM | 4"x8" | Concreto | IND. PLACA 3000 PSI | 3 | 0 | 21 | 14.7 | 2134.7 | 150 | 70 | CEMEX | 4
231 | B-19388 NATIVA | PLACA PISO 2 EJE 1-9 DEL F-J ZONA DE DEPOSITOS T5 | 191 | 119307 | 2025-10-25 | 10/28/2025 12:00:00 AM | 4"x8" | Concreto | IND. PLACA 3000 PSI | 3 | 0 | 21 | 16.4 | 2377.5 | 167 | 78 | CEMEX | 4
189 | B-19388 NATIVA | CIMENTACION EJES (8-9) (A-J) TORRE 5 | 191 | 23916 | 2025-09-25 | 10/23/2025 12:00:00 AM | 4"x8" | Concreto | IND. MURO 4000 GF | 28 | 0 | 28 | 37.8 | 5481 | 385 | 135 | CEMEX | 4
189 | B-19388 NATIVA | CIMENTACION EJES (8-9) (A-J) TORRE 5 | 191 | 23916 | 2025-09-25 | 10/23/2025 12:00:00 AM | 4"x8" | Concreto | IND. MURO 4000 GF | 28 | 0 | 28 | 34.1 | 4951.9 | 348 | 122 | CEMEX | 4
189 | B-19388 NATIVA | CIMENTACION EJES (8-9) (A-J) TORRE 5 | 191 | 23916 | 2025-09-25 | 10/23/2025 12:00:00 AM | 4"x8" | Concreto | IND. MURO 4000 GF | 28 | 0 | 28 | 38.8 | 5627.1 | 396 | 138 | CEMEX | 4
243 | B-19388 NATIVA | PLACA PISO 2 EJE10-16 AP 206-207 TORRE 5 | 191 | 119482 | 2025-10-30 | 11/2/2025 12:00:00 AM | 4"x8" | Concreto | IND. PLACA 3000 PSI | 3 | 0 | 21 | 18.4 | 2675 | 188 | 88 | CEMEX | 4
231 | B-19388 NATIVA | PLACA PISO 2 EJE 1-9 DEL F-J ZONA DE DEPOSITOS T5 | 191 | 119307 | 2025-10-25 | 11/1/2025 12:00:00 AM | 4"x8" | Concreto | IND. PLACA 3000 PSI | 7 | 0 | 21 | 26 | 3771.7 | 265 | 124 | CEMEX | 4
231 | B-19388 NATIVA | PLACA PISO 2 EJE 1-9 DEL F-J ZONA DE DEPOSITOS T5 | 191 | 119307 | 2025-10-25 | 11/1/2025 12:00:00 AM | 4"x8" | Concreto | IND. PLACA 3000 PSI | 7 | 0 | 21 | 21.9 | 3181.8 | 224 | 104 | CEMEX | 4
231 | B-19388 NATIVA | PLACA PISO 2 EJE 1-9 DEL F-J ZONA DE DEPOSITOS T5 | 191 | 119307 | 2025-10-25 | 10/28/2025 12:00:00 AM | 4"x8" | Concreto | IND. PLACA 3000 PSI | 3 | 0 | 21 | 13.6 | 1969.3 | 138 | 65 | CEMEX | 3
232 | B-19388 NATIVA | PLACA PISO 4 APTOS 402 - 403 | 191 | 28353 | 2025-10-25 | 10/28/2025 12:00:00 AM | 4"x8" | Concreto | IND. PLACA 3000 PSI | 3 | 0 | 21 | 12 | 1743 | 123 | 57 | CEMEX | 4
232 | B-19388 NATIVA | PLACA PISO 4 APTOS 402 - 403 | 191 | 28353 | 2025-10-25 | 10/28/2025 12:00:00 AM | 4"x8" | Concreto | IND. PLACA 3000 PSI | 3 | 0 | 21 | 11.7 | 1696.7 | 119 | 56 | CEMEX | 4
190 | B-19388 NATIVA | MUROS PISO 1 APTOS 108-109 TORRE 4 | 191 | 23923 | 2025-09-25 | 10/23/2025 12:00:00 AM | 4"x8" | Concreto | EVOLUTION 5000 PSI | 28 | 0 | 35 | 32.4 | 4697.4 | 330 | 92 | CEMEX | 4
190 | B-19388 NATIVA | MUROS PISO 1 APTOS 108-109 TORRE 4 | 191 | 23923 | 2025-09-25 | 10/23/2025 12:00:00 AM | 4"x8" | Concreto | EVOLUTION 5000 PSI | 28 | 0 | 35 | 37.1 | 5378.6 | 378 | 106 | CEMEX | 4
190 | B-19388 NATIVA | MUROS PISO 1 APTOS 108-109 TORRE 4 | 191 | 23923 | 2025-09-25 | 10/23/2025 12:00:00 AM | 4"x8" | Concreto | EVOLUTION 5000 PSI | 28 | 0 | 35 | 35 | 5074.6 | 357 | 100 | CEMEX | 4
192 | B-19388 NATIVA | CIMENTACION EJES (4-5)(E-B) COMUNAL 3 | 191 | 26964 | 2025-09-26 | 10/24/2025 12:00:00 AM | 4"x8" | Concreto | CONVENCIONAL 4000 GC | 28 | 0 | 28 | 32.5 | 4714.8 | 331 | 116 | CEMEX | 4
192 | B-19388 NATIVA | CIMENTACION EJES (4-5)(E-B) COMUNAL 3 | 191 | 26964 | 2025-09-26 | 10/24/2025 12:00:00 AM | 4"x8" | Concreto | CONVENCIONAL 4000 GC | 28 | 0 | 28 | 34.7 | 5027.9 | 354 | 124 | CEMEX | 4
192 | B-19388 NATIVA | CIMENTACION EJES (4-5)(E-B) COMUNAL 3 | 191 | 26964 | 2025-09-26 | 10/24/2025 12:00:00 AM | 4"x8" | Concreto | CONVENCIONAL 4000 GC | 28 | 0 | 28 | 30.9 | 4487.4 | 315 | 110 | CEMEX | 4
232 | B-19388 NATIVA | PLACA PISO 4 APTOS 402 - 403 | 191 | 28353 | 2025-10-25 | 10/28/2025 12:00:00 AM | 4"x8" | Concreto | IND. PLACA 3000 PSI | 3 | 0 | 21 | 12.4 | 1801.5 | 127 | 59 | CEMEX | 4
194 | B-19388 NATIVA | PLACA PISO 2 DEPOSITOS, ACCESO ESTACIONAMIENTOS Y ESCALERA EJES (2-4) PISO 1 A 2 TORRE 4 | 191 | 139546 | 2025-09-30 | 10/28/2025 12:00:00 AM | 4"x8" | Concreto | IND. PLACA 3000 GC | 28 | 0 | 21 | 26.9 | 3905.6 | 275 | 128 | CEMEX | 4
194 | B-19388 NATIVA | PLACA PISO 2 DEPOSITOS, ACCESO ESTACIONAMIENTOS Y ESCALERA EJES (2-4) PISO 1 A 2 TORRE 4 | 191 | 139546 | 2025-09-30 | 10/28/2025 12:00:00 AM | 4"x8" | Concreto | IND. PLACA 3000 GC | 28 | 0 | 21 | 23.8 | 3457 | 243 | 114 | CEMEX | 3
194 | B-19388 NATIVA | PLACA PISO 2 DEPOSITOS, ACCESO ESTACIONAMIENTOS Y ESCALERA EJES (2-4) PISO 1 A 2 TORRE 4 | 191 | 139546 | 2025-09-30 | 10/28/2025 12:00:00 AM | 4"x8" | Concreto | IND. PLACA 3000 GC | 28 | 0 | 21 | 27 | 3911.8 | 275 | 128 | CEMEX | 3
224 | B-19388 NATIVA | MUROS PISO 3 APTOS 302-303 TORRE 4 | 191 | 140500 | 2025-10-22 | 10/29/2025 12:00:00 AM | 4"x8" | Concreto | EVOLUTION 5000 PSI | 7 | 0 | 35 | 31.8 | 4607.3 | 324 | 91 | CEMEX | 4
224 | B-19388 NATIVA | MUROS PISO 3 APTOS 302-303 TORRE 4 | 191 | 140500 | 2025-10-22 | 10/29/2025 12:00:00 AM | 4"x8" | Concreto | EVOLUTION 5000 PSI | 7 | 0 | 35 | 33.7 | 4882.4 | 343 | 96 | CEMEX | 4
224 | B-19388 NATIVA | MUROS PISO 3 APTOS 302-303 TORRE 4 | 191 | 140500 | 2025-10-22 | 10/29/2025 12:00:00 AM | 4"x8" | Concreto | EVOLUTION 5000 PSI | 7 | 0 | 35 | 35.4 | 5128.7 | 361 | 101 | CEMEX | 4
196 | B-19388 NATIVA | CIMENTACION EJES (12-14) (A-J) TORRE 5 | 191 | 27194 | 2025-10-01 | 10/29/2025 12:00:00 AM | 4"x8" | Concreto | IND. MURO 4000 GF | 28 | 0 | 28 | 32.8 | 4754.2 | 334 | 117 | CEMEX | 3
196 | B-19388 NATIVA | CIMENTACION EJES (12-14) (A-J) TORRE 5 | 191 | 27194 | 2025-10-01 | 10/29/2025 12:00:00 AM | 4"x8" | Concreto | IND. MURO 4000 GF | 28 | 0 | 28 | 35.7 | 5179.6 | 364 | 128 | CEMEX | 4
196 | B-19388 NATIVA | CIMENTACION EJES (12-14) (A-J) TORRE 5 | 191 | 27194 | 2025-10-01 | 10/29/2025 12:00:00 AM | 4"x8" | Concreto | IND. MURO 4000 GF | 28 | 0 | 28 | 30.1 | 4363.6 | 307 | 107 | CEMEX | 4
195 | B-19388 NATIVA | CIMENTACION EJES (10-12) (A-J) TORRE 5 | 191 | 27176 | 2025-10-01 | 10/29/2025 12:00:00 AM | 4"x8" | Concreto | IND. MURO 4000 GF | 28 | 0 | 28 | 31.7 | 4594.9 | 323 | 113 | CEMEX | 3
195 | B-19388 NATIVA | CIMENTACION EJES (10-12) (A-J) TORRE 5 | 191 | 27176 | 2025-10-01 | 10/29/2025 12:00:00 AM | 4"x8" | Concreto | IND. MURO 4000 GF | 28 | 0 | 28 | 35.3 | 5117.2 | 360 | 126 | CEMEX | 4
195 | B-19388 NATIVA | CIMENTACION EJES (10-12) (A-J) TORRE 5 | 191 | 27176 | 2025-10-01 | 10/29/2025 12:00:00 AM | 4"x8" | Concreto | IND. MURO 4000 GF | 28 | 0 | 28 | 29.5 | 4276.8 | 301 | 105 | CEMEX | 3
216 | B-19388 NATIVA | MUROS PISO 2 DEPOSITOS Y SALAS DE REUNION TORRE 4 | 191 | 119058 | 2025-10-18 | 10/25/2025 12:00:00 AM | 4"x8" | Concreto | EVOLUTION 5000 PSI | 7 | 0 | 35 | 37 | 5371.9 | 378 | 106 | CEMEX | 4
216 | B-19388 NATIVA | MUROS PISO 2 DEPOSITOS Y SALAS DE REUNION TORRE 4 | 191 | 119058 | 2025-10-18 | 10/25/2025 12:00:00 AM | 4"x8" | Concreto | EVOLUTION 5000 PSI | 7 | 0 | 35 | 40.5 | 5872.8 | 413 | 116 | CEMEX | 4
216 | B-19388 NATIVA | MUROS PISO 2 DEPOSITOS Y SALAS DE REUNION TORRE 4 | 191 | 119058 | 2025-10-18 | 10/25/2025 12:00:00 AM | 4"x8" | Concreto | EVOLUTION 5000 PSI | 7 | 0 | 35 | 38.5 | 5586.4 | 393 | 110 | CEMEX | 4
175 | B-19388 NATIVA | CIMENTACION EJES (12-14) (A-J) TORRE 4 | 190.5 | 25677 | 2025-08-30 | 10/25/2025 12:00:00 AM | 4"x8" | Concreto | IND. MURO 4000 GF | 56 | 0 | 28 | 25.9 | 3750.3 | 264 | 92 | CEMEX | 3
175 | B-19388 NATIVA | CIMENTACION EJES (12-14) (A-J) TORRE 4 | 190.5 | 25677 | 2025-08-30 | 10/25/2025 12:00:00 AM | 4"x8" | Concreto | IND. MURO 4000 GF | 56 | 0 | 28 | 29.3 | 4247.5 | 299 | 104 | CEMEX | 3
258 | B-19388 NATIVA | MUROS PISO 4 APTO 411 Y SALA DE JUEGOS TORRE 4 | 191 | 28823 | 2025-11-06 | 11/13/2025 12:00:00 AM | 4"x8" | Concreto | EVOLUTION 5000 PSI | 7 | 0 | 35 | 32.4 | 4695.7 | 330 | 92 | CEMEX | 3
258 | B-19388 NATIVA | MUROS PISO 4 APTO 411 Y SALA DE JUEGOS TORRE 4 | 191 | 28823 | 2025-11-06 | 11/13/2025 12:00:00 AM | 4"x8" | Concreto | EVOLUTION 5000 PSI | 7 | 0 | 35 | 32.1 | 4653.7 | 327 | 92 | CEMEX | 4
257 | B-19388 NATIVA | PLACA PISO 5 APTOS 506-507 TORRE 4 | 191 | 19715 | 2025-11-06 | 11/13/2025 12:00:00 AM | 4"x8" | Concreto | IND. PLACA 3000 PSI | 7 | 0 | 21 | 19.3 | 2799.8 | 197 | 92 | CEMEX | 3
257 | B-19388 NATIVA | PLACA PISO 5 APTOS 506-507 TORRE 4 | 191 | 19715 | 2025-11-06 | 11/13/2025 12:00:00 AM | 4"x8" | Concreto | IND. PLACA 3000 PSI | 7 | 0 | 21 | 18.4 | 2668.8 | 188 | 88 | CEMEX | 4
257 | B-19388 NATIVA | PLACA PISO 5 APTOS 506-507 TORRE 4 | 191 | 19715 | 2025-11-06 | 11/13/2025 12:00:00 AM | 4"x8" | Concreto | IND. PLACA 3000 PSI | 7 | 0 | 21 | 18.2 | 2640.7 | 186 | 87 | CEMEX | 3
236 | B-19388 NATIVA | MUROS PISO 3 APTO 311 Y SALAS DE REUNION TORRE 4 | 191 | 125333 | 2025-10-27 | 11/3/2025 12:00:00 AM | 4"x8" | Concreto | EVOLUTION 5000 PSI | 7 | 0 | 35 | 37.2 | 5399 | 380 | 106 | CEMEX | 4
236 | B-19388 NATIVA | MUROS PISO 3 APTO 311 Y SALAS DE REUNION TORRE 4 | 191 | 125333 | 2025-10-27 | 11/3/2025 12:00:00 AM | 4"x8" | Concreto | EVOLUTION 5000 PSI | 7 | 0 | 35 | 31.2 | 4526.7 | 318 | 89 | CEMEX | 3
236 | B-19388 NATIVA | MUROS PISO 3 APTO 311 Y SALAS DE REUNION TORRE 4 | 191 | 125333 | 2025-10-27 | 11/3/2025 12:00:00 AM | 4"x8" | Concreto | EVOLUTION 5000 PSI | 7 | 0 | 35 | 42.5 | 6160.7 | 433 | 121 | CEMEX | 4
234 | B-19388 NATIVA | MUROS Y VIGAS FOSO ASCENSOR COMUNAL 3 | 191 | 140688 | 2025-10-27 | 11/3/2025 12:00:00 AM | 4"x8" | Concreto | CONVENCIONAL 4000 GC | 7 | 0 | 28 | 24.8 | 3595.8 | 253 | 88 | CEMEX | 4
234 | B-19388 NATIVA | MUROS Y VIGAS FOSO ASCENSOR COMUNAL 3 | 191 | 140688 | 2025-10-27 | 11/3/2025 12:00:00 AM | 4"x8" | Concreto | CONVENCIONAL 4000 GC | 7 | 0 | 28 | 24.1 | 3500.1 | 246 | 86 | CEMEX | 4
234 | B-19388 NATIVA | MUROS Y VIGAS FOSO ASCENSOR COMUNAL 3 | 191 | 140688 | 2025-10-27 | 11/3/2025 12:00:00 AM | 4"x8" | Concreto | CONVENCIONAL 4000 GC | 7 | 0 | 28 | 24.6 | 3560.8 | 250 | 88 | CEMEX | 4
235 | B-19388 NATIVA | PLACA PISO 4 APTOS 406 - 407 TORRE 4 | 191 | 140702 | 2025-10-27 | 11/3/2025 12:00:00 AM | 4"x8" | Concreto | IND. PLACA 3000 PSI | 7 | 0 | 21 | 11.2 | 1619.4 | 114 | 53 | CEMEX | 4
235 | B-19388 NATIVA | PLACA PISO 4 APTOS 406 - 407 TORRE 4 | 191 | 140702 | 2025-10-27 | 11/3/2025 12:00:00 AM | 4"x8" | Concreto | IND. PLACA 3000 PSI | 7 | 0 | 21 | 10.4 | 1514.1 | 106 | 50 | CEMEX | 5
235 | B-19388 NATIVA | PLACA PISO 4 APTOS 406 - 407 TORRE 4 | 191 | 140702 | 2025-10-27 | 11/3/2025 12:00:00 AM | 4"x8" | Concreto | IND. PLACA 3000 PSI | 7 | 0 | 21 | 15 | 2177.7 | 153 | 71 | CEMEX | 3
199 | B-19388 NATIVA | PLACA PISO 2 SALA DE REUNIONES Y DEPOSITOS TORRE 4 | 191 | 62538 | 2025-10-06 | 11/3/2025 12:00:00 AM | 4"x8" | Concreto | IND. PLACA 3000 GC | 28 | 0 | 21 | 21.1 | 3053.2 | 215 | 100 | CEMEX | 3
199 | B-19388 NATIVA | PLACA PISO 2 SALA DE REUNIONES Y DEPOSITOS TORRE 4 | 191 | 62538 | 2025-10-06 | 11/3/2025 12:00:00 AM | 4"x8" | Concreto | IND. PLACA 3000 GC | 28 | 0 | 21 | 18.7 | 2707.7 | 190 | 89 | CEMEX | 4
199 | B-19388 NATIVA | PLACA PISO 2 SALA DE REUNIONES Y DEPOSITOS TORRE 4 | 191 | 62538 | 2025-10-06 | 11/3/2025 12:00:00 AM | 4"x8" | Concreto | IND. PLACA 3000 GC | 28 | 0 | 21 | 21.1 | 3059.2 | 215 | 100 | CEMEX | 3
237 | B-19388 NATIVA | MUROS PISO 1CUARTOS CORRESPONDENCIA Y TECNICOS EJE 10- 16 TORRE 5 | 191 | 140751 | 2025-10-28 | 11/4/2025 12:00:00 AM | 4"x8" | Concreto | EVOLUTION 5000 PSI | 7 | 0 | 35 | 32.2 | 4666.7 | 328 | 92 | CEMEX | 3
237 | B-19388 NATIVA | MUROS PISO 1CUARTOS CORRESPONDENCIA Y TECNICOS EJE 10- 16 TORRE 5 | 191 | 140751 | 2025-10-28 | 11/4/2025 12:00:00 AM | 4"x8" | Concreto | EVOLUTION 5000 PSI | 7 | 0 | 35 | 32.1 | 4660.5 | 328 | 92 | CEMEX | 3
237 | B-19388 NATIVA | MUROS PISO 1CUARTOS CORRESPONDENCIA Y TECNICOS EJE 10- 16 TORRE 5 | 191 | 140751 | 2025-10-28 | 11/4/2025 12:00:00 AM | 4"x8" | Concreto | EVOLUTION 5000 PSI | 7 | 0 | 35 | 32.2 | 4673 | 329 | 92 | CEMEX | 3
238 | B-19388 NATIVA | PLACA PISO 2 EJE 1-9 DEL A-F AP 204-205 | 191 | 1721 | 2025-10-28 | 11/4/2025 12:00:00 AM | 4"x8" | Concreto | IND. PLACA 3000 PSI | 7 | 0 | 21 | 19.5 | 2831.4 | 199 | 93 | CEMEX | 3
238 | B-19388 NATIVA | PLACA PISO 2 EJE 1-9 DEL A-F AP 204-205 | 191 | 1721 | 2025-10-28 | 11/4/2025 12:00:00 AM | 4"x8" | Concreto | IND. PLACA 3000 PSI | 7 | 0 | 21 | 19.1 | 2770.6 | 195 | 91 | CEMEX | 3
238 | B-19388 NATIVA | PLACA PISO 2 EJE 1-9 DEL A-F AP 204-205 | 191 | 1721 | 2025-10-28 | 11/4/2025 12:00:00 AM | 4"x8" | Concreto | IND. PLACA 3000 PSI | 7 | 0 | 21 | 19.9 | 2879.3 | 202 | 94 | CEMEX | 3
239 | B-19388 NATIVA | PLACA PISO 4 APTOS 401-412 Y ESCALERA EJES (2-4) PISO 3 A 4 TORRE 4 | 191 | 119406 | 2025-10-28 | 11/4/2025 12:00:00 AM | 4"x8" | Concreto | IND. PLACA 3000 PSI | 7 | 0 | 21 | 18.8 | 2725.7 | 192 | 89 | CEMEX | 3
239 | B-19388 NATIVA | PLACA PISO 4 APTOS 401-412 Y ESCALERA EJES (2-4) PISO 3 A 4 TORRE 4 | 191 | 119406 | 2025-10-28 | 11/4/2025 12:00:00 AM | 4"x8" | Concreto | IND. PLACA 3000 PSI | 7 | 0 | 21 | 20.1 | 2916.9 | 205 | 96 | CEMEX | 3
239 | B-19388 NATIVA | PLACA PISO 4 APTOS 401-412 Y ESCALERA EJES (2-4) PISO 3 A 4 TORRE 4 | 191 | 119406 | 2025-10-28 | 11/4/2025 12:00:00 AM | 4"x8" | Concreto | IND. PLACA 3000 PSI | 7 | 0 | 21 | 19.1 | 2775 | 195 | 91 | CEMEX | 3
200 | B-19388 NATIVA | CIMENTACION EJES (15-16) (A-J) TORRE 5 | 191 | 70411 | 2025-10-07 | 11/4/2025 12:00:00 AM | 4"x8" | Concreto | IND. MURO 4000 GF | 28 | 0 | 28 | 24.1 | 3488.9 | 245 | 86 | CEMEX | 4
200 | B-19388 NATIVA | CIMENTACION EJES (15-16) (A-J) TORRE 5 | 191 | 70411 | 2025-10-07 | 11/4/2025 12:00:00 AM | 4"x8" | Concreto | IND. MURO 4000 GF | 28 | 0 | 28 | 24.6 | 3565.3 | 251 | 88 | CEMEX | 3
200 | B-19388 NATIVA | CIMENTACION EJES (15-16) (A-J) TORRE 5 | 191 | 70411 | 2025-10-07 | 11/4/2025 12:00:00 AM | 4"x8" | Concreto | IND. MURO 4000 GF | 28 | 0 | 28 | 27.3 | 3961.8 | 279 | 98 | CEMEX | 3
201 | B-19388 NATIVA | CIMENTACION EJES (17-18) (A-J) TORRE 5 | 191 | 73958 | 2025-10-07 | 11/4/2025 12:00:00 AM | 4"x8" | Concreto | IND. MURO 4000 GF | 28 | 0 | 28 | 24.8 | 3592.5 | 253 | 88 | CEMEX | 4
201 | B-19388 NATIVA | CIMENTACION EJES (17-18) (A-J) TORRE 5 | 191 | 73958 | 2025-10-07 | 11/4/2025 12:00:00 AM | 4"x8" | Concreto | IND. MURO 4000 GF | 28 | 0 | 28 | 25.9 | 3751.4 | 264 | 92 | CEMEX | 4
201 | B-19388 NATIVA | CIMENTACION EJES (17-18) (A-J) TORRE 5 | 191 | 73958 | 2025-10-07 | 11/4/2025 12:00:00 AM | 4"x8" | Concreto | IND. MURO 4000 GF | 28 | 0 | 28 | 24.7 | 3578.7 | 252 | 88 | CEMEX | 4
240 | B-19388 NATIVA | PLACA PISO 4 APTOS 408 - 409 TORRE 4 | 191 | 140804 | 2025-10-29 | 11/5/2025 12:00:00 AM | 4"x8" | Concreto | IND. PLACA 3000 PSI | 7 | 0 | 21 | 18.2 | 2637.1 | 185 | 86 | CEMEX | 3
240 | B-19388 NATIVA | PLACA PISO 4 APTOS 408 - 409 TORRE 4 | 191 | 140804 | 2025-10-29 | 11/5/2025 12:00:00 AM | 4"x8" | Concreto | IND. PLACA 3000 PSI | 7 | 0 | 21 | 22.8 | 3312.1 | 233 | 109 | CEMEX | 4
240 | B-19388 NATIVA | PLACA PISO 4 APTOS 408 - 409 TORRE 4 | 191 | 140804 | 2025-10-29 | 11/5/2025 12:00:00 AM | 4"x8" | Concreto | IND. PLACA 3000 PSI | 7 | 0 | 21 | 22.3 | 3231.7 | 227 | 106 | CEMEX | 4
241 | B-19388 NATIVA | MUROS PISO 4 APTOS 404-405 TORRE 4 | 191 | 140811 | 2025-10-29 | 11/5/2025 12:00:00 AM | 4"x8" | Concreto | EVOLUTION 5000 PSI | 7 | 0 | 35 | 33.7 | 4886.5 | 344 | 96 | CEMEX | 3
241 | B-19388 NATIVA | MUROS PISO 4 APTOS 404-405 TORRE 4 | 191 | 140811 | 2025-10-29 | 11/5/2025 12:00:00 AM | 4"x8" | Concreto | EVOLUTION 5000 PSI | 7 | 0 | 35 | 35.8 | 5185.8 | 365 | 102 | CEMEX | 3
241 | B-19388 NATIVA | MUROS PISO 4 APTOS 404-405 TORRE 4 | 191 | 140811 | 2025-10-29 | 11/5/2025 12:00:00 AM | 4"x8" | Concreto | EVOLUTION 5000 PSI | 7 | 0 | 35 | 36.5 | 5295.1 | 372 | 104 | CEMEX | 3
202 | B-19388 NATIVA | PLACA PISO 1 EJES (1-9)(A-J) TORRE 5 | 191 | 91327 | 2025-10-08 | 11/5/2025 12:00:00 AM | 4"x8" | Concreto | IND. MURO 4000 PSI | 28 | 0 | 28 | 30.4 | 4414.7 | 310 | 109 | CEMEX | 4
202 | B-19388 NATIVA | PLACA PISO 1 EJES (1-9)(A-J) TORRE 5 | 191 | 91327 | 2025-10-08 | 11/5/2025 12:00:00 AM | 4"x8" | Concreto | IND. MURO 4000 PSI | 28 | 0 | 28 | 29.3 | 4249.3 | 299 | 105 | CEMEX | 4
202 | B-19388 NATIVA | PLACA PISO 1 EJES (1-9)(A-J) TORRE 5 | 191 | 91327 | 2025-10-08 | 11/5/2025 12:00:00 AM | 4"x8" | Concreto | IND. MURO 4000 PSI | 28 | 0 | 28 | 30.1 | 4370.2 | 307 | 108 | CEMEX | 4
203 | B-19388 NATIVA | MUROS PISO 2 ZONA DE LAVADO Y DEPOSITOS TORRE 4 | 191 | 97327 | 2025-10-08 | 11/5/2025 12:00:00 AM | 4"x8" | Concreto | EVOLUTION 5000 PSI | 28 | 0 | 35 | 42.5 | 6163.3 | 433 | 121 | CEMEX | 4
203 | B-19388 NATIVA | MUROS PISO 2 ZONA DE LAVADO Y DEPOSITOS TORRE 4 | 191 | 97327 | 2025-10-08 | 11/5/2025 12:00:00 AM | 4"x8" | Concreto | EVOLUTION 5000 PSI | 28 | 0 | 35 | 42.6 | 6181.2 | 435 | 122 | CEMEX | 4
203 | B-19388 NATIVA | MUROS PISO 2 ZONA DE LAVADO Y DEPOSITOS TORRE 4 | 191 | 97327 | 2025-10-08 | 11/5/2025 12:00:00 AM | 4"x8" | Concreto | EVOLUTION 5000 PSI | 28 | 0 | 35 | 43.6 | 6317.8 | 444 | 124 | CEMEX | 4
204 | B-19388 NATIVA | CIMENTACION EJES (5-6) (C-D) MURO CONTENCION OCCIDENTAL EJE (B-C) COMUNAL 3 | 191 | 124523 | 2025-10-09 | 11/6/2025 12:00:00 AM | 4"x8" | Concreto | CONVENCIONAL 4000 GC | 28 | 0 | 28 | 35.9 | 5202 | 366 | 128 | CEMEX | 3
204 | B-19388 NATIVA | CIMENTACION EJES (5-6) (C-D) MURO CONTENCION OCCIDENTAL EJE (B-C) COMUNAL 3 | 191 | 124523 | 2025-10-09 | 11/6/2025 12:00:00 AM | 4"x8" | Concreto | CONVENCIONAL 4000 GC | 28 | 0 | 28 | 30.3 | 4401.4 | 309 | 108 | CEMEX | 3
204 | B-19388 NATIVA | CIMENTACION EJES (5-6) (C-D) MURO CONTENCION OCCIDENTAL EJE (B-C) COMUNAL 3 | 191 | 124523 | 2025-10-09 | 11/6/2025 12:00:00 AM | 4"x8" | Concreto | CONVENCIONAL 4000 GC | 28 | 0 | 28 | 31.5 | 4565.4 | 321 | 112 | CEMEX | 4
205 | B-19388 NATIVA | PLACA PISO 3 APTOS 304-305 Y ESCALERA EJES (18-20) PISO 1 A 2 TORRE 4 | 191 | 124544 | 2025-10-09 | 11/6/2025 12:00:00 AM | 4"x8" | Concreto | IND. PLACA 3000 PSI | 28 | 0 | 21 | 26.9 | 3903.5 | 274 | 128 | CEMEX | 3
205 | B-19388 NATIVA | PLACA PISO 3 APTOS 304-305 Y ESCALERA EJES (18-20) PISO 1 A 2 TORRE 4 | 191 | 124544 | 2025-10-09 | 11/6/2025 12:00:00 AM | 4"x8" | Concreto | IND. PLACA 3000 PSI | 28 | 0 | 21 | 28.1 | 4079.6 | 287 | 134 | CEMEX | 3
205 | B-19388 NATIVA | PLACA PISO 3 APTOS 304-305 Y ESCALERA EJES (18-20) PISO 1 A 2 TORRE 4 | 191 | 124544 | 2025-10-09 | 11/6/2025 12:00:00 AM | 4"x8" | Concreto | IND. PLACA 3000 PSI | 28 | 0 | 21 | 26.3 | 3814 | 268 | 125 | CEMEX | 4
243 | B-19388 NATIVA | PLACA PISO 2 EJE10-16 AP 206-207 TORRE 5 | 191 | 119482 | 2025-10-30 | 11/6/2025 12:00:00 AM | 4"x8" | Concreto | IND. PLACA 3000 PSI | 7 | 0 | 21 | 19.1 | 2767.8 | 195 | 91 | CEMEX | 4
243 | B-19388 NATIVA | PLACA PISO 2 EJE10-16 AP 206-207 TORRE 5 | 191 | 119482 | 2025-10-30 | 11/6/2025 12:00:00 AM | 4"x8" | Concreto | IND. PLACA 3000 PSI | 7 | 0 | 21 | 20.6 | 2986.3 | 210 | 98 | CEMEX | 4
243 | B-19388 NATIVA | PLACA PISO 2 EJE10-16 AP 206-207 TORRE 5 | 191 | 119482 | 2025-10-30 | 11/6/2025 12:00:00 AM | 4"x8" | Concreto | IND. PLACA 3000 PSI | 7 | 0 | 21 | 20.3 | 2950.5 | 207 | 97 | CEMEX | 4
244 | B-19388 NATIVA | MUROS PISO 4 APTOS 402-403 TORRE 4 | 191 | 140849 | 2025-10-30 | 11/6/2025 12:00:00 AM | 4"x8" | Concreto | EVOLUTION 5000 PSI | 7 | 0 | 35 | 33.4 | 4850.6 | 341 | 96 | CEMEX | 4
244 | B-19388 NATIVA | MUROS PISO 4 APTOS 402-403 TORRE 4 | 191 | 140849 | 2025-10-30 | 11/6/2025 12:00:00 AM | 4"x8" | Concreto | EVOLUTION 5000 PSI | 7 | 0 | 35 | 34.1 | 4950.1 | 348 | 98 | CEMEX | 4
244 | B-19388 NATIVA | MUROS PISO 4 APTOS 402-403 TORRE 4 | 191 | 140849 | 2025-10-30 | 11/6/2025 12:00:00 AM | 4"x8" | Concreto | EVOLUTION 5000 PSI | 7 | 0 | 35 | 34.1 | 4949.7 | 348 | 98 | CEMEX | 4
242 | B-19388 NATIVA | PLACA PISO 4 APTO 411 Y SALA DE JUEGOS TORRE 4 | 191 | 28558 | 2025-10-30 | 11/6/2025 12:00:00 AM | 4"x8" | Concreto | IND. PLACA 3000 PSI | 7 | 0 | 21 | 25.2 | 3660.8 | 257 | 120 | CEMEX | 4
242 | B-19388 NATIVA | PLACA PISO 4 APTO 411 Y SALA DE JUEGOS TORRE 4 | 191 | 28558 | 2025-10-30 | 11/6/2025 12:00:00 AM | 4"x8" | Concreto | IND. PLACA 3000 PSI | 7 | 0 | 21 | 25.6 | 3710.7 | 261 | 122 | CEMEX | 4
242 | B-19388 NATIVA | PLACA PISO 4 APTO 411 Y SALA DE JUEGOS TORRE 4 | 191 | 28558 | 2025-10-30 | 11/6/2025 12:00:00 AM | 4"x8" | Concreto | IND. PLACA 3000 PSI | 7 | 0 | 21 | 25.2 | 3647.8 | 256 | 120 | CEMEX | 4
246 | B-19388 NATIVA | MUROS PISO 1 EJE 16-23 Y A-F 108-109 TORRE 5 | 191 | 28616 | 2025-10-31 | 11/7/2025 12:00:00 AM | 4"x8" | Concreto | EVOLUTION 5000 PSI | 7 | 0 | 35 | 31.8 | 4609.7 | 324 | 91 | CEMEX | 3
246 | B-19388 NATIVA | MUROS PISO 1 EJE 16-23 Y A-F 108-109 TORRE 5 | 191 | 28616 | 2025-10-31 | 11/7/2025 12:00:00 AM | 4"x8" | Concreto | EVOLUTION 5000 PSI | 7 | 0 | 35 | 33.9 | 4920.3 | 346 | 97 | CEMEX | 3
246 | B-19388 NATIVA | MUROS PISO 1 EJE 16-23 Y A-F 108-109 TORRE 5 | 191 | 28616 | 2025-10-31 | 11/7/2025 12:00:00 AM | 4"x8" | Concreto | EVOLUTION 5000 PSI | 7 | 0 | 35 | 34.4 | 4988.8 | 351 | 98 | CEMEX | 3
250 | B-19388 NATIVA | PLACA PISO 2 - T5 CUARTOS TECNICOS Y CORRESPONDENCIA EJE10-16 | 191 | 19617 | 2025-11-04 | 11/7/2025 12:00:00 AM | 4"x8" | Concreto | IND. PLACA 3000 PSI | 3 | 0 | 21 | 11.5 | 1672.1 | 118 | 55 | CEMEX | 3
250 | B-19388 NATIVA | PLACA PISO 2 - T5 CUARTOS TECNICOS Y CORRESPONDENCIA EJE10-16 | 191 | 19617 | 2025-11-04 | 11/7/2025 12:00:00 AM | 4"x8" | Concreto | IND. PLACA 3000 PSI | 3 | 0 | 21 | 12.2 | 1765.7 | 124 | 58 | CEMEX | 3
250 | B-19388 NATIVA | PLACA PISO 2 - T5 CUARTOS TECNICOS Y CORRESPONDENCIA EJE10-16 | 191 | 19617 | 2025-11-04 | 11/7/2025 12:00:00 AM | 4"x8" | Concreto | IND. PLACA 3000 PSI | 3 | 0 | 21 | 12.3 | 1784.2 | 125 | 58 | CEMEX | 3
245 | B-19388 NATIVA | MUROS FOSO ASCENSOR PISO 1 SALON COMUNAL 3 | 191 | 125497 | 2025-10-31 | 11/7/2025 12:00:00 AM | 4"x8" | Concreto | CONVENCIONAL 4000 GC | 7 | 0 | 28 | 23.8 | 3445.7 | 242 | 85 | CEMEX | 3
245 | B-19388 NATIVA | MUROS FOSO ASCENSOR PISO 1 SALON COMUNAL 3 | 191 | 125497 | 2025-10-31 | 11/7/2025 12:00:00 AM | 4"x8" | Concreto | CONVENCIONAL 4000 GC | 7 | 0 | 28 | 26.4 | 3826.1 | 269 | 94 | CEMEX | 3
245 | B-19388 NATIVA | MUROS FOSO ASCENSOR PISO 1 SALON COMUNAL 3 | 191 | 125497 | 2025-10-31 | 11/7/2025 12:00:00 AM | 4"x8" | Concreto | CONVENCIONAL 4000 GC | 7 | 0 | 28 | 20.6 | 2990.3 | 210 | 74 | CEMEX | 4
206 | B-19388 NATIVA | MUROS PISO 2 ACCESO Y DEPOSITOS TORRE 4 | 191 | 21659 | 2025-10-10 | 11/7/2025 12:00:00 AM | 4"x8" | Concreto | EVOLUTION 5000 PSI | 28 | 0 | 35 | 41.1 | 5964.1 | 419 | 117 | CEMEX | 4
206 | B-19388 NATIVA | MUROS PISO 2 ACCESO Y DEPOSITOS TORRE 4 | 191 | 21659 | 2025-10-10 | 11/7/2025 12:00:00 AM | 4"x8" | Concreto | EVOLUTION 5000 PSI | 28 | 0 | 35 | 40.8 | 5912.5 | 416 | 116 | CEMEX | 4
206 | B-19388 NATIVA | MUROS PISO 2 ACCESO Y DEPOSITOS TORRE 4 | 191 | 21659 | 2025-10-10 | 11/7/2025 12:00:00 AM | 4"x8" | Concreto | EVOLUTION 5000 PSI | 28 | 0 | 35 | 39.6 | 5740 | 404 | 113 | CEMEX | 2
210 | B-19388 NATIVA | MUROS PISO 2 APTOS 206-207 TORRE 4 | 191 | 140143 | 2025-10-14 | 11/11/2025 12:00:00 AM | 4"x8" | Concreto | EVOLUTION 5000 PSI | 28 | 0 | 35 | 39.1 | 5672.7 | 399 | 112 | CEMEX | 3
253 | B-19388 NATIVA | PLACA PISO 4 APTOS 501-512 Y ESCALERA EJES (2-4) PISO 4 A 5 TORRE 4 | 191 | 19558 | 2025-11-05 | 11/12/2025 12:00:00 AM | 4"x8" | Concreto | IND. PLACA 3000 PSI | 7 | 0 | 21 | 23.5 | 3401.5 | 239 | 112 | CEMEX | 3
253 | B-19388 NATIVA | PLACA PISO 4 APTOS 501-512 Y ESCALERA EJES (2-4) PISO 4 A 5 TORRE 4 | 191 | 19558 | 2025-11-05 | 11/12/2025 12:00:00 AM | 4"x8" | Concreto | IND. PLACA 3000 PSI | 7 | 0 | 21 | 23.1 | 3345.8 | 235 | 110 | CEMEX | 3
248 | B-19388 NATIVA | PLACA PISO 4 APTOS 504-505 Y ESCALERA EJES (18-20) PISO 3 A 4 TORRE 4 | 191 | 28664 | 2025-11-01 | 11/8/2025 12:00:00 AM | 4"x8" | Concreto | IND. PLACA 3000 PSI | 7 | 0 | 21 | 13.4 | 1941.2 | 136 | 64 | CEMEX | 3
248 | B-19388 NATIVA | PLACA PISO 4 APTOS 504-505 Y ESCALERA EJES (18-20) PISO 3 A 4 TORRE 4 | 191 | 28664 | 2025-11-01 | 11/8/2025 12:00:00 AM | 4"x8" | Concreto | IND. PLACA 3000 PSI | 7 | 0 | 21 | 13.6 | 1972.1 | 139 | 65 | CEMEX | 3
248 | B-19388 NATIVA | PLACA PISO 4 APTOS 504-505 Y ESCALERA EJES (18-20) PISO 3 A 4 TORRE 4 | 191 | 28664 | 2025-11-01 | 11/8/2025 12:00:00 AM | 4"x8" | Concreto | IND. PLACA 3000 PSI | 7 | 0 | 21 | 9.1 | 1314 | 92 | 43 | CEMEX | 3
253 | B-19388 NATIVA | PLACA PISO 4 APTOS 501-512 Y ESCALERA EJES (2-4) PISO 4 A 5 TORRE 4 | 191 | 19558 | 2025-11-05 | 11/12/2025 12:00:00 AM | 4"x8" | Concreto | IND. PLACA 3000 PSI | 7 | 0 | 21 | 23.6 | 3419.7 | 240 | 112 | CEMEX | 4
255 | B-19388 NATIVA | MUROS PISO 4 APTO 409 TORRE 4 | 191 | 41050 | 2025-11-05 | 11/12/2025 12:00:00 AM | 4"x8" | Concreto | EVOLUTION 5000 PSI | 7 | 0 | 35 | 30.4 | 4402.8 | 310 | 87 | CEMEX | 3
255 | B-19388 NATIVA | MUROS PISO 4 APTO 409 TORRE 4 | 191 | 41050 | 2025-11-05 | 11/12/2025 12:00:00 AM | 4"x8" | Concreto | EVOLUTION 5000 PSI | 7 | 0 | 35 | 29.1 | 4219.6 | 297 | 83 | CEMEX | 4
255 | B-19388 NATIVA | MUROS PISO 4 APTO 409 TORRE 4 | 191 | 41050 | 2025-11-05 | 11/12/2025 12:00:00 AM | 4"x8" | Concreto | EVOLUTION 5000 PSI | 7 | 0 | 35 | 30.7 | 4452.8 | 313 | 88 | CEMEX | 4
256 | B-19388 NATIVA | MUROS FOSO ASCENSOR SOTANO PARTE SUPERIOR SC 3 | 191 | 28823 | 2025-11-06 | 11/13/2025 12:00:00 AM | 4"x8" | Concreto | IND. MURO 4000 PSI | 7 | 0 | 28 | 31.4 | 4550.4 | 320 | 112 | CEMEX | 4
249 | B-19388 NATIVA | MUROS PISO 4 APTOS 401-412 TORRE 4 | 191 | 28672 | 2025-11-01 | 11/8/2025 12:00:00 AM | 4"x8" | Concreto | EVOLUTION 5000 PSI | 7 | 0 | 35 | 31.3 | 4545.9 | 320 | 90 | CEMEX | 3
249 | B-19388 NATIVA | MUROS PISO 4 APTOS 401-412 TORRE 4 | 191 | 28672 | 2025-11-01 | 11/8/2025 12:00:00 AM | 4"x8" | Concreto | EVOLUTION 5000 PSI | 7 | 0 | 35 | 33.1 | 4799.1 | 337 | 94 | CEMEX | 3
249 | B-19388 NATIVA | MUROS PISO 4 APTOS 401-412 TORRE 4 | 191 | 28672 | 2025-11-01 | 11/8/2025 12:00:00 AM | 4"x8" | Concreto | EVOLUTION 5000 PSI | 7 | 0 | 35 | 28.4 | 4118 | 290 | 81 | CEMEX | 4
208 | B-19388 NATIVA | CIMENTACION EJES (21-23 ) (A-J) TORRE 5 | 191 | 140098 | 2025-10-11 | 11/8/2025 12:00:00 AM | 4"x8" | Concreto | IND. MURO 4000 PSI | 28 | 0 | 28 | 31.3 | 4546.1 | 320 | 112 | CEMEX | 4
208 | B-19388 NATIVA | CIMENTACION EJES (21-23 ) (A-J) TORRE 5 | 191 | 140098 | 2025-10-11 | 11/8/2025 12:00:00 AM | 4"x8" | Concreto | IND. MURO 4000 PSI | 28 | 0 | 28 | 30.2 | 4375.1 | 308 | 108 | CEMEX | 3
208 | B-19388 NATIVA | CIMENTACION EJES (21-23 ) (A-J) TORRE 5 | 191 | 140098 | 2025-10-11 | 11/8/2025 12:00:00 AM | 4"x8" | Concreto | IND. MURO 4000 PSI | 28 | 0 | 28 | 29.2 | 4242.1 | 298 | 104 | CEMEX | 3
207 | B-19388 NATIVA | CIMENTACION EJES (19-20) (A-J) TORRE 5 | 191 | 140079 | 2025-10-11 | 11/8/2025 12:00:00 AM | 4"x8" | Concreto | IND. MURO 4000 PSI | 28 | 0 | 28 | 30.1 | 4369.7 | 307 | 108 | CEMEX | 3
207 | B-19388 NATIVA | CIMENTACION EJES (19-20) (A-J) TORRE 5 | 191 | 140079 | 2025-10-11 | 11/8/2025 12:00:00 AM | 4"x8" | Concreto | IND. MURO 4000 PSI | 28 | 0 | 28 | 28.9 | 4194.1 | 295 | 103 | CEMEX | 3
207 | B-19388 NATIVA | CIMENTACION EJES (19-20) (A-J) TORRE 5 | 191 | 140079 | 2025-10-11 | 11/8/2025 12:00:00 AM | 4"x8" | Concreto | IND. MURO 4000 PSI | 28 | 0 | 28 | 33.4 | 4847.9 | 341 | 119 | CEMEX | 3
247 | B-19388 NATIVA | MUROS PISO 4 APTOS 406-407 TORRE 4 | 191 | 123518 | 2025-10-31 | 11/7/2025 12:00:00 AM | 4"x8" | Concreto | EVOLUTION 5000 PSI | 7 | 0 | 35 | 35 | 5073.7 | 357 | 100 | CEMEX | 4
247 | B-19388 NATIVA | MUROS PISO 4 APTOS 406-407 TORRE 4 | 191 | 123518 | 2025-10-31 | 11/7/2025 12:00:00 AM | 4"x8" | Concreto | EVOLUTION 5000 PSI | 7 | 0 | 35 | 34.2 | 4966.1 | 349 | 98 | CEMEX | 3
247 | B-19388 NATIVA | MUROS PISO 4 APTOS 406-407 TORRE 4 | 191 | 123518 | 2025-10-31 | 11/7/2025 12:00:00 AM | 4"x8" | Concreto | EVOLUTION 5000 PSI | 7 | 0 | 35 | 35.9 | 5207.9 | 366 | 102 | CEMEX | 4
251 | B-19388 NATIVA | PLACA PISO 4 APTOS 502-503 TORRE 4 | 191 | 40996 | 2025-11-04 | 11/7/2025 12:00:00 AM | 4"x8" | Concreto | IND. PLACA 3000 PSI | 3 | 0 | 21 | 12.8 | 1854.6 | 130 | 61 | CEMEX | 3
251 | B-19388 NATIVA | PLACA PISO 4 APTOS 502-503 TORRE 4 | 191 | 40996 | 2025-11-04 | 11/7/2025 12:00:00 AM | 4"x8" | Concreto | IND. PLACA 3000 PSI | 3 | 0 | 21 | 12.8 | 1861.9 | 131 | 61 | CEMEX | 3
251 | B-19388 NATIVA | PLACA PISO 4 APTOS 502-503 TORRE 4 | 191 | 40996 | 2025-11-04 | 11/7/2025 12:00:00 AM | 4"x8" | Concreto | IND. PLACA 3000 PSI | 3 | 0 | 21 | 17.9 | 2594.1 | 182 | 85 | CEMEX | 3
250 | B-19388 NATIVA | PLACA PISO 2 - T5 CUARTOS TECNICOS Y CORRESPONDENCIA EJE10-16 | 191 | 19617 | 2025-11-04 | 11/11/2025 12:00:00 AM | 4"x8" | Concreto | IND. PLACA 3000 PSI | 7 | 0 | 21 | 11.6 | 1676.4 | 118 | 55 | CEMEX | 4
250 | B-19388 NATIVA | PLACA PISO 2 - T5 CUARTOS TECNICOS Y CORRESPONDENCIA EJE10-16 | 191 | 19617 | 2025-11-04 | 11/11/2025 12:00:00 AM | 4"x8" | Concreto | IND. PLACA 3000 PSI | 7 | 0 | 21 | 17.4 | 2520 | 177 | 83 | CEMEX | 4
250 | B-19388 NATIVA | PLACA PISO 2 - T5 CUARTOS TECNICOS Y CORRESPONDENCIA EJE10-16 | 191 | 19617 | 2025-11-04 | 11/11/2025 12:00:00 AM | 4"x8" | Concreto | IND. PLACA 3000 PSI | 7 | 0 | 21 | 10.2 | 1473.1 | 104 | 48 | CEMEX | 4
251 | B-19388 NATIVA | PLACA PISO 4 APTOS 502-503 TORRE 4 | 191 | 40996 | 2025-11-04 | 11/11/2025 12:00:00 AM | 4"x8" | Concreto | IND. PLACA 3000 PSI | 7 | 0 | 21 | 13.6 | 1968.2 | 138 | 65 | CEMEX | 5
251 | B-19388 NATIVA | PLACA PISO 4 APTOS 502-503 TORRE 4 | 191 | 40996 | 2025-11-04 | 11/11/2025 12:00:00 AM | 4"x8" | Concreto | IND. PLACA 3000 PSI | 7 | 0 | 21 | 13.1 | 1905.2 | 134 | 62 | CEMEX | 4
251 | B-19388 NATIVA | PLACA PISO 4 APTOS 502-503 TORRE 4 | 191 | 40996 | 2025-11-04 | 11/11/2025 12:00:00 AM | 4"x8" | Concreto | IND. PLACA 3000 PSI | 7 | 0 | 21 | 15.8 | 2287 | 161 | 75 | CEMEX | 4
252 | B-19388 NATIVA | MUROS PISO 4 APTO 408 TORRE 4 | 191 | 41011 | 2025-11-04 | 11/11/2025 12:00:00 AM | 4"x8" | Concreto | EVOLUTION 5000 PSI | 7 | 0 | 35 | 26.9 | 3899 | 274 | 77 | CEMEX | 3
252 | B-19388 NATIVA | MUROS PISO 4 APTO 408 TORRE 4 | 191 | 41011 | 2025-11-04 | 11/11/2025 12:00:00 AM | 4"x8" | Concreto | EVOLUTION 5000 PSI | 7 | 0 | 35 | 26.1 | 3791 | 267 | 75 | CEMEX | 4
252 | B-19388 NATIVA | MUROS PISO 4 APTO 408 TORRE 4 | 191 | 41011 | 2025-11-04 | 11/11/2025 12:00:00 AM | 4"x8" | Concreto | EVOLUTION 5000 PSI | 7 | 0 | 35 | 26.5 | 3846.2 | 270 | 76 | CEMEX | 3
211 | B-19388 NATIVA | PLACA PISO 3 APTOS 302-303 TORRE 4 | 191 | 27785 | 2025-10-14 | 11/11/2025 12:00:00 AM | 4"x8" | Concreto | IND. PLACA 3000 PSI | 28 | 0 | 21 | 19.2 | 2781.2 | 196 | 91 | CEMEX | 3
211 | B-19388 NATIVA | PLACA PISO 3 APTOS 302-303 TORRE 4 | 191 | 27785 | 2025-10-14 | 11/11/2025 12:00:00 AM | 4"x8" | Concreto | IND. PLACA 3000 PSI | 28 | 0 | 21 | 19 | 2754.5 | 194 | 90 | CEMEX | 3
211 | B-19388 NATIVA | PLACA PISO 3 APTOS 302-303 TORRE 4 | 191 | 27785 | 2025-10-14 | 11/11/2025 12:00:00 AM | 4"x8" | Concreto | IND. PLACA 3000 PSI | 28 | 0 | 21 | 19.4 | 2817.2 | 198 | 92 | CEMEX | 4
256 | B-19388 NATIVA | MUROS FOSO ASCENSOR SOTANO PARTE SUPERIOR SC 3 | 191 | 28823 | 2025-11-06 | 11/13/2025 12:00:00 AM | 4"x8" | Concreto | IND. MURO 4000 PSI | 7 | 0 | 28 | 20.3 | 2948.3 | 207 | 73 | CEMEX | 3
256 | B-19388 NATIVA | MUROS FOSO ASCENSOR SOTANO PARTE SUPERIOR SC 3 | 191 | 28823 | 2025-11-06 | 11/13/2025 12:00:00 AM | 4"x8" | Concreto | IND. MURO 4000 PSI | 7 | 0 | 28 | 21.6 | 3136.4 | 221 | 77 | CEMEX | 3
266 | B-19388 NATIVA | PLACA PISO 1 EJE 15-23 Y ESCALERA P1-P2 EJE 1-2 T5 | 191 | 41224 | 2025-11-10 | 11/13/2025 12:00:00 AM | 4"x8" | Concreto | IND. PLACA 3000 PSI | 3 | 0 | 21 | 17.6 | 2548.3 | 179 | 84 | CEMEX | 3
266 | B-19388 NATIVA | PLACA PISO 1 EJE 15-23 Y ESCALERA P1-P2 EJE 1-2 T5 | 191 | 41224 | 2025-11-10 | 11/13/2025 12:00:00 AM | 4"x8" | Concreto | IND. PLACA 3000 PSI | 3 | 0 | 21 | 15.2 | 2203.4 | 155 | 72 | CEMEX | 3
259 | B-19388 NATIVA | PLACA PISO 1 AP 108-109 T5 | 191 | 19715 | 2025-11-06 | 11/13/2025 12:00:00 AM | 4"x8" | Concreto | IND. PLACA 3000 PSI | 7 | 0 | 21 | 17.8 | 2586.3 | 182 | 85 | CEMEX | 4
258 | B-19388 NATIVA | MUROS PISO 4 APTO 411 Y SALA DE JUEGOS TORRE 4 | 191 | 28823 | 2025-11-06 | 11/13/2025 12:00:00 AM | 4"x8" | Concreto | EVOLUTION 5000 PSI | 7 | 0 | 35 | 30.3 | 4394.4 | 309 | 86 | CEMEX | 3
209 | B-19388 NATIVA | MURO CONTENCION OCCIDENTAL EJE (C-D) COMUNAL 3 | 191 | 140133 | 2025-10-14 | 11/11/2025 12:00:00 AM | 4"x8" | Concreto | CONVENCIONAL 4000 GC | 28 | 0 | 28 | 35.6 | 5163.6 | 363 | 127 | CEMEX | 3
209 | B-19388 NATIVA | MURO CONTENCION OCCIDENTAL EJE (C-D) COMUNAL 3 | 191 | 140133 | 2025-10-14 | 11/11/2025 12:00:00 AM | 4"x8" | Concreto | CONVENCIONAL 4000 GC | 28 | 0 | 28 | 35.3 | 5118.1 | 360 | 126 | CEMEX | 3
266 | B-19388 NATIVA | PLACA PISO 1 EJE 15-23 Y ESCALERA P1-P2 EJE 1-2 T5 | 191 | 41224 | 2025-11-10 | 11/13/2025 12:00:00 AM | 4"x8" | Concreto | IND. PLACA 3000 PSI | 3 | 0 | 21 | 17.5 | 2544.2 | 179 | 84 | CEMEX | 4
259 | B-19388 NATIVA | PLACA PISO 1 AP 108-109 T5 | 191 | 19715 | 2025-11-06 | 11/13/2025 12:00:00 AM | 4"x8" | Concreto | IND. PLACA 3000 PSI | 7 | 0 | 21 | 19.7 | 2860.1 | 201 | 94 | CEMEX | 3
259 | B-19388 NATIVA | PLACA PISO 1 AP 108-109 T5 | 191 | 19715 | 2025-11-06 | 11/13/2025 12:00:00 AM | 4"x8" | Concreto | IND. PLACA 3000 PSI | 7 | 0 | 21 | 17.1 | 2473.3 | 174 | 81 | CEMEX | 3
209 | B-19388 NATIVA | MURO CONTENCION OCCIDENTAL EJE (C-D) COMUNAL 3 | 191 | 140133 | 2025-10-14 | 11/11/2025 12:00:00 AM | 4"x8" | Concreto | CONVENCIONAL 4000 GC | 28 | 0 | 28 | 36 | 5228 | 368 | 129 | CEMEX | 3
210 | B-19388 NATIVA | MUROS PISO 2 APTOS 206-207 TORRE 4 | 191 | 140143 | 2025-10-14 | 11/11/2025 12:00:00 AM | 4"x8" | Concreto | EVOLUTION 5000 PSI | 28 | 0 | 35 | 40.9 | 5930.3 | 417 | 117 | CEMEX | 3
210 | B-19388 NATIVA | MUROS PISO 2 APTOS 206-207 TORRE 4 | 191 | 140143 | 2025-10-14 | 11/11/2025 12:00:00 AM | 4"x8" | Concreto | EVOLUTION 5000 PSI | 28 | 0 | 35 | 43.1 | 6254.7 | 440 | 123 | CEMEX | 3
274 | B-19388 NATIVA | PLACA PISO 6 APTOS 601-612 TORRE 4 | 191 | 41364 | 2025-11-13 | 11/20/2025 12:00:00 AM | 4"x8" | Concreto | IND. PLACA 3000 PSI | 7 | 0 | 21 | 18.9 | 2746.3 | 193 | 90 | CEMEX | 3
276 | B-19388 NATIVA | MUROS PISO 5 APTO 511 SALA DE JUEGOS TORRE 4 | 191 | 41373 | 2025-11-13 | 11/20/2025 12:00:00 AM | 4"x8" | Concreto | EVOLUTION 5000 PSI | 7 | 0 | 35 | 34.4 | 4985.6 | 351 | 98 | CEMEX | 3
276 | B-19388 NATIVA | MUROS PISO 5 APTO 511 SALA DE JUEGOS TORRE 4 | 191 | 41373 | 2025-11-13 | 11/20/2025 12:00:00 AM | 4"x8" | Concreto | EVOLUTION 5000 PSI | 7 | 0 | 35 | 35.3 | 5117.6 | 360 | 101 | CEMEX | 3
276 | B-19388 NATIVA | MUROS PISO 5 APTO 511 SALA DE JUEGOS TORRE 4 | 191 | 41373 | 2025-11-13 | 11/20/2025 12:00:00 AM | 4"x8" | Concreto | EVOLUTION 5000 PSI | 7 | 0 | 35 | 30.7 | 4458.3 | 313 | 88 | CEMEX | 3
212 | B-19388 NATIVA | TORRE 5 PLACA PISO 1 EJES 9-15 Y A-J | 191 | 118972 | 2025-10-16 | 11/13/2025 12:00:00 AM | 4"x8" | Concreto | IND. MURO 4000 PSI | 28 | 0 | 28 | 29.3 | 4248.1 | 299 | 105 | CEMEX | 4
212 | B-19388 NATIVA | TORRE 5 PLACA PISO 1 EJES 9-15 Y A-J | 191 | 118972 | 2025-10-16 | 11/13/2025 12:00:00 AM | 4"x8" | Concreto | IND. MURO 4000 PSI | 28 | 0 | 28 | 34.1 | 4944.1 | 348 | 122 | CEMEX | 4
212 | B-19388 NATIVA | TORRE 5 PLACA PISO 1 EJES 9-15 Y A-J | 191 | 118972 | 2025-10-16 | 11/13/2025 12:00:00 AM | 4"x8" | Concreto | IND. MURO 4000 PSI | 28 | 0 | 28 | 34.7 | 5032.6 | 354 | 124 | CEMEX | 4
213 | B-19388 NATIVA | MUROS PISO 2 APTOS 208-209 TORRE 4 | 191 | 140262 | 2025-10-16 | 11/13/2025 12:00:00 AM | 4"x8" | Concreto | EVOLUTION 5000 PSI | 28 | 0 | 35 | 45.9 | 6650.1 | 468 | 131 | CEMEX | 4
213 | B-19388 NATIVA | MUROS PISO 2 APTOS 208-209 TORRE 4 | 191 | 140262 | 2025-10-16 | 11/13/2025 12:00:00 AM | 4"x8" | Concreto | EVOLUTION 5000 PSI | 28 | 0 | 35 | 46.4 | 6731.5 | 473 | 133 | CEMEX | 4
213 | B-19388 NATIVA | MUROS PISO 2 APTOS 208-209 TORRE 4 | 191 | 140262 | 2025-10-16 | 11/13/2025 12:00:00 AM | 4"x8" | Concreto | EVOLUTION 5000 PSI | 28 | 0 | 35 | 35.6 | 5163.4 | 363 | 102 | CEMEX | 4
268 | B-19388 NATIVA | PLACA PISO 6 APTOS 604-605 TORRE 4 | 191 | 41230 | 2025-11-11 | 11/14/2025 12:00:00 AM | 4"x8" | Concreto | IND. PLACA 3000 PSI | 3 | 0 | 21 | 17.6 | 2548.8 | 179 | 84 | CEMEX | 3
268 | B-19388 NATIVA | PLACA PISO 6 APTOS 604-605 TORRE 4 | 191 | 41230 | 2025-11-11 | 11/14/2025 12:00:00 AM | 4"x8" | Concreto | IND. PLACA 3000 PSI | 3 | 0 | 21 | 19.3 | 2792.6 | 196 | 92 | CEMEX | 3
268 | B-19388 NATIVA | PLACA PISO 6 APTOS 604-605 TORRE 4 | 191 | 41230 | 2025-11-11 | 11/14/2025 12:00:00 AM | 4"x8" | Concreto | IND. PLACA 3000 PSI | 3 | 0 | 21 | 16 | 2317.8 | 163 | 76 | CEMEX | 3
261 | B-19388 NATIVA | MUROS PISO 5 APTOS 504-505 TORRE 4 | 191 | 41107 | 2025-11-07 | 11/14/2025 12:00:00 AM | 4"x8" | Concreto | EVOLUTION 5000 PSI | 7 | 0 | 35 | 31.3 | 4546.6 | 320 | 90 | CEMEX | 3
261 | B-19388 NATIVA | MUROS PISO 5 APTOS 504-505 TORRE 4 | 191 | 41107 | 2025-11-07 | 11/14/2025 12:00:00 AM | 4"x8" | Concreto | EVOLUTION 5000 PSI | 7 | 0 | 35 | 33.2 | 4813.7 | 338 | 95 | CEMEX | 3
261 | B-19388 NATIVA | MUROS PISO 5 APTOS 504-505 TORRE 4 | 191 | 41107 | 2025-11-07 | 11/14/2025 12:00:00 AM | 4"x8" | Concreto | EVOLUTION 5000 PSI | 7 | 0 | 35 | 33.3 | 4826.4 | 339 | 95 | CEMEX | 3
260 | B-19388 NATIVA | PLACA PISO 5 APTOS 508-509 TORRE 4 | 191 | 41105 | 2025-11-07 | 11/14/2025 12:00:00 AM | 4"x8" | Concreto | IND. PLACA 3000 PSI | 7 | 0 | 21 | 16.2 | 2347.4 | 165 | 77 | CEMEX | 3
260 | B-19388 NATIVA | PLACA PISO 5 APTOS 508-509 TORRE 4 | 191 | 41105 | 2025-11-07 | 11/14/2025 12:00:00 AM | 4"x8" | Concreto | IND. PLACA 3000 PSI | 7 | 0 | 21 | 15.9 | 2304.1 | 162 | 76 | CEMEX | 3
260 | B-19388 NATIVA | PLACA PISO 5 APTOS 508-509 TORRE 4 | 191 | 41105 | 2025-11-07 | 11/14/2025 12:00:00 AM | 4"x8" | Concreto | IND. PLACA 3000 PSI | 7 | 0 | 21 | 16.3 | 2362.5 | 166 | 78 | CEMEX | 3
214 | B-19388 NATIVA | PLACA PISO 3 ACCESO A PLATAFORMA, APTO 301 Y ESCALERA EJES (2-4) PISO 2 A 3 TORRE 4 | 191 | 140239 | 2025-10-17 | 11/14/2025 12:00:00 AM | 4"x8" | Concreto | IND. PLACA 3000 PSI | 28 | 0 | 21 | 30.9 | 4478.9 | 315 | 147 | CEMEX | 4
214 | B-19388 NATIVA | PLACA PISO 3 ACCESO A PLATAFORMA, APTO 301 Y ESCALERA EJES (2-4) PISO 2 A 3 TORRE 4 | 191 | 140239 | 2025-10-17 | 11/14/2025 12:00:00 AM | 4"x8" | Concreto | IND. PLACA 3000 PSI | 28 | 0 | 21 | 29 | 4207.7 | 296 | 138 | CEMEX | 4
214 | B-19388 NATIVA | PLACA PISO 3 ACCESO A PLATAFORMA, APTO 301 Y ESCALERA EJES (2-4) PISO 2 A 3 TORRE 4 | 191 | 140239 | 2025-10-17 | 11/14/2025 12:00:00 AM | 4"x8" | Concreto | IND. PLACA 3000 PSI | 28 | 0 | 21 | 30.4 | 4410.8 | 310 | 145 | CEMEX | 4
215 | B-19388 NATIVA | MUROS PISO 1 ZONA DE DEPOSITOS EJE 1-9 TORRE 5 | 191 | 163450 | 2025-10-17 | 11/14/2025 12:00:00 AM | 4"x8" | Concreto | EVOLUTION 5000 PSI | 28 | 0 | 35 | 47.4 | 6873.9 | 483 | 135 | CEMEX | 4
215 | B-19388 NATIVA | MUROS PISO 1 ZONA DE DEPOSITOS EJE 1-9 TORRE 5 | 191 | 163450 | 2025-10-17 | 11/14/2025 12:00:00 AM | 4"x8" | Concreto | EVOLUTION 5000 PSI | 28 | 0 | 35 | 48.7 | 7059.6 | 496 | 139 | CEMEX | 4
215 | B-19388 NATIVA | MUROS PISO 1 ZONA DE DEPOSITOS EJE 1-9 TORRE 5 | 191 | 163450 | 2025-10-17 | 11/14/2025 12:00:00 AM | 4"x8" | Concreto | EVOLUTION 5000 PSI | 28 | 0 | 35 | 49.1 | 7124.1 | 501 | 140 | CEMEX | 4
184 | B-19388 NATIVA | PLACA PISO 2 ZONA DE LAVADO Y DEPOSITOS TORRE 4 | 191 | 117999 | 2025-09-19 | 11/14/2025 12:00:00 AM | 4"x8" | Concreto | IND. PLACA 3000 PSI | 56 | 0 | 21 | 21.9 | 3176.9 | 223 | 104 | CEMEX | 4
184 | B-19388 NATIVA | PLACA PISO 2 ZONA DE LAVADO Y DEPOSITOS TORRE 4 | 191 | 117999 | 2025-09-19 | 11/14/2025 12:00:00 AM | 4"x8" | Concreto | IND. PLACA 3000 PSI | 56 | 0 | 21 | 27.5 | 3993.4 | 281 | 131 | CEMEX | 4
184 | B-19388 NATIVA | PLACA PISO 2 ZONA DE LAVADO Y DEPOSITOS TORRE 4 | 191 | 117999 | 2025-09-19 | 11/14/2025 12:00:00 AM | 4"x8" | Concreto | IND. PLACA 3000 PSI | 56 | 0 | 21 | 23.6 | 3418.6 | 240 | 112 | CEMEX | 4
185 | B-19388 NATIVA | MUROS PISO 1 APTOS 106-107 TORRE 4 | 191 | 26666 | 2025-09-19 | 11/14/2025 12:00:00 AM | 4"x8" | Concreto | EVOLUTION 5000 PSI | 56 | 0 | 35 | 37.5 | 5444.6 | 383 | 107 | CEMEX | 4
185 | B-19388 NATIVA | MUROS PISO 1 APTOS 106-107 TORRE 4 | 191 | 26666 | 2025-09-19 | 11/14/2025 12:00:00 AM | 4"x8" | Concreto | EVOLUTION 5000 PSI | 56 | 0 | 35 | 37.9 | 5501.5 | 387 | 108 | CEMEX | 3
185 | B-19388 NATIVA | MUROS PISO 1 APTOS 106-107 TORRE 4 | 191 | 26666 | 2025-09-19 | 11/14/2025 12:00:00 AM | 4"x8" | Concreto | EVOLUTION 5000 PSI | 56 | 0 | 35 | 40.2 | 5828.9 | 410 | 115 | CEMEX | 4
262 | B-19388 NATIVA | MUROS PISO 5 APTOS 502-503 TORRE 4 | 191 | 41135 | 2025-11-08 | 11/15/2025 12:00:00 AM | 4"x8" | Concreto | EVOLUTION 5000 PSI | 7 | 0 | 35 | 30.7 | 4447.2 | 313 | 88 | CEMEX | 4
262 | B-19388 NATIVA | MUROS PISO 5 APTOS 502-503 TORRE 4 | 191 | 41135 | 2025-11-08 | 11/15/2025 12:00:00 AM | 4"x8" | Concreto | EVOLUTION 5000 PSI | 7 | 0 | 35 | 21.9 | 3170.8 | 223 | 62 | CEMEX | 4
262 | B-19388 NATIVA | MUROS PISO 5 APTOS 502-503 TORRE 4 | 191 | 41135 | 2025-11-08 | 11/15/2025 12:00:00 AM | 4"x8" | Concreto | EVOLUTION 5000 PSI | 7 | 0 | 35 | 27 | 3923.1 | 276 | 77 | CEMEX | 4
216 | B-19388 NATIVA | MUROS PISO 2 DEPOSITOS Y SALAS DE REUNION TORRE 4 | 191 | 119058 | 2025-10-18 | 11/15/2025 12:00:00 AM | 4"x8" | Concreto | EVOLUTION 5000 PSI | 28 | 0 | 35 | 44.4 | 6434.4 | 452 | 127 | CEMEX | 3
216 | B-19388 NATIVA | MUROS PISO 2 DEPOSITOS Y SALAS DE REUNION TORRE 4 | 191 | 119058 | 2025-10-18 | 11/15/2025 12:00:00 AM | 4"x8" | Concreto | EVOLUTION 5000 PSI | 28 | 0 | 35 | 46.7 | 6774.1 | 476 | 133 | CEMEX | 3
216 | B-19388 NATIVA | MUROS PISO 2 DEPOSITOS Y SALAS DE REUNION TORRE 4 | 191 | 119058 | 2025-10-18 | 11/15/2025 12:00:00 AM | 4"x8" | Concreto | EVOLUTION 5000 PSI | 28 | 0 | 35 | 48.8 | 7073.2 | 497 | 139 | CEMEX | 3
266 | B-19388 NATIVA | PLACA PISO 1 EJE 15-23 Y ESCALERA P1-P2 EJE 1-2 T5 | 191 | 41224 | 2025-11-10 | 11/17/2025 12:00:00 AM | 4"x8" | Concreto | IND. PLACA 3000 PSI | 7 | 0 | 21 | 21.6 | 3128.1 | 220 | 103 | CEMEX | 3
266 | B-19388 NATIVA | PLACA PISO 1 EJE 15-23 Y ESCALERA P1-P2 EJE 1-2 T5 | 191 | 41224 | 2025-11-10 | 11/17/2025 12:00:00 AM | 4"x8" | Concreto | IND. PLACA 3000 PSI | 7 | 0 | 21 | 21.9 | 3170.1 | 223 | 104 | CEMEX | 3
266 | B-19388 NATIVA | PLACA PISO 1 EJE 15-23 Y ESCALERA P1-P2 EJE 1-2 T5 | 191 | 41224 | 2025-11-10 | 11/17/2025 12:00:00 AM | 4"x8" | Concreto | IND. PLACA 3000 PSI | 7 | 0 | 21 | 20.3 | 2951.4 | 208 | 97 | CEMEX | 3
265 | B-19388 NATIVA | MUROS PISO 5 APTOS 501-512 TORRE 4 | 191 | 19845 | 2025-11-10 | 11/17/2025 12:00:00 AM | 4"x8" | Concreto | EVOLUTION 5000 PSI | 7 | 0 | 35 | 29.6 | 4297.4 | 302 | 85 | CEMEX | 3
265 | B-19388 NATIVA | MUROS PISO 5 APTOS 501-512 TORRE 4 | 191 | 19845 | 2025-11-10 | 11/17/2025 12:00:00 AM | 4"x8" | Concreto | EVOLUTION 5000 PSI | 7 | 0 | 35 | 26.6 | 3858.8 | 271 | 76 | CEMEX | 3
265 | B-19388 NATIVA | MUROS PISO 5 APTOS 501-512 TORRE 4 | 191 | 19845 | 2025-11-10 | 11/17/2025 12:00:00 AM | 4"x8" | Concreto | EVOLUTION 5000 PSI | 7 | 0 | 35 | 26.4 | 3825.2 | 269 | 75 | CEMEX | 3
264 | B-19388 NATIVA | PLACA PISO 5 APTO 511, SALA DE JUEGOS Y ESCALERA EJES (18-20) PISO 4 A 5 TORRE 4 | 191 | 28949 | 2025-11-10 | 11/17/2025 12:00:00 AM | 4"x8" | Concreto | IND. PLACA 3000 PSI | 7 | 0 | 21 | 17.8 | 2575.1 | 181 | 84 | CEMEX | 3
264 | B-19388 NATIVA | PLACA PISO 5 APTO 511, SALA DE JUEGOS Y ESCALERA EJES (18-20) PISO 4 A 5 TORRE 4 | 191 | 28949 | 2025-11-10 | 11/17/2025 12:00:00 AM | 4"x8" | Concreto | IND. PLACA 3000 PSI | 7 | 0 | 21 | 17.8 | 2574.8 | 181 | 84 | CEMEX | 4
264 | B-19388 NATIVA | PLACA PISO 5 APTO 511, SALA DE JUEGOS Y ESCALERA EJES (18-20) PISO 4 A 5 TORRE 4 | 191 | 28949 | 2025-11-10 | 11/17/2025 12:00:00 AM | 4"x8" | Concreto | IND. PLACA 3000 PSI | 7 | 0 | 21 | 15.9 | 2300.8 | 162 | 76 | CEMEX | 3
263 | B-19388 NATIVA | MUROS PISO 2 EJE 1-9 VS F-J DEPOSITOS | 191 | 28396 | 2025-11-10 | 11/17/2025 12:00:00 AM | 4"x8" | Concreto | EVOLUTION 5000 PSI | 7 | 0 | 35 | 36.9 | 5351.4 | 376 | 105 | CEMEX | 3
263 | B-19388 NATIVA | MUROS PISO 2 EJE 1-9 VS F-J DEPOSITOS | 191 | 28396 | 2025-11-10 | 11/17/2025 12:00:00 AM | 4"x8" | Concreto | EVOLUTION 5000 PSI | 7 | 0 | 35 | 37.7 | 5474.1 | 385 | 108 | CEMEX | 3
263 | B-19388 NATIVA | MUROS PISO 2 EJE 1-9 VS F-J DEPOSITOS | 191 | 28396 | 2025-11-10 | 11/17/2025 12:00:00 AM | 4"x8" | Concreto | EVOLUTION 5000 PSI | 7 | 0 | 35 | 36.5 | 5296.1 | 372 | 104 | CEMEX | 3
217 | B-19388 NATIVA | MURO CONTENCION PARTE SUPERIOR EJE C-E | 191 | 119105 | 2025-10-20 | 11/17/2025 12:00:00 AM | 4"x8" | Concreto | CONVENCIONAL 4000 GC | 28 | 0 | 28 | 30.7 | 4446.1 | 313 | 109 | CEMEX | 4
217 | B-19388 NATIVA | MURO CONTENCION PARTE SUPERIOR EJE C-E | 191 | 119105 | 2025-10-20 | 11/17/2025 12:00:00 AM | 4"x8" | Concreto | CONVENCIONAL 4000 GC | 28 | 0 | 28 | 29.2 | 4241.4 | 298 | 104 | CEMEX | 4
217 | B-19388 NATIVA | MURO CONTENCION PARTE SUPERIOR EJE C-E | 191 | 119105 | 2025-10-20 | 11/17/2025 12:00:00 AM | 4"x8" | Concreto | CONVENCIONAL 4000 GC | 28 | 0 | 28 | 27.7 | 4022.4 | 283 | 99 | CEMEX | 4
218 | B-19388 NATIVA | COLUMNAS SOTANO EJES C-E Y 4-6 | 191 | 119120 | 2025-10-20 | 11/17/2025 12:00:00 AM | 4"x8" | Concreto | IND. MURO 4000 PSI | 28 | 0 | 28 | 33.9 | 4918.9 | 346 | 121 | CEMEX | 3
218 | B-19388 NATIVA | COLUMNAS SOTANO EJES C-E Y 4-6 | 191 | 119120 | 2025-10-20 | 11/17/2025 12:00:00 AM | 4"x8" | Concreto | IND. MURO 4000 PSI | 28 | 0 | 28 | 37.6 | 5454.5 | 383 | 134 | CEMEX | 4
218 | B-19388 NATIVA | COLUMNAS SOTANO EJES C-E Y 4-6 | 191 | 119120 | 2025-10-20 | 11/17/2025 12:00:00 AM | 4"x8" | Concreto | IND. MURO 4000 PSI | 28 | 0 | 28 | 38.1 | 5522.2 | 388 | 136 | CEMEX | 3
219 | B-19388 NATIVA | PLACA PISO 3 APTOS 306-307 TORRE 4 | 191 | 28076 | 2025-10-20 | 11/17/2025 12:00:00 AM | 4"x8" | Concreto | IND. PLACA 3000 PSI | 28 | 0 | 21 | 24.4 | 3545.5 | 249 | 116 | CEMEX | 4
219 | B-19388 NATIVA | PLACA PISO 3 APTOS 306-307 TORRE 4 | 191 | 28076 | 2025-10-20 | 11/17/2025 12:00:00 AM | 4"x8" | Concreto | IND. PLACA 3000 PSI | 28 | 0 | 21 | 25.9 | 3754 | 264 | 123 | CEMEX | 4
219 | B-19388 NATIVA | PLACA PISO 3 APTOS 306-307 TORRE 4 | 191 | 28076 | 2025-10-20 | 11/17/2025 12:00:00 AM | 4"x8" | Concreto | IND. PLACA 3000 PSI | 28 | 0 | 21 | 23.3 | 3380.5 | 238 | 111 | CEMEX | 4
254 | B-19388 NATIVA | MUROS PISO 1 T5 V EJE 17-23 CUARTOS TECNICOS TORRE 5 | 191 | 41042 | 2025-11-05 | 11/12/2025 12:00:00 AM | 4"x8" | Concreto | EVOLUTION 5000 PSI | 7 | 0 | 35 | 34.5 | 5007.1 | 352 | 99 | CEMEX | 3
254 | B-19388 NATIVA | MUROS PISO 1 T5 V EJE 17-23 CUARTOS TECNICOS TORRE 5 | 191 | 41042 | 2025-11-05 | 11/12/2025 12:00:00 AM | 4"x8" | Concreto | EVOLUTION 5000 PSI | 7 | 0 | 35 | 32 | 4642.3 | 326 | 91 | CEMEX | 3
254 | B-19388 NATIVA | MUROS PISO 1 T5 V EJE 17-23 CUARTOS TECNICOS TORRE 5 | 191 | 41042 | 2025-11-05 | 11/12/2025 12:00:00 AM | 4"x8" | Concreto | EVOLUTION 5000 PSI | 7 | 0 | 35 | 35.4 | 5127 | 360 | 101 | CEMEX | 4
269 | B-19388 NATIVA | MUROS PISO 5 APTOS 506-507 TORRE 4 | 191 | 29016 | 2025-11-11 | 11/18/2025 12:00:00 AM | 4"x8" | Concreto | EVOLUTION 5000 PSI | 7 | 0 | 35 | 31.5 | 4568.1 | 321 | 90 | CEMEX | 3
269 | B-19388 NATIVA | MUROS PISO 5 APTOS 506-507 TORRE 4 | 191 | 29016 | 2025-11-11 | 11/18/2025 12:00:00 AM | 4"x8" | Concreto | EVOLUTION 5000 PSI | 7 | 0 | 35 | 36.9 | 5356.8 | 377 | 106 | CEMEX | 4
269 | B-19388 NATIVA | MUROS PISO 5 APTOS 506-507 TORRE 4 | 191 | 29016 | 2025-11-11 | 11/18/2025 12:00:00 AM | 4"x8" | Concreto | EVOLUTION 5000 PSI | 7 | 0 | 35 | 36.4 | 5274.1 | 371 | 104 | CEMEX | 4
268 | B-19388 NATIVA | PLACA PISO 6 APTOS 604-605 TORRE 4 | 191 | 41230 | 2025-11-11 | 11/18/2025 12:00:00 AM | 4"x8" | Concreto | IND. PLACA 3000 PSI | 7 | 0 | 21 | 21.9 | 3180 | 224 | 104 | CEMEX | 4
268 | B-19388 NATIVA | PLACA PISO 6 APTOS 604-605 TORRE 4 | 191 | 41230 | 2025-11-11 | 11/18/2025 12:00:00 AM | 4"x8" | Concreto | IND. PLACA 3000 PSI | 7 | 0 | 21 | 23.3 | 3376.6 | 237 | 111 | CEMEX | 4
268 | B-19388 NATIVA | PLACA PISO 6 APTOS 604-605 TORRE 4 | 191 | 41230 | 2025-11-11 | 11/18/2025 12:00:00 AM | 4"x8" | Concreto | IND. PLACA 3000 PSI | 7 | 0 | 21 | 21.3 | 3090.7 | 217 | 101 | CEMEX | 3
267 | B-19388 NATIVA | PLACA PISO 1 EJES C-E Y 4-6 | 191 | 19850 | 2025-11-11 | 11/18/2025 12:00:00 AM | 4"x8" | Concreto | CONVENCIONAL 4000 GC | 7 | 0 | 28 | 26.7 | 3869.6 | 272 | 95 | CEMEX | 4
267 | B-19388 NATIVA | PLACA PISO 1 EJES C-E Y 4-6 | 191 | 19850 | 2025-11-11 | 11/18/2025 12:00:00 AM | 4"x8" | Concreto | CONVENCIONAL 4000 GC | 7 | 0 | 28 | 28.2 | 4093.1 | 288 | 101 | CEMEX | 4
267 | B-19388 NATIVA | PLACA PISO 1 EJES C-E Y 4-6 | 191 | 19850 | 2025-11-11 | 11/18/2025 12:00:00 AM | 4"x8" | Concreto | CONVENCIONAL 4000 GC | 7 | 0 | 28 | 28.1 | 4077.4 | 287 | 100 | CEMEX | 3
187 | B-19388 NATIVA | PLACA PISO 2 APTOS 204-205 TORRE 4 | 191 | 18166 | 2025-09-23 | 11/18/2025 12:00:00 AM | 4"x8" | Concreto | IND. PLACA 3000 PSI | 56 | 0 | 21 | 24.2 | 3515.6 | 247 | 115 | CEMEX | 4
187 | B-19388 NATIVA | PLACA PISO 2 APTOS 204-205 TORRE 4 | 191 | 18166 | 2025-09-23 | 11/18/2025 12:00:00 AM | 4"x8" | Concreto | IND. PLACA 3000 PSI | 56 | 0 | 21 | 25 | 3630.3 | 255 | 119 | CEMEX | 4
187 | B-19388 NATIVA | PLACA PISO 2 APTOS 204-205 TORRE 4 | 191 | 18166 | 2025-09-23 | 11/18/2025 12:00:00 AM | 4"x8" | Concreto | IND. PLACA 3000 PSI | 56 | 0 | 21 | 21.5 | 3111.2 | 219 | 102 | CEMEX | 3
220 | B-19388 NATIVA | TORRE 5 PLACA PISO 1 EJES 16-23 Y A-J | 191 | 140435 | 2025-10-21 | 11/18/2025 12:00:00 AM | 4"x8" | Concreto | IND. MURO 4000 PSI | 28 | 0 | 28 | 34.5 | 5007.8 | 352 | 123 | CEMEX | 4
220 | B-19388 NATIVA | TORRE 5 PLACA PISO 1 EJES 16-23 Y A-J | 191 | 140435 | 2025-10-21 | 11/18/2025 12:00:00 AM | 4"x8" | Concreto | IND. MURO 4000 PSI | 28 | 0 | 28 | 32.4 | 4704.5 | 331 | 116 | CEMEX | 3
220 | B-19388 NATIVA | TORRE 5 PLACA PISO 1 EJES 16-23 Y A-J | 191 | 140435 | 2025-10-21 | 11/18/2025 12:00:00 AM | 4"x8" | Concreto | IND. MURO 4000 PSI | 28 | 0 | 28 | 34.3 | 4977.3 | 350 | 122 | CEMEX | 3
221 | B-19388 NATIVA | MUROS PISO 1 AP 04-05 EJE 1-9 TORRE 5 | 191 | 119163 | 2025-10-21 | 11/18/2025 12:00:00 AM | 4"x8" | Concreto | EVOLUTION 5000 PSI | 28 | 0 | 35 | 46.9 | 6809 | 479 | 134 | CEMEX | 3
221 | B-19388 NATIVA | MUROS PISO 1 AP 04-05 EJE 1-9 TORRE 5 | 191 | 119163 | 2025-10-21 | 11/18/2025 12:00:00 AM | 4"x8" | Concreto | EVOLUTION 5000 PSI | 28 | 0 | 35 | 46.6 | 6754 | 475 | 133 | CEMEX | 4
221 | B-19388 NATIVA | MUROS PISO 1 AP 04-05 EJE 1-9 TORRE 5 | 191 | 119163 | 2025-10-21 | 11/18/2025 12:00:00 AM | 4"x8" | Concreto | EVOLUTION 5000 PSI | 28 | 0 | 35 | 50.4 | 7310.5 | 514 | 144 | CEMEX | 4
222 | B-19388 NATIVA | PLACA PISO 3 APTOS 308-309 TORRE 4 | 191 | 140440 | 2025-10-21 | 11/18/2025 12:00:00 AM | 4"x8" | Concreto | IND. PLACA 3000 PSI | 28 | 0 | 21 | 30.4 | 4410.2 | 310 | 145 | CEMEX | 4
222 | B-19388 NATIVA | PLACA PISO 3 APTOS 308-309 TORRE 4 | 191 | 140440 | 2025-10-21 | 11/18/2025 12:00:00 AM | 4"x8" | Concreto | IND. PLACA 3000 PSI | 28 | 0 | 21 | 29.7 | 4306.3 | 303 | 141 | CEMEX | 4
222 | B-19388 NATIVA | PLACA PISO 3 APTOS 308-309 TORRE 4 | 191 | 140440 | 2025-10-21 | 11/18/2025 12:00:00 AM | 4"x8" | Concreto | IND. PLACA 3000 PSI | 28 | 0 | 21 | 31.1 | 4510.6 | 317 | 148 | CEMEX | 4
223 | B-19388 NATIVA | MUROS PISO 3 APTOS 304-305 TORRE 4 | 191 | 119172 | 2025-10-21 | 11/18/2025 12:00:00 AM | 4"x8" | Concreto | EVOLUTION 5000 PSI | 28 | 0 | 35 | 47.6 | 6905.2 | 485 | 136 | CEMEX | 3
223 | B-19388 NATIVA | MUROS PISO 3 APTOS 304-305 TORRE 4 | 191 | 119172 | 2025-10-21 | 11/18/2025 12:00:00 AM | 4"x8" | Concreto | EVOLUTION 5000 PSI | 28 | 0 | 35 | 49.5 | 7178.4 | 505 | 141 | CEMEX | 3
223 | B-19388 NATIVA | MUROS PISO 3 APTOS 304-305 TORRE 4 | 191 | 119172 | 2025-10-21 | 11/18/2025 12:00:00 AM | 4"x8" | Concreto | EVOLUTION 5000 PSI | 28 | 0 | 35 | 48.7 | 7060.4 | 496 | 139 | CEMEX | 3
270 | B-19388 NATIVA | PLACA PISO 6 APTOS 602-603 TORRE 4 | 191 | 19921 | 2025-11-12 | 11/19/2025 12:00:00 AM | 4"x8" | Concreto | IND. PLACA 3000 PSI | 7 | 0 | 21 | 18.2 | 2635.1 | 185 | 86 | CEMEX | 3
270 | B-19388 NATIVA | PLACA PISO 6 APTOS 602-603 TORRE 4 | 191 | 19921 | 2025-11-12 | 11/19/2025 12:00:00 AM | 4"x8" | Concreto | IND. PLACA 3000 PSI | 7 | 0 | 21 | 17.6 | 2549.6 | 179 | 84 | CEMEX | 3
270 | B-19388 NATIVA | PLACA PISO 6 APTOS 602-603 TORRE 4 | 191 | 19921 | 2025-11-12 | 11/19/2025 12:00:00 AM | 4"x8" | Concreto | IND. PLACA 3000 PSI | 7 | 0 | 21 | 22.3 | 3237.8 | 228 | 106 | CEMEX | 4
271 | B-19388 NATIVA | MUROS P2 EJE 1-9 VS A-E AP 204-205 TORRE 5 | 191 | 64282 | 2025-11-12 | 11/19/2025 12:00:00 AM | 4"x8" | Concreto | EVOLUTION 5000 PSI | 7 | 0 | 35 | 31.1 | 4508.2 | 317 | 89 | CEMEX | 4
271 | B-19388 NATIVA | MUROS P2 EJE 1-9 VS A-E AP 204-205 TORRE 5 | 191 | 64282 | 2025-11-12 | 11/19/2025 12:00:00 AM | 4"x8" | Concreto | EVOLUTION 5000 PSI | 7 | 0 | 35 | 38.6 | 5596.4 | 393 | 110 | CEMEX | 3
271 | B-19388 NATIVA | MUROS P2 EJE 1-9 VS A-E AP 204-205 TORRE 5 | 191 | 64282 | 2025-11-12 | 11/19/2025 12:00:00 AM | 4"x8" | Concreto | EVOLUTION 5000 PSI | 7 | 0 | 35 | 30.4 | 4410.1 | 310 | 87 | CEMEX | 4
272 | B-19388 NATIVA | MUROS P2 EJE 1-9 VS A-E AP 204-205 TORRE 5 | 191 | 64285 | 2025-11-12 | 11/19/2025 12:00:00 AM | 4"x8" | Concreto | EVOLUTION 5000 PSI | 7 | 0 | 35 | 29.3 | 4249.8 | 299 | 84 | CEMEX | 3
272 | B-19388 NATIVA | MUROS P2 EJE 1-9 VS A-E AP 204-205 TORRE 5 | 191 | 64285 | 2025-11-12 | 11/19/2025 12:00:00 AM | 4"x8" | Concreto | EVOLUTION 5000 PSI | 7 | 0 | 35 | 30.4 | 4404.3 | 310 | 87 | CEMEX | 3
272 | B-19388 NATIVA | MUROS P2 EJE 1-9 VS A-E AP 204-205 TORRE 5 | 191 | 64285 | 2025-11-12 | 11/19/2025 12:00:00 AM | 4"x8" | Concreto | EVOLUTION 5000 PSI | 7 | 0 | 35 | 34.6 | 5012.4 | 352 | 99 | CEMEX | 3
273 | B-19388 NATIVA | MUROS PISO 5 APTOS 508-509 TORRE 4 | 191 | 41327 | 2025-11-12 | 11/19/2025 12:00:00 AM | 4"x8" | Concreto | EVOLUTION 5000 PSI | 7 | 0 | 35 | 32.4 | 4693.8 | 330 | 92 | CEMEX | 4
273 | B-19388 NATIVA | MUROS PISO 5 APTOS 508-509 TORRE 4 | 191 | 41327 | 2025-11-12 | 11/19/2025 12:00:00 AM | 4"x8" | Concreto | EVOLUTION 5000 PSI | 7 | 0 | 35 | 31.2 | 4520.7 | 318 | 89 | CEMEX | 4
273 | B-19388 NATIVA | MUROS PISO 5 APTOS 508-509 TORRE 4 | 191 | 41327 | 2025-11-12 | 11/19/2025 12:00:00 AM | 4"x8" | Concreto | EVOLUTION 5000 PSI | 7 | 0 | 35 | 30 | 4345.4 | 306 | 86 | CEMEX | 3
224 | B-19388 NATIVA | MUROS PISO 3 APTOS 302-303 TORRE 4 | 191 | 140500 | 2025-10-22 | 11/19/2025 12:00:00 AM | 4"x8" | Concreto | EVOLUTION 5000 PSI | 28 | 0 | 35 | 35.6 | 5166.3 | 363 | 102 | CEMEX | 4
224 | B-19388 NATIVA | MUROS PISO 3 APTOS 302-303 TORRE 4 | 191 | 140500 | 2025-10-22 | 11/19/2025 12:00:00 AM | 4"x8" | Concreto | EVOLUTION 5000 PSI | 28 | 0 | 35 | 42.5 | 6158.8 | 433 | 121 | CEMEX | 3
224 | B-19388 NATIVA | MUROS PISO 3 APTOS 302-303 TORRE 4 | 191 | 140500 | 2025-10-22 | 11/19/2025 12:00:00 AM | 4"x8" | Concreto | EVOLUTION 5000 PSI | 28 | 0 | 35 | 39.8 | 5777.7 | 406 | 114 | CEMEX | 3
274 | B-19388 NATIVA | PLACA PISO 6 APTOS 601-612 TORRE 4 | 191 | 41364 | 2025-11-13 | 11/20/2025 12:00:00 AM | 4"x8" | Concreto | IND. PLACA 3000 PSI | 7 | 0 | 21 | 18.2 | 2637.3 | 185 | 86 | CEMEX | 3
274 | B-19388 NATIVA | PLACA PISO 6 APTOS 601-612 TORRE 4 | 191 | 41364 | 2025-11-13 | 11/20/2025 12:00:00 AM | 4"x8" | Concreto | IND. PLACA 3000 PSI | 7 | 0 | 21 | 18.9 | 2740 | 193 | 90 | CEMEX | 3
300 | B-19388 NATIVA | PLACA PISO 7 APTOS 708-709 TORRE 4 | 191 | 29656 | 2025-11-24 | 11/27/2025 12:00:00 AM | 4"x8" | Concreto | IND. PLACA 3000 PSI | 3 | 0 | 21 | 13.6 | 1976.5 | 139 | 65 | CEMEX | 3
302 | B-19388 NATIVA | PLACA PISO 3 AP 301 Y ACCESO TORRE 5 | 191 | 41731 | 2025-11-24 | 11/27/2025 12:00:00 AM | 4"x8" | Concreto | IND. PLACA 3000 PSI | 3 | 0 | 21 | 13 | 1884 | 132 | 62 | CEMEX | 3
302 | B-19388 NATIVA | PLACA PISO 3 AP 301 Y ACCESO TORRE 5 | 191 | 41731 | 2025-11-24 | 11/27/2025 12:00:00 AM | 4"x8" | Concreto | IND. PLACA 3000 PSI | 3 | 0 | 21 | 18.6 | 2701.3 | 190 | 89 | CEMEX | 3
302 | B-19388 NATIVA | PLACA PISO 3 AP 301 Y ACCESO TORRE 5 | 191 | 41731 | 2025-11-24 | 11/27/2025 12:00:00 AM | 4"x8" | Concreto | IND. PLACA 3000 PSI | 3 | 0 | 21 | 14.3 | 2075 | 146 | 68 | CEMEX | 4
225 | B-19388 NATIVA | MURO CONTENCION COSTADO OCC PARTE SUPERIOR EJE B- C | 191 | 140543 | 2025-10-23 | 11/20/2025 12:00:00 AM | 4"x8" | Concreto | CONVENCIONAL 4000 GC | 28 | 0 | 28 | 28.6 | 4147.7 | 292 | 102 | CEMEX | 3
225 | B-19388 NATIVA | MURO CONTENCION COSTADO OCC PARTE SUPERIOR EJE B- C | 191 | 140543 | 2025-10-23 | 11/20/2025 12:00:00 AM | 4"x8" | Concreto | CONVENCIONAL 4000 GC | 28 | 0 | 28 | 33.1 | 4800.1 | 337 | 118 | CEMEX | 4
225 | B-19388 NATIVA | MURO CONTENCION COSTADO OCC PARTE SUPERIOR EJE B- C | 191 | 140543 | 2025-10-23 | 11/20/2025 12:00:00 AM | 4"x8" | Concreto | CONVENCIONAL 4000 GC | 28 | 0 | 28 | 36 | 5214.2 | 367 | 128 | CEMEX | 4
231 | B-19388 NATIVA | PLACA PISO 2 EJE 1-9 DEL F-J ZONA DE DEPOSITOS T5 | 191 | 119307 | 2025-10-25 | 11/22/2025 12:00:00 AM | 4"x8" | Concreto | IND. PLACA 3000 PSI | 28 | 0 | 21 | 30.5 | 4425.2 | 311 | 145 | CEMEX | 3
231 | B-19388 NATIVA | PLACA PISO 2 EJE 1-9 DEL F-J ZONA DE DEPOSITOS T5 | 191 | 119307 | 2025-10-25 | 11/22/2025 12:00:00 AM | 4"x8" | Concreto | IND. PLACA 3000 PSI | 28 | 0 | 21 | 24 | 3475.5 | 244 | 114 | CEMEX | 4
231 | B-19388 NATIVA | PLACA PISO 2 EJE 1-9 DEL F-J ZONA DE DEPOSITOS T5 | 191 | 119307 | 2025-10-25 | 11/22/2025 12:00:00 AM | 4"x8" | Concreto | IND. PLACA 3000 PSI | 28 | 0 | 21 | 27.4 | 3972 | 279 | 130 | CEMEX | 2
233 | B-19388 NATIVA | MUROS PISO 3 APTOS 308-309 TORRE 4 | 191 | 28357 | 2025-10-25 | 11/22/2025 12:00:00 AM | 4"x8" | Concreto | EVOLUTION 5000 PSI | 28 | 0 | 35 | 33.3 | 4831.9 | 340 | 95 | CEMEX | 4
233 | B-19388 NATIVA | MUROS PISO 3 APTOS 308-309 TORRE 4 | 191 | 28357 | 2025-10-25 | 11/22/2025 12:00:00 AM | 4"x8" | Concreto | EVOLUTION 5000 PSI | 28 | 0 | 35 | 34.2 | 4967.4 | 349 | 98 | CEMEX | 3
233 | B-19388 NATIVA | MUROS PISO 3 APTOS 308-309 TORRE 4 | 191 | 28357 | 2025-10-25 | 11/22/2025 12:00:00 AM | 4"x8" | Concreto | EVOLUTION 5000 PSI | 28 | 0 | 35 | 32.5 | 4720.6 | 332 | 93 | CEMEX | 4
292 | B-19388 NATIVA | MUROS PISO 6 APTOS 608 Y 609 TORRE 4 | 191 | 19901 | 2025-11-20 | 11/27/2025 12:00:00 AM | 4"x8" | Concreto | EVOLUTION 5000 PSI | 7 | 0 | 35 | 30.5 | 4417.5 | 311 | 87 | CEMEX | 3
292 | B-19388 NATIVA | MUROS PISO 6 APTOS 608 Y 609 TORRE 4 | 191 | 19901 | 2025-11-20 | 11/27/2025 12:00:00 AM | 4"x8" | Concreto | EVOLUTION 5000 PSI | 7 | 0 | 35 | 32.4 | 4702.1 | 331 | 93 | CEMEX | 3
292 | B-19388 NATIVA | MUROS PISO 6 APTOS 608 Y 609 TORRE 4 | 191 | 19901 | 2025-11-20 | 11/27/2025 12:00:00 AM | 4"x8" | Concreto | EVOLUTION 5000 PSI | 7 | 0 | 35 | 25.2 | 3649.4 | 257 | 72 | CEMEX | 3
290 | B-19388 NATIVA | PLACA PISO 7 APTOS 702-703 TORRE 4 | 191 | 20186 | 2025-11-20 | 11/27/2025 12:00:00 AM | 4"x8" | Concreto | IND. PLACA 3000 PSI | 7 | 0 | 21 | 23.3 | 3384.6 | 238 | 111 | CEMEX | 3
290 | B-19388 NATIVA | PLACA PISO 7 APTOS 702-703 TORRE 4 | 191 | 20186 | 2025-11-20 | 11/27/2025 12:00:00 AM | 4"x8" | Concreto | IND. PLACA 3000 PSI | 7 | 0 | 21 | 24.2 | 3507.6 | 247 | 115 | CEMEX | 3
290 | B-19388 NATIVA | PLACA PISO 7 APTOS 702-703 TORRE 4 | 191 | 20186 | 2025-11-20 | 11/27/2025 12:00:00 AM | 4"x8" | Concreto | IND. PLACA 3000 PSI | 7 | 0 | 21 | 20.6 | 2988.3 | 210 | 98 | CEMEX | 3
300 | B-19388 NATIVA | PLACA PISO 7 APTOS 708-709 TORRE 4 | 191 | 29656 | 2025-11-24 | 11/27/2025 12:00:00 AM | 4"x8" | Concreto | IND. PLACA 3000 PSI | 3 | 0 | 21 | 8.1 | 1171.6 | 82 | 38 | CEMEX | 4
300 | B-19388 NATIVA | PLACA PISO 7 APTOS 708-709 TORRE 4 | 191 | 29656 | 2025-11-24 | 11/27/2025 12:00:00 AM | 4"x8" | Concreto | IND. PLACA 3000 PSI | 3 | 0 | 21 | 12 | 1744.8 | 123 | 57 | CEMEX | 3
255 | B-19388 NATIVA | MUROS PISO 4 APTO 409 TORRE 4 | 191 | 41050 | 2025-11-05 | 12/3/2025 12:00:00 AM | 4"x8" | Concreto | EVOLUTION 5000 PSI | 28 | 0 | 35 | 39.1 | 5668.4 | 399 | 112 | CEMEX | 3
244 | B-19388 NATIVA | MUROS PISO 4 APTOS 402-403 TORRE 4 | 191 | 140849 | 2025-10-30 | 11/27/2025 12:00:00 AM | 4"x8" | Concreto | EVOLUTION 5000 PSI | 28 | 0 | 35 | 35.3 | 5114.8 | 360 | 101 | CEMEX | 3
244 | B-19388 NATIVA | MUROS PISO 4 APTOS 402-403 TORRE 4 | 191 | 140849 | 2025-10-30 | 11/27/2025 12:00:00 AM | 4"x8" | Concreto | EVOLUTION 5000 PSI | 28 | 0 | 35 | 36.1 | 5229.6 | 368 | 103 | CEMEX | 3
227 | B-19388 NATIVA | MUROS PISO 3 APTO 301 Y ACCESO A PLATAFORMA TORRE 4 | 191 | 140551 | 2025-10-23 | 11/20/2025 12:00:00 AM | 4"x8" | Concreto | EVOLUTION 5000 PSI | 28 | 0 | 35 | 32.4 | 4692.9 | 330 | 92 | CEMEX | 4
227 | B-19388 NATIVA | MUROS PISO 3 APTO 301 Y ACCESO A PLATAFORMA TORRE 4 | 191 | 140551 | 2025-10-23 | 11/20/2025 12:00:00 AM | 4"x8" | Concreto | EVOLUTION 5000 PSI | 28 | 0 | 35 | 35.9 | 5206 | 366 | 102 | CEMEX | 3
227 | B-19388 NATIVA | MUROS PISO 3 APTO 301 Y ACCESO A PLATAFORMA TORRE 4 | 191 | 140551 | 2025-10-23 | 11/20/2025 12:00:00 AM | 4"x8" | Concreto | EVOLUTION 5000 PSI | 28 | 0 | 35 | 39.8 | 5769 | 406 | 114 | CEMEX | 3
226 | B-19388 NATIVA | PLACA PISO 3 APTO 311 Y SALAS DE REUNION TORRE 4 | 191 | 140546 | 2025-10-23 | 11/20/2025 12:00:00 AM | 4"x8" | Concreto | IND. PLACA 3000 PSI | 28 | 0 | 21 | 26.4 | 3833.9 | 270 | 126 | CEMEX | 4
226 | B-19388 NATIVA | PLACA PISO 3 APTO 311 Y SALAS DE REUNION TORRE 4 | 191 | 140546 | 2025-10-23 | 11/20/2025 12:00:00 AM | 4"x8" | Concreto | IND. PLACA 3000 PSI | 28 | 0 | 21 | 19.6 | 2840.4 | 200 | 93 | CEMEX | 4
226 | B-19388 NATIVA | PLACA PISO 3 APTO 311 Y SALAS DE REUNION TORRE 4 | 191 | 140546 | 2025-10-23 | 11/20/2025 12:00:00 AM | 4"x8" | Concreto | IND. PLACA 3000 PSI | 28 | 0 | 21 | 17.9 | 2595.5 | 182 | 85 | CEMEX | 4
275 | B-19388 NATIVA | TORRE 5 PLACA PISO 3 DEPOSITOS EJE 1-9 F-J | 191 | 41372 | 2025-11-13 | 11/20/2025 12:00:00 AM | 4"x8" | Concreto | IND. PLACA 3000 PSI | 7 | 0 | 21 | 19.4 | 2808.5 | 197 | 92 | CEMEX | 3
275 | B-19388 NATIVA | TORRE 5 PLACA PISO 3 DEPOSITOS EJE 1-9 F-J | 191 | 41372 | 2025-11-13 | 11/20/2025 12:00:00 AM | 4"x8" | Concreto | IND. PLACA 3000 PSI | 7 | 0 | 21 | 19.1 | 2769.2 | 195 | 91 | CEMEX | 3
275 | B-19388 NATIVA | TORRE 5 PLACA PISO 3 DEPOSITOS EJE 1-9 F-J | 191 | 41372 | 2025-11-13 | 11/20/2025 12:00:00 AM | 4"x8" | Concreto | IND. PLACA 3000 PSI | 7 | 0 | 21 | 18.9 | 2741.3 | 193 | 90 | CEMEX | 3
277 | B-19388 NATIVA | PLACA PISO 6 APTOS 606-607 TORRE 4 | 191 | 20002 | 2025-11-14 | 11/21/2025 12:00:00 AM | 4"x8" | Concreto | IND. PLACA 3000 PSI | 7 | 0 | 21 | 19.5 | 2834.2 | 199 | 93 | CEMEX | 3
244 | B-19388 NATIVA | MUROS PISO 4 APTOS 402-403 TORRE 4 | 191 | 140849 | 2025-10-30 | 11/27/2025 12:00:00 AM | 4"x8" | Concreto | EVOLUTION 5000 PSI | 28 | 0 | 35 | 41.4 | 6005.4 | 422 | 118 | CEMEX | 4
242 | B-19388 NATIVA | PLACA PISO 4 APTO 411 Y SALA DE JUEGOS TORRE 4 | 191 | 28558 | 2025-10-30 | 11/27/2025 12:00:00 AM | 4"x8" | Concreto | IND. PLACA 3000 PSI | 28 | 0 | 21 | 32.3 | 4689.8 | 330 | 154 | CEMEX | 4
277 | B-19388 NATIVA | PLACA PISO 6 APTOS 606-607 TORRE 4 | 191 | 20002 | 2025-11-14 | 11/21/2025 12:00:00 AM | 4"x8" | Concreto | IND. PLACA 3000 PSI | 7 | 0 | 21 | 19 | 2752.7 | 194 | 90 | CEMEX | 3
277 | B-19388 NATIVA | PLACA PISO 6 APTOS 606-607 TORRE 4 | 191 | 20002 | 2025-11-14 | 11/21/2025 12:00:00 AM | 4"x8" | Concreto | IND. PLACA 3000 PSI | 7 | 0 | 21 | 18 | 2614.8 | 184 | 86 | CEMEX | 4
278 | B-19388 NATIVA | MUROS PISO 6 APTOS 604 Y 605 TORRE 4 | 191 | 30017 | 2025-11-14 | 11/21/2025 12:00:00 AM | 4"x8" | Concreto | EVOLUTION 5000 PSI | 7 | 0 | 35 | 34.6 | 5016.4 | 353 | 99 | CEMEX | 3
278 | B-19388 NATIVA | MUROS PISO 6 APTOS 604 Y 605 TORRE 4 | 191 | 30017 | 2025-11-14 | 11/21/2025 12:00:00 AM | 4"x8" | Concreto | EVOLUTION 5000 PSI | 7 | 0 | 35 | 34.5 | 4999.9 | 352 | 98 | CEMEX | 3
278 | B-19388 NATIVA | MUROS PISO 6 APTOS 604 Y 605 TORRE 4 | 191 | 30017 | 2025-11-14 | 11/21/2025 12:00:00 AM | 4"x8" | Concreto | EVOLUTION 5000 PSI | 7 | 0 | 35 | 34 | 4927.1 | 346 | 97 | CEMEX | 3
282 | B-19388 NATIVA | PLACA PISO 3 APTOS 304-305 + PASILLO TORRE 5 | 191 | 20119 | 2025-11-18 | 11/21/2025 12:00:00 AM | 4"x8" | Concreto | IND. PLACA 3000 PSI | 3 | 0 | 21 | 18.2 | 2633 | 185 | 86 | CEMEX | 3
282 | B-19388 NATIVA | PLACA PISO 3 APTOS 304-305 + PASILLO TORRE 5 | 191 | 20119 | 2025-11-18 | 11/21/2025 12:00:00 AM | 4"x8" | Concreto | IND. PLACA 3000 PSI | 3 | 0 | 21 | 18.3 | 2651.9 | 186 | 87 | CEMEX | 4
282 | B-19388 NATIVA | PLACA PISO 3 APTOS 304-305 + PASILLO TORRE 5 | 191 | 20119 | 2025-11-18 | 11/21/2025 12:00:00 AM | 4"x8" | Concreto | IND. PLACA 3000 PSI | 3 | 0 | 21 | 16.9 | 2448.2 | 172 | 80 | CEMEX | 3
283 | B-19388 NATIVA | PLACA PISO 6 APTOS 608-609 TORRE 4 | 191 | 41497 | 2025-11-18 | 11/21/2025 12:00:00 AM | 4"x8" | Concreto | IND. PLACA 3000 PSI | 3 | 0 | 21 | 17.2 | 2498 | 176 | 82 | CEMEX | 4
283 | B-19388 NATIVA | PLACA PISO 6 APTOS 608-609 TORRE 4 | 191 | 41497 | 2025-11-18 | 11/21/2025 12:00:00 AM | 4"x8" | Concreto | IND. PLACA 3000 PSI | 3 | 0 | 21 | 17.8 | 2576.8 | 181 | 85 | CEMEX | 3
283 | B-19388 NATIVA | PLACA PISO 6 APTOS 608-609 TORRE 4 | 191 | 41497 | 2025-11-18 | 11/21/2025 12:00:00 AM | 4"x8" | Concreto | IND. PLACA 3000 PSI | 3 | 0 | 21 | 18 | 2609.8 | 183 | 86 | CEMEX | 3
228 | B-19388 NATIVA | MUROS PISO 1 AP 06-07 EJE 10-16 TORRE 5 | 191 | 140599 | 2025-10-24 | 11/21/2025 12:00:00 AM | 4"x8" | Concreto | EVOLUTION 5000 PSI | 28 | 0 | 35 | 40.4 | 5858.8 | 412 | 115 | CEMEX | 4
228 | B-19388 NATIVA | MUROS PISO 1 AP 06-07 EJE 10-16 TORRE 5 | 191 | 140599 | 2025-10-24 | 11/21/2025 12:00:00 AM | 4"x8" | Concreto | EVOLUTION 5000 PSI | 28 | 0 | 35 | 38.3 | 5561.4 | 391 | 110 | CEMEX | 3
228 | B-19388 NATIVA | MUROS PISO 1 AP 06-07 EJE 10-16 TORRE 5 | 191 | 140599 | 2025-10-24 | 11/21/2025 12:00:00 AM | 4"x8" | Concreto | EVOLUTION 5000 PSI | 28 | 0 | 35 | 40.6 | 5889.5 | 414 | 116 | CEMEX | 3
230 | B-19388 NATIVA | MUROS PISO 3 APTOS 306-307 TORRE 4 | 191 | 119280 | 2025-10-24 | 11/21/2025 12:00:00 AM | 4"x8" | Concreto | EVOLUTION 5000 PSI | 28 | 0 | 35 | 42.6 | 6184.5 | 435 | 122 | CEMEX | 4
242 | B-19388 NATIVA | PLACA PISO 4 APTO 411 Y SALA DE JUEGOS TORRE 4 | 191 | 28558 | 2025-10-30 | 11/27/2025 12:00:00 AM | 4"x8" | Concreto | IND. PLACA 3000 PSI | 28 | 0 | 21 | 30.8 | 4470.2 | 314 | 147 | CEMEX | 4
242 | B-19388 NATIVA | PLACA PISO 4 APTO 411 Y SALA DE JUEGOS TORRE 4 | 191 | 28558 | 2025-10-30 | 11/27/2025 12:00:00 AM | 4"x8" | Concreto | IND. PLACA 3000 PSI | 28 | 0 | 21 | 31.9 | 4621.1 | 325 | 152 | CEMEX | 4
243 | B-19388 NATIVA | PLACA PISO 2 EJE10-16 AP 206-207 TORRE 5 | 191 | 119482 | 2025-10-30 | 11/27/2025 12:00:00 AM | 4"x8" | Concreto | IND. PLACA 3000 PSI | 28 | 0 | 21 | 19.3 | 2801 | 197 | 92 | CEMEX | 4
230 | B-19388 NATIVA | MUROS PISO 3 APTOS 306-307 TORRE 4 | 191 | 119280 | 2025-10-24 | 11/21/2025 12:00:00 AM | 4"x8" | Concreto | EVOLUTION 5000 PSI | 28 | 0 | 35 | 42 | 6092.5 | 428 | 120 | CEMEX | 3
230 | B-19388 NATIVA | MUROS PISO 3 APTOS 306-307 TORRE 4 | 191 | 119280 | 2025-10-24 | 11/21/2025 12:00:00 AM | 4"x8" | Concreto | EVOLUTION 5000 PSI | 28 | 0 | 35 | 37.3 | 5416.9 | 381 | 107 | CEMEX | 3
279 | B-19388 NATIVA | MUROS PISO 2 AP 206-207 TORRE 5 | 191 | 29262 | 2025-11-15 | 11/22/2025 12:00:00 AM | 4"x8" | Concreto | EVOLUTION 5000 PSI | 7 | 0 | 35 | 31.5 | 4572.4 | 321 | 90 | CEMEX | 4
243 | B-19388 NATIVA | PLACA PISO 2 EJE10-16 AP 206-207 TORRE 5 | 191 | 119482 | 2025-10-30 | 11/27/2025 12:00:00 AM | 4"x8" | Concreto | IND. PLACA 3000 PSI | 28 | 0 | 21 | 20.7 | 3002.6 | 211 | 98 | CEMEX | 4
243 | B-19388 NATIVA | PLACA PISO 2 EJE10-16 AP 206-207 TORRE 5 | 191 | 119482 | 2025-10-30 | 11/27/2025 12:00:00 AM | 4"x8" | Concreto | IND. PLACA 3000 PSI | 28 | 0 | 21 | 26 | 3769.4 | 265 | 124 | CEMEX | 4
246 | B-19388 NATIVA | MUROS PISO 1 EJE 16-23 Y A-F 108-109 TORRE 5 | 191 | 28616 | 2025-10-31 | 11/28/2025 12:00:00 AM | 4"x8" | Concreto | EVOLUTION 5000 PSI | 28 | 0 | 35 | 45.4 | 6578.3 | 462 | 130 | CEMEX | 4
279 | B-19388 NATIVA | MUROS PISO 2 AP 206-207 TORRE 5 | 191 | 29262 | 2025-11-15 | 11/22/2025 12:00:00 AM | 4"x8" | Concreto | EVOLUTION 5000 PSI | 7 | 0 | 35 | 29.4 | 4268.1 | 300 | 84 | CEMEX | 4
279 | B-19388 NATIVA | MUROS PISO 2 AP 206-207 TORRE 5 | 191 | 29262 | 2025-11-15 | 11/22/2025 12:00:00 AM | 4"x8" | Concreto | EVOLUTION 5000 PSI | 7 | 0 | 35 | 23.7 | 3434.1 | 241 | 68 | CEMEX | 3
281 | B-19388 NATIVA | MUROS PISO 6 APTOS 602 Y 603 TORRE 4 | 191 | 2 | 2025-11-15 | 11/22/2025 12:00:00 AM | 4"x8" | Concreto | EVOLUTION 5000 PSI | 7 | 0 | 35 | 30.8 | 4466.2 | 314 | 88 | CEMEX | 3
281 | B-19388 NATIVA | MUROS PISO 6 APTOS 602 Y 603 TORRE 4 | 191 | 2 | 2025-11-15 | 11/22/2025 12:00:00 AM | 4"x8" | Concreto | EVOLUTION 5000 PSI | 7 | 0 | 35 | 31.5 | 4574.9 | 322 | 90 | CEMEX | 4
281 | B-19388 NATIVA | MUROS PISO 6 APTOS 602 Y 603 TORRE 4 | 191 | 2 | 2025-11-15 | 11/22/2025 12:00:00 AM | 4"x8" | Concreto | EVOLUTION 5000 PSI | 7 | 0 | 35 | 27.4 | 3967.5 | 279 | 78 | CEMEX | 3
280 | B-19388 NATIVA | PLACA PISO 6 APTOS 608-609 TORRE 4 | 191 | 1 | 2025-11-15 | 11/22/2025 12:00:00 AM | 4"x8" | Concreto | IND. PLACA 3000 PSI | 7 | 0 | 21 | 18.5 | 2681.8 | 189 | 88 | CEMEX | 3
246 | B-19388 NATIVA | MUROS PISO 1 EJE 16-23 Y A-F 108-109 TORRE 5 | 191 | 28616 | 2025-10-31 | 11/28/2025 12:00:00 AM | 4"x8" | Concreto | EVOLUTION 5000 PSI | 28 | 0 | 35 | 47.5 | 6884 | 484 | 136 | CEMEX | 3
246 | B-19388 NATIVA | MUROS PISO 1 EJE 16-23 Y A-F 108-109 TORRE 5 | 191 | 28616 | 2025-10-31 | 11/28/2025 12:00:00 AM | 4"x8" | Concreto | EVOLUTION 5000 PSI | 28 | 0 | 35 | 45 | 6525.8 | 459 | 128 | CEMEX | 3
245 | B-19388 NATIVA | MUROS FOSO ASCENSOR PISO 1 SALON COMUNAL 3 | 191 | 125497 | 2025-10-31 | 11/28/2025 12:00:00 AM | 4"x8" | Concreto | CONVENCIONAL 4000 GC | 28 | 0 | 28 | 33.5 | 4860.1 | 342 | 120 | CEMEX | 3
245 | B-19388 NATIVA | MUROS FOSO ASCENSOR PISO 1 SALON COMUNAL 3 | 191 | 125497 | 2025-10-31 | 11/28/2025 12:00:00 AM | 4"x8" | Concreto | CONVENCIONAL 4000 GC | 28 | 0 | 28 | 33.3 | 4829.5 | 340 | 119 | CEMEX | 4
245 | B-19388 NATIVA | MUROS FOSO ASCENSOR PISO 1 SALON COMUNAL 3 | 191 | 125497 | 2025-10-31 | 11/28/2025 12:00:00 AM | 4"x8" | Concreto | CONVENCIONAL 4000 GC | 28 | 0 | 28 | 37.3 | 5407.3 | 380 | 133 | CEMEX | 3
295 | B-19388 NATIVA | MUROS PISO 2 EJE 16-23 AP 208-209 TORRE 5 | 191 | 29551 | 2025-11-21 | 11/28/2025 12:00:00 AM | 4"x8" | Concreto | EVOLUTION 5000 PSI | 7 | 0 | 35 | 32.1 | 4661.7 | 328 | 92 | CEMEX | 3
280 | B-19388 NATIVA | PLACA PISO 6 APTOS 608-609 TORRE 4 | 191 | 1 | 2025-11-15 | 11/22/2025 12:00:00 AM | 4"x8" | Concreto | IND. PLACA 3000 PSI | 7 | 0 | 21 | 19 | 2756.4 | 194 | 90 | CEMEX | 3
280 | B-19388 NATIVA | PLACA PISO 6 APTOS 608-609 TORRE 4 | 191 | 1 | 2025-11-15 | 11/22/2025 12:00:00 AM | 4"x8" | Concreto | IND. PLACA 3000 PSI | 7 | 0 | 21 | 18.4 | 2664 | 187 | 87 | CEMEX | 3
229 | B-19388 NATIVA | PLACA PISO 4 APTOS 404-405 Y ESCALERA EJES (18-20) PISO 2 A 3 TORRE 4 | 191 | 119275 | 2025-10-24 | 11/21/2025 12:00:00 AM | 4"x8" | Concreto | IND. PLACA 3000 PSI | 28 | 0 | 21 | 21.2 | 3081.5 | 217 | 101 | CEMEX | 3
295 | B-19388 NATIVA | MUROS PISO 2 EJE 16-23 AP 208-209 TORRE 5 | 191 | 29551 | 2025-11-21 | 11/28/2025 12:00:00 AM | 4"x8" | Concreto | EVOLUTION 5000 PSI | 7 | 0 | 35 | 34.2 | 4967.1 | 349 | 98 | CEMEX | 4
295 | B-19388 NATIVA | MUROS PISO 2 EJE 16-23 AP 208-209 TORRE 5 | 191 | 29551 | 2025-11-21 | 11/28/2025 12:00:00 AM | 4"x8" | Concreto | EVOLUTION 5000 PSI | 7 | 0 | 35 | 30 | 4348.2 | 306 | 86 | CEMEX | 3
294 | B-19388 NATIVA | MUROS PISO 6 APTO 611 Y SALA DE COCINA TORRE 4 | 191 | 41626 | 2025-11-21 | 11/28/2025 12:00:00 AM | 4"x8" | Concreto | EVOLUTION 5000 PSI | 7 | 0 | 35 | 35.2 | 5103.5 | 359 | 100 | CEMEX | 3
229 | B-19388 NATIVA | PLACA PISO 4 APTOS 404-405 Y ESCALERA EJES (18-20) PISO 2 A 3 TORRE 4 | 191 | 119275 | 2025-10-24 | 11/21/2025 12:00:00 AM | 4"x8" | Concreto | IND. PLACA 3000 PSI | 28 | 0 | 21 | 20.2 | 2935.7 | 206 | 96 | CEMEX | 4
229 | B-19388 NATIVA | PLACA PISO 4 APTOS 404-405 Y ESCALERA EJES (18-20) PISO 2 A 3 TORRE 4 | 191 | 119275 | 2025-10-24 | 11/21/2025 12:00:00 AM | 4"x8" | Concreto | IND. PLACA 3000 PSI | 28 | 0 | 21 | 25.1 | 3637.8 | 256 | 119 | CEMEX | 4
232 | B-19388 NATIVA | PLACA PISO 4 APTOS 402 - 403 | 191 | 28353 | 2025-10-25 | 11/22/2025 12:00:00 AM | 4"x8" | Concreto | IND. PLACA 3000 PSI | 28 | 0 | 21 | 20.2 | 2935.6 | 206 | 96 | CEMEX | 4
232 | B-19388 NATIVA | PLACA PISO 4 APTOS 402 - 403 | 191 | 28353 | 2025-10-25 | 11/22/2025 12:00:00 AM | 4"x8" | Concreto | IND. PLACA 3000 PSI | 28 | 0 | 21 | 21.9 | 3178 | 223 | 104 | CEMEX | 5
232 | B-19388 NATIVA | PLACA PISO 4 APTOS 402 - 403 | 191 | 28353 | 2025-10-25 | 11/22/2025 12:00:00 AM | 4"x8" | Concreto | IND. PLACA 3000 PSI | 28 | 0 | 21 | 19.3 | 2793.6 | 196 | 92 | CEMEX | 3
234 | B-19388 NATIVA | MUROS Y VIGAS FOSO ASCENSOR COMUNAL 3 | 191 | 140688 | 2025-10-27 | 11/24/2025 12:00:00 AM | 4"x8" | Concreto | CONVENCIONAL 4000 GC | 28 | 0 | 28 | 32.8 | 4757.2 | 334 | 117 | CEMEX | 4
234 | B-19388 NATIVA | MUROS Y VIGAS FOSO ASCENSOR COMUNAL 3 | 191 | 140688 | 2025-10-27 | 11/24/2025 12:00:00 AM | 4"x8" | Concreto | CONVENCIONAL 4000 GC | 28 | 0 | 28 | 29.7 | 4307.6 | 303 | 106 | CEMEX | 3
234 | B-19388 NATIVA | MUROS Y VIGAS FOSO ASCENSOR COMUNAL 3 | 191 | 140688 | 2025-10-27 | 11/24/2025 12:00:00 AM | 4"x8" | Concreto | CONVENCIONAL 4000 GC | 28 | 0 | 28 | 31.6 | 4584.4 | 322 | 113 | CEMEX | 3
235 | B-19388 NATIVA | PLACA PISO 4 APTOS 406 - 407 TORRE 4 | 191 | 140702 | 2025-10-27 | 11/24/2025 12:00:00 AM | 4"x8" | Concreto | IND. PLACA 3000 PSI | 28 | 0 | 21 | 23.8 | 3446 | 242 | 113 | CEMEX | 4
235 | B-19388 NATIVA | PLACA PISO 4 APTOS 406 - 407 TORRE 4 | 191 | 140702 | 2025-10-27 | 11/24/2025 12:00:00 AM | 4"x8" | Concreto | IND. PLACA 3000 PSI | 28 | 0 | 21 | 19.1 | 2771.3 | 195 | 91 | CEMEX | 4
235 | B-19388 NATIVA | PLACA PISO 4 APTOS 406 - 407 TORRE 4 | 191 | 140702 | 2025-10-27 | 11/24/2025 12:00:00 AM | 4"x8" | Concreto | IND. PLACA 3000 PSI | 28 | 0 | 21 | 24.7 | 3578.8 | 252 | 118 | CEMEX | 3
236 | B-19388 NATIVA | MUROS PISO 3 APTO 311 Y SALAS DE REUNION TORRE 4 | 191 | 125333 | 2025-10-27 | 11/24/2025 12:00:00 AM | 4"x8" | Concreto | EVOLUTION 5000 PSI | 28 | 0 | 35 | 36.7 | 5319 | 374 | 105 | CEMEX | 4
236 | B-19388 NATIVA | MUROS PISO 3 APTO 311 Y SALAS DE REUNION TORRE 4 | 191 | 125333 | 2025-10-27 | 11/24/2025 12:00:00 AM | 4"x8" | Concreto | EVOLUTION 5000 PSI | 28 | 0 | 35 | 41.7 | 6047.9 | 425 | 119 | CEMEX | 3
236 | B-19388 NATIVA | MUROS PISO 3 APTO 311 Y SALAS DE REUNION TORRE 4 | 191 | 125333 | 2025-10-27 | 11/24/2025 12:00:00 AM | 4"x8" | Concreto | EVOLUTION 5000 PSI | 28 | 0 | 35 | 44.3 | 6419.8 | 451 | 126 | CEMEX | 4
280 | B-19388 NATIVA | PLACA PISO 6 APTOS 608-609 TORRE 4 | 191 | 1 | 2025-11-15 | 11/19/2025 12:00:00 AM | 4"x8" | Concreto | IND. PLACA 3000 PSI | 4 | 0 | 21 | 18.1 | 2625.1 | 185 | 86 | CEMEX | 3
280 | B-19388 NATIVA | PLACA PISO 6 APTOS 608-609 TORRE 4 | 191 | 1 | 2025-11-15 | 11/19/2025 12:00:00 AM | 4"x8" | Concreto | IND. PLACA 3000 PSI | 4 | 0 | 21 | 14.5 | 2108.2 | 148 | 69 | CEMEX | 3
280 | B-19388 NATIVA | PLACA PISO 6 APTOS 608-609 TORRE 4 | 191 | 1 | 2025-11-15 | 11/19/2025 12:00:00 AM | 4"x8" | Concreto | IND. PLACA 3000 PSI | 4 | 0 | 21 | 14.7 | 2137.1 | 150 | 70 | CEMEX | 4
290 | B-19388 NATIVA | PLACA PISO 7 APTOS 702-703 TORRE 4 | 191 | 20186 | 2025-11-20 | 11/23/2025 12:00:00 AM | 4"x8" | Concreto | IND. PLACA 3000 PSI | 3 | 0 | 21 | 23.9 | 3468.9 | 244 | 114 | CEMEX | 2
290 | B-19388 NATIVA | PLACA PISO 7 APTOS 702-703 TORRE 4 | 191 | 20186 | 2025-11-20 | 11/23/2025 12:00:00 AM | 4"x8" | Concreto | IND. PLACA 3000 PSI | 3 | 0 | 21 | 22.5 | 3256.1 | 229 | 107 | CEMEX | 3
290 | B-19388 NATIVA | PLACA PISO 7 APTOS 702-703 TORRE 4 | 191 | 20186 | 2025-11-20 | 11/23/2025 12:00:00 AM | 4"x8" | Concreto | IND. PLACA 3000 PSI | 3 | 0 | 21 | 20.7 | 3000.4 | 211 | 98 | CEMEX | 3
291 | B-19388 NATIVA | PLACA PISO 3 AP 306-307 TORRE 5 | 191 | 20114 | 2025-11-20 | 11/23/2025 12:00:00 AM | 4"x8" | Concreto | IND. PLACA 3000 PSI | 3 | 0 | 21 | 18.7 | 2708.9 | 190 | 89 | CEMEX | 4
291 | B-19388 NATIVA | PLACA PISO 3 AP 306-307 TORRE 5 | 191 | 20114 | 2025-11-20 | 11/23/2025 12:00:00 AM | 4"x8" | Concreto | IND. PLACA 3000 PSI | 3 | 0 | 21 | 17.5 | 2538.2 | 178 | 83 | CEMEX | 3
291 | B-19388 NATIVA | PLACA PISO 3 AP 306-307 TORRE 5 | 191 | 20114 | 2025-11-20 | 11/23/2025 12:00:00 AM | 4"x8" | Concreto | IND. PLACA 3000 PSI | 3 | 0 | 21 | 19.5 | 2834.4 | 199 | 93 | CEMEX | 3
285 | B-19388 NATIVA | CIMENTACION ESCALERAS SALON COMUNAL 3 | 191 | 20123 | 2025-11-18 | 11/25/2025 12:00:00 AM | 4"x8" | Concreto | CONVENCIONAL 4000 GC | 7 | 0 | 28 | 22 | 3187.8 | 224 | 78 | CEMEX | 3
285 | B-19388 NATIVA | CIMENTACION ESCALERAS SALON COMUNAL 3 | 191 | 20123 | 2025-11-18 | 11/25/2025 12:00:00 AM | 4"x8" | Concreto | CONVENCIONAL 4000 GC | 7 | 0 | 28 | 28.7 | 4162.1 | 293 | 102 | CEMEX | 3
285 | B-19388 NATIVA | CIMENTACION ESCALERAS SALON COMUNAL 3 | 191 | 20123 | 2025-11-18 | 11/25/2025 12:00:00 AM | 4"x8" | Concreto | CONVENCIONAL 4000 GC | 7 | 0 | 28 | 25.6 | 3713.3 | 261 | 91 | CEMEX | 3
238 | B-19388 NATIVA | PLACA PISO 2 EJE 1-9 DEL A-F AP 204-205 | 191 | 1721 | 2025-10-28 | 11/25/2025 12:00:00 AM | 4"x8" | Concreto | IND. PLACA 3000 PSI | 28 | 0 | 21 | 24.3 | 3519.6 | 247 | 116 | CEMEX | 3
294 | B-19388 NATIVA | MUROS PISO 6 APTO 611 Y SALA DE COCINA TORRE 4 | 191 | 41626 | 2025-11-21 | 11/28/2025 12:00:00 AM | 4"x8" | Concreto | EVOLUTION 5000 PSI | 7 | 0 | 35 | 29.1 | 4225.1 | 297 | 83 | CEMEX | 4
294 | B-19388 NATIVA | MUROS PISO 6 APTO 611 Y SALA DE COCINA TORRE 4 | 191 | 41626 | 2025-11-21 | 11/28/2025 12:00:00 AM | 4"x8" | Concreto | EVOLUTION 5000 PSI | 7 | 0 | 35 | 32.9 | 4772 | 336 | 94 | CEMEX | 3
296 | B-19388 NATIVA | PARTE INFERIOR MUROS ESCALERAS SOTANO Y COLUMNA EJE 8-D COMUNAL 3 | 191 | 29591 | 2025-11-22 | 11/29/2025 12:00:00 AM | 4"x8" | Concreto | IND. MURO 4000 PSI | 7 | 0 | 28 | 24.1 | 3492.5 | 246 | 86 | CEMEX | 3
238 | B-19388 NATIVA | PLACA PISO 2 EJE 1-9 DEL A-F AP 204-205 | 191 | 1721 | 2025-10-28 | 11/25/2025 12:00:00 AM | 4"x8" | Concreto | IND. PLACA 3000 PSI | 28 | 0 | 21 | 24.1 | 3494 | 246 | 115 | CEMEX | 3
238 | B-19388 NATIVA | PLACA PISO 2 EJE 1-9 DEL A-F AP 204-205 | 191 | 1721 | 2025-10-28 | 11/25/2025 12:00:00 AM | 4"x8" | Concreto | IND. PLACA 3000 PSI | 28 | 0 | 21 | 25.2 | 3652.8 | 257 | 120 | CEMEX | 3
239 | B-19388 NATIVA | PLACA PISO 4 APTOS 401-412 Y ESCALERA EJES (2-4) PISO 3 A 4 TORRE 4 | 191 | 119406 | 2025-10-28 | 11/25/2025 12:00:00 AM | 4"x8" | Concreto | IND. PLACA 3000 PSI | 28 | 0 | 21 | 26.9 | 3900 | 274 | 128 | CEMEX | 2
296 | B-19388 NATIVA | PARTE INFERIOR MUROS ESCALERAS SOTANO Y COLUMNA EJE 8-D COMUNAL 3 | 191 | 29591 | 2025-11-22 | 11/29/2025 12:00:00 AM | 4"x8" | Concreto | IND. MURO 4000 PSI | 7 | 0 | 28 | 20.1 | 2919.7 | 205 | 72 | CEMEX | 4
296 | B-19388 NATIVA | PARTE INFERIOR MUROS ESCALERAS SOTANO Y COLUMNA EJE 8-D COMUNAL 3 | 191 | 29591 | 2025-11-22 | 11/29/2025 12:00:00 AM | 4"x8" | Concreto | IND. MURO 4000 PSI | 7 | 0 | 28 | 22.2 | 3215.2 | 226 | 79 | CEMEX | 4
297 | B-19388 NATIVA | PLACA PISO 7 APTOS 701-712 TORRE 4 | 191 | 20261 | 2025-11-22 | 11/29/2025 12:00:00 AM | 4"x8" | Concreto | IND. PLACA 3000 PSI | 7 | 0 | 21 | 22.7 | 3295.9 | 232 | 108 | CEMEX | 4
297 | B-19388 NATIVA | PLACA PISO 7 APTOS 701-712 TORRE 4 | 191 | 20261 | 2025-11-22 | 11/29/2025 12:00:00 AM | 4"x8" | Concreto | IND. PLACA 3000 PSI | 7 | 0 | 21 | 22.2 | 3217.3 | 226 | 106 | CEMEX | 3
239 | B-19388 NATIVA | PLACA PISO 4 APTOS 401-412 Y ESCALERA EJES (2-4) PISO 3 A 4 TORRE 4 | 191 | 119406 | 2025-10-28 | 11/25/2025 12:00:00 AM | 4"x8" | Concreto | IND. PLACA 3000 PSI | 28 | 0 | 21 | 28.3 | 4106.9 | 289 | 135 | CEMEX | 3
239 | B-19388 NATIVA | PLACA PISO 4 APTOS 401-412 Y ESCALERA EJES (2-4) PISO 3 A 4 TORRE 4 | 191 | 119406 | 2025-10-28 | 11/25/2025 12:00:00 AM | 4"x8" | Concreto | IND. PLACA 3000 PSI | 28 | 0 | 21 | 29.4 | 4267.3 | 300 | 140 | CEMEX | 3
297 | B-19388 NATIVA | PLACA PISO 7 APTOS 701-712 TORRE 4 | 191 | 20261 | 2025-11-22 | 11/29/2025 12:00:00 AM | 4"x8" | Concreto | IND. PLACA 3000 PSI | 7 | 0 | 21 | 24.4 | 3543.9 | 249 | 116 | CEMEX | 4
298 | B-19388 NATIVA | MUROS PISO 7 APTO 704 Y 705 TORRE 4 | 191 | 29617 | 2025-11-22 | 11/29/2025 12:00:00 AM | 4"x8" | Concreto | EVOLUTION 5000 PSI | 7 | 0 | 35 | 26.7 | 3876.8 | 273 | 76 | CEMEX | 3
298 | B-19388 NATIVA | MUROS PISO 7 APTO 704 Y 705 TORRE 4 | 191 | 29617 | 2025-11-22 | 11/29/2025 12:00:00 AM | 4"x8" | Concreto | EVOLUTION 5000 PSI | 7 | 0 | 35 | 26.5 | 3839 | 270 | 76 | CEMEX | 3
298 | B-19388 NATIVA | MUROS PISO 7 APTO 704 Y 705 TORRE 4 | 191 | 29617 | 2025-11-22 | 11/29/2025 12:00:00 AM | 4"x8" | Concreto | EVOLUTION 5000 PSI | 7 | 0 | 35 | 24.8 | 3592 | 253 | 71 | CEMEX | 3
299 | B-19388 NATIVA | MUROS PISO 2 EJE 15-23 J-F DEPOSITOS Y ZONA LAVANDERIA TORRE 5 | 191 | 20301 | 2025-11-24 | 12/1/2025 12:00:00 AM | 4"x8" | Concreto | EVOLUTION 5000 PSI | 7 | 0 | 35 | 29.6 | 4287.4 | 301 | 84 | CEMEX | 4
299 | B-19388 NATIVA | MUROS PISO 2 EJE 15-23 J-F DEPOSITOS Y ZONA LAVANDERIA TORRE 5 | 191 | 20301 | 2025-11-24 | 12/1/2025 12:00:00 AM | 4"x8" | Concreto | EVOLUTION 5000 PSI | 7 | 0 | 35 | 36.9 | 5352.3 | 376 | 105 | CEMEX | 4
237 | B-19388 NATIVA | MUROS PISO 1CUARTOS CORRESPONDENCIA Y TECNICOS EJE 10- 16 TORRE 5 | 191 | 140751 | 2025-10-28 | 11/25/2025 12:00:00 AM | 4"x8" | Concreto | EVOLUTION 5000 PSI | 28 | 0 | 35 | 45.3 | 6570.2 | 462 | 129 | CEMEX | 3
237 | B-19388 NATIVA | MUROS PISO 1CUARTOS CORRESPONDENCIA Y TECNICOS EJE 10- 16 TORRE 5 | 191 | 140751 | 2025-10-28 | 11/25/2025 12:00:00 AM | 4"x8" | Concreto | EVOLUTION 5000 PSI | 28 | 0 | 35 | 45.2 | 6558.3 | 461 | 129 | CEMEX | 3
237 | B-19388 NATIVA | MUROS PISO 1CUARTOS CORRESPONDENCIA Y TECNICOS EJE 10- 16 TORRE 5 | 191 | 140751 | 2025-10-28 | 11/25/2025 12:00:00 AM | 4"x8" | Concreto | EVOLUTION 5000 PSI | 28 | 0 | 35 | 45.4 | 6585.7 | 463 | 130 | CEMEX | 3
299 | B-19388 NATIVA | MUROS PISO 2 EJE 15-23 J-F DEPOSITOS Y ZONA LAVANDERIA TORRE 5 | 191 | 20301 | 2025-11-24 | 12/1/2025 12:00:00 AM | 4"x8" | Concreto | EVOLUTION 5000 PSI | 7 | 0 | 35 | 27 | 3922.6 | 276 | 77 | CEMEX | 4
300 | B-19388 NATIVA | PLACA PISO 7 APTOS 708-709 TORRE 4 | 191 | 29656 | 2025-11-24 | 12/1/2025 12:00:00 AM | 4"x8" | Concreto | IND. PLACA 3000 PSI | 7 | 0 | 21 | 17 | 2459.1 | 173 | 81 | CEMEX | 4
300 | B-19388 NATIVA | PLACA PISO 7 APTOS 708-709 TORRE 4 | 191 | 29656 | 2025-11-24 | 12/1/2025 12:00:00 AM | 4"x8" | Concreto | IND. PLACA 3000 PSI | 7 | 0 | 21 | 16.7 | 2419.8 | 170 | 79 | CEMEX | 3
300 | B-19388 NATIVA | PLACA PISO 7 APTOS 708-709 TORRE 4 | 191 | 29656 | 2025-11-24 | 12/1/2025 12:00:00 AM | 4"x8" | Concreto | IND. PLACA 3000 PSI | 7 | 0 | 21 | 17.1 | 2476.7 | 174 | 81 | CEMEX | 3
301 | B-19388 NATIVA | MUROS PISO 7 APTO 702 Y 703 TORRE 4 | 191 | 20306 | 2025-11-24 | 12/1/2025 12:00:00 AM | 4"x8" | Concreto | EVOLUTION 5000 PSI | 7 | 0 | 35 | 39.1 | 5672.3 | 399 | 112 | CEMEX | 4
301 | B-19388 NATIVA | MUROS PISO 7 APTO 702 Y 703 TORRE 4 | 191 | 20306 | 2025-11-24 | 12/1/2025 12:00:00 AM | 4"x8" | Concreto | EVOLUTION 5000 PSI | 7 | 0 | 35 | 37.5 | 5437.3 | 382 | 107 | CEMEX | 3
283 | B-19388 NATIVA | PLACA PISO 6 APTOS 608-609 TORRE 4 | 191 | 41497 | 2025-11-18 | 11/25/2025 12:00:00 AM | 4"x8" | Concreto | IND. PLACA 3000 PSI | 7 | 0 | 21 | 20.9 | 3025.9 | 213 | 99 | CEMEX | 4
283 | B-19388 NATIVA | PLACA PISO 6 APTOS 608-609 TORRE 4 | 191 | 41497 | 2025-11-18 | 11/25/2025 12:00:00 AM | 4"x8" | Concreto | IND. PLACA 3000 PSI | 7 | 0 | 21 | 23.6 | 3416.1 | 240 | 112 | CEMEX | 3
283 | B-19388 NATIVA | PLACA PISO 6 APTOS 608-609 TORRE 4 | 191 | 41497 | 2025-11-18 | 11/25/2025 12:00:00 AM | 4"x8" | Concreto | IND. PLACA 3000 PSI | 7 | 0 | 21 | 22.4 | 3246.4 | 228 | 106 | CEMEX | 3
301 | B-19388 NATIVA | MUROS PISO 7 APTO 702 Y 703 TORRE 4 | 191 | 20306 | 2025-11-24 | 12/1/2025 12:00:00 AM | 4"x8" | Concreto | EVOLUTION 5000 PSI | 7 | 0 | 35 | 37 | 5372.5 | 378 | 106 | CEMEX | 3
302 | B-19388 NATIVA | PLACA PISO 3 AP 301 Y ACCESO TORRE 5 | 191 | 41731 | 2025-11-24 | 12/1/2025 12:00:00 AM | 4"x8" | Concreto | IND. PLACA 3000 PSI | 7 | 0 | 21 | 20.6 | 2989 | 210 | 98 | CEMEX | 3
302 | B-19388 NATIVA | PLACA PISO 3 AP 301 Y ACCESO TORRE 5 | 191 | 41731 | 2025-11-24 | 12/1/2025 12:00:00 AM | 4"x8" | Concreto | IND. PLACA 3000 PSI | 7 | 0 | 21 | 21.7 | 3143.3 | 221 | 103 | CEMEX | 3
302 | B-19388 NATIVA | PLACA PISO 3 AP 301 Y ACCESO TORRE 5 | 191 | 41731 | 2025-11-24 | 12/1/2025 12:00:00 AM | 4"x8" | Concreto | IND. PLACA 3000 PSI | 7 | 0 | 21 | 17.8 | 2582.7 | 182 | 85 | CEMEX | 4
248 | B-19388 NATIVA | PLACA PISO 4 APTOS 504-505 Y ESCALERA EJES (18-20) PISO 3 A 4 TORRE 4 | 191 | 28664 | 2025-11-01 | 11/29/2025 12:00:00 AM | 4"x8" | Concreto | IND. PLACA 3000 PSI | 28 | 0 | 21 | 17.2 | 2493.5 | 175 | 82 | CEMEX | 3
248 | B-19388 NATIVA | PLACA PISO 4 APTOS 504-505 Y ESCALERA EJES (18-20) PISO 3 A 4 TORRE 4 | 191 | 28664 | 2025-11-01 | 11/29/2025 12:00:00 AM | 4"x8" | Concreto | IND. PLACA 3000 PSI | 28 | 0 | 21 | 20.6 | 2982.6 | 210 | 98 | CEMEX | 3
248 | B-19388 NATIVA | PLACA PISO 4 APTOS 504-505 Y ESCALERA EJES (18-20) PISO 3 A 4 TORRE 4 | 191 | 28664 | 2025-11-01 | 11/29/2025 12:00:00 AM | 4"x8" | Concreto | IND. PLACA 3000 PSI | 28 | 0 | 21 | 21.1 | 3061.4 | 215 | 100 | CEMEX | 2
282 | B-19388 NATIVA | PLACA PISO 3 APTOS 304-305 + PASILLO TORRE 5 | 191 | 20119 | 2025-11-18 | 11/25/2025 12:00:00 AM | 4"x8" | Concreto | IND. PLACA 3000 PSI | 7 | 0 | 21 | 22.8 | 3308.8 | 233 | 109 | CEMEX | 2
282 | B-19388 NATIVA | PLACA PISO 3 APTOS 304-305 + PASILLO TORRE 5 | 191 | 20119 | 2025-11-18 | 11/25/2025 12:00:00 AM | 4"x8" | Concreto | IND. PLACA 3000 PSI | 7 | 0 | 21 | 20.5 | 2968.9 | 209 | 97 | CEMEX | 3
282 | B-19388 NATIVA | PLACA PISO 3 APTOS 304-305 + PASILLO TORRE 5 | 191 | 20119 | 2025-11-18 | 11/25/2025 12:00:00 AM | 4"x8" | Concreto | IND. PLACA 3000 PSI | 7 | 0 | 21 | 21.9 | 3179.3 | 224 | 104 | CEMEX | 2
249 | B-19388 NATIVA | MUROS PISO 4 APTOS 401-412 TORRE 4 | 191 | 28672 | 2025-11-01 | 11/29/2025 12:00:00 AM | 4"x8" | Concreto | EVOLUTION 5000 PSI | 28 | 0 | 35 | 39.1 | 5675 | 399 | 112 | CEMEX | 4
249 | B-19388 NATIVA | MUROS PISO 4 APTOS 401-412 TORRE 4 | 191 | 28672 | 2025-11-01 | 11/29/2025 12:00:00 AM | 4"x8" | Concreto | EVOLUTION 5000 PSI | 28 | 0 | 35 | 41 | 5950.7 | 418 | 117 | CEMEX | 3
284 | B-19388 NATIVA | MUROS PISO 6 APTOS 601 Y 612 TORRE 4 | 191 | 20124 | 2025-11-18 | 11/25/2025 12:00:00 AM | 4"x8" | Concreto | EVOLUTION 5000 PSI | 7 | 0 | 35 | 37.4 | 5418.4 | 381 | 107 | CEMEX | 3
284 | B-19388 NATIVA | MUROS PISO 6 APTOS 601 Y 612 TORRE 4 | 191 | 20124 | 2025-11-18 | 11/25/2025 12:00:00 AM | 4"x8" | Concreto | EVOLUTION 5000 PSI | 7 | 0 | 35 | 41 | 5942.8 | 418 | 117 | CEMEX | 4
284 | B-19388 NATIVA | MUROS PISO 6 APTOS 601 Y 612 TORRE 4 | 191 | 20124 | 2025-11-18 | 11/25/2025 12:00:00 AM | 4"x8" | Concreto | EVOLUTION 5000 PSI | 7 | 0 | 35 | 37.3 | 5407 | 380 | 106 | CEMEX | 3
286 | B-19388 NATIVA | COLUMNAS PISO 1 EJE C-E 4-6 | 191 | 120145 | 2025-11-19 | 11/26/2025 12:00:00 AM | 4"x8" | Concreto | CONVENCIONAL 4000 GC | 7 | 0 | 28 | 20.6 | 2981.4 | 210 | 73 | CEMEX | 3
286 | B-19388 NATIVA | COLUMNAS PISO 1 EJE C-E 4-6 | 191 | 120145 | 2025-11-19 | 11/26/2025 12:00:00 AM | 4"x8" | Concreto | CONVENCIONAL 4000 GC | 7 | 0 | 28 | 19.7 | 2854 | 201 | 70 | CEMEX | 3
286 | B-19388 NATIVA | COLUMNAS PISO 1 EJE C-E 4-6 | 191 | 120145 | 2025-11-19 | 11/26/2025 12:00:00 AM | 4"x8" | Concreto | CONVENCIONAL 4000 GC | 7 | 0 | 28 | 19.9 | 2888.1 | 203 | 71 | CEMEX | 3
287 | B-19388 NATIVA | PLACA PISO 7 APTOS 704-705 Y ESCALERA EJES (18-20) PISO 5 A 6 TORRE 4 | 191 | 20153 | 2025-11-19 | 11/26/2025 12:00:00 AM | 4"x8" | Concreto | IND. PLACA 3000 PSI | 7 | 0 | 21 | 17 | 2468.9 | 174 | 81 | CEMEX | 3
287 | B-19388 NATIVA | PLACA PISO 7 APTOS 704-705 Y ESCALERA EJES (18-20) PISO 5 A 6 TORRE 4 | 191 | 20153 | 2025-11-19 | 11/26/2025 12:00:00 AM | 4"x8" | Concreto | IND. PLACA 3000 PSI | 7 | 0 | 21 | 20.1 | 2911.5 | 205 | 96 | CEMEX | 4
287 | B-19388 NATIVA | PLACA PISO 7 APTOS 704-705 Y ESCALERA EJES (18-20) PISO 5 A 6 TORRE 4 | 191 | 20153 | 2025-11-19 | 11/26/2025 12:00:00 AM | 4"x8" | Concreto | IND. PLACA 3000 PSI | 7 | 0 | 21 | 17.6 | 2545.7 | 179 | 84 | CEMEX | 3
289 | B-19388 NATIVA | MUROS PISO 2 EJE 10-16 DEPOSITOS Y ACCESOS TORRE 5 | 191 | 120157 | 2025-11-19 | 11/26/2025 12:00:00 AM | 4"x8" | Concreto | EVOLUTION 5000 PSI | 7 | 0 | 35 | 34.1 | 4950.1 | 348 | 98 | CEMEX | 3
289 | B-19388 NATIVA | MUROS PISO 2 EJE 10-16 DEPOSITOS Y ACCESOS TORRE 5 | 191 | 120157 | 2025-11-19 | 11/26/2025 12:00:00 AM | 4"x8" | Concreto | EVOLUTION 5000 PSI | 7 | 0 | 35 | 31.1 | 4513 | 317 | 89 | CEMEX | 3
289 | B-19388 NATIVA | MUROS PISO 2 EJE 10-16 DEPOSITOS Y ACCESOS TORRE 5 | 191 | 120157 | 2025-11-19 | 11/26/2025 12:00:00 AM | 4"x8" | Concreto | EVOLUTION 5000 PSI | 7 | 0 | 35 | 30.1 | 4371.4 | 307 | 86 | CEMEX | 3
288 | B-19388 NATIVA | MUROS PISO 6 APTOS 606 Y 607 TORRE 4 | 191 | 14541 | 2025-11-19 | 11/26/2025 12:00:00 AM | 4"x8" | Concreto | EVOLUTION 5000 PSI | 7 | 0 | 35 | 25.9 | 3753 | 264 | 74 | CEMEX | 4
288 | B-19388 NATIVA | MUROS PISO 6 APTOS 606 Y 607 TORRE 4 | 191 | 14541 | 2025-11-19 | 11/26/2025 12:00:00 AM | 4"x8" | Concreto | EVOLUTION 5000 PSI | 7 | 0 | 35 | 30.9 | 4478.3 | 315 | 88 | CEMEX | 3
288 | B-19388 NATIVA | MUROS PISO 6 APTOS 606 Y 607 TORRE 4 | 191 | 14541 | 2025-11-19 | 11/26/2025 12:00:00 AM | 4"x8" | Concreto | EVOLUTION 5000 PSI | 7 | 0 | 35 | 29.3 | 4243.1 | 298 | 84 | CEMEX | 3
241 | B-19388 NATIVA | MUROS PISO 4 APTOS 404-405 TORRE 4 | 191 | 140811 | 2025-10-29 | 11/26/2025 12:00:00 AM | 4"x8" | Concreto | EVOLUTION 5000 PSI | 28 | 0 | 35 | 43.7 | 6343.2 | 446 | 125 | CEMEX | 3
241 | B-19388 NATIVA | MUROS PISO 4 APTOS 404-405 TORRE 4 | 191 | 140811 | 2025-10-29 | 11/26/2025 12:00:00 AM | 4"x8" | Concreto | EVOLUTION 5000 PSI | 28 | 0 | 35 | 45 | 6519.4 | 458 | 128 | CEMEX | 3
241 | B-19388 NATIVA | MUROS PISO 4 APTOS 404-405 TORRE 4 | 191 | 140811 | 2025-10-29 | 11/26/2025 12:00:00 AM | 4"x8" | Concreto | EVOLUTION 5000 PSI | 28 | 0 | 35 | 47.3 | 6864.8 | 483 | 135 | CEMEX | 3
249 | B-19388 NATIVA | MUROS PISO 4 APTOS 401-412 TORRE 4 | 191 | 28672 | 2025-11-01 | 11/29/2025 12:00:00 AM | 4"x8" | Concreto | EVOLUTION 5000 PSI | 28 | 0 | 35 | 40.3 | 5840.3 | 411 | 115 | CEMEX | 4
199 | B-19388 NATIVA | PLACA PISO 2 SALA DE REUNIONES Y DEPOSITOS TORRE 4 | 191 | 62538 | 2025-10-06 | 12/1/2025 12:00:00 AM | 4"x8" | Concreto | IND. PLACA 3000 PSI | 56 | 0 | 21 | 29.7 | 4303 | 303 | 141 | CEMEX | 4
199 | B-19388 NATIVA | PLACA PISO 2 SALA DE REUNIONES Y DEPOSITOS TORRE 4 | 191 | 62538 | 2025-10-06 | 12/1/2025 12:00:00 AM | 4"x8" | Concreto | IND. PLACA 3000 PSI | 56 | 0 | 21 | 27.8 | 4029.8 | 283 | 132 | CEMEX | 3
199 | B-19388 NATIVA | PLACA PISO 2 SALA DE REUNIONES Y DEPOSITOS TORRE 4 | 191 | 62538 | 2025-10-06 | 12/1/2025 12:00:00 AM | 4"x8" | Concreto | IND. PLACA 3000 PSI | 56 | 0 | 21 | 26.8 | 3882.4 | 273 | 127 | CEMEX | 4
303 | B-19388 NATIVA | MUROS PISO 7 APTO 706 Y 707 TORRE 4 | 191 | 41760 | 2025-11-25 | 12/2/2025 12:00:00 AM | 4"x8" | Concreto | EVOLUTION 5000 PSI | 7 | 0 | 35 | 30.2 | 4378.7 | 308 | 86 | CEMEX | 4
303 | B-19388 NATIVA | MUROS PISO 7 APTO 706 Y 707 TORRE 4 | 191 | 41760 | 2025-11-25 | 12/2/2025 12:00:00 AM | 4"x8" | Concreto | EVOLUTION 5000 PSI | 7 | 0 | 35 | 31.4 | 4559.5 | 321 | 90 | CEMEX | 4
303 | B-19388 NATIVA | MUROS PISO 7 APTO 706 Y 707 TORRE 4 | 191 | 41760 | 2025-11-25 | 12/2/2025 12:00:00 AM | 4"x8" | Concreto | EVOLUTION 5000 PSI | 7 | 0 | 35 | 33 | 4790.3 | 337 | 94 | CEMEX | 4
304 | B-19388 NATIVA | MURO PARTE SUPERIOR ESACALERAS SOTANO SALON COMUNAL 3 | 191 | 41766 | 2025-11-25 | 12/2/2025 12:00:00 AM | 4"x8" | Concreto | IND. MURO 4000 PSI | 7 | 0 | 28 | 27.3 | 3956.4 | 278 | 97 | CEMEX | 3
304 | B-19388 NATIVA | MURO PARTE SUPERIOR ESACALERAS SOTANO SALON COMUNAL 3 | 191 | 41766 | 2025-11-25 | 12/2/2025 12:00:00 AM | 4"x8" | Concreto | IND. MURO 4000 PSI | 7 | 0 | 28 | 28.5 | 4139.6 | 291 | 102 | CEMEX | 4
304 | B-19388 NATIVA | MURO PARTE SUPERIOR ESACALERAS SOTANO SALON COMUNAL 3 | 191 | 41766 | 2025-11-25 | 12/2/2025 12:00:00 AM | 4"x8" | Concreto | IND. MURO 4000 PSI | 7 | 0 | 28 | 25.8 | 3745.7 | 263 | 92 | CEMEX | 4
305 | B-19388 NATIVA | PLACA PISO 7 APTOS 710-711 Y ESCALERA EJES (2-4) PISO 6 A 7 TORRE 4 | 191 | 41768 | 2025-11-25 | 12/2/2025 12:00:00 AM | 4"x8" | Concreto | IND. PLACA 3000 PSI | 7 | 0 | 21 | 21.4 | 3109.9 | 219 | 102 | CEMEX | 3
305 | B-19388 NATIVA | PLACA PISO 7 APTOS 710-711 Y ESCALERA EJES (2-4) PISO 6 A 7 TORRE 4 | 191 | 41768 | 2025-11-25 | 12/2/2025 12:00:00 AM | 4"x8" | Concreto | IND. PLACA 3000 PSI | 7 | 0 | 21 | 20.6 | 2983.8 | 210 | 98 | CEMEX | 4
305 | B-19388 NATIVA | PLACA PISO 7 APTOS 710-711 Y ESCALERA EJES (2-4) PISO 6 A 7 TORRE 4 | 191 | 41768 | 2025-11-25 | 12/2/2025 12:00:00 AM | 4"x8" | Concreto | IND. PLACA 3000 PSI | 7 | 0 | 21 | 23.7 | 3432.9 | 241 | 113 | CEMEX | 4
320 | B-19388 NATIVA | PLACA PISO 8 APTOS 801-812 TORRE 4 | 191 | 41951 | 2025-11-29 | 12/2/2025 12:00:00 AM | 4"x8" | Concreto | IND. PLACA 3000 PSI | 3 | 0 | 21 | 16.6 | 2409.8 | 169 | 79 | CEMEX | 4
320 | B-19388 NATIVA | PLACA PISO 8 APTOS 801-812 TORRE 4 | 191 | 41951 | 2025-11-29 | 12/2/2025 12:00:00 AM | 4"x8" | Concreto | IND. PLACA 3000 PSI | 3 | 0 | 21 | 18.1 | 2622.3 | 184 | 86 | CEMEX | 3
320 | B-19388 NATIVA | PLACA PISO 8 APTOS 801-812 TORRE 4 | 191 | 41951 | 2025-11-29 | 12/2/2025 12:00:00 AM | 4"x8" | Concreto | IND. PLACA 3000 PSI | 3 | 0 | 21 | 11.9 | 1724.7 | 121 | 57 | CEMEX | 3
319 | B-19388 NATIVA | PLACA PISO 4 EJE 1-9 SALA DE JUEGOS Y 402+ESCALERA EJE 23 TORRE 5 | 191 | 20508 | 2025-11-29 | 12/2/2025 12:00:00 AM | 4"x8" | Concreto | IND. PLACA 3000 PSI | 3 | 0 | 21 | 16 | 2313.9 | 163 | 76 | CEMEX | 3
319 | B-19388 NATIVA | PLACA PISO 4 EJE 1-9 SALA DE JUEGOS Y 402+ESCALERA EJE 23 TORRE 5 | 191 | 20508 | 2025-11-29 | 12/2/2025 12:00:00 AM | 4"x8" | Concreto | IND. PLACA 3000 PSI | 3 | 0 | 21 | 16.1 | 2333.1 | 164 | 77 | CEMEX | 4
319 | B-19388 NATIVA | PLACA PISO 4 EJE 1-9 SALA DE JUEGOS Y 402+ESCALERA EJE 23 TORRE 5 | 191 | 20508 | 2025-11-29 | 12/2/2025 12:00:00 AM | 4"x8" | Concreto | IND. PLACA 3000 PSI | 3 | 0 | 21 | 13.1 | 1893.2 | 133 | 62 | CEMEX | 4
200 | B-19388 NATIVA | CIMENTACION EJES (15-16) (A-J) TORRE 5 | 191 | 70411 | 2025-10-07 | 12/2/2025 12:00:00 AM | 4"x8" | Concreto | IND. MURO 4000 PSI | 56 | 0 | 28 | 31 | 4502.3 | 317 | 111 | CEMEX | 3
200 | B-19388 NATIVA | CIMENTACION EJES (15-16) (A-J) TORRE 5 | 191 | 70411 | 2025-10-07 | 12/2/2025 12:00:00 AM | 4"x8" | Concreto | IND. MURO 4000 PSI | 56 | 0 | 28 | 30.1 | 4359.7 | 307 | 107 | CEMEX | 3
200 | B-19388 NATIVA | CIMENTACION EJES (15-16) (A-J) TORRE 5 | 191 | 70411 | 2025-10-07 | 12/2/2025 12:00:00 AM | 4"x8" | Concreto | IND. MURO 4000 PSI | 56 | 0 | 28 | 34 | 4933.9 | 347 | 121 | CEMEX | 4
201 | B-19388 NATIVA | CIMENTACION EJES (17-18) (A-J) TORRE 5 | 191 | 73958 | 2025-10-07 | 12/2/2025 12:00:00 AM | 4"x8" | Concreto | IND. MURO 4000 PSI | 56 | 0 | 28 | 29.9 | 4331.4 | 305 | 107 | CEMEX | 3
201 | B-19388 NATIVA | CIMENTACION EJES (17-18) (A-J) TORRE 5 | 191 | 73958 | 2025-10-07 | 12/2/2025 12:00:00 AM | 4"x8" | Concreto | IND. MURO 4000 PSI | 56 | 0 | 28 | 31.3 | 4536.5 | 319 | 112 | CEMEX | 4
201 | B-19388 NATIVA | CIMENTACION EJES (17-18) (A-J) TORRE 5 | 191 | 73958 | 2025-10-07 | 12/2/2025 12:00:00 AM | 4"x8" | Concreto | IND. MURO 4000 PSI | 56 | 0 | 28 | 28.7 | 4166.7 | 293 | 103 | CEMEX | 4
252 | B-19388 NATIVA | MUROS PISO 4 APTO 408 TORRE 4 | 191 | 41011 | 2025-11-04 | 12/2/2025 12:00:00 AM | 4"x8" | Concreto | EVOLUTION 5000 PSI | 28 | 0 | 35 | 39.3 | 5695.4 | 400 | 112 | CEMEX | 3
252 | B-19388 NATIVA | MUROS PISO 4 APTO 408 TORRE 4 | 191 | 41011 | 2025-11-04 | 12/2/2025 12:00:00 AM | 4"x8" | Concreto | EVOLUTION 5000 PSI | 28 | 0 | 35 | 38.3 | 5559.3 | 391 | 110 | CEMEX | 3
252 | B-19388 NATIVA | MUROS PISO 4 APTO 408 TORRE 4 | 191 | 41011 | 2025-11-04 | 12/2/2025 12:00:00 AM | 4"x8" | Concreto | EVOLUTION 5000 PSI | 28 | 0 | 35 | 40.1 | 5819.5 | 409 | 115 | CEMEX | 3
250 | B-19388 NATIVA | PLACA PISO 2 - T5 CUARTOS TECNICOS Y CORRESPONDENCIA EJE10-16 | 191 | 19617 | 2025-11-04 | 12/2/2025 12:00:00 AM | 4"x8" | Concreto | IND. PLACA 3000 PSI | 28 | 0 | 21 | 23.4 | 3392.8 | 239 | 111 | CEMEX | 3
250 | B-19388 NATIVA | PLACA PISO 2 - T5 CUARTOS TECNICOS Y CORRESPONDENCIA EJE10-16 | 191 | 19617 | 2025-11-04 | 12/2/2025 12:00:00 AM | 4"x8" | Concreto | IND. PLACA 3000 PSI | 28 | 0 | 21 | 23.6 | 3425.8 | 241 | 112 | CEMEX | 4
240 | B-19388 NATIVA | PLACA PISO 4 APTOS 408 - 409 TORRE 4 | 191 | 140804 | 2025-10-29 | 11/26/2025 12:00:00 AM | 4"x8" | Concreto | IND. PLACA 3000 PSI | 28 | 0 | 21 | 26.6 | 3859.8 | 271 | 127 | CEMEX | 3
240 | B-19388 NATIVA | PLACA PISO 4 APTOS 408 - 409 TORRE 4 | 191 | 140804 | 2025-10-29 | 11/26/2025 12:00:00 AM | 4"x8" | Concreto | IND. PLACA 3000 PSI | 28 | 0 | 21 | 27.4 | 3979.6 | 280 | 131 | CEMEX | 3
240 | B-19388 NATIVA | PLACA PISO 4 APTOS 408 - 409 TORRE 4 | 191 | 140804 | 2025-10-29 | 11/26/2025 12:00:00 AM | 4"x8" | Concreto | IND. PLACA 3000 PSI | 28 | 0 | 21 | 25.4 | 3679.8 | 259 | 121 | CEMEX | 3
291 | B-19388 NATIVA | PLACA PISO 3 AP 306-307 TORRE 5 | 191 | 20114 | 2025-11-20 | 11/27/2025 12:00:00 AM | 4"x8" | Concreto | IND. PLACA 3000 PSI | 7 | 0 | 21 | 17.5 | 2539 | 179 | 83 | CEMEX | 4
291 | B-19388 NATIVA | PLACA PISO 3 AP 306-307 TORRE 5 | 191 | 20114 | 2025-11-20 | 11/27/2025 12:00:00 AM | 4"x8" | Concreto | IND. PLACA 3000 PSI | 7 | 0 | 21 | 18 | 2613.1 | 184 | 86 | CEMEX | 3
291 | B-19388 NATIVA | PLACA PISO 3 AP 306-307 TORRE 5 | 191 | 20114 | 2025-11-20 | 11/27/2025 12:00:00 AM | 4"x8" | Concreto | IND. PLACA 3000 PSI | 7 | 0 | 21 | 21.4 | 3100.6 | 218 | 102 | CEMEX | 3
250 | B-19388 NATIVA | PLACA PISO 2 - T5 CUARTOS TECNICOS Y CORRESPONDENCIA EJE10-16 | 191 | 19617 | 2025-11-04 | 12/2/2025 12:00:00 AM | 4"x8" | Concreto | IND. PLACA 3000 PSI | 28 | 0 | 21 | 21.9 | 3174.3 | 223 | 104 | CEMEX | 3
309 | B-19388 NATIVA | PLACA TORRE 5 AP 308-309 | 191 | 29793 | 2025-11-26 | 12/3/2025 12:00:00 AM | 4"x8" | Concreto | IND. PLACA 3000 PSI | 7 | 0 | 21 | 22.5 | 3266.3 | 230 | 107 | CEMEX | 4
309 | B-19388 NATIVA | PLACA TORRE 5 AP 308-309 | 191 | 29793 | 2025-11-26 | 12/3/2025 12:00:00 AM | 4"x8" | Concreto | IND. PLACA 3000 PSI | 7 | 0 | 21 | 21.6 | 3136.6 | 221 | 103 | CEMEX | 4
309 | B-19388 NATIVA | PLACA TORRE 5 AP 308-309 | 191 | 29793 | 2025-11-26 | 12/3/2025 12:00:00 AM | 4"x8" | Concreto | IND. PLACA 3000 PSI | 7 | 0 | 21 | 22 | 3193.1 | 224 | 105 | CEMEX | 3
306 | B-19388 NATIVA | PLACA PISO 8 APTOS 804-805 TORRE 4 | 191 | 29777 | 2025-11-26 | 12/3/2025 12:00:00 AM | 4"x8" | Concreto | IND. PLACA 3000 PSI | 7 | 0 | 21 | 22.8 | 3301.1 | 232 | 108 | CEMEX | 3
306 | B-19388 NATIVA | PLACA PISO 8 APTOS 804-805 TORRE 4 | 191 | 29777 | 2025-11-26 | 12/3/2025 12:00:00 AM | 4"x8" | Concreto | IND. PLACA 3000 PSI | 7 | 0 | 21 | 21.6 | 3129.4 | 220 | 103 | CEMEX | 3
306 | B-19388 NATIVA | PLACA PISO 8 APTOS 804-805 TORRE 4 | 191 | 29777 | 2025-11-26 | 12/3/2025 12:00:00 AM | 4"x8" | Concreto | IND. PLACA 3000 PSI | 7 | 0 | 21 | 22.5 | 3265.8 | 230 | 107 | CEMEX | 3
308 | B-19388 NATIVA | MUROS PISO 7 APTO 701 Y 712 TORRE 4 | 191 | 41809 | 2025-11-26 | 12/3/2025 12:00:00 AM | 4"x8" | Concreto | EVOLUTION 5000 PSI | 7 | 0 | 35 | 35.3 | 5118.5 | 360 | 101 | CEMEX | 4
308 | B-19388 NATIVA | MUROS PISO 7 APTO 701 Y 712 TORRE 4 | 191 | 41809 | 2025-11-26 | 12/3/2025 12:00:00 AM | 4"x8" | Concreto | EVOLUTION 5000 PSI | 7 | 0 | 35 | 35.8 | 5197.4 | 365 | 102 | CEMEX | 4
308 | B-19388 NATIVA | MUROS PISO 7 APTO 701 Y 712 TORRE 4 | 191 | 41809 | 2025-11-26 | 12/3/2025 12:00:00 AM | 4"x8" | Concreto | EVOLUTION 5000 PSI | 7 | 0 | 35 | 33.8 | 4902.7 | 345 | 96 | CEMEX | 3
307 | B-19388 NATIVA | MUROS TORRE 5 PISO 3 ZONA DE LECTURA Y AP 302 MUROS | 191 | 41808 | 2025-11-26 | 12/3/2025 12:00:00 AM | 4"x8" | Concreto | EVOLUTION 5000 PSI | 7 | 0 | 35 | 36.8 | 5342.7 | 376 | 105 | CEMEX | 4
307 | B-19388 NATIVA | MUROS TORRE 5 PISO 3 ZONA DE LECTURA Y AP 302 MUROS | 191 | 41808 | 2025-11-26 | 12/3/2025 12:00:00 AM | 4"x8" | Concreto | EVOLUTION 5000 PSI | 7 | 0 | 35 | 33.4 | 4843.7 | 341 | 95 | CEMEX | 3
307 | B-19388 NATIVA | MUROS TORRE 5 PISO 3 ZONA DE LECTURA Y AP 302 MUROS | 191 | 41808 | 2025-11-26 | 12/3/2025 12:00:00 AM | 4"x8" | Concreto | EVOLUTION 5000 PSI | 7 | 0 | 35 | 31.5 | 4568.9 | 321 | 90 | CEMEX | 3
253 | B-19388 NATIVA | PLACA PISO 4 APTOS 501-512 Y ESCALERA EJES (2-4) PISO 4 A 5 TORRE 4 | 191 | 19558 | 2025-11-05 | 12/3/2025 12:00:00 AM | 4"x8" | Concreto | IND. PLACA 3000 PSI | 28 | 0 | 21 | 32.2 | 4669.2 | 328 | 153 | CEMEX | 3
253 | B-19388 NATIVA | PLACA PISO 4 APTOS 501-512 Y ESCALERA EJES (2-4) PISO 4 A 5 TORRE 4 | 191 | 19558 | 2025-11-05 | 12/3/2025 12:00:00 AM | 4"x8" | Concreto | IND. PLACA 3000 PSI | 28 | 0 | 21 | 30.1 | 4359.7 | 307 | 143 | CEMEX | 4
253 | B-19388 NATIVA | PLACA PISO 4 APTOS 501-512 Y ESCALERA EJES (2-4) PISO 4 A 5 TORRE 4 | 191 | 19558 | 2025-11-05 | 12/3/2025 12:00:00 AM | 4"x8" | Concreto | IND. PLACA 3000 PSI | 28 | 0 | 21 | 29.7 | 4304.2 | 303 | 141 | CEMEX | 4
254 | B-19388 NATIVA | MUROS PISO 1 T5 V EJE 17-23 CUARTOS TECNICOS TORRE 5 | 191 | 41042 | 2025-11-05 | 12/3/2025 12:00:00 AM | 4"x8" | Concreto | EVOLUTION 5000 PSI | 28 | 0 | 35 | 36.5 | 5295.3 | 372 | 104 | CEMEX | 3
254 | B-19388 NATIVA | MUROS PISO 1 T5 V EJE 17-23 CUARTOS TECNICOS TORRE 5 | 191 | 41042 | 2025-11-05 | 12/3/2025 12:00:00 AM | 4"x8" | Concreto | EVOLUTION 5000 PSI | 28 | 0 | 35 | 37.5 | 5436.7 | 382 | 107 | CEMEX | 3
254 | B-19388 NATIVA | MUROS PISO 1 T5 V EJE 17-23 CUARTOS TECNICOS TORRE 5 | 191 | 41042 | 2025-11-05 | 12/3/2025 12:00:00 AM | 4"x8" | Concreto | EVOLUTION 5000 PSI | 28 | 0 | 35 | 25.3 | 3666.7 | 258 | 72 | CEMEX | 3
255 | B-19388 NATIVA | MUROS PISO 4 APTO 409 TORRE 4 | 191 | 41050 | 2025-11-05 | 12/3/2025 12:00:00 AM | 4"x8" | Concreto | EVOLUTION 5000 PSI | 28 | 0 | 35 | 36.7 | 5318.3 | 374 | 105 | CEMEX | 3
255 | B-19388 NATIVA | MUROS PISO 4 APTO 409 TORRE 4 | 191 | 41050 | 2025-11-05 | 12/3/2025 12:00:00 AM | 4"x8" | Concreto | EVOLUTION 5000 PSI | 28 | 0 | 35 | 31.4 | 4555.1 | 320 | 90 | CEMEX | 3
258 | B-19388 NATIVA | MUROS PISO 4 APTO 411 Y SALA DE JUEGOS TORRE 4 | 191 | 28823 | 2025-11-06 | 12/4/2025 12:00:00 AM | 4"x8" | Concreto | EVOLUTION 5000 PSI | 28 | 0 | 35 | 40.3 | 5842.5 | 411 | 115 | CEMEX | 4
349 | B-19388 NATIVA | PLACA PISO APTOS 908-909 Y ESCALERA EJES (18-20) PISO 8 A 9 TORRE 4 | 191 | 1857 | 2025-12-10 | 12/17/2025 12:00:00 AM | 4"x8" | Concreto | IND. PLACA 3000 PSI | 7 | 0 | 21 | 21.1 | 3063.4 | 215 | 100 | ARGOS | 3
313 | B-19388 NATIVA | MUROS TORRE 5 AP 304-305 | 191 | 418957 | 2025-11-27 | 12/4/2025 12:00:00 AM | 4"x8" | Concreto | EVOLUTION 5000 PSI | 7 | 0 | 35 | 27.6 | 3997.5 | 281 | 79 | CEMEX | 4
313 | B-19388 NATIVA | MUROS TORRE 5 AP 304-305 | 191 | 418957 | 2025-11-27 | 12/4/2025 12:00:00 AM | 4"x8" | Concreto | EVOLUTION 5000 PSI | 7 | 0 | 35 | 30.9 | 4482.1 | 315 | 88 | CEMEX | 3
313 | B-19388 NATIVA | MUROS TORRE 5 AP 304-305 | 191 | 418957 | 2025-11-27 | 12/4/2025 12:00:00 AM | 4"x8" | Concreto | EVOLUTION 5000 PSI | 7 | 0 | 35 | 25 | 3630.7 | 255 | 72 | CEMEX | 3
312 | B-19388 NATIVA | MUROS PISO 7 APTO 708 Y 709 TORRE 4 | 191 | 20434 | 2025-11-27 | 12/4/2025 12:00:00 AM | 4"x8" | Concreto | EVOLUTION 5000 PSI | 7 | 0 | 35 | 24.6 | 3574.8 | 251 | 70 | CEMEX | 3
257 | B-19388 NATIVA | PLACA PISO 5 APTOS 506-507 TORRE 4 | 191 | 19715 | 2025-11-06 | 12/4/2025 12:00:00 AM | 4"x8" | Concreto | IND. PLACA 3000 PSI | 28 | 0 | 21 | 23.5 | 3415.1 | 240 | 112 | CEMEX | 4
257 | B-19388 NATIVA | PLACA PISO 5 APTOS 506-507 TORRE 4 | 191 | 19715 | 2025-11-06 | 12/4/2025 12:00:00 AM | 4"x8" | Concreto | IND. PLACA 3000 PSI | 28 | 0 | 21 | 23.7 | 3438.8 | 242 | 113 | CEMEX | 4
312 | B-19388 NATIVA | MUROS PISO 7 APTO 708 Y 709 TORRE 4 | 191 | 20434 | 2025-11-27 | 12/4/2025 12:00:00 AM | 4"x8" | Concreto | EVOLUTION 5000 PSI | 7 | 0 | 35 | 26.3 | 3821 | 269 | 75 | CEMEX | 4
312 | B-19388 NATIVA | MUROS PISO 7 APTO 708 Y 709 TORRE 4 | 191 | 20434 | 2025-11-27 | 12/4/2025 12:00:00 AM | 4"x8" | Concreto | EVOLUTION 5000 PSI | 7 | 0 | 35 | 32.9 | 4773.9 | 336 | 94 | CEMEX | 4
257 | B-19388 NATIVA | PLACA PISO 5 APTOS 506-507 TORRE 4 | 191 | 19715 | 2025-11-06 | 12/4/2025 12:00:00 AM | 4"x8" | Concreto | IND. PLACA 3000 PSI | 28 | 0 | 21 | 24.1 | 3491.1 | 245 | 115 | CEMEX | 4
247 | B-19388 NATIVA | MUROS PISO 4 APTOS 406-407 TORRE 4 | 191 | 123518 | 2025-10-31 | 11/28/2025 12:00:00 AM | 4"x8" | Concreto | EVOLUTION 5000 PSI | 28 | 0 | 35 | 44 | 6386.8 | 449 | 126 | CEMEX | 3
247 | B-19388 NATIVA | MUROS PISO 4 APTOS 406-407 TORRE 4 | 191 | 123518 | 2025-10-31 | 11/28/2025 12:00:00 AM | 4"x8" | Concreto | EVOLUTION 5000 PSI | 28 | 0 | 35 | 45.2 | 6550.5 | 461 | 129 | CEMEX | 4
247 | B-19388 NATIVA | MUROS PISO 4 APTOS 406-407 TORRE 4 | 191 | 123518 | 2025-10-31 | 11/28/2025 12:00:00 AM | 4"x8" | Concreto | EVOLUTION 5000 PSI | 28 | 0 | 35 | 48.9 | 7090.4 | 498 | 140 | CEMEX | 3
293 | B-19388 NATIVA | PLACA PISO 7 APTOS 706-707 TORRE 4 | 191 | 29552 | 2025-11-21 | 11/28/2025 12:00:00 AM | 4"x8" | Concreto | IND. PLACA 3000 PSI | 7 | 0 | 21 | 19.1 | 2773 | 195 | 91 | CEMEX | 3
293 | B-19388 NATIVA | PLACA PISO 7 APTOS 706-707 TORRE 4 | 191 | 29552 | 2025-11-21 | 11/28/2025 12:00:00 AM | 4"x8" | Concreto | IND. PLACA 3000 PSI | 7 | 0 | 21 | 17.8 | 2578.9 | 181 | 85 | CEMEX | 3
293 | B-19388 NATIVA | PLACA PISO 7 APTOS 706-707 TORRE 4 | 191 | 29552 | 2025-11-21 | 11/28/2025 12:00:00 AM | 4"x8" | Concreto | IND. PLACA 3000 PSI | 7 | 0 | 21 | 18.9 | 2735.3 | 192 | 90 | CEMEX | 3
316 | B-19388 NATIVA | MUROS PISO 3 AP 306-307 TORRE 5 | 191 | 41907 | 2025-11-28 | 12/5/2025 12:00:00 AM | 4"x8" | Concreto | EVOLUTION 5000 PSI | 7 | 0 | 35 | 28.6 | 4142.4 | 291 | 82 | CEMEX | 3
316 | B-19388 NATIVA | MUROS PISO 3 AP 306-307 TORRE 5 | 191 | 41907 | 2025-11-28 | 12/5/2025 12:00:00 AM | 4"x8" | Concreto | EVOLUTION 5000 PSI | 7 | 0 | 35 | 34.5 | 4996.6 | 351 | 98 | CEMEX | 3
316 | B-19388 NATIVA | MUROS PISO 3 AP 306-307 TORRE 5 | 191 | 41907 | 2025-11-28 | 12/5/2025 12:00:00 AM | 4"x8" | Concreto | EVOLUTION 5000 PSI | 7 | 0 | 35 | 31.8 | 4611.7 | 324 | 91 | CEMEX | 4
314 | B-19388 NATIVA | PLACA PISO 8 APTOS 806-807 Y ESCALERA EJES (18-20) PISO 6 A 7 TORRE 4 | 191 | 20471 | 2025-11-28 | 12/5/2025 12:00:00 AM | 4"x8" | Concreto | IND. PLACA 3000 PSI | 7 | 0 | 21 | 17.5 | 2537.7 | 178 | 83 | CEMEX | 4
314 | B-19388 NATIVA | PLACA PISO 8 APTOS 806-807 Y ESCALERA EJES (18-20) PISO 6 A 7 TORRE 4 | 191 | 20471 | 2025-11-28 | 12/5/2025 12:00:00 AM | 4"x8" | Concreto | IND. PLACA 3000 PSI | 7 | 0 | 21 | 19.2 | 2777.8 | 195 | 91 | CEMEX | 3
314 | B-19388 NATIVA | PLACA PISO 8 APTOS 806-807 Y ESCALERA EJES (18-20) PISO 6 A 7 TORRE 4 | 191 | 20471 | 2025-11-28 | 12/5/2025 12:00:00 AM | 4"x8" | Concreto | IND. PLACA 3000 PSI | 7 | 0 | 21 | 16.1 | 2327.9 | 164 | 76 | CEMEX | 3
315 | B-19388 NATIVA | MUROS PISO 7 APTO 710 Y 711 TORRE 4 | 191 | 26514 | 2025-11-28 | 12/5/2025 12:00:00 AM | 4"x8" | Concreto | EVOLUTION 5000 PSI | 7 | 0 | 35 | 38 | 5514.8 | 388 | 109 | CEMEX | 3
315 | B-19388 NATIVA | MUROS PISO 7 APTO 710 Y 711 TORRE 4 | 191 | 26514 | 2025-11-28 | 12/5/2025 12:00:00 AM | 4"x8" | Concreto | EVOLUTION 5000 PSI | 7 | 0 | 35 | 34.2 | 4966 | 349 | 98 | CEMEX | 4
315 | B-19388 NATIVA | MUROS PISO 7 APTO 710 Y 711 TORRE 4 | 191 | 26514 | 2025-11-28 | 12/5/2025 12:00:00 AM | 4"x8" | Concreto | EVOLUTION 5000 PSI | 7 | 0 | 35 | 36.2 | 5256.8 | 370 | 104 | CEMEX | 3
317 | B-19388 NATIVA | PLACA DEPOSITOS P3 EJE 15-23 +PASILLO | 191 | 20489 | 2025-11-28 | 12/5/2025 12:00:00 AM | 4"x8" | Concreto | IND. PLACA 3000 PSI | 7 | 0 | 21 | 14.2 | 2066 | 145 | 68 | CEMEX | 4
317 | B-19388 NATIVA | PLACA DEPOSITOS P3 EJE 15-23 +PASILLO | 191 | 20489 | 2025-11-28 | 12/5/2025 12:00:00 AM | 4"x8" | Concreto | IND. PLACA 3000 PSI | 7 | 0 | 21 | 19.8 | 2876.4 | 202 | 94 | CEMEX | 3
317 | B-19388 NATIVA | PLACA DEPOSITOS P3 EJE 15-23 +PASILLO | 191 | 20489 | 2025-11-28 | 12/5/2025 12:00:00 AM | 4"x8" | Concreto | IND. PLACA 3000 PSI | 7 | 0 | 21 | 15.9 | 2308.9 | 162 | 76 | CEMEX | 3
261 | B-19388 NATIVA | MUROS PISO 5 APTOS 504-505 TORRE 4 | 191 | 41107 | 2025-11-07 | 12/5/2025 12:00:00 AM | 4"x8" | Concreto | EVOLUTION 5000 PSI | 28 | 0 | 35 | 44.6 | 6467 | 455 | 127 | CEMEX | 3
261 | B-19388 NATIVA | MUROS PISO 5 APTOS 504-505 TORRE 4 | 191 | 41107 | 2025-11-07 | 12/5/2025 12:00:00 AM | 4"x8" | Concreto | EVOLUTION 5000 PSI | 28 | 0 | 35 | 43.2 | 6266.6 | 441 | 123 | CEMEX | 3
261 | B-19388 NATIVA | MUROS PISO 5 APTOS 504-505 TORRE 4 | 191 | 41107 | 2025-11-07 | 12/5/2025 12:00:00 AM | 4"x8" | Concreto | EVOLUTION 5000 PSI | 28 | 0 | 35 | 42.7 | 6188.3 | 435 | 122 | CEMEX | 3
260 | B-19388 NATIVA | PLACA PISO 5 APTOS 508-509 TORRE 4 | 191 | 41105 | 2025-11-07 | 12/5/2025 12:00:00 AM | 4"x8" | Concreto | IND. PLACA 3000 PSI | 28 | 0 | 21 | 23.2 | 3369.3 | 237 | 111 | CEMEX | 3
260 | B-19388 NATIVA | PLACA PISO 5 APTOS 508-509 TORRE 4 | 191 | 41105 | 2025-11-07 | 12/5/2025 12:00:00 AM | 4"x8" | Concreto | IND. PLACA 3000 PSI | 28 | 0 | 21 | 21.9 | 3178.8 | 223 | 104 | CEMEX | 3
260 | B-19388 NATIVA | PLACA PISO 5 APTOS 508-509 TORRE 4 | 191 | 41105 | 2025-11-07 | 12/5/2025 12:00:00 AM | 4"x8" | Concreto | IND. PLACA 3000 PSI | 28 | 0 | 21 | 22.1 | 3208.1 | 226 | 105 | CEMEX | 4
319 | B-19388 NATIVA | PLACA PISO 4 EJE 1-9 SALA DE JUEGOS Y 402+ESCALERA EJE 23 TORRE 5 | 191 | 20508 | 2025-11-29 | 12/6/2025 12:00:00 AM | 4"x8" | Concreto | IND. PLACA 3000 PSI | 7 | 0 | 21 | 15 | 2175.9 | 153 | 71 | CEMEX | 4
319 | B-19388 NATIVA | PLACA PISO 4 EJE 1-9 SALA DE JUEGOS Y 402+ESCALERA EJE 23 TORRE 5 | 191 | 20508 | 2025-11-29 | 12/6/2025 12:00:00 AM | 4"x8" | Concreto | IND. PLACA 3000 PSI | 7 | 0 | 21 | 15.6 | 2255.8 | 159 | 74 | CEMEX | 4
319 | B-19388 NATIVA | PLACA PISO 4 EJE 1-9 SALA DE JUEGOS Y 402+ESCALERA EJE 23 TORRE 5 | 191 | 20508 | 2025-11-29 | 12/6/2025 12:00:00 AM | 4"x8" | Concreto | IND. PLACA 3000 PSI | 7 | 0 | 21 | 21.5 | 3118.9 | 219 | 102 | CEMEX | 3
318 | B-19388 NATIVA | MURO CONTENCION OCCIDENTAL A-B SALON COMUNAL 3 | 191 | 20506 | 2025-11-29 | 12/6/2025 12:00:00 AM | 4"x8" | Concreto | CONVENCIONAL 4000 GC | 7 | 0 | 28 | 24.8 | 3599.7 | 253 | 89 | CEMEX | 4
318 | B-19388 NATIVA | MURO CONTENCION OCCIDENTAL A-B SALON COMUNAL 3 | 191 | 20506 | 2025-11-29 | 12/6/2025 12:00:00 AM | 4"x8" | Concreto | CONVENCIONAL 4000 GC | 7 | 0 | 28 | 25.2 | 3647.8 | 256 | 90 | CEMEX | 4
318 | B-19388 NATIVA | MURO CONTENCION OCCIDENTAL A-B SALON COMUNAL 3 | 191 | 20506 | 2025-11-29 | 12/6/2025 12:00:00 AM | 4"x8" | Concreto | CONVENCIONAL 4000 GC | 7 | 0 | 28 | 22.9 | 3321.9 | 234 | 82 | CEMEX | 3
322 | B-19388 NATIVA | MUROS P3 AP 301- DEPOSITOS | 191 | 41956 | 2025-11-29 | 12/6/2025 12:00:00 AM | 4"x8" | Concreto | EVOLUTION 5000 PSI | 7 | 0 | 35 | 30.2 | 4378.3 | 308 | 86 | CEMEX | 3
322 | B-19388 NATIVA | MUROS P3 AP 301- DEPOSITOS | 191 | 41956 | 2025-11-29 | 12/6/2025 12:00:00 AM | 4"x8" | Concreto | EVOLUTION 5000 PSI | 7 | 0 | 35 | 26.5 | 3849.3 | 271 | 76 | CEMEX | 4
322 | B-19388 NATIVA | MUROS P3 AP 301- DEPOSITOS | 191 | 41956 | 2025-11-29 | 12/6/2025 12:00:00 AM | 4"x8" | Concreto | EVOLUTION 5000 PSI | 7 | 0 | 35 | 29.5 | 4272.7 | 300 | 84 | CEMEX | 4
251 | B-19388 NATIVA | PLACA PISO 4 APTOS 502-503 TORRE 4 | 191 | 40996 | 2025-11-04 | 12/2/2025 12:00:00 AM | 4"x8" | Concreto | IND. PLACA 3000 PSI | 28 | 0 | 21 | 21 | 3045.8 | 214 | 100 | CEMEX | 3
251 | B-19388 NATIVA | PLACA PISO 4 APTOS 502-503 TORRE 4 | 191 | 40996 | 2025-11-04 | 12/2/2025 12:00:00 AM | 4"x8" | Concreto | IND. PLACA 3000 PSI | 28 | 0 | 21 | 19.7 | 2852.3 | 201 | 94 | CEMEX | 3
251 | B-19388 NATIVA | PLACA PISO 4 APTOS 502-503 TORRE 4 | 191 | 40996 | 2025-11-04 | 12/2/2025 12:00:00 AM | 4"x8" | Concreto | IND. PLACA 3000 PSI | 28 | 0 | 21 | 19 | 2752.9 | 194 | 90 | CEMEX | 3
320 | B-19388 NATIVA | PLACA PISO 8 APTOS 801-812 TORRE 4 | 191 | 41951 | 2025-11-29 | 12/6/2025 12:00:00 AM | 4"x8" | Concreto | IND. PLACA 3000 PSI | 7 | 0 | 21 | 22.1 | 3198.8 | 225 | 105 | CEMEX | 4
320 | B-19388 NATIVA | PLACA PISO 8 APTOS 801-812 TORRE 4 | 191 | 41951 | 2025-11-29 | 12/6/2025 12:00:00 AM | 4"x8" | Concreto | IND. PLACA 3000 PSI | 7 | 0 | 21 | 15.2 | 2203.2 | 155 | 72 | CEMEX | 3
320 | B-19388 NATIVA | PLACA PISO 8 APTOS 801-812 TORRE 4 | 191 | 41951 | 2025-11-29 | 12/6/2025 12:00:00 AM | 4"x8" | Concreto | IND. PLACA 3000 PSI | 7 | 0 | 21 | 20.6 | 2990.3 | 210 | 98 | CEMEX | 4
262 | B-19388 NATIVA | MUROS PISO 5 APTOS 502-503 TORRE 4 | 191 | 41135 | 2025-11-08 | 12/6/2025 12:00:00 AM | 4"x8" | Concreto | EVOLUTION 5000 PSI | 28 | 0 | 35 | 33.9 | 4910.8 | 345 | 97 | CEMEX | 4
262 | B-19388 NATIVA | MUROS PISO 5 APTOS 502-503 TORRE 4 | 191 | 41135 | 2025-11-08 | 12/6/2025 12:00:00 AM | 4"x8" | Concreto | EVOLUTION 5000 PSI | 28 | 0 | 35 | 38 | 5506 | 387 | 108 | CEMEX | 4
262 | B-19388 NATIVA | MUROS PISO 5 APTOS 502-503 TORRE 4 | 191 | 41135 | 2025-11-08 | 12/6/2025 12:00:00 AM | 4"x8" | Concreto | EVOLUTION 5000 PSI | 28 | 0 | 35 | 36.7 | 5320.3 | 374 | 105 | CEMEX | 4
321 | B-19388 NATIVA | MUROS PISO 8 APTO 804 Y 805 TORRE 4 | 191 | 20524 | 2025-11-29 | 12/6/2025 12:00:00 AM | 4"x8" | Concreto | EVOLUTION 5000 PSI | 7 | 0 | 35 | 33.7 | 4893 | 344 | 96 | CEMEX | 4
321 | B-19388 NATIVA | MUROS PISO 8 APTO 804 Y 805 TORRE 4 | 191 | 20524 | 2025-11-29 | 12/6/2025 12:00:00 AM | 4"x8" | Concreto | EVOLUTION 5000 PSI | 7 | 0 | 35 | 37.2 | 5391.8 | 379 | 106 | CEMEX | 4
321 | B-19388 NATIVA | MUROS PISO 8 APTO 804 Y 805 TORRE 4 | 191 | 20524 | 2025-11-29 | 12/6/2025 12:00:00 AM | 4"x8" | Concreto | EVOLUTION 5000 PSI | 7 | 0 | 35 | 35.5 | 5152.9 | 362 | 102 | CEMEX | 3
328 | B-19388 NATIVA | MURO CONTENCION OCCIDENTAL SUPERIOR A-B SALON COMUNAL 3 | 191 | 42070 | 2025-12-02 | 12/9/2025 12:00:00 AM | 4"x8" | Concreto | CONVENCIONAL 4000 GC | 7 | 0 | 28 | 25.4 | 3686.2 | 259 | 91 | CEMEX | 3
328 | B-19388 NATIVA | MURO CONTENCION OCCIDENTAL SUPERIOR A-B SALON COMUNAL 3 | 191 | 42070 | 2025-12-02 | 12/9/2025 12:00:00 AM | 4"x8" | Concreto | CONVENCIONAL 4000 GC | 7 | 0 | 28 | 23.8 | 3450.8 | 243 | 85 | CEMEX | 3
328 | B-19388 NATIVA | MURO CONTENCION OCCIDENTAL SUPERIOR A-B SALON COMUNAL 3 | 191 | 42070 | 2025-12-02 | 12/9/2025 12:00:00 AM | 4"x8" | Concreto | CONVENCIONAL 4000 GC | 7 | 0 | 28 | 24.7 | 3581.1 | 252 | 88 | CEMEX | 4
327 | B-19388 NATIVA | PLACA PISO 8 APTOS 810-811 Y ESCALERA EJES (18-20) PISO 7 A 8 TORRE 4 | 191 | 42059 | 2025-12-02 | 12/9/2025 12:00:00 AM | 4"x8" | Concreto | IND. PLACA 3000 PSI | 7 | 0 | 21 | 22.5 | 3258.9 | 229 | 107 | CEMEX | 3
311 | B-19388 NATIVA | PLACA PISO 8 APTOS 802-803 TORRE 4 | 191 | 41854 | 2025-11-27 | 12/4/2025 12:00:00 AM | 4"x8" | Concreto | IND. PLACA 3000 PSI | 7 | 0 | 21 | 21.9 | 3171.7 | 223 | 104 | CEMEX | 4
311 | B-19388 NATIVA | PLACA PISO 8 APTOS 802-803 TORRE 4 | 191 | 41854 | 2025-11-27 | 12/4/2025 12:00:00 AM | 4"x8" | Concreto | IND. PLACA 3000 PSI | 7 | 0 | 21 | 22.5 | 3268.9 | 230 | 107 | CEMEX | 4
311 | B-19388 NATIVA | PLACA PISO 8 APTOS 802-803 TORRE 4 | 191 | 41854 | 2025-11-27 | 12/4/2025 12:00:00 AM | 4"x8" | Concreto | IND. PLACA 3000 PSI | 7 | 0 | 21 | 19.3 | 2798.7 | 197 | 92 | CEMEX | 4
310 | B-19388 NATIVA | VIGA CIMENTACION V-11 Y ZARPA SALON COMUNAL 3 | 191 | 41837 | 2025-11-27 | 12/4/2025 12:00:00 AM | 4"x8" | Concreto | IND. MURO 4000 PSI | 7 | 0 | 28 | 19.3 | 2794.8 | 196 | 69 | CEMEX | 4
310 | B-19388 NATIVA | VIGA CIMENTACION V-11 Y ZARPA SALON COMUNAL 3 | 191 | 41837 | 2025-11-27 | 12/4/2025 12:00:00 AM | 4"x8" | Concreto | IND. MURO 4000 PSI | 7 | 0 | 28 | 17.2 | 2493.2 | 175 | 61 | CEMEX | 3
310 | B-19388 NATIVA | VIGA CIMENTACION V-11 Y ZARPA SALON COMUNAL 3 | 191 | 41837 | 2025-11-27 | 12/4/2025 12:00:00 AM | 4"x8" | Concreto | IND. MURO 4000 PSI | 7 | 0 | 28 | 18.7 | 2716.7 | 191 | 67 | CEMEX | 4
327 | B-19388 NATIVA | PLACA PISO 8 APTOS 810-811 Y ESCALERA EJES (18-20) PISO 7 A 8 TORRE 4 | 191 | 42059 | 2025-12-02 | 12/9/2025 12:00:00 AM | 4"x8" | Concreto | IND. PLACA 3000 PSI | 7 | 0 | 21 | 25.7 | 3727 | 262 | 122 | CEMEX | 4
327 | B-19388 NATIVA | PLACA PISO 8 APTOS 810-811 Y ESCALERA EJES (18-20) PISO 7 A 8 TORRE 4 | 191 | 42059 | 2025-12-02 | 12/9/2025 12:00:00 AM | 4"x8" | Concreto | IND. PLACA 3000 PSI | 7 | 0 | 21 | 24 | 3484 | 245 | 114 | CEMEX | 3
326 | B-19388 NATIVA | MUROS P3 AP 308-309 TORRE 5 | 191 | 42024 | 2025-12-01 | 12/9/2025 12:00:00 AM | 4"x8" | Concreto | EVOLUTION 5000 PSI | 8 | 0 | 35 | 32 | 4648.3 | 327 | 92 | CEMEX | 4
326 | B-19388 NATIVA | MUROS P3 AP 308-309 TORRE 5 | 191 | 42024 | 2025-12-01 | 12/9/2025 12:00:00 AM | 4"x8" | Concreto | EVOLUTION 5000 PSI | 8 | 0 | 35 | 32.5 | 4709.8 | 331 | 93 | CEMEX | 3
326 | B-19388 NATIVA | MUROS P3 AP 308-309 TORRE 5 | 191 | 42024 | 2025-12-01 | 12/9/2025 12:00:00 AM | 4"x8" | Concreto | EVOLUTION 5000 PSI | 8 | 0 | 35 | 31.5 | 4563.6 | 321 | 90 | CEMEX | 3
325 | B-19388 NATIVA | PLACA P4 AP 404-405 TORRE 5 | 191 | 30035 | 2025-12-01 | 12/9/2025 12:00:00 AM | 4"x8" | Concreto | IND. PLACA 3000 PSI | 8 | 0 | 21 | 22.5 | 3269.8 | 230 | 107 | CEMEX | 4
325 | B-19388 NATIVA | PLACA P4 AP 404-405 TORRE 5 | 191 | 30035 | 2025-12-01 | 12/9/2025 12:00:00 AM | 4"x8" | Concreto | IND. PLACA 3000 PSI | 8 | 0 | 21 | 24.5 | 3546.3 | 249 | 116 | CEMEX | 4
325 | B-19388 NATIVA | PLACA P4 AP 404-405 TORRE 5 | 191 | 30035 | 2025-12-01 | 12/9/2025 12:00:00 AM | 4"x8" | Concreto | IND. PLACA 3000 PSI | 8 | 0 | 21 | 21.8 | 3158.2 | 222 | 104 | CEMEX | 3
324 | B-19388 NATIVA | MUROS PISO 8 APTO 802 Y 803 TORRE 4 | 191 | 30037 | 2025-12-01 | 12/9/2025 12:00:00 AM | 4"x8" | Concreto | EVOLUTION 5000 PSI | 8 | 0 | 35 | 27.5 | 3994.2 | 281 | 79 | CEMEX | 3
324 | B-19388 NATIVA | MUROS PISO 8 APTO 802 Y 803 TORRE 4 | 191 | 30037 | 2025-12-01 | 12/9/2025 12:00:00 AM | 4"x8" | Concreto | EVOLUTION 5000 PSI | 8 | 0 | 35 | 25.4 | 3681.2 | 259 | 72 | CEMEX | 4
324 | B-19388 NATIVA | MUROS PISO 8 APTO 802 Y 803 TORRE 4 | 191 | 30037 | 2025-12-01 | 12/9/2025 12:00:00 AM | 4"x8" | Concreto | EVOLUTION 5000 PSI | 8 | 0 | 35 | 26.3 | 3813.4 | 268 | 75 | CEMEX | 4
323 | B-19388 NATIVA | PLACA PISO 8 APTOS 808-809 TORRE 4 | 191 | 24725 | 2025-12-01 | 12/9/2025 12:00:00 AM | 4"x8" | Concreto | IND. PLACA 3000 PSI | 8 | 0 | 21 | 22.3 | 3231.4 | 227 | 106 | CEMEX | 4
323 | B-19388 NATIVA | PLACA PISO 8 APTOS 808-809 TORRE 4 | 191 | 24725 | 2025-12-01 | 12/9/2025 12:00:00 AM | 4"x8" | Concreto | IND. PLACA 3000 PSI | 8 | 0 | 21 | 21.7 | 3141.1 | 221 | 103 | CEMEX | 4
323 | B-19388 NATIVA | PLACA PISO 8 APTOS 808-809 TORRE 4 | 191 | 24725 | 2025-12-01 | 12/9/2025 12:00:00 AM | 4"x8" | Concreto | IND. PLACA 3000 PSI | 8 | 0 | 21 | 19.5 | 2833.2 | 199 | 93 | CEMEX | 3
331 | B-19388 NATIVA | MUROS PISO 8 APTO 806 Y 807 TORRE 4 | 191 | 42077 | 2025-12-02 | 12/9/2025 12:00:00 AM | 4"x8" | Concreto | EVOLUTION 5000 PSI | 7 | 0 | 35 | 35.7 | 5181.7 | 364 | 102 | CEMEX | 3
331 | B-19388 NATIVA | MUROS PISO 8 APTO 806 Y 807 TORRE 4 | 191 | 42077 | 2025-12-02 | 12/9/2025 12:00:00 AM | 4"x8" | Concreto | EVOLUTION 5000 PSI | 7 | 0 | 35 | 35.4 | 5139.1 | 361 | 101 | CEMEX | 4
331 | B-19388 NATIVA | MUROS PISO 8 APTO 806 Y 807 TORRE 4 | 191 | 42077 | 2025-12-02 | 12/9/2025 12:00:00 AM | 4"x8" | Concreto | EVOLUTION 5000 PSI | 7 | 0 | 35 | 38 | 5509.2 | 387 | 108 | CEMEX | 4
330 | B-19388 NATIVA | MUROS P3 AP 310-311 TORRE 5 | 191 | 42079 | 2025-12-02 | 12/9/2025 12:00:00 AM | 4"x8" | Concreto | EVOLUTION 5000 PSI | 7 | 0 | 35 | 26.7 | 3874 | 273 | 76 | CEMEX | 3
330 | B-19388 NATIVA | MUROS P3 AP 310-311 TORRE 5 | 191 | 42079 | 2025-12-02 | 12/9/2025 12:00:00 AM | 4"x8" | Concreto | EVOLUTION 5000 PSI | 7 | 0 | 35 | 26.2 | 3802 | 267 | 75 | CEMEX | 3
330 | B-19388 NATIVA | MUROS P3 AP 310-311 TORRE 5 | 191 | 42079 | 2025-12-02 | 12/9/2025 12:00:00 AM | 4"x8" | Concreto | EVOLUTION 5000 PSI | 7 | 0 | 35 | 26.2 | 3802 | 268 | 75 | CEMEX | 3
329 | B-19388 NATIVA | PLACA P4 AP 401-412 TORRE 5 | 191 | 42078 | 2025-12-02 | 12/9/2025 12:00:00 AM | 4"x8" | Concreto | IND. PLACA 3000 PSI | 7 | 0 | 21 | 25.7 | 3733 | 262 | 122 | CEMEX | 4
329 | B-19388 NATIVA | PLACA P4 AP 401-412 TORRE 5 | 191 | 42078 | 2025-12-02 | 12/9/2025 12:00:00 AM | 4"x8" | Concreto | IND. PLACA 3000 PSI | 7 | 0 | 21 | 25 | 3627.3 | 255 | 119 | CEMEX | 4
329 | B-19388 NATIVA | PLACA P4 AP 401-412 TORRE 5 | 191 | 42078 | 2025-12-02 | 12/9/2025 12:00:00 AM | 4"x8" | Concreto | IND. PLACA 3000 PSI | 7 | 0 | 21 | 24.6 | 3573.4 | 251 | 117 | CEMEX | 4
266 | B-19388 NATIVA | PLACA PISO 1 EJE 15-23 Y ESCALERA P1-P2 EJE 1-2 T5 | 191 | 41224 | 2025-11-10 | 12/8/2025 12:00:00 AM | 4"x8" | Concreto | IND. PLACA 3000 PSI | 28 | 0 | 21 | 25.2 | 3653.4 | 257 | 120 | CEMEX | 4
266 | B-19388 NATIVA | PLACA PISO 1 EJE 15-23 Y ESCALERA P1-P2 EJE 1-2 T5 | 191 | 41224 | 2025-11-10 | 12/8/2025 12:00:00 AM | 4"x8" | Concreto | IND. PLACA 3000 PSI | 28 | 0 | 21 | 30 | 4351.7 | 306 | 143 | CEMEX | 2
266 | B-19388 NATIVA | PLACA PISO 1 EJE 15-23 Y ESCALERA P1-P2 EJE 1-2 T5 | 191 | 41224 | 2025-11-10 | 12/8/2025 12:00:00 AM | 4"x8" | Concreto | IND. PLACA 3000 PSI | 28 | 0 | 21 | 27.6 | 4008.9 | 282 | 132 | CEMEX | 3
265 | B-19388 NATIVA | MUROS PISO 5 APTOS 501-512 TORRE 4 | 191 | 19845 | 2025-11-10 | 12/8/2025 12:00:00 AM | 4"x8" | Concreto | EVOLUTION 5000 PSI | 28 | 0 | 35 | 36.2 | 5247.8 | 369 | 103 | CEMEX | 4
265 | B-19388 NATIVA | MUROS PISO 5 APTOS 501-512 TORRE 4 | 191 | 19845 | 2025-11-10 | 12/8/2025 12:00:00 AM | 4"x8" | Concreto | EVOLUTION 5000 PSI | 28 | 0 | 35 | 38.6 | 5598 | 394 | 110 | CEMEX | 3
265 | B-19388 NATIVA | MUROS PISO 5 APTOS 501-512 TORRE 4 | 191 | 19845 | 2025-11-10 | 12/8/2025 12:00:00 AM | 4"x8" | Concreto | EVOLUTION 5000 PSI | 28 | 0 | 35 | 40.5 | 5871.8 | 413 | 116 | CEMEX | 4
264 | B-19388 NATIVA | PLACA PISO 5 APTO 511, SALA DE JUEGOS Y ESCALERA EJES (18-20) PISO 4 A 5 TORRE 4 | 191 | 28949 | 2025-11-10 | 12/8/2025 12:00:00 AM | 4"x8" | Concreto | IND. PLACA 3000 PSI | 28 | 0 | 21 | 23.5 | 3407 | 240 | 112 | CEMEX | 4
264 | B-19388 NATIVA | PLACA PISO 5 APTO 511, SALA DE JUEGOS Y ESCALERA EJES (18-20) PISO 4 A 5 TORRE 4 | 191 | 28949 | 2025-11-10 | 12/8/2025 12:00:00 AM | 4"x8" | Concreto | IND. PLACA 3000 PSI | 28 | 0 | 21 | 24.8 | 3603.9 | 253 | 118 | CEMEX | 4
264 | B-19388 NATIVA | PLACA PISO 5 APTO 511, SALA DE JUEGOS Y ESCALERA EJES (18-20) PISO 4 A 5 TORRE 4 | 191 | 28949 | 2025-11-10 | 12/8/2025 12:00:00 AM | 4"x8" | Concreto | IND. PLACA 3000 PSI | 28 | 0 | 21 | 23.9 | 3467.3 | 244 | 114 | CEMEX | 3
263 | B-19388 NATIVA | MUROS PISO 2 EJE 1-9 VS F-J DEPOSITOS | 191 | 28396 | 2025-11-10 | 12/8/2025 12:00:00 AM | 4"x8" | Concreto | EVOLUTION 5000 PSI | 28 | 0 | 35 | 45.7 | 6627.5 | 466 | 130 | CEMEX | 4
263 | B-19388 NATIVA | MUROS PISO 2 EJE 1-9 VS F-J DEPOSITOS | 191 | 28396 | 2025-11-10 | 12/8/2025 12:00:00 AM | 4"x8" | Concreto | EVOLUTION 5000 PSI | 28 | 0 | 35 | 46.3 | 6708.4 | 472 | 132 | CEMEX | 4
263 | B-19388 NATIVA | MUROS PISO 2 EJE 1-9 VS F-J DEPOSITOS | 191 | 28396 | 2025-11-10 | 12/8/2025 12:00:00 AM | 4"x8" | Concreto | EVOLUTION 5000 PSI | 28 | 0 | 35 | 42.2 | 6114.7 | 430 | 120 | CEMEX | 3
211 | B-19388 NATIVA | PLACA PISO 3 APTOS 302-303 TORRE 4 | 191 | 27785 | 2025-10-14 | 12/9/2025 12:00:00 AM | 4"x8" | Concreto | IND. PLACA 3000 PSI | 56 | 0 | 21 | 19.6 | 2839.9 | 200 | 93 | CEMEX | 3
211 | B-19388 NATIVA | PLACA PISO 3 APTOS 302-303 TORRE 4 | 191 | 27785 | 2025-10-14 | 12/9/2025 12:00:00 AM | 4"x8" | Concreto | IND. PLACA 3000 PSI | 56 | 0 | 21 | 22.5 | 3262.6 | 229 | 107 | CEMEX | 3
211 | B-19388 NATIVA | PLACA PISO 3 APTOS 302-303 TORRE 4 | 191 | 27785 | 2025-10-14 | 12/9/2025 12:00:00 AM | 4"x8" | Concreto | IND. PLACA 3000 PSI | 56 | 0 | 21 | 21.2 | 3074.1 | 216 | 101 | CEMEX | 3
269 | B-19388 NATIVA | MUROS PISO 5 APTOS 506-507 TORRE 4 | 191 | 29016 | 2025-11-11 | 12/9/2025 12:00:00 AM | 4"x8" | Concreto | EVOLUTION 5000 PSI | 28 | 0 | 35 | 39.4 | 5708 | 401 | 112 | CEMEX | 4
269 | B-19388 NATIVA | MUROS PISO 5 APTOS 506-507 TORRE 4 | 191 | 29016 | 2025-11-11 | 12/9/2025 12:00:00 AM | 4"x8" | Concreto | EVOLUTION 5000 PSI | 28 | 0 | 35 | 43.8 | 6356.9 | 447 | 125 | CEMEX | 4
269 | B-19388 NATIVA | MUROS PISO 5 APTOS 506-507 TORRE 4 | 191 | 29016 | 2025-11-11 | 12/9/2025 12:00:00 AM | 4"x8" | Concreto | EVOLUTION 5000 PSI | 28 | 0 | 35 | 42.9 | 6217.9 | 437 | 122 | CEMEX | 4
268 | B-19388 NATIVA | PLACA PISO 6 APTOS 604-605 TORRE 4 | 191 | 41230 | 2025-11-11 | 12/9/2025 12:00:00 AM | 4"x8" | Concreto | IND. PLACA 3000 PSI | 28 | 0 | 21 | 25.2 | 3648.4 | 256 | 120 | CEMEX | 4
268 | B-19388 NATIVA | PLACA PISO 6 APTOS 604-605 TORRE 4 | 191 | 41230 | 2025-11-11 | 12/9/2025 12:00:00 AM | 4"x8" | Concreto | IND. PLACA 3000 PSI | 28 | 0 | 21 | 28.3 | 4101.4 | 288 | 135 | CEMEX | 4
268 | B-19388 NATIVA | PLACA PISO 6 APTOS 604-605 TORRE 4 | 191 | 41230 | 2025-11-11 | 12/9/2025 12:00:00 AM | 4"x8" | Concreto | IND. PLACA 3000 PSI | 28 | 0 | 21 | 29.7 | 4312.4 | 303 | 142 | CEMEX | 4
267 | B-19388 NATIVA | PLACA PISO 1 EJES C-E Y 4-6 | 191 | 19850 | 2025-11-11 | 12/9/2025 12:00:00 AM | 4"x8" | Concreto | CONVENCIONAL 4000 GC | 28 | 0 | 28 | 40.1 | 5810 | 408 | 143 | CEMEX | 4
267 | B-19388 NATIVA | PLACA PISO 1 EJES C-E Y 4-6 | 191 | 19850 | 2025-11-11 | 12/9/2025 12:00:00 AM | 4"x8" | Concreto | CONVENCIONAL 4000 GC | 28 | 0 | 28 | 35.6 | 5165.4 | 363 | 127 | CEMEX | 4
267 | B-19388 NATIVA | PLACA PISO 1 EJES C-E Y 4-6 | 191 | 19850 | 2025-11-11 | 12/9/2025 12:00:00 AM | 4"x8" | Concreto | CONVENCIONAL 4000 GC | 28 | 0 | 28 | 35.5 | 5149.9 | 362 | 127 | CEMEX | 4
334 | B-19388 NATIVA | PLACA P4 AP 406-407 TORRE 5 | 191 | 20709 | 2025-12-03 | 12/10/2025 12:00:00 AM | 4"x8" | Concreto | IND. PLACA 3000 PSI | 7 | 0 | 21 | 19 | 2750.2 | 193 | 90 | CEMEX | 3
334 | B-19388 NATIVA | PLACA P4 AP 406-407 TORRE 5 | 191 | 20709 | 2025-12-03 | 12/10/2025 12:00:00 AM | 4"x8" | Concreto | IND. PLACA 3000 PSI | 7 | 0 | 21 | 18.4 | 2666.3 | 187 | 88 | CEMEX | 3
334 | B-19388 NATIVA | PLACA P4 AP 406-407 TORRE 5 | 191 | 20709 | 2025-12-03 | 12/10/2025 12:00:00 AM | 4"x8" | Concreto | IND. PLACA 3000 PSI | 7 | 0 | 21 | 19.4 | 2819.5 | 198 | 92 | CEMEX | 3
333 | B-19388 NATIVA | MUROS PISO 8 APTO 801 Y 812 TORRE 4 | 191 | 26685 | 2025-12-03 | 12/10/2025 12:00:00 AM | 4"x8" | Concreto | EVOLUTION 5000 PSI | 7 | 0 | 35 | 31.5 | 4573.2 | 322 | 90 | CEMEX | 4
333 | B-19388 NATIVA | MUROS PISO 8 APTO 801 Y 812 TORRE 4 | 191 | 26685 | 2025-12-03 | 12/10/2025 12:00:00 AM | 4"x8" | Concreto | EVOLUTION 5000 PSI | 7 | 0 | 35 | 31.4 | 4550.2 | 320 | 90 | CEMEX | 3
333 | B-19388 NATIVA | MUROS PISO 8 APTO 801 Y 812 TORRE 4 | 191 | 26685 | 2025-12-03 | 12/10/2025 12:00:00 AM | 4"x8" | Concreto | EVOLUTION 5000 PSI | 7 | 0 | 35 | 30.1 | 4367.7 | 307 | 86 | CEMEX | 3
332 | B-19388 NATIVA | PLACA PISO 9 APTOS 904-905 TORRE 4 | 191 | 20702 | 2025-12-03 | 12/10/2025 12:00:00 AM | 4"x8" | Concreto | IND. PLACA 3000 PSI | 7 | 0 | 21 | 19.1 | 2771.9 | 195 | 91 | CEMEX | 3
332 | B-19388 NATIVA | PLACA PISO 9 APTOS 904-905 TORRE 4 | 191 | 20702 | 2025-12-03 | 12/10/2025 12:00:00 AM | 4"x8" | Concreto | IND. PLACA 3000 PSI | 7 | 0 | 21 | 22.6 | 3275.5 | 230 | 108 | CEMEX | 3
332 | B-19388 NATIVA | PLACA PISO 9 APTOS 904-905 TORRE 4 | 191 | 20702 | 2025-12-03 | 12/10/2025 12:00:00 AM | 4"x8" | Concreto | IND. PLACA 3000 PSI | 7 | 0 | 21 | 21.4 | 3100.6 | 218 | 102 | CEMEX | 3
270 | B-19388 NATIVA | PLACA PISO 6 APTOS 602-603 TORRE 4 | 191 | 19921 | 2025-11-12 | 12/10/2025 12:00:00 AM | 4"x8" | Concreto | IND. PLACA 3000 PSI | 28 | 0 | 21 | 30.8 | 4472.9 | 314 | 147 | CEMEX | 3
270 | B-19388 NATIVA | PLACA PISO 6 APTOS 602-603 TORRE 4 | 191 | 19921 | 2025-11-12 | 12/10/2025 12:00:00 AM | 4"x8" | Concreto | IND. PLACA 3000 PSI | 28 | 0 | 21 | 30.4 | 4414.6 | 310 | 145 | CEMEX | 4
270 | B-19388 NATIVA | PLACA PISO 6 APTOS 602-603 TORRE 4 | 191 | 19921 | 2025-11-12 | 12/10/2025 12:00:00 AM | 4"x8" | Concreto | IND. PLACA 3000 PSI | 28 | 0 | 21 | 29.4 | 4262.2 | 300 | 140 | CEMEX | 4
271 | B-19388 NATIVA | MUROS P2 EJE 1-9 VS A-E AP 204-205 TORRE 5 | 191 | 64282 | 2025-11-12 | 12/10/2025 12:00:00 AM | 4"x8" | Concreto | EVOLUTION 5000 PSI | 28 | 0 | 35 | 50 | 7248.8 | 510 | 143 | CEMEX | 2
271 | B-19388 NATIVA | MUROS P2 EJE 1-9 VS A-E AP 204-205 TORRE 5 | 191 | 64282 | 2025-11-12 | 12/10/2025 12:00:00 AM | 4"x8" | Concreto | EVOLUTION 5000 PSI | 28 | 0 | 35 | 49.6 | 7197.2 | 506 | 142 | CEMEX | 3
271 | B-19388 NATIVA | MUROS P2 EJE 1-9 VS A-E AP 204-205 TORRE 5 | 191 | 64282 | 2025-11-12 | 12/10/2025 12:00:00 AM | 4"x8" | Concreto | EVOLUTION 5000 PSI | 28 | 0 | 35 | 47.4 | 6872.4 | 483 | 135 | CEMEX | 2
272 | B-19388 NATIVA | MUROS P2 EJE 1-9 VS A-E AP 204-205 TORRE 5 | 191 | 64285 | 2025-11-12 | 12/10/2025 12:00:00 AM | 4"x8" | Concreto | EVOLUTION 5000 PSI | 28 | 0 | 35 | 43.5 | 6310.9 | 444 | 124 | CEMEX | 4
272 | B-19388 NATIVA | MUROS P2 EJE 1-9 VS A-E AP 204-205 TORRE 5 | 191 | 64285 | 2025-11-12 | 12/10/2025 12:00:00 AM | 4"x8" | Concreto | EVOLUTION 5000 PSI | 28 | 0 | 35 | 42.2 | 6122 | 430 | 121 | CEMEX | 3
272 | B-19388 NATIVA | MUROS P2 EJE 1-9 VS A-E AP 204-205 TORRE 5 | 191 | 64285 | 2025-11-12 | 12/10/2025 12:00:00 AM | 4"x8" | Concreto | EVOLUTION 5000 PSI | 28 | 0 | 35 | 47.8 | 6935 | 488 | 137 | CEMEX | 3
273 | B-19388 NATIVA | MUROS PISO 5 APTOS 508-509 TORRE 4 | 191 | 41327 | 2025-11-12 | 12/10/2025 12:00:00 AM | 4"x8" | Concreto | EVOLUTION 5000 PSI | 28 | 0 | 35 | 40.7 | 5908.6 | 415 | 116 | CEMEX | 3
273 | B-19388 NATIVA | MUROS PISO 5 APTOS 508-509 TORRE 4 | 191 | 41327 | 2025-11-12 | 12/10/2025 12:00:00 AM | 4"x8" | Concreto | EVOLUTION 5000 PSI | 28 | 0 | 35 | 47.1 | 6834.8 | 481 | 135 | CEMEX | 4
273 | B-19388 NATIVA | MUROS PISO 5 APTOS 508-509 TORRE 4 | 191 | 41327 | 2025-11-12 | 12/10/2025 12:00:00 AM | 4"x8" | Concreto | EVOLUTION 5000 PSI | 28 | 0 | 35 | 48 | 6967.4 | 490 | 137 | CEMEX | 4
337 | B-19388 NATIVA | MUROS PISO 8 APTO 808 Y 809 TORRE 4 | 191 | 20752 | 2025-12-04 | 12/11/2025 12:00:00 AM | 4"x8" | Concreto | EVOLUTION 5000 PSI | 7 | 0 | 35 | 38.3 | 5553.3 | 390 | 109 | CEMEX | 4
337 | B-19388 NATIVA | MUROS PISO 8 APTO 808 Y 809 TORRE 4 | 191 | 20752 | 2025-12-04 | 12/11/2025 12:00:00 AM | 4"x8" | Concreto | EVOLUTION 5000 PSI | 7 | 0 | 35 | 37.8 | 5484.3 | 386 | 108 | CEMEX | 3
337 | B-19388 NATIVA | MUROS PISO 8 APTO 808 Y 809 TORRE 4 | 191 | 20752 | 2025-12-04 | 12/11/2025 12:00:00 AM | 4"x8" | Concreto | EVOLUTION 5000 PSI | 7 | 0 | 35 | 37.7 | 5463.5 | 384 | 108 | CEMEX | 4
336 | B-19388 NATIVA | MUROS P4 402 -sala de juegos TORRE 5 | 191 | 42165 | 2025-12-04 | 12/11/2025 12:00:00 AM | 4"x8" | Concreto | EVOLUTION 5000 PSI | 7 | 0 | 35 | 32.9 | 4773.1 | 336 | 94 | CEMEX | 3
336 | B-19388 NATIVA | MUROS P4 402 -sala de juegos TORRE 5 | 191 | 42165 | 2025-12-04 | 12/11/2025 12:00:00 AM | 4"x8" | Concreto | EVOLUTION 5000 PSI | 7 | 0 | 35 | 29.8 | 4322.6 | 304 | 85 | CEMEX | 4
336 | B-19388 NATIVA | MUROS P4 402 -sala de juegos TORRE 5 | 191 | 42165 | 2025-12-04 | 12/11/2025 12:00:00 AM | 4"x8" | Concreto | EVOLUTION 5000 PSI | 7 | 0 | 35 | 31.7 | 4595.2 | 323 | 90 | CEMEX | 4
335 | B-19388 NATIVA | PLACA PISO 9 APTOS 902-903 TORRE 4 | 191 | 30183 | 2025-12-04 | 12/11/2025 12:00:00 AM | 4"x8" | Concreto | IND. PLACA 3000 PSI | 7 | 0 | 21 | 15.5 | 2245.3 | 158 | 74 | CEMEX | 3
335 | B-19388 NATIVA | PLACA PISO 9 APTOS 902-903 TORRE 4 | 191 | 30183 | 2025-12-04 | 12/11/2025 12:00:00 AM | 4"x8" | Concreto | IND. PLACA 3000 PSI | 7 | 0 | 21 | 17.1 | 2483.3 | 175 | 82 | CEMEX | 3
335 | B-19388 NATIVA | PLACA PISO 9 APTOS 902-903 TORRE 4 | 191 | 30183 | 2025-12-04 | 12/11/2025 12:00:00 AM | 4"x8" | Concreto | IND. PLACA 3000 PSI | 7 | 0 | 21 | 17.5 | 2531.7 | 178 | 83 | CEMEX | 3
338 | B-19388 NATIVA | PLACA P4 AP 408-409 TORRE 5 | 191 | 42168 | 2025-12-04 | 12/11/2025 12:00:00 AM | 4"x8" | Concreto | IND. PLACA 3000 PSI | 7 | 0 | 21 | 21.5 | 3115.7 | 219 | 102 | CEMEX | 3
338 | B-19388 NATIVA | PLACA P4 AP 408-409 TORRE 5 | 191 | 42168 | 2025-12-04 | 12/11/2025 12:00:00 AM | 4"x8" | Concreto | IND. PLACA 3000 PSI | 7 | 0 | 21 | 21.1 | 3060.8 | 215 | 100 | CEMEX | 3
338 | B-19388 NATIVA | PLACA P4 AP 408-409 TORRE 5 | 191 | 42168 | 2025-12-04 | 12/11/2025 12:00:00 AM | 4"x8" | Concreto | IND. PLACA 3000 PSI | 7 | 0 | 21 | 22.2 | 3221.3 | 226 | 106 | CEMEX | 4
275 | B-19388 NATIVA | TORRE 5 PLACA PISO 3 DEPOSITOS EJE 1-9 F-J | 191 | 41372 | 2025-11-13 | 12/11/2025 12:00:00 AM | 4"x8" | Concreto | IND. PLACA 3000 PSI | 28 | 0 | 21 | 26.4 | 3826.2 | 269 | 126 | CEMEX | 3
275 | B-19388 NATIVA | TORRE 5 PLACA PISO 3 DEPOSITOS EJE 1-9 F-J | 191 | 41372 | 2025-11-13 | 12/11/2025 12:00:00 AM | 4"x8" | Concreto | IND. PLACA 3000 PSI | 28 | 0 | 21 | 35.9 | 5200.7 | 366 | 171 | CEMEX | 3
275 | B-19388 NATIVA | TORRE 5 PLACA PISO 3 DEPOSITOS EJE 1-9 F-J | 191 | 41372 | 2025-11-13 | 12/11/2025 12:00:00 AM | 4"x8" | Concreto | IND. PLACA 3000 PSI | 28 | 0 | 21 | 26.3 | 3820.6 | 269 | 125 | CEMEX | 3
276 | B-19388 NATIVA | MUROS PISO 5 APTO 511 SALA DE JUEGOS TORRE 4 | 191 | 41373 | 2025-11-13 | 12/11/2025 12:00:00 AM | 4"x8" | Concreto | EVOLUTION 5000 PSI | 28 | 0 | 35 | 36.5 | 5288 | 372 | 104 | CEMEX | 3
276 | B-19388 NATIVA | MUROS PISO 5 APTO 511 SALA DE JUEGOS TORRE 4 | 191 | 41373 | 2025-11-13 | 12/11/2025 12:00:00 AM | 4"x8" | Concreto | EVOLUTION 5000 PSI | 28 | 0 | 35 | 36.8 | 5330.8 | 375 | 105 | CEMEX | 3
276 | B-19388 NATIVA | MUROS PISO 5 APTO 511 SALA DE JUEGOS TORRE 4 | 191 | 41373 | 2025-11-13 | 12/11/2025 12:00:00 AM | 4"x8" | Concreto | EVOLUTION 5000 PSI | 28 | 0 | 35 | 38.3 | 5552.8 | 390 | 109 | CEMEX | 3
274 | B-19388 NATIVA | PLACA PISO 6 APTOS 601-612 TORRE 4 | 191 | 41364 | 2025-11-13 | 12/11/2025 12:00:00 AM | 4"x8" | Concreto | IND. PLACA 3000 PSI | 28 | 0 | 21 | 22.5 | 3266.7 | 230 | 107 | CEMEX | 3
274 | B-19388 NATIVA | PLACA PISO 6 APTOS 601-612 TORRE 4 | 191 | 41364 | 2025-11-13 | 12/11/2025 12:00:00 AM | 4"x8" | Concreto | IND. PLACA 3000 PSI | 28 | 0 | 21 | 19.5 | 2829.4 | 199 | 93 | CEMEX | 3
274 | B-19388 NATIVA | PLACA PISO 6 APTOS 601-612 TORRE 4 | 191 | 41364 | 2025-11-13 | 12/11/2025 12:00:00 AM | 4"x8" | Concreto | IND. PLACA 3000 PSI | 28 | 0 | 21 | 23.7 | 3444.2 | 242 | 113 | CEMEX | 3
340 | B-19388 NATIVA | PLACA PISO 9 APTOS 906-907 Y ESCALERA EJES (2-4) PISO 7 A 8 TORRE 4 | 191 | 20782 | 2025-12-05 | 12/12/2025 12:00:00 AM | 4"x8" | Concreto | IND. PLACA 3000 PSI | 7 | 0 | 21 | 19 | 2753.6 | 194 | 90 | CEMEX | 4
340 | B-19388 NATIVA | PLACA PISO 9 APTOS 906-907 Y ESCALERA EJES (2-4) PISO 7 A 8 TORRE 4 | 191 | 20782 | 2025-12-05 | 12/12/2025 12:00:00 AM | 4"x8" | Concreto | IND. PLACA 3000 PSI | 7 | 0 | 21 | 20.7 | 3002.5 | 211 | 98 | CEMEX | 3
340 | B-19388 NATIVA | PLACA PISO 9 APTOS 906-907 Y ESCALERA EJES (2-4) PISO 7 A 8 TORRE 4 | 191 | 20782 | 2025-12-05 | 12/12/2025 12:00:00 AM | 4"x8" | Concreto | IND. PLACA 3000 PSI | 7 | 0 | 21 | 18.6 | 2699.7 | 190 | 89 | CEMEX | 3
339 | B-19388 NATIVA | CIMENTACION Y FOSO ASCENSOR SALON COMUNAL 2 | 191 | 26760 | 2025-12-05 | 12/12/2025 12:00:00 AM | 4"x8" | Concreto | CONVENCIONAL 4000 GC | 7 | 0 | 28 | 23.3 | 3378.3 | 238 | 83 | CEMEX | 4
339 | B-19388 NATIVA | CIMENTACION Y FOSO ASCENSOR SALON COMUNAL 2 | 191 | 26760 | 2025-12-05 | 12/12/2025 12:00:00 AM | 4"x8" | Concreto | CONVENCIONAL 4000 GC | 7 | 0 | 28 | 25.4 | 3688.1 | 259 | 91 | CEMEX | 4
339 | B-19388 NATIVA | CIMENTACION Y FOSO ASCENSOR SALON COMUNAL 2 | 191 | 26760 | 2025-12-05 | 12/12/2025 12:00:00 AM | 4"x8" | Concreto | CONVENCIONAL 4000 GC | 7 | 0 | 28 | 27.2 | 3951.3 | 278 | 97 | CEMEX | 4
277 | B-19388 NATIVA | PLACA PISO 6 APTOS 606-607 TORRE 4 | 191 | 20002 | 2025-11-14 | 12/12/2025 12:00:00 AM | 4"x8" | Concreto | IND. PLACA 3000 PSI | 28 | 0 | 21 | 22.2 | 3221.8 | 227 | 106 | CEMEX | 4
277 | B-19388 NATIVA | PLACA PISO 6 APTOS 606-607 TORRE 4 | 191 | 20002 | 2025-11-14 | 12/12/2025 12:00:00 AM | 4"x8" | Concreto | IND. PLACA 3000 PSI | 28 | 0 | 21 | 21.6 | 3133.6 | 220 | 103 | CEMEX | 3
277 | B-19388 NATIVA | PLACA PISO 6 APTOS 606-607 TORRE 4 | 191 | 20002 | 2025-11-14 | 12/12/2025 12:00:00 AM | 4"x8" | Concreto | IND. PLACA 3000 PSI | 28 | 0 | 21 | 22.6 | 3282.6 | 231 | 108 | CEMEX | 3
278 | B-19388 NATIVA | MUROS PISO 6 APTOS 604 Y 605 TORRE 4 | 191 | 30017 | 2025-11-14 | 12/12/2025 12:00:00 AM | 4"x8" | Concreto | EVOLUTION 5000 PSI | 28 | 0 | 35 | 45.2 | 6557.1 | 461 | 129 | CEMEX | 3
278 | B-19388 NATIVA | MUROS PISO 6 APTOS 604 Y 605 TORRE 4 | 191 | 30017 | 2025-11-14 | 12/12/2025 12:00:00 AM | 4"x8" | Concreto | EVOLUTION 5000 PSI | 28 | 0 | 35 | 46.7 | 6774.9 | 476 | 133 | CEMEX | 3
278 | B-19388 NATIVA | MUROS PISO 6 APTOS 604 Y 605 TORRE 4 | 191 | 30017 | 2025-11-14 | 12/12/2025 12:00:00 AM | 4"x8" | Concreto | EVOLUTION 5000 PSI | 28 | 0 | 35 | 41.7 | 6042.1 | 425 | 119 | CEMEX | 3
349 | B-19388 NATIVA | PLACA PISO APTOS 908-909 Y ESCALERA EJES (18-20) PISO 8 A 9 TORRE 4 | 191 | 1857 | 2025-12-10 | 12/13/2025 12:00:00 AM | 4"x8" | Concreto | IND. PLACA 3000 PSI | 3 | 0 | 21 | 19.6 | 2842.1 | 200 | 93 | ARGOS | 4
349 | B-19388 NATIVA | PLACA PISO APTOS 908-909 Y ESCALERA EJES (18-20) PISO 8 A 9 TORRE 4 | 191 | 1857 | 2025-12-10 | 12/13/2025 12:00:00 AM | 4"x8" | Concreto | IND. PLACA 3000 PSI | 3 | 0 | 21 | 20.1 | 2913.5 | 205 | 96 | ARGOS | 4
349 | B-19388 NATIVA | PLACA PISO APTOS 908-909 Y ESCALERA EJES (18-20) PISO 8 A 9 TORRE 4 | 191 | 1857 | 2025-12-10 | 12/13/2025 12:00:00 AM | 4"x8" | Concreto | IND. PLACA 3000 PSI | 3 | 0 | 21 | 17.2 | 2490.2 | 175 | 82 | ARGOS | 3
279 | B-19388 NATIVA | MUROS PISO 2 AP 206-207 TORRE 5 | 191 | 29262 | 2025-11-15 | 12/13/2025 12:00:00 AM | 4"x8" | Concreto | EVOLUTION 5000 PSI | 28 | 0 | 35 | 34.1 | 4939.5 | 347 | 97 | CEMEX | 3
279 | B-19388 NATIVA | MUROS PISO 2 AP 206-207 TORRE 5 | 191 | 29262 | 2025-11-15 | 12/13/2025 12:00:00 AM | 4"x8" | Concreto | EVOLUTION 5000 PSI | 28 | 0 | 35 | 37 | 5364.2 | 377 | 106 | CEMEX | 3
279 | B-19388 NATIVA | MUROS PISO 2 AP 206-207 TORRE 5 | 191 | 29262 | 2025-11-15 | 12/13/2025 12:00:00 AM | 4"x8" | Concreto | EVOLUTION 5000 PSI | 28 | 0 | 35 | 34.3 | 4976.9 | 350 | 98 | CEMEX | 3
281 | B-19388 NATIVA | MUROS PISO 6 APTOS 602 Y 603 TORRE 4 | 191 | 2 | 2025-11-15 | 12/13/2025 12:00:00 AM | 4"x8" | Concreto | EVOLUTION 5000 PSI | 28 | 0 | 35 | 33.8 | 4907.9 | 345 | 97 | CEMEX | 3
281 | B-19388 NATIVA | MUROS PISO 6 APTOS 602 Y 603 TORRE 4 | 191 | 2 | 2025-11-15 | 12/13/2025 12:00:00 AM | 4"x8" | Concreto | EVOLUTION 5000 PSI | 28 | 0 | 35 | 36.6 | 5313.5 | 374 | 105 | CEMEX | 3
281 | B-19388 NATIVA | MUROS PISO 6 APTOS 602 Y 603 TORRE 4 | 191 | 2 | 2025-11-15 | 12/13/2025 12:00:00 AM | 4"x8" | Concreto | EVOLUTION 5000 PSI | 28 | 0 | 35 | 36.8 | 5335 | 375 | 105 | CEMEX | 3
344 | B-19388 NATIVA | PLACA PISO 1 EJES 6-8 Y C-D SALON COMUNAL 3 | 191 | 1732 | 2025-12-09 | 12/16/2025 12:00:00 AM | 4"x8" | Concreto | PLASTICO 4000 GC | 7 | 0 | 28 | 23.7 | 3436.1 | 242 | 85 | ARGOS | 3
344 | B-19388 NATIVA | PLACA PISO 1 EJES 6-8 Y C-D SALON COMUNAL 3 | 191 | 1732 | 2025-12-09 | 12/16/2025 12:00:00 AM | 4"x8" | Concreto | PLASTICO 4000 GC | 7 | 0 | 28 | 22.6 | 3273.3 | 230 | 81 | ARGOS | 4
344 | B-19388 NATIVA | PLACA PISO 1 EJES 6-8 Y C-D SALON COMUNAL 3 | 191 | 1732 | 2025-12-09 | 12/16/2025 12:00:00 AM | 4"x8" | Concreto | PLASTICO 4000 GC | 7 | 0 | 28 | 25.1 | 3639 | 256 | 90 | ARGOS | 4
345 | B-19388 NATIVA | PLACA P5 AP 503-502 TORRE 5 + ESCALERA EJE 1 P2 | 191 | 1808 | 2025-12-09 | 12/16/2025 12:00:00 AM | 4"x8" | Concreto | IND. PLACA 3000 PSI | 7 | 0 | 21 | 23.4 | 3395.8 | 239 | 111 | ARGOS | 3
345 | B-19388 NATIVA | PLACA P5 AP 503-502 TORRE 5 + ESCALERA EJE 1 P2 | 191 | 1808 | 2025-12-09 | 12/16/2025 12:00:00 AM | 4"x8" | Concreto | IND. PLACA 3000 PSI | 7 | 0 | 21 | 23.4 | 3389.2 | 238 | 111 | ARGOS | 4
345 | B-19388 NATIVA | PLACA P5 AP 503-502 TORRE 5 + ESCALERA EJE 1 P2 | 191 | 1808 | 2025-12-09 | 12/16/2025 12:00:00 AM | 4"x8" | Concreto | IND. PLACA 3000 PSI | 7 | 0 | 21 | 21.4 | 3110.8 | 219 | 102 | ARGOS | 3
346 | B-19388 NATIVA | MUROS PISO 9 APTO 904 Y 905 TORRE 4 | 191 | 1770 | 2025-12-09 | 12/16/2025 12:00:00 AM | 4"x8" | Concreto | IND MURO 5000 PSI | 7 | 0 | 35 | 33.4 | 4842.4 | 340 | 95 | ARGOS | 4
346 | B-19388 NATIVA | MUROS PISO 9 APTO 904 Y 905 TORRE 4 | 191 | 1770 | 2025-12-09 | 12/16/2025 12:00:00 AM | 4"x8" | Concreto | IND MURO 5000 PSI | 7 | 0 | 35 | 34.7 | 5034.8 | 354 | 99 | ARGOS | 4
346 | B-19388 NATIVA | MUROS PISO 9 APTO 904 Y 905 TORRE 4 | 191 | 1770 | 2025-12-09 | 12/16/2025 12:00:00 AM | 4"x8" | Concreto | IND MURO 5000 PSI | 7 | 0 | 35 | 34.2 | 4962.5 | 349 | 98 | ARGOS | 4
347 | B-19388 NATIVA | PLACA PISO 9 APTOS 901-912 TORRE 4 | 191 | 1773 | 2025-12-09 | 12/16/2025 12:00:00 AM | 4"x8" | Concreto | IND. PLACA 3000 PSI | 7 | 0 | 21 | 22.2 | 3219.1 | 226 | 106 | ARGOS | 3
347 | B-19388 NATIVA | PLACA PISO 9 APTOS 901-912 TORRE 4 | 191 | 1773 | 2025-12-09 | 12/16/2025 12:00:00 AM | 4"x8" | Concreto | IND. PLACA 3000 PSI | 7 | 0 | 21 | 17.6 | 2549.4 | 179 | 84 | ARGOS | 4
347 | B-19388 NATIVA | PLACA PISO 9 APTOS 901-912 TORRE 4 | 191 | 1773 | 2025-12-09 | 12/16/2025 12:00:00 AM | 4"x8" | Concreto | IND. PLACA 3000 PSI | 7 | 0 | 21 | 21.6 | 3132.4 | 220 | 103 | ARGOS | 3
348 | B-19388 NATIVA | MUROS P4 AP 401-412 TORRE 5 | 191 | 1796 | 2025-12-09 | 12/16/2025 12:00:00 AM | 4"x8" | Concreto | IND MURO 5000 PSI | 7 | 0 | 28 | 37.1 | 5386.3 | 379 | 133 | ARGOS | 4
348 | B-19388 NATIVA | MUROS P4 AP 401-412 TORRE 5 | 191 | 1796 | 2025-12-09 | 12/16/2025 12:00:00 AM | 4"x8" | Concreto | IND MURO 5000 PSI | 7 | 0 | 28 | 36.6 | 5308.9 | 373 | 131 | ARGOS | 3
348 | B-19388 NATIVA | MUROS P4 AP 401-412 TORRE 5 | 191 | 1796 | 2025-12-09 | 12/16/2025 12:00:00 AM | 4"x8" | Concreto | IND MURO 5000 PSI | 7 | 0 | 28 | 34.8 | 5052.4 | 355 | 124 | ARGOS | 3
282 | B-19388 NATIVA | PLACA PISO 3 APTOS 304-305 + PASILLO TORRE 5 | 191 | 20119 | 2025-11-18 | 12/16/2025 12:00:00 AM | 4"x8" | Concreto | IND. PLACA 3000 PSI | 28 | 0 | 21 | 23.8 | 3456.3 | 243 | 113 | CEMEX | 4
282 | B-19388 NATIVA | PLACA PISO 3 APTOS 304-305 + PASILLO TORRE 5 | 191 | 20119 | 2025-11-18 | 12/16/2025 12:00:00 AM | 4"x8" | Concreto | IND. PLACA 3000 PSI | 28 | 0 | 21 | 24 | 3483.5 | 245 | 114 | CEMEX | 4
282 | B-19388 NATIVA | PLACA PISO 3 APTOS 304-305 + PASILLO TORRE 5 | 191 | 20119 | 2025-11-18 | 12/16/2025 12:00:00 AM | 4"x8" | Concreto | IND. PLACA 3000 PSI | 28 | 0 | 21 | 26.2 | 3806 | 268 | 125 | CEMEX | 4
283 | B-19388 NATIVA | PLACA PISO 6 APTOS 608-609 TORRE 4 | 191 | 41497 | 2025-11-18 | 12/16/2025 12:00:00 AM | 4"x8" | Concreto | IND. PLACA 3000 PSI | 28 | 0 | 21 | 25.5 | 3696.7 | 260 | 121 | CEMEX | 4
283 | B-19388 NATIVA | PLACA PISO 6 APTOS 608-609 TORRE 4 | 191 | 41497 | 2025-11-18 | 12/16/2025 12:00:00 AM | 4"x8" | Concreto | IND. PLACA 3000 PSI | 28 | 0 | 21 | 26.8 | 3888.7 | 273 | 128 | CEMEX | 4
283 | B-19388 NATIVA | PLACA PISO 6 APTOS 608-609 TORRE 4 | 191 | 41497 | 2025-11-18 | 12/16/2025 12:00:00 AM | 4"x8" | Concreto | IND. PLACA 3000 PSI | 28 | 0 | 21 | 24.1 | 3496.3 | 246 | 115 | CEMEX | 4
284 | B-19388 NATIVA | MUROS PISO 6 APTOS 601 Y 612 TORRE 4 | 191 | 20124 | 2025-11-18 | 12/16/2025 12:00:00 AM | 4"x8" | Concreto | EVOLUTION 5000 PSI | 28 | 0 | 35 | 41.2 | 5973.6 | 420 | 118 | CEMEX | 4
284 | B-19388 NATIVA | MUROS PISO 6 APTOS 601 Y 612 TORRE 4 | 191 | 20124 | 2025-11-18 | 12/16/2025 12:00:00 AM | 4"x8" | Concreto | EVOLUTION 5000 PSI | 28 | 0 | 35 | 41.3 | 5986.8 | 421 | 118 | CEMEX | 4
284 | B-19388 NATIVA | MUROS PISO 6 APTOS 601 Y 612 TORRE 4 | 191 | 20124 | 2025-11-18 | 12/16/2025 12:00:00 AM | 4"x8" | Concreto | EVOLUTION 5000 PSI | 28 | 0 | 35 | 38.6 | 5602.6 | 394 | 110 | CEMEX | 4
285 | B-19388 NATIVA | CIMENTACION ESCALERAS SALON COMUNAL 3 | 191 | 20123 | 2025-11-18 | 12/16/2025 12:00:00 AM | 4"x8" | Concreto | CONVENCIONAL 4000 GC | 28 | 0 | 28 | 26.5 | 3847.8 | 271 | 95 | CEMEX | 4
285 | B-19388 NATIVA | CIMENTACION ESCALERAS SALON COMUNAL 3 | 191 | 20123 | 2025-11-18 | 12/16/2025 12:00:00 AM | 4"x8" | Concreto | CONVENCIONAL 4000 GC | 28 | 0 | 28 | 29.7 | 4303.4 | 303 | 106 | CEMEX | 4
285 | B-19388 NATIVA | CIMENTACION ESCALERAS SALON COMUNAL 3 | 191 | 20123 | 2025-11-18 | 12/16/2025 12:00:00 AM | 4"x8" | Concreto | CONVENCIONAL 4000 GC | 28 | 0 | 28 | 27.7 | 4017.8 | 282 | 99 | CEMEX | 4
351 | B-19388 NATIVA | MUROS PISO 9 APTO 902 Y 903 TORRE 4 | 191 | 1930 | 2025-12-10 | 12/17/2025 12:00:00 AM | 4"x8" | Concreto | AUTOCOMPACTANTE 5000 GF | 7 | 0 | 35 | 29 | 4207.2 | 296 | 83 | ARGOS | 4
351 | B-19388 NATIVA | MUROS PISO 9 APTO 902 Y 903 TORRE 4 | 191 | 1930 | 2025-12-10 | 12/17/2025 12:00:00 AM | 4"x8" | Concreto | AUTOCOMPACTANTE 5000 GF | 7 | 0 | 35 | 36.6 | 5313 | 374 | 105 | ARGOS | 4
351 | B-19388 NATIVA | MUROS PISO 9 APTO 902 Y 903 TORRE 4 | 191 | 1930 | 2025-12-10 | 12/17/2025 12:00:00 AM | 4"x8" | Concreto | AUTOCOMPACTANTE 5000 GF | 7 | 0 | 35 | 37.2 | 5400.9 | 380 | 106 | ARGOS | 4
352 | B-19388 NATIVA | MUROS P4 AP 406-407 TORRE 5 | 191 | 1950 | 2025-12-10 | 12/17/2025 12:00:00 AM | 4"x8" | Concreto | AUTOCOMPACTANTE 5000 GF | 7 | 0 | 35 | 38.2 | 5538.8 | 389 | 109 | ARGOS | 4
352 | B-19388 NATIVA | MUROS P4 AP 406-407 TORRE 5 | 191 | 1950 | 2025-12-10 | 12/17/2025 12:00:00 AM | 4"x8" | Concreto | AUTOCOMPACTANTE 5000 GF | 7 | 0 | 35 | 25.6 | 3716.7 | 261 | 73 | ARGOS | 4
352 | B-19388 NATIVA | MUROS P4 AP 406-407 TORRE 5 | 191 | 1950 | 2025-12-10 | 12/17/2025 12:00:00 AM | 4"x8" | Concreto | AUTOCOMPACTANTE 5000 GF | 7 | 0 | 35 | 38.8 | 5626.4 | 396 | 111 | ARGOS | 4
256 | B-19388 NATIVA | MUROS FOSO ASCENSOR SOTANO PARTE SUPERIOR SC 3 | 191 | 28823 | 2025-11-06 | 12/4/2025 12:00:00 AM | 4"x8" | Concreto | IND. MURO 4000 PSI | 28 | 0 | 28 | 29.3 | 4256.1 | 299 | 105 | CEMEX | 4
256 | B-19388 NATIVA | MUROS FOSO ASCENSOR SOTANO PARTE SUPERIOR SC 3 | 191 | 28823 | 2025-11-06 | 12/4/2025 12:00:00 AM | 4"x8" | Concreto | IND. MURO 4000 PSI | 28 | 0 | 28 | 29.9 | 4342.1 | 305 | 107 | CEMEX | 4
256 | B-19388 NATIVA | MUROS FOSO ASCENSOR SOTANO PARTE SUPERIOR SC 3 | 191 | 28823 | 2025-11-06 | 12/4/2025 12:00:00 AM | 4"x8" | Concreto | IND. MURO 4000 PSI | 28 | 0 | 28 | 30 | 4350.3 | 306 | 107 | CEMEX | 4
259 | B-19388 NATIVA | PLACA PISO 1 AP 108-109 T5 | 191 | 19715 | 2025-11-06 | 12/4/2025 12:00:00 AM | 4"x8" | Concreto | IND. PLACA 3000 PSI | 28 | 0 | 21 | 23 | 3332.1 | 234 | 109 | CEMEX | 4
259 | B-19388 NATIVA | PLACA PISO 1 AP 108-109 T5 | 191 | 19715 | 2025-11-06 | 12/4/2025 12:00:00 AM | 4"x8" | Concreto | IND. PLACA 3000 PSI | 28 | 0 | 21 | 22.3 | 3235.1 | 227 | 106 | CEMEX | 4
350 | B-19388 NATIVA | CIMENTACION EJE A - B Y EJE 4 SALON COMUNAL 3 | 191 | 1886 | 2025-12-10 | 12/17/2025 12:00:00 AM | 4"x8" | Concreto | PLASTICO 4000 GC | 7 | 0 | 28 | 26.3 | 3807.8 | 268 | 94 | ARGOS | 4
350 | B-19388 NATIVA | CIMENTACION EJE A - B Y EJE 4 SALON COMUNAL 3 | 191 | 1886 | 2025-12-10 | 12/17/2025 12:00:00 AM | 4"x8" | Concreto | PLASTICO 4000 GC | 7 | 0 | 28 | 24.3 | 3524.9 | 248 | 87 | ARGOS | 4
350 | B-19388 NATIVA | CIMENTACION EJE A - B Y EJE 4 SALON COMUNAL 3 | 191 | 1886 | 2025-12-10 | 12/17/2025 12:00:00 AM | 4"x8" | Concreto | PLASTICO 4000 GC | 7 | 0 | 28 | 24.9 | 3610.3 | 254 | 89 | ARGOS | 4
259 | B-19388 NATIVA | PLACA PISO 1 AP 108-109 T5 | 191 | 19715 | 2025-11-06 | 12/4/2025 12:00:00 AM | 4"x8" | Concreto | IND. PLACA 3000 PSI | 28 | 0 | 21 | 24.1 | 3491 | 245 | 115 | CEMEX | 3
349 | B-19388 NATIVA | PLACA PISO APTOS 908-909 Y ESCALERA EJES (18-20) PISO 8 A 9 TORRE 4 | 191 | 1857 | 2025-12-10 | 12/17/2025 12:00:00 AM | 4"x8" | Concreto | IND. PLACA 3000 PSI | 7 | 0 | 21 | 22.7 | 3298.6 | 232 | 108 | ARGOS | 4
349 | B-19388 NATIVA | PLACA PISO APTOS 908-909 Y ESCALERA EJES (18-20) PISO 8 A 9 TORRE 4 | 191 | 1857 | 2025-12-10 | 12/17/2025 12:00:00 AM | 4"x8" | Concreto | IND. PLACA 3000 PSI | 7 | 0 | 21 | 19.5 | 2830.6 | 199 | 93 | ARGOS | 4
258 | B-19388 NATIVA | MUROS PISO 4 APTO 411 Y SALA DE JUEGOS TORRE 4 | 191 | 28823 | 2025-11-06 | 12/4/2025 12:00:00 AM | 4"x8" | Concreto | EVOLUTION 5000 PSI | 28 | 0 | 35 | 39.8 | 5773.3 | 406 | 114 | CEMEX | 4
258 | B-19388 NATIVA | MUROS PISO 4 APTO 411 Y SALA DE JUEGOS TORRE 4 | 191 | 28823 | 2025-11-06 | 12/4/2025 12:00:00 AM | 4"x8" | Concreto | EVOLUTION 5000 PSI | 28 | 0 | 35 | 28.4 | 4126.3 | 290 | 81 | CEMEX | 4
286 | B-19388 NATIVA | COLUMNAS PISO 1 EJE C-E 4-6 | 191 | 120145 | 2025-11-19 | 12/17/2025 12:00:00 AM | 4"x8" | Concreto | CONVENCIONAL 4000 GC | 28 | 0 | 28 | 31.8 | 4613.7 | 324 | 114 | CEMEX | 4
286 | B-19388 NATIVA | COLUMNAS PISO 1 EJE C-E 4-6 | 191 | 120145 | 2025-11-19 | 12/17/2025 12:00:00 AM | 4"x8" | Concreto | CONVENCIONAL 4000 GC | 28 | 0 | 28 | 32.2 | 4670.3 | 328 | 115 | CEMEX | 4
286 | B-19388 NATIVA | COLUMNAS PISO 1 EJE C-E 4-6 | 191 | 120145 | 2025-11-19 | 12/17/2025 12:00:00 AM | 4"x8" | Concreto | CONVENCIONAL 4000 GC | 28 | 0 | 28 | 30.2 | 4380.5 | 308 | 108 | CEMEX | 4
288 | B-19388 NATIVA | MUROS PISO 6 APTOS 606 Y 607 TORRE 4 | 191 | 14541 | 2025-11-19 | 12/17/2025 12:00:00 AM | 4"x8" | Concreto | EVOLUTION 5000 PSI | 28 | 0 | 35 | 38.4 | 5568 | 391 | 110 | CEMEX | 3
288 | B-19388 NATIVA | MUROS PISO 6 APTOS 606 Y 607 TORRE 4 | 191 | 14541 | 2025-11-19 | 12/17/2025 12:00:00 AM | 4"x8" | Concreto | EVOLUTION 5000 PSI | 28 | 0 | 35 | 34 | 4925.8 | 346 | 97 | CEMEX | 3
288 | B-19388 NATIVA | MUROS PISO 6 APTOS 606 Y 607 TORRE 4 | 191 | 14541 | 2025-11-19 | 12/17/2025 12:00:00 AM | 4"x8" | Concreto | EVOLUTION 5000 PSI | 28 | 0 | 35 | 37.1 | 5385.5 | 379 | 106 | CEMEX | 3
289 | B-19388 NATIVA | MUROS PISO 2 EJE 10-16 DEPOSITOS Y ACCESOS TORRE 5 | 191 | 120157 | 2025-11-19 | 12/17/2025 12:00:00 AM | 4"x8" | Concreto | EVOLUTION 5000 PSI | 28 | 0 | 35 | 39.1 | 5667.5 | 398 | 112 | CEMEX | 3
289 | B-19388 NATIVA | MUROS PISO 2 EJE 10-16 DEPOSITOS Y ACCESOS TORRE 5 | 191 | 120157 | 2025-11-19 | 12/17/2025 12:00:00 AM | 4"x8" | Concreto | EVOLUTION 5000 PSI | 28 | 0 | 35 | 37.5 | 5441.9 | 383 | 107 | CEMEX | 3
289 | B-19388 NATIVA | MUROS PISO 2 EJE 10-16 DEPOSITOS Y ACCESOS TORRE 5 | 191 | 120157 | 2025-11-19 | 12/17/2025 12:00:00 AM | 4"x8" | Concreto | EVOLUTION 5000 PSI | 28 | 0 | 35 | 40.2 | 5834 | 410 | 115 | CEMEX | 3
287 | B-19388 NATIVA | PLACA PISO 7 APTOS 704-705 Y ESCALERA EJES (18-20) PISO 5 A 6 TORRE 4 | 191 | 20153 | 2025-11-19 | 12/17/2025 12:00:00 AM | 4"x8" | Concreto | IND. PLACA 3000 PSI | 28 | 0 | 21 | 26.4 | 3823.7 | 269 | 126 | CEMEX | 3
287 | B-19388 NATIVA | PLACA PISO 7 APTOS 704-705 Y ESCALERA EJES (18-20) PISO 5 A 6 TORRE 4 | 191 | 20153 | 2025-11-19 | 12/17/2025 12:00:00 AM | 4"x8" | Concreto | IND. PLACA 3000 PSI | 28 | 0 | 21 | 27.4 | 3972.9 | 279 | 130 | CEMEX | 4
287 | B-19388 NATIVA | PLACA PISO 7 APTOS 704-705 Y ESCALERA EJES (18-20) PISO 5 A 6 TORRE 4 | 191 | 20153 | 2025-11-19 | 12/17/2025 12:00:00 AM | 4"x8" | Concreto | IND. PLACA 3000 PSI | 28 | 0 | 21 | 26.4 | 3831.3 | 269 | 126 | CEMEX | 4
290 | B-19388 NATIVA | PLACA PISO 7 APTOS 702-703 TORRE 4 | 191 | 20186 | 2025-11-20 | 12/18/2025 12:00:00 AM | 4"x8" | Concreto | IND. PLACA 3000 PSI | 28 | 0 | 21 | 25.1 | 3635.4 | 256 | 119 | CEMEX | 4
290 | B-19388 NATIVA | PLACA PISO 7 APTOS 702-703 TORRE 4 | 191 | 20186 | 2025-11-20 | 12/18/2025 12:00:00 AM | 4"x8" | Concreto | IND. PLACA 3000 PSI | 28 | 0 | 21 | 49.8 | 7220.5 | 508 | 237 | CEMEX | 4
290 | B-19388 NATIVA | PLACA PISO 7 APTOS 702-703 TORRE 4 | 191 | 20186 | 2025-11-20 | 12/18/2025 12:00:00 AM | 4"x8" | Concreto | IND. PLACA 3000 PSI | 28 | 0 | 21 | 28.6 | 4153.4 | 292 | 136 | CEMEX | 4
291 | B-19388 NATIVA | PLACA PISO 3 AP 306-307 TORRE 5 | 191 | 20114 | 2025-11-20 | 12/18/2025 12:00:00 AM | 4"x8" | Concreto | IND. PLACA 3000 PSI | 28 | 0 | 21 | 21.4 | 3106.6 | 218 | 102 | CEMEX | 3
291 | B-19388 NATIVA | PLACA PISO 3 AP 306-307 TORRE 5 | 191 | 20114 | 2025-11-20 | 12/18/2025 12:00:00 AM | 4"x8" | Concreto | IND. PLACA 3000 PSI | 28 | 0 | 21 | 21.8 | 3158.5 | 222 | 104 | CEMEX | 4
291 | B-19388 NATIVA | PLACA PISO 3 AP 306-307 TORRE 5 | 191 | 20114 | 2025-11-20 | 12/18/2025 12:00:00 AM | 4"x8" | Concreto | IND. PLACA 3000 PSI | 28 | 0 | 21 | 19.1 | 2766.9 | 195 | 91 | CEMEX | 4
292 | B-19388 NATIVA | MUROS PISO 6 APTOS 608 Y 609 TORRE 4 | 191 | 19901 | 2025-11-20 | 12/18/2025 12:00:00 AM | 4"x8" | Concreto | EVOLUTION 5000 PSI | 28 | 0 | 35 | 37.4 | 5424.8 | 381 | 107 | CEMEX | 4
292 | B-19388 NATIVA | MUROS PISO 6 APTOS 608 Y 609 TORRE 4 | 191 | 19901 | 2025-11-20 | 12/18/2025 12:00:00 AM | 4"x8" | Concreto | EVOLUTION 5000 PSI | 28 | 0 | 35 | 32.8 | 4751.4 | 334 | 94 | CEMEX | 4
292 | B-19388 NATIVA | MUROS PISO 6 APTOS 608 Y 609 TORRE 4 | 191 | 19901 | 2025-11-20 | 12/18/2025 12:00:00 AM | 4"x8" | Concreto | EVOLUTION 5000 PSI | 28 | 0 | 35 | 30.4 | 4415.2 | 310 | 87 | CEMEX | 4
353 | B-19388 NATIVA | MUROS PISO 9 APTO 906 Y 907 TORRE 4 | 191 | 2091 | 2025-12-11 | 12/19/2025 12:00:00 AM | 4"x8" | Concreto | AUTOCOMPACTANTE 5000 GF | 8 | 0 | 35 | 28.5 | 4129.4 | 290 | 81 | ARGOS | 3
353 | B-19388 NATIVA | MUROS PISO 9 APTO 906 Y 907 TORRE 4 | 191 | 2091 | 2025-12-11 | 12/19/2025 12:00:00 AM | 4"x8" | Concreto | AUTOCOMPACTANTE 5000 GF | 8 | 0 | 35 | 28.9 | 4184.7 | 294 | 82 | ARGOS | 4
353 | B-19388 NATIVA | MUROS PISO 9 APTO 906 Y 907 TORRE 4 | 191 | 2091 | 2025-12-11 | 12/19/2025 12:00:00 AM | 4"x8" | Concreto | AUTOCOMPACTANTE 5000 GF | 8 | 0 | 35 | 28.8 | 4175.7 | 294 | 82 | ARGOS | 4
374 | B-19388 NATIVA | PLACA P5 AP 511-510 TORRE 5 | 191 | 7152 | 2025-12-16 | 12/19/2025 12:00:00 AM | 4"x8" | Concreto | IND. PLACA 3000 PSI | 3 | 0 | 21 | 19.7 | 2864.2 | 201 | 94 | CEMEX | 4
374 | B-19388 NATIVA | PLACA P5 AP 511-510 TORRE 5 | 191 | 7152 | 2025-12-16 | 12/19/2025 12:00:00 AM | 4"x8" | Concreto | IND. PLACA 3000 PSI | 3 | 0 | 21 | 16.3 | 2371.1 | 167 | 78 | CEMEX | 4
374 | B-19388 NATIVA | PLACA P5 AP 511-510 TORRE 5 | 191 | 7152 | 2025-12-16 | 12/19/2025 12:00:00 AM | 4"x8" | Concreto | IND. PLACA 3000 PSI | 3 | 0 | 21 | 15.3 | 2224.5 | 156 | 73 | CEMEX | 4
371 | B-19388 NATIVA | PLACA PISO 10 APTOS 1001-1012 TORRE 4 | 191 | 2629 | 2025-12-16 | 12/19/2025 12:00:00 AM | 4"x8" | Concreto | IND. PLACA 3000 PSI | 3 | 0 | 21 | 32.2 | 4668.3 | 328 | 153 | ARGOS | 3
371 | B-19388 NATIVA | PLACA PISO 10 APTOS 1001-1012 TORRE 4 | 191 | 2629 | 2025-12-16 | 12/19/2025 12:00:00 AM | 4"x8" | Concreto | IND. PLACA 3000 PSI | 3 | 0 | 21 | 19.2 | 2783.5 | 196 | 91 | ARGOS | 4
371 | B-19388 NATIVA | PLACA PISO 10 APTOS 1001-1012 TORRE 4 | 191 | 2629 | 2025-12-16 | 12/19/2025 12:00:00 AM | 4"x8" | Concreto | IND. PLACA 3000 PSI | 3 | 0 | 21 | 18.9 | 2746.2 | 193 | 90 | ARGOS | 4
370 | B-19388 NATIVA | PLACA P5 AP 508-509 TORRE 5 | 191 | 7117 | 2025-12-15 | 12/19/2025 12:00:00 AM | 4"x8" | Concreto | IND. PLACA 3000 PSI | 4 | 0 | 21 | 19.6 | 2845.3 | 200 | 93 | CEMEX | 4
370 | B-19388 NATIVA | PLACA P5 AP 508-509 TORRE 5 | 191 | 7117 | 2025-12-15 | 12/19/2025 12:00:00 AM | 4"x8" | Concreto | IND. PLACA 3000 PSI | 4 | 0 | 21 | 17.3 | 2504.7 | 176 | 82 | CEMEX | 4
370 | B-19388 NATIVA | PLACA P5 AP 508-509 TORRE 5 | 191 | 7117 | 2025-12-15 | 12/19/2025 12:00:00 AM | 4"x8" | Concreto | IND. PLACA 3000 PSI | 4 | 0 | 21 | 14.6 | 2116.4 | 149 | 69 | CEMEX | 4
361 | B-19388 NATIVA | PLACA P5 AP 501-512 TORRE 5 | 191 | 7002 | 2025-12-12 | 12/19/2025 12:00:00 AM | 4"x8" | Concreto | IND. PLACA 3000 PSI | 7 | 0 | 21 | 23.9 | 3468.9 | 244 | 114 | CEMEX | 4
361 | B-19388 NATIVA | PLACA P5 AP 501-512 TORRE 5 | 191 | 7002 | 2025-12-12 | 12/19/2025 12:00:00 AM | 4"x8" | Concreto | IND. PLACA 3000 PSI | 7 | 0 | 21 | 18.7 | 2706.2 | 190 | 89 | CEMEX | 4
361 | B-19388 NATIVA | PLACA P5 AP 501-512 TORRE 5 | 191 | 7002 | 2025-12-12 | 12/19/2025 12:00:00 AM | 4"x8" | Concreto | IND. PLACA 3000 PSI | 7 | 0 | 21 | 23.3 | 3380.3 | 238 | 111 | CEMEX | 4
360 | B-19388 NATIVA | MUROS P5 AP 410-411 TORRE 5 | 191 | 6994 | 2025-12-12 | 12/19/2025 12:00:00 AM | 4"x8" | Concreto | EVOLUTION 5000 PSI | 7 | 0 | 35 | 39.2 | 5683.2 | 400 | 112 | CEMEX | 4
360 | B-19388 NATIVA | MUROS P5 AP 410-411 TORRE 5 | 191 | 6994 | 2025-12-12 | 12/19/2025 12:00:00 AM | 4"x8" | Concreto | EVOLUTION 5000 PSI | 7 | 0 | 35 | 39.7 | 5751.8 | 404 | 113 | CEMEX | 3
360 | B-19388 NATIVA | MUROS P5 AP 410-411 TORRE 5 | 191 | 6994 | 2025-12-12 | 12/19/2025 12:00:00 AM | 4"x8" | Concreto | EVOLUTION 5000 PSI | 7 | 0 | 35 | 36 | 5223.7 | 367 | 103 | CEMEX | 4
359 | B-19388 NATIVA | MUROS PISO 9 APTO 901 Y 912 TORRE 4 | 191 | 2238 | 2025-12-12 | 12/19/2025 12:00:00 AM | 4"x8" | Concreto | AUTOCOMPACTANTE 5000 GF | 7 | 0 | 35 | 32.1 | 4661.4 | 328 | 92 | ARGOS | 4
359 | B-19388 NATIVA | MUROS PISO 9 APTO 901 Y 912 TORRE 4 | 191 | 2238 | 2025-12-12 | 12/19/2025 12:00:00 AM | 4"x8" | Concreto | AUTOCOMPACTANTE 5000 GF | 7 | 0 | 35 | 33 | 4791.9 | 337 | 94 | ARGOS | 4
359 | B-19388 NATIVA | MUROS PISO 9 APTO 901 Y 912 TORRE 4 | 191 | 2238 | 2025-12-12 | 12/19/2025 12:00:00 AM | 4"x8" | Concreto | AUTOCOMPACTANTE 5000 GF | 7 | 0 | 35 | 29.6 | 4293.8 | 302 | 84 | ARGOS | 4
358 | B-19388 NATIVA | PLACA PISO 10 APTOS 1004-1005 TORRE 4 | 191 | 2234 | 2025-12-12 | 12/19/2025 12:00:00 AM | 4"x8" | Concreto | IND. PLACA 3000 PSI | 7 | 0 | 21 | 23.1 | 3355.7 | 236 | 110 | ARGOS | 4
358 | B-19388 NATIVA | PLACA PISO 10 APTOS 1004-1005 TORRE 4 | 191 | 2234 | 2025-12-12 | 12/19/2025 12:00:00 AM | 4"x8" | Concreto | IND. PLACA 3000 PSI | 7 | 0 | 21 | 18.5 | 2678.9 | 188 | 88 | ARGOS | 4
358 | B-19388 NATIVA | PLACA PISO 10 APTOS 1004-1005 TORRE 4 | 191 | 2234 | 2025-12-12 | 12/19/2025 12:00:00 AM | 4"x8" | Concreto | IND. PLACA 3000 PSI | 7 | 0 | 21 | 26 | 3768.4 | 265 | 124 | ARGOS | 4
357 | B-19388 NATIVA | PLACA P5 AP 504-505 + PASILLO TORRE 5 | 191 | 2139 | 2025-12-11 | 12/19/2025 12:00:00 AM | 4"x8" | Concreto | IND. PLACA 3000 PSI | 8 | 0 | 21 | 20.8 | 3010.3 | 212 | 99 | ARGOS | 4
357 | B-19388 NATIVA | PLACA P5 AP 504-505 + PASILLO TORRE 5 | 191 | 2139 | 2025-12-11 | 12/19/2025 12:00:00 AM | 4"x8" | Concreto | IND. PLACA 3000 PSI | 8 | 0 | 21 | 16.2 | 2345.1 | 165 | 77 | ARGOS | 3
357 | B-19388 NATIVA | PLACA P5 AP 504-505 + PASILLO TORRE 5 | 191 | 2139 | 2025-12-11 | 12/19/2025 12:00:00 AM | 4"x8" | Concreto | IND. PLACA 3000 PSI | 8 | 0 | 21 | 17.5 | 2536.9 | 178 | 83 | ARGOS | 4
356 | B-19388 NATIVA | MURO DE CONTENCION SALON COMUNAL 2 | 191 | 26964 | 2025-12-11 | 12/19/2025 12:00:00 AM | 4"x8" | Concreto | CONVENCIONAL 3000 PSI GC 4" | 8 | 0 | 21 | 19.1 | 2776.6 | 195 | 91 | CEMEX | 4
356 | B-19388 NATIVA | MURO DE CONTENCION SALON COMUNAL 2 | 191 | 26964 | 2025-12-11 | 12/19/2025 12:00:00 AM | 4"x8" | Concreto | CONVENCIONAL 3000 PSI GC 4" | 8 | 0 | 21 | 17.4 | 2522.5 | 177 | 83 | CEMEX | 4
356 | B-19388 NATIVA | MURO DE CONTENCION SALON COMUNAL 2 | 191 | 26964 | 2025-12-11 | 12/19/2025 12:00:00 AM | 4"x8" | Concreto | CONVENCIONAL 3000 PSI GC 4" | 8 | 0 | 21 | 20.9 | 3030.3 | 213 | 99 | CEMEX | 4
354 | B-19388 NATIVA | PLACA PISO 9 APTOS 910-911 TORRE 4 | 191 | 2093 | 2025-12-11 | 12/19/2025 12:00:00 AM | 4"x8" | Concreto | IND. PLACA 3000 PSI | 8 | 0 | 21 | 22.8 | 3307.4 | 233 | 108 | ARGOS | 3
354 | B-19388 NATIVA | PLACA PISO 9 APTOS 910-911 TORRE 4 | 191 | 2093 | 2025-12-11 | 12/19/2025 12:00:00 AM | 4"x8" | Concreto | IND. PLACA 3000 PSI | 8 | 0 | 21 | 24.3 | 3520.6 | 248 | 116 | ARGOS | 4
354 | B-19388 NATIVA | PLACA PISO 9 APTOS 910-911 TORRE 4 | 191 | 2093 | 2025-12-11 | 12/19/2025 12:00:00 AM | 4"x8" | Concreto | IND. PLACA 3000 PSI | 8 | 0 | 21 | 21.1 | 3056.1 | 215 | 100 | ARGOS | 4
293 | B-19388 NATIVA | PLACA PISO 7 APTOS 706-707 TORRE 4 | 191 | 29552 | 2025-11-21 | 12/19/2025 12:00:00 AM | 4"x8" | Concreto | IND. PLACA 3000 PSI | 28 | 0 | 21 | 21.2 | 3080.6 | 217 | 101 | CEMEX | 3
293 | B-19388 NATIVA | PLACA PISO 7 APTOS 706-707 TORRE 4 | 191 | 29552 | 2025-11-21 | 12/19/2025 12:00:00 AM | 4"x8" | Concreto | IND. PLACA 3000 PSI | 28 | 0 | 21 | 22 | 3188.2 | 224 | 105 | CEMEX | 3
293 | B-19388 NATIVA | PLACA PISO 7 APTOS 706-707 TORRE 4 | 191 | 29552 | 2025-11-21 | 12/19/2025 12:00:00 AM | 4"x8" | Concreto | IND. PLACA 3000 PSI | 28 | 0 | 21 | 23.1 | 3349.8 | 236 | 110 | CEMEX | 4
294 | B-19388 NATIVA | MUROS PISO 6 APTO 611 Y SALA DE COCINA TORRE 4 | 191 | 41626 | 2025-11-21 | 12/19/2025 12:00:00 AM | 4"x8" | Concreto | EVOLUTION 5000 PSI | 28 | 0 | 35 | 40.1 | 5818.8 | 409 | 115 | CEMEX | 4
294 | B-19388 NATIVA | MUROS PISO 6 APTO 611 Y SALA DE COCINA TORRE 4 | 191 | 41626 | 2025-11-21 | 12/19/2025 12:00:00 AM | 4"x8" | Concreto | EVOLUTION 5000 PSI | 28 | 0 | 35 | 40 | 5802.6 | 408 | 114 | CEMEX | 4
294 | B-19388 NATIVA | MUROS PISO 6 APTO 611 Y SALA DE COCINA TORRE 4 | 191 | 41626 | 2025-11-21 | 12/19/2025 12:00:00 AM | 4"x8" | Concreto | EVOLUTION 5000 PSI | 28 | 0 | 35 | 39.9 | 5788 | 407 | 114 | CEMEX | 4
366 | B-19388 NATIVA | MUROS P5 AP 503-502 TORRE 5 | 191 | 7032 | 2025-12-13 | 12/20/2025 12:00:00 AM | 4"x8" | Concreto | EVOLUTION 5000 PSI | 7 | 0 | 35 | 33.3 | 4824.5 | 339 | 95 | CEMEX | 4
366 | B-19388 NATIVA | MUROS P5 AP 503-502 TORRE 5 | 191 | 7032 | 2025-12-13 | 12/20/2025 12:00:00 AM | 4"x8" | Concreto | EVOLUTION 5000 PSI | 7 | 0 | 35 | 33.3 | 4832.9 | 340 | 95 | CEMEX | 4
366 | B-19388 NATIVA | MUROS P5 AP 503-502 TORRE 5 | 191 | 7032 | 2025-12-13 | 12/20/2025 12:00:00 AM | 4"x8" | Concreto | EVOLUTION 5000 PSI | 7 | 0 | 35 | 34.1 | 4941.4 | 347 | 97 | CEMEX | 4
362 | B-19388 NATIVA | COLUMNAS PISO 1 EJES D-7 Y D-8 Y SOTANO EJE B-4 | 191 | 2350 | 2025-12-13 | 12/20/2025 12:00:00 AM | 4"x8" | Concreto | C. S. IND. MURO 4000PSI TM 1/2" | 7 | 0 | 28 | 17 | 2462 | 173 | 61 | ARGOS | 4
362 | B-19388 NATIVA | COLUMNAS PISO 1 EJES D-7 Y D-8 Y SOTANO EJE B-4 | 191 | 2350 | 2025-12-13 | 12/20/2025 12:00:00 AM | 4"x8" | Concreto | C. S. IND. MURO 4000PSI TM 1/2" | 7 | 0 | 28 | 16.7 | 2427.8 | 171 | 60 | ARGOS | 4
362 | B-19388 NATIVA | COLUMNAS PISO 1 EJES D-7 Y D-8 Y SOTANO EJE B-4 | 191 | 2350 | 2025-12-13 | 12/20/2025 12:00:00 AM | 4"x8" | Concreto | C. S. IND. MURO 4000PSI TM 1/2" | 7 | 0 | 28 | 16.8 | 2439.1 | 171 | 60 | ARGOS | 4
365 | B-19388 NATIVA | PLACA P5 AP 506-507 + PASILLO TORRE 5 | 191 | 7021 | 2025-12-13 | 12/20/2025 12:00:00 AM | 4"x8" | Concreto | IND. PLACA 3000 PSI | 7 | 0 | 21 | 21.4 | 3105.9 | 218 | 102 | CEMEX | 4
365 | B-19388 NATIVA | PLACA P5 AP 506-507 + PASILLO TORRE 5 | 191 | 7021 | 2025-12-13 | 12/20/2025 12:00:00 AM | 4"x8" | Concreto | IND. PLACA 3000 PSI | 7 | 0 | 21 | 20 | 2905.5 | 204 | 95 | CEMEX | 4
365 | B-19388 NATIVA | PLACA P5 AP 506-507 + PASILLO TORRE 5 | 191 | 7021 | 2025-12-13 | 12/20/2025 12:00:00 AM | 4"x8" | Concreto | IND. PLACA 3000 PSI | 7 | 0 | 21 | 20.3 | 2938.7 | 207 | 96 | CEMEX | 4
297 | B-19388 NATIVA | PLACA PISO 7 APTOS 701-712 TORRE 4 | 191 | 20261 | 2025-11-22 | 12/20/2025 12:00:00 AM | 4"x8" | Concreto | IND. PLACA 3000 PSI | 28 | 0 | 21 | 25 | 3631.1 | 255 | 119 | CEMEX | 3
297 | B-19388 NATIVA | PLACA PISO 7 APTOS 701-712 TORRE 4 | 191 | 20261 | 2025-11-22 | 12/20/2025 12:00:00 AM | 4"x8" | Concreto | IND. PLACA 3000 PSI | 28 | 0 | 21 | 25.8 | 3736.8 | 263 | 123 | CEMEX | 3
297 | B-19388 NATIVA | PLACA PISO 7 APTOS 701-712 TORRE 4 | 191 | 20261 | 2025-11-22 | 12/20/2025 12:00:00 AM | 4"x8" | Concreto | IND. PLACA 3000 PSI | 28 | 0 | 21 | 25.3 | 3671.9 | 258 | 120 | CEMEX | 4
298 | B-19388 NATIVA | MUROS PISO 7 APTO 704 Y 705 TORRE 4 | 191 | 29617 | 2025-11-22 | 12/20/2025 12:00:00 AM | 4"x8" | Concreto | EVOLUTION 5000 PSI | 28 | 0 | 35 | 31.9 | 4619.6 | 325 | 91 | CEMEX | 3
298 | B-19388 NATIVA | MUROS PISO 7 APTO 704 Y 705 TORRE 4 | 191 | 29617 | 2025-11-22 | 12/20/2025 12:00:00 AM | 4"x8" | Concreto | EVOLUTION 5000 PSI | 28 | 0 | 35 | 31.7 | 4599.4 | 323 | 91 | CEMEX | 4
298 | B-19388 NATIVA | MUROS PISO 7 APTO 704 Y 705 TORRE 4 | 191 | 29617 | 2025-11-22 | 12/20/2025 12:00:00 AM | 4"x8" | Concreto | EVOLUTION 5000 PSI | 28 | 0 | 35 | 35.2 | 5110.5 | 359 | 101 | CEMEX | 3
364 | B-19388 NATIVA | PLACA PISO 10 APTOS 1002-1003 TORRE 4 | 191 | 8380 | 2025-12-13 | 12/20/2025 12:00:00 AM | 4"x8" | Concreto | IND. PLACA 3000 PSI | 7 | 0 | 21 | 37.6 | 5451.6 | 383 | 179 | ARGOS | 4
364 | B-19388 NATIVA | PLACA PISO 10 APTOS 1002-1003 TORRE 4 | 191 | 8380 | 2025-12-13 | 12/20/2025 12:00:00 AM | 4"x8" | Concreto | IND. PLACA 3000 PSI | 7 | 0 | 21 | 37.7 | 5471 | 385 | 180 | ARGOS | 4
364 | B-19388 NATIVA | PLACA PISO 10 APTOS 1002-1003 TORRE 4 | 191 | 8380 | 2025-12-13 | 12/20/2025 12:00:00 AM | 4"x8" | Concreto | IND. PLACA 3000 PSI | 7 | 0 | 21 | 37.2 | 5391.1 | 379 | 177 | ARGOS | 4
363 | B-19388 NATIVA | MUROS PISO 9 APTO 908 Y 909 TORRE 4 | 191 | 2379 | 2025-12-13 | 12/20/2025 12:00:00 AM | 4"x8" | Concreto | AUTOCOMPACTANTE 5000 GF | 7 | 0 | 35 | 17.9 | 2595.1 | 182 | 51 | ARGOS | 4
363 | B-19388 NATIVA | MUROS PISO 9 APTO 908 Y 909 TORRE 4 | 191 | 2379 | 2025-12-13 | 12/20/2025 12:00:00 AM | 4"x8" | Concreto | AUTOCOMPACTANTE 5000 GF | 7 | 0 | 35 | 23.7 | 3440.8 | 242 | 68 | ARGOS | 3
363 | B-19388 NATIVA | MUROS PISO 9 APTO 908 Y 909 TORRE 4 | 191 | 2379 | 2025-12-13 | 12/20/2025 12:00:00 AM | 4"x8" | Concreto | AUTOCOMPACTANTE 5000 GF | 7 | 0 | 35 | 19.7 | 2858.7 | 201 | 56 | ARGOS | 4
296 | B-19388 NATIVA | PARTE INFERIOR MUROS ESCALERAS SOTANO Y COLUMNA EJE 8-D COMUNAL 3 | 191 | 29591 | 2025-11-22 | 12/20/2025 12:00:00 AM | 4"x8" | Concreto | IND. MURO 4000 PSI | 28 | 0 | 28 | 29.4 | 4260.2 | 300 | 105 | CEMEX | 4
296 | B-19388 NATIVA | PARTE INFERIOR MUROS ESCALERAS SOTANO Y COLUMNA EJE 8-D COMUNAL 3 | 191 | 29591 | 2025-11-22 | 12/20/2025 12:00:00 AM | 4"x8" | Concreto | IND. MURO 4000 PSI | 28 | 0 | 28 | 25.8 | 3734.8 | 263 | 92 | CEMEX | 4
296 | B-19388 NATIVA | PARTE INFERIOR MUROS ESCALERAS SOTANO Y COLUMNA EJE 8-D COMUNAL 3 | 191 | 29591 | 2025-11-22 | 12/20/2025 12:00:00 AM | 4"x8" | Concreto | IND. MURO 4000 PSI | 28 | 0 | 28 | 25.5 | 3693.1 | 260 | 91 | CEMEX | 3
299 | B-19388 NATIVA | MUROS PISO 2 EJE 15-23 J-F DEPOSITOS Y ZONA LAVANDERIA TORRE 5 | 191 | 20301 | 2025-11-24 | 12/22/2025 12:00:00 AM | 4"x8" | Concreto | EVOLUTION 5000 PSI | 28 | 0 | 35 | 35.9 | 5208.8 | 366 | 103 | CEMEX | 4
299 | B-19388 NATIVA | MUROS PISO 2 EJE 15-23 J-F DEPOSITOS Y ZONA LAVANDERIA TORRE 5 | 191 | 20301 | 2025-11-24 | 12/22/2025 12:00:00 AM | 4"x8" | Concreto | EVOLUTION 5000 PSI | 28 | 0 | 35 | 40.1 | 5821.9 | 409 | 115 | CEMEX | 4
299 | B-19388 NATIVA | MUROS PISO 2 EJE 15-23 J-F DEPOSITOS Y ZONA LAVANDERIA TORRE 5 | 191 | 20301 | 2025-11-24 | 12/22/2025 12:00:00 AM | 4"x8" | Concreto | EVOLUTION 5000 PSI | 28 | 0 | 35 | 36.7 | 5322.8 | 374 | 105 | CEMEX | 3
301 | B-19388 NATIVA | MUROS PISO 7 APTO 702 Y 703 TORRE 4 | 191 | 20306 | 2025-11-24 | 12/22/2025 12:00:00 AM | 4"x8" | Concreto | EVOLUTION 5000 PSI | 28 | 0 | 35 | 38.7 | 5616.5 | 395 | 111 | CEMEX | 4
301 | B-19388 NATIVA | MUROS PISO 7 APTO 702 Y 703 TORRE 4 | 191 | 20306 | 2025-11-24 | 12/22/2025 12:00:00 AM | 4"x8" | Concreto | EVOLUTION 5000 PSI | 28 | 0 | 35 | 40.2 | 5832.2 | 410 | 115 | CEMEX | 4
301 | B-19388 NATIVA | MUROS PISO 7 APTO 702 Y 703 TORRE 4 | 191 | 20306 | 2025-11-24 | 12/22/2025 12:00:00 AM | 4"x8" | Concreto | EVOLUTION 5000 PSI | 28 | 0 | 35 | 40.3 | 5851.1 | 411 | 115 | CEMEX | 4
302 | B-19388 NATIVA | PLACA PISO 3 AP 301 Y ACCESO TORRE 5 | 191 | 41731 | 2025-11-24 | 12/22/2025 12:00:00 AM | 4"x8" | Concreto | IND. PLACA 3000 PSI | 28 | 0 | 21 | 23.8 | 3459 | 243 | 114 | CEMEX | 4
302 | B-19388 NATIVA | PLACA PISO 3 AP 301 Y ACCESO TORRE 5 | 191 | 41731 | 2025-11-24 | 12/22/2025 12:00:00 AM | 4"x8" | Concreto | IND. PLACA 3000 PSI | 28 | 0 | 21 | 25 | 3632.9 | 255 | 119 | CEMEX | 4
302 | B-19388 NATIVA | PLACA PISO 3 AP 301 Y ACCESO TORRE 5 | 191 | 41731 | 2025-11-24 | 12/22/2025 12:00:00 AM | 4"x8" | Concreto | IND. PLACA 3000 PSI | 28 | 0 | 21 | 23 | 3338 | 235 | 110 | CEMEX | 3
342 | B-19388 NATIVA | MUROS PISO 8 APTO 810 Y 811 TORRE 4 | 191 | 42209 | 2025-12-05 | 12/12/2025 12:00:00 AM | 4"x8" | Concreto | EVOLUTION 5000 PSI | 7 | 0 | 35 | 33.8 | 4899.3 | 344 | 96 | CEMEX | 4
342 | B-19388 NATIVA | MUROS PISO 8 APTO 810 Y 811 TORRE 4 | 191 | 42209 | 2025-12-05 | 12/12/2025 12:00:00 AM | 4"x8" | Concreto | EVOLUTION 5000 PSI | 7 | 0 | 35 | 29.2 | 4228.6 | 297 | 83 | CEMEX | 4
342 | B-19388 NATIVA | MUROS PISO 8 APTO 810 Y 811 TORRE 4 | 191 | 42209 | 2025-12-05 | 12/12/2025 12:00:00 AM | 4"x8" | Concreto | EVOLUTION 5000 PSI | 7 | 0 | 35 | 32.8 | 4760.4 | 335 | 94 | CEMEX | 3
341 | B-19388 NATIVA | MUROS P4 404-405 TORRE 5 | 191 | 26784 | 2025-12-05 | 12/12/2025 12:00:00 AM | 4"x8" | Concreto | EVOLUTION 5000 PSI | 7 | 0 | 35 | 31.9 | 4629.3 | 325 | 91 | CEMEX | 3
341 | B-19388 NATIVA | MUROS P4 404-405 TORRE 5 | 191 | 26784 | 2025-12-05 | 12/12/2025 12:00:00 AM | 4"x8" | Concreto | EVOLUTION 5000 PSI | 7 | 0 | 35 | 31.2 | 4530.6 | 319 | 89 | CEMEX | 3
341 | B-19388 NATIVA | MUROS P4 404-405 TORRE 5 | 191 | 26784 | 2025-12-05 | 12/12/2025 12:00:00 AM | 4"x8" | Concreto | EVOLUTION 5000 PSI | 7 | 0 | 35 | 35.1 | 5089 | 358 | 100 | CEMEX | 4
343 | B-19388 NATIVA | PLACA P4 AP 410-411 TORRE 5 | 191 | 30262 | 2025-12-05 | 12/12/2025 12:00:00 AM | 4"x8" | Concreto | IND. PLACA 3000 PSI | 7 | 0 | 21 | 18.5 | 2681.2 | 188 | 88 | CEMEX | 4
343 | B-19388 NATIVA | PLACA P4 AP 410-411 TORRE 5 | 191 | 30262 | 2025-12-05 | 12/12/2025 12:00:00 AM | 4"x8" | Concreto | IND. PLACA 3000 PSI | 7 | 0 | 21 | 16.4 | 2385.1 | 168 | 78 | CEMEX | 4
343 | B-19388 NATIVA | PLACA P4 AP 410-411 TORRE 5 | 191 | 30262 | 2025-12-05 | 12/12/2025 12:00:00 AM | 4"x8" | Concreto | IND. PLACA 3000 PSI | 7 | 0 | 21 | 18.8 | 2727.4 | 192 | 90 | CEMEX | 3
355 | B-19388 NATIVA | MUROS P4 AP 408-409 TORRE 5 | 191 | 2123 | 2025-12-11 | 12/19/2025 12:00:00 AM | 4"x8" | Concreto | AUTOCOMPACTANTE 5000 GF | 8 | 0 | 35 | 37.2 | 5399.5 | 380 | 106 | ARGOS | 4
355 | B-19388 NATIVA | MUROS P4 AP 408-409 TORRE 5 | 191 | 2123 | 2025-12-11 | 12/19/2025 12:00:00 AM | 4"x8" | Concreto | AUTOCOMPACTANTE 5000 GF | 8 | 0 | 35 | 16.3 | 2362 | 166 | 46 | ARGOS | 4
355 | B-19388 NATIVA | MUROS P4 AP 408-409 TORRE 5 | 191 | 2123 | 2025-12-11 | 12/19/2025 12:00:00 AM | 4"x8" | Concreto | AUTOCOMPACTANTE 5000 GF | 8 | 0 | 35 | 26.5 | 3849.9 | 271 | 76 | ARGOS | 4
300 | B-19388 NATIVA | PLACA PISO 7 APTOS 708-709 TORRE 4 | 191 | 29656 | 2025-11-24 | 12/22/2025 12:00:00 AM | 4"x8" | Concreto | IND. PLACA 3000 PSI | 28 | 0 | 21 | 19.2 | 2786.7 | 196 | 91 | CEMEX | 4
300 | B-19388 NATIVA | PLACA PISO 7 APTOS 708-709 TORRE 4 | 191 | 29656 | 2025-11-24 | 12/22/2025 12:00:00 AM | 4"x8" | Concreto | IND. PLACA 3000 PSI | 28 | 0 | 21 | 19.6 | 2841.2 | 200 | 93 | CEMEX | 4
300 | B-19388 NATIVA | PLACA PISO 7 APTOS 708-709 TORRE 4 | 191 | 29656 | 2025-11-24 | 12/22/2025 12:00:00 AM | 4"x8" | Concreto | IND. PLACA 3000 PSI | 28 | 0 | 21 | 19.5 | 2833.5 | 199 | 93 | CEMEX | 3
374 | B-19388 NATIVA | PLACA P5 AP 511-510 TORRE 5 | 191 | 7152 | 2025-12-16 | 12/23/2025 12:00:00 AM | 4"x8" | Concreto | IND. PLACA 3000 PSI | 7 | 0 | 21 | 22.5 | 3263.7 | 229 | 107 | CEMEX | 4
374 | B-19388 NATIVA | PLACA P5 AP 511-510 TORRE 5 | 191 | 7152 | 2025-12-16 | 12/23/2025 12:00:00 AM | 4"x8" | Concreto | IND. PLACA 3000 PSI | 7 | 0 | 21 | 21.3 | 3095.7 | 218 | 102 | CEMEX | 4
374 | B-19388 NATIVA | PLACA P5 AP 511-510 TORRE 5 | 191 | 7152 | 2025-12-16 | 12/23/2025 12:00:00 AM | 4"x8" | Concreto | IND. PLACA 3000 PSI | 7 | 0 | 21 | 24.2 | 3509 | 247 | 115 | CEMEX | 3
371 | B-19388 NATIVA | PLACA PISO 10 APTOS 1001-1012 TORRE 4 | 191 | 2629 | 2025-12-16 | 12/23/2025 12:00:00 AM | 4"x8" | Concreto | IND. PLACA 3000 PSI | 7 | 0 | 21 | 25.7 | 3733.7 | 263 | 122 | ARGOS | 3
371 | B-19388 NATIVA | PLACA PISO 10 APTOS 1001-1012 TORRE 4 | 191 | 2629 | 2025-12-16 | 12/23/2025 12:00:00 AM | 4"x8" | Concreto | IND. PLACA 3000 PSI | 7 | 0 | 21 | 27.4 | 3981 | 280 | 131 | ARGOS | 3
371 | B-19388 NATIVA | PLACA PISO 10 APTOS 1001-1012 TORRE 4 | 191 | 2629 | 2025-12-16 | 12/23/2025 12:00:00 AM | 4"x8" | Concreto | IND. PLACA 3000 PSI | 7 | 0 | 21 | 23.9 | 3473.5 | 244 | 114 | ARGOS | 3
373 | B-19388 NATIVA | MUROS P5 AP 504-505 TORRE 5 | 191 | 7147 | 2025-12-16 | 12/23/2025 12:00:00 AM | 4"x8" | Concreto | EVOLUTION 5000 PSI | 7 | 0 | 35 | 34.5 | 5005 | 352 | 98 | CEMEX | 3
373 | B-19388 NATIVA | MUROS P5 AP 504-505 TORRE 5 | 191 | 7147 | 2025-12-16 | 12/23/2025 12:00:00 AM | 4"x8" | Concreto | EVOLUTION 5000 PSI | 7 | 0 | 35 | 29.5 | 4276.4 | 301 | 84 | CEMEX | 4
373 | B-19388 NATIVA | MUROS P5 AP 504-505 TORRE 5 | 191 | 7147 | 2025-12-16 | 12/23/2025 12:00:00 AM | 4"x8" | Concreto | EVOLUTION 5000 PSI | 7 | 0 | 35 | 28.6 | 4154.4 | 292 | 82 | CEMEX | 4
372 | B-19388 NATIVA | MUROS PISO 10 APTO 1004 Y 1005 TORRE 4 | 191 | 2627 | 2025-12-16 | 12/23/2025 12:00:00 AM | 4"x8" | Concreto | AUTOCOMPACTANTE 5000 GF | 7 | 0 | 35 | 32.6 | 4729.5 | 333 | 93 | ARGOS | 3
372 | B-19388 NATIVA | MUROS PISO 10 APTO 1004 Y 1005 TORRE 4 | 191 | 2627 | 2025-12-16 | 12/23/2025 12:00:00 AM | 4"x8" | Concreto | AUTOCOMPACTANTE 5000 GF | 7 | 0 | 35 | 34.7 | 5030.4 | 354 | 99 | ARGOS | 3
372 | B-19388 NATIVA | MUROS PISO 10 APTO 1004 Y 1005 TORRE 4 | 191 | 2627 | 2025-12-16 | 12/23/2025 12:00:00 AM | 4"x8" | Concreto | AUTOCOMPACTANTE 5000 GF | 7 | 0 | 35 | 33.7 | 4893.9 | 344 | 96 | ARGOS | 3
375 | B-19388 NATIVA | PARTE SUPERIOR MURO DE CONTENCION SUR EJE 4 SALON COMUNAL 3 | 191 | 7158 | 2025-12-16 | 12/23/2025 12:00:00 AM | 4"x8" | Concreto | PLASTICO 4000 GC | 7 | 0 | 28 | 25.7 | 3725.8 | 262 | 92 | CEMEX | 4
375 | B-19388 NATIVA | PARTE SUPERIOR MURO DE CONTENCION SUR EJE 4 SALON COMUNAL 3 | 191 | 7158 | 2025-12-16 | 12/23/2025 12:00:00 AM | 4"x8" | Concreto | PLASTICO 4000 GC | 7 | 0 | 28 | 26.5 | 3841.9 | 270 | 95 | CEMEX | 3
375 | B-19388 NATIVA | PARTE SUPERIOR MURO DE CONTENCION SUR EJE 4 SALON COMUNAL 3 | 191 | 7158 | 2025-12-16 | 12/23/2025 12:00:00 AM | 4"x8" | Concreto | PLASTICO 4000 GC | 7 | 0 | 28 | 19.5 | 2824.1 | 199 | 70 | CEMEX | 3
303 | B-19388 NATIVA | MUROS PISO 7 APTO 706 Y 707 TORRE 4 | 191 | 41760 | 2025-11-25 | 12/23/2025 12:00:00 AM | 4"x8" | Concreto | EVOLUTION 5000 PSI | 28 | 0 | 35 | 36.1 | 5240.4 | 368 | 103 | CEMEX | 4
303 | B-19388 NATIVA | MUROS PISO 7 APTO 706 Y 707 TORRE 4 | 191 | 41760 | 2025-11-25 | 12/23/2025 12:00:00 AM | 4"x8" | Concreto | EVOLUTION 5000 PSI | 28 | 0 | 35 | 37.6 | 5458.5 | 384 | 108 | CEMEX | 3
303 | B-19388 NATIVA | MUROS PISO 7 APTO 706 Y 707 TORRE 4 | 191 | 41760 | 2025-11-25 | 12/23/2025 12:00:00 AM | 4"x8" | Concreto | EVOLUTION 5000 PSI | 28 | 0 | 35 | 36.4 | 5285.6 | 372 | 104 | CEMEX | 4
304 | B-19388 NATIVA | MURO PARTE SUPERIOR ESACALERAS SOTANO SALON COMUNAL 3 | 191 | 41766 | 2025-11-25 | 12/23/2025 12:00:00 AM | 4"x8" | Concreto | IND. MURO 4000 PSI | 28 | 0 | 28 | 29.4 | 4270 | 300 | 105 | CEMEX | 4
304 | B-19388 NATIVA | MURO PARTE SUPERIOR ESACALERAS SOTANO SALON COMUNAL 3 | 191 | 41766 | 2025-11-25 | 12/23/2025 12:00:00 AM | 4"x8" | Concreto | IND. MURO 4000 PSI | 28 | 0 | 28 | 29.4 | 4271.1 | 300 | 105 | CEMEX | 4
304 | B-19388 NATIVA | MURO PARTE SUPERIOR ESACALERAS SOTANO SALON COMUNAL 3 | 191 | 41766 | 2025-11-25 | 12/23/2025 12:00:00 AM | 4"x8" | Concreto | IND. MURO 4000 PSI | 28 | 0 | 28 | 31.3 | 4536.2 | 319 | 112 | CEMEX | 4
305 | B-19388 NATIVA | PLACA PISO 7 APTOS 710-711 Y ESCALERA EJES (2-4) PISO 6 A 7 TORRE 4 | 191 | 41768 | 2025-11-25 | 12/23/2025 12:00:00 AM | 4"x8" | Concreto | IND. PLACA 3000 PSI | 28 | 0 | 21 | 24.2 | 3513.4 | 247 | 115 | CEMEX | 4
305 | B-19388 NATIVA | PLACA PISO 7 APTOS 710-711 Y ESCALERA EJES (2-4) PISO 6 A 7 TORRE 4 | 191 | 41768 | 2025-11-25 | 12/23/2025 12:00:00 AM | 4"x8" | Concreto | IND. PLACA 3000 PSI | 28 | 0 | 21 | 25.3 | 3663.6 | 258 | 120 | CEMEX | 4
305 | B-19388 NATIVA | PLACA PISO 7 APTOS 710-711 Y ESCALERA EJES (2-4) PISO 6 A 7 TORRE 4 | 191 | 41768 | 2025-11-25 | 12/23/2025 12:00:00 AM | 4"x8" | Concreto | IND. PLACA 3000 PSI | 28 | 0 | 21 | 20.2 | 2926 | 206 | 96 | CEMEX | 3
376 | B-19388 NATIVA | MUROS ASCENSOR PISO 1 SALON COMUNAL 3 | 191 | 7168 | 2025-12-17 | 12/24/2025 12:00:00 AM | 4"x8" | Concreto | IND. MURO 4000 PSI | 7 | 0 | 28 | 24 | 3486.1 | 245 | 86 | CEMEX | 3
376 | B-19388 NATIVA | MUROS ASCENSOR PISO 1 SALON COMUNAL 3 | 191 | 7168 | 2025-12-17 | 12/24/2025 12:00:00 AM | 4"x8" | Concreto | IND. MURO 4000 PSI | 7 | 0 | 28 | 25.3 | 3675.9 | 258 | 90 | CEMEX | 4
378 | B-19388 NATIVA | PLACA PISO 10 APTOS 1008-1009 TORRE 4 | 191 | 2820 | 2025-12-17 | 12/24/2025 12:00:00 AM | 4"x8" | Concreto | IND. PLACA 3000 PSI | 7 | 0 | 21 | 23.2 | 3366.3 | 237 | 110 | ARGOS | 4
378 | B-19388 NATIVA | PLACA PISO 10 APTOS 1008-1009 TORRE 4 | 191 | 2820 | 2025-12-17 | 12/24/2025 12:00:00 AM | 4"x8" | Concreto | IND. PLACA 3000 PSI | 7 | 0 | 21 | 27.4 | 3970 | 279 | 130 | ARGOS | 4
378 | B-19388 NATIVA | PLACA PISO 10 APTOS 1008-1009 TORRE 4 | 191 | 2820 | 2025-12-17 | 12/24/2025 12:00:00 AM | 4"x8" | Concreto | IND. PLACA 3000 PSI | 7 | 0 | 21 | 25.9 | 3750.1 | 264 | 123 | ARGOS | 3
315 | B-19388 NATIVA | MUROS PISO 7 APTO 710 Y 711 TORRE 4 | 191 | 26514 | 2025-11-28 | 12/26/2025 12:00:00 AM | 4"x8" | Concreto | EVOLUTION 5000 PSI | 28 | 0 | 35 | 45.4 | 6591 | 463 | 130 | CEMEX | 3
280 | B-19388 NATIVA | PLACA PISO 6 APTOS 608-609 TORRE 4 | 191 | 1 | 2025-11-15 | 12/13/2025 12:00:00 AM | 4"x8" | Concreto | IND. PLACA 3000 PSI | 28 | 0 | 21 | 24.2 | 3507.6 | 247 | 115 | CEMEX | 3
280 | B-19388 NATIVA | PLACA PISO 6 APTOS 608-609 TORRE 4 | 191 | 1 | 2025-11-15 | 12/13/2025 12:00:00 AM | 4"x8" | Concreto | IND. PLACA 3000 PSI | 28 | 0 | 21 | 24.1 | 3496.7 | 246 | 115 | CEMEX | 3
280 | B-19388 NATIVA | PLACA PISO 6 APTOS 608-609 TORRE 4 | 191 | 1 | 2025-11-15 | 12/13/2025 12:00:00 AM | 4"x8" | Concreto | IND. PLACA 3000 PSI | 28 | 0 | 21 | 23.5 | 3413 | 240 | 112 | CEMEX | 3
370 | B-19388 NATIVA | PLACA P5 AP 508-509 TORRE 5 | 191 | 7117 | 2025-12-15 | 12/22/2025 12:00:00 AM | 4"x8" | Concreto | IND. PLACA 3000 PSI | 7 | 0 | 21 | 19.4 | 2814.2 | 198 | 92 | CEMEX | 3
370 | B-19388 NATIVA | PLACA P5 AP 508-509 TORRE 5 | 191 | 7117 | 2025-12-15 | 12/22/2025 12:00:00 AM | 4"x8" | Concreto | IND. PLACA 3000 PSI | 7 | 0 | 21 | 22.3 | 3235.3 | 227 | 106 | CEMEX | 4
370 | B-19388 NATIVA | PLACA P5 AP 508-509 TORRE 5 | 191 | 7117 | 2025-12-15 | 12/22/2025 12:00:00 AM | 4"x8" | Concreto | IND. PLACA 3000 PSI | 7 | 0 | 21 | 21.3 | 3089.5 | 217 | 101 | CEMEX | 3
369 | B-19388 NATIVA | MUROS PISO 9 APTO 910 Y 911 TORRE 4 | 191 | 2481 | 2025-12-15 | 12/22/2025 12:00:00 AM | 4"x8" | Concreto | AUTOCOMPACTANTE 5000 GF | 7 | 0 | 35 | 40.9 | 5936.1 | 417 | 117 | ARGOS | 4
369 | B-19388 NATIVA | MUROS PISO 9 APTO 910 Y 911 TORRE 4 | 191 | 2481 | 2025-12-15 | 12/22/2025 12:00:00 AM | 4"x8" | Concreto | AUTOCOMPACTANTE 5000 GF | 7 | 0 | 35 | 35.1 | 5094.7 | 358 | 100 | ARGOS | 3
369 | B-19388 NATIVA | MUROS PISO 9 APTO 910 Y 911 TORRE 4 | 191 | 2481 | 2025-12-15 | 12/22/2025 12:00:00 AM | 4"x8" | Concreto | AUTOCOMPACTANTE 5000 GF | 7 | 0 | 35 | 40.4 | 5860.8 | 412 | 115 | ARGOS | 4
368 | B-19388 NATIVA | PLACA PISO 10 APTOS 1006-1007 Y ESCALERA EJES (2-4) PISO 8 A 9 TORRE 4 | 191 | 2483 | 2025-12-15 | 12/22/2025 12:00:00 AM | 4"x8" | Concreto | IND. PLACA 3000 PSI | 7 | 0 | 21 | 27.5 | 3984.6 | 280 | 131 | ARGOS | 4
368 | B-19388 NATIVA | PLACA PISO 10 APTOS 1006-1007 Y ESCALERA EJES (2-4) PISO 8 A 9 TORRE 4 | 191 | 2483 | 2025-12-15 | 12/22/2025 12:00:00 AM | 4"x8" | Concreto | IND. PLACA 3000 PSI | 7 | 0 | 21 | 24.6 | 3562.7 | 250 | 117 | ARGOS | 3
368 | B-19388 NATIVA | PLACA PISO 10 APTOS 1006-1007 Y ESCALERA EJES (2-4) PISO 8 A 9 TORRE 4 | 191 | 2483 | 2025-12-15 | 12/22/2025 12:00:00 AM | 4"x8" | Concreto | IND. PLACA 3000 PSI | 7 | 0 | 21 | 25.2 | 3648 | 256 | 120 | ARGOS | 4
367 | B-19388 NATIVA | PARTE INFERIOR MURO DE CONTENCION SUR EJE 4 SALON COMUNAL 3 | 191 | 2567 | 2025-12-15 | 12/22/2025 12:00:00 AM | 4"x8" | Concreto | PLASTICO 4000 GC | 7 | 0 | 28 | 30.3 | 4387.5 | 308 | 108 | CEMEX | 4
367 | B-19388 NATIVA | PARTE INFERIOR MURO DE CONTENCION SUR EJE 4 SALON COMUNAL 3 | 191 | 2567 | 2025-12-15 | 12/22/2025 12:00:00 AM | 4"x8" | Concreto | PLASTICO 4000 GC | 7 | 0 | 28 | 27.3 | 3952.8 | 278 | 97 | CEMEX | 3
367 | B-19388 NATIVA | PARTE INFERIOR MURO DE CONTENCION SUR EJE 4 SALON COMUNAL 3 | 191 | 2567 | 2025-12-15 | 12/22/2025 12:00:00 AM | 4"x8" | Concreto | PLASTICO 4000 GC | 7 | 0 | 28 | 30.4 | 4407.8 | 310 | 108 | CEMEX | 3
377 | B-19388 NATIVA | MUROS PISO 10 APTO 1002 Y 1003 TORRE 4 | 191 | 2818 | 2025-12-17 | 12/24/2025 12:00:00 AM | 4"x8" | Concreto | AUTOCOMPACTANTE 5000 GF | 7 | 0 | 35 | 42.1 | 6104.4 | 429 | 120 | ARGOS | 4
377 | B-19388 NATIVA | MUROS PISO 10 APTO 1002 Y 1003 TORRE 4 | 191 | 2818 | 2025-12-17 | 12/24/2025 12:00:00 AM | 4"x8" | Concreto | AUTOCOMPACTANTE 5000 GF | 7 | 0 | 35 | 38.3 | 5553.9 | 390 | 109 | ARGOS | 4
377 | B-19388 NATIVA | MUROS PISO 10 APTO 1002 Y 1003 TORRE 4 | 191 | 2818 | 2025-12-17 | 12/24/2025 12:00:00 AM | 4"x8" | Concreto | AUTOCOMPACTANTE 5000 GF | 7 | 0 | 35 | 43.9 | 6365.6 | 448 | 125 | ARGOS | 4
376 | B-19388 NATIVA | MUROS ASCENSOR PISO 1 SALON COMUNAL 3 | 191 | 7168 | 2025-12-17 | 12/24/2025 12:00:00 AM | 4"x8" | Concreto | IND. MURO 4000 PSI | 7 | 0 | 28 | 24.8 | 3594.6 | 253 | 88 | CEMEX | 4
309 | B-19388 NATIVA | PLACA TORRE 5 AP 308-309 | 191 | 29793 | 2025-11-26 | 12/24/2025 12:00:00 AM | 4"x8" | Concreto | IND. PLACA 3000 PSI | 28 | 0 | 21 | 30 | 4357.4 | 306 | 143 | CEMEX | 4
309 | B-19388 NATIVA | PLACA TORRE 5 AP 308-309 | 191 | 29793 | 2025-11-26 | 12/24/2025 12:00:00 AM | 4"x8" | Concreto | IND. PLACA 3000 PSI | 28 | 0 | 21 | 26.8 | 3892.5 | 274 | 128 | CEMEX | 3
309 | B-19388 NATIVA | PLACA TORRE 5 AP 308-309 | 191 | 29793 | 2025-11-26 | 12/24/2025 12:00:00 AM | 4"x8" | Concreto | IND. PLACA 3000 PSI | 28 | 0 | 21 | 23 | 3334.4 | 234 | 109 | CEMEX | 4
308 | B-19388 NATIVA | MUROS PISO 7 APTO 701 Y 712 TORRE 4 | 191 | 41809 | 2025-11-26 | 12/24/2025 12:00:00 AM | 4"x8" | Concreto | EVOLUTION 5000 PSI | 28 | 0 | 35 | 42.1 | 6110.6 | 430 | 120 | CEMEX | 4
308 | B-19388 NATIVA | MUROS PISO 7 APTO 701 Y 712 TORRE 4 | 191 | 41809 | 2025-11-26 | 12/24/2025 12:00:00 AM | 4"x8" | Concreto | EVOLUTION 5000 PSI | 28 | 0 | 35 | 47 | 6821.5 | 480 | 134 | CEMEX | 3
308 | B-19388 NATIVA | MUROS PISO 7 APTO 701 Y 712 TORRE 4 | 191 | 41809 | 2025-11-26 | 12/24/2025 12:00:00 AM | 4"x8" | Concreto | EVOLUTION 5000 PSI | 28 | 0 | 35 | 43.6 | 6322.9 | 445 | 124 | CEMEX | 3
307 | B-19388 NATIVA | MUROS TORRE 5 PISO 3 ZONA DE LECTURA Y AP 302 MUROS | 191 | 41808 | 2025-11-26 | 12/24/2025 12:00:00 AM | 4"x8" | Concreto | EVOLUTION 5000 PSI | 28 | 0 | 35 | 39.9 | 5788.6 | 407 | 114 | CEMEX | 4
307 | B-19388 NATIVA | MUROS TORRE 5 PISO 3 ZONA DE LECTURA Y AP 302 MUROS | 191 | 41808 | 2025-11-26 | 12/24/2025 12:00:00 AM | 4"x8" | Concreto | EVOLUTION 5000 PSI | 28 | 0 | 35 | 43.8 | 6347.9 | 446 | 125 | CEMEX | 4
307 | B-19388 NATIVA | MUROS TORRE 5 PISO 3 ZONA DE LECTURA Y AP 302 MUROS | 191 | 41808 | 2025-11-26 | 12/24/2025 12:00:00 AM | 4"x8" | Concreto | EVOLUTION 5000 PSI | 28 | 0 | 35 | 37.4 | 5418.4 | 381 | 107 | CEMEX | 4
295 | B-19388 NATIVA | MUROS PISO 2 EJE 16-23 AP 208-209 TORRE 5 | 191 | 29551 | 2025-11-21 | 12/19/2025 12:00:00 AM | 4"x8" | Concreto | EVOLUTION 5000 PSI | 28 | 0 | 35 | 39.5 | 5725.1 | 403 | 113 | CEMEX | 4
295 | B-19388 NATIVA | MUROS PISO 2 EJE 16-23 AP 208-209 TORRE 5 | 191 | 29551 | 2025-11-21 | 12/19/2025 12:00:00 AM | 4"x8" | Concreto | EVOLUTION 5000 PSI | 28 | 0 | 35 | 38.6 | 5593.8 | 393 | 110 | CEMEX | 4
295 | B-19388 NATIVA | MUROS PISO 2 EJE 16-23 AP 208-209 TORRE 5 | 191 | 29551 | 2025-11-21 | 12/19/2025 12:00:00 AM | 4"x8" | Concreto | EVOLUTION 5000 PSI | 28 | 0 | 35 | 37.6 | 5448.6 | 383 | 107 | CEMEX | 3
379 | B-19388 NATIVA | MUROS ESCALERA Y ASCENSOR SOTANO SALON COMUNAL 2 | 191 | 27217 | 2025-12-18 | 12/25/2025 12:00:00 AM | 4"x8" | Concreto | CONVENCIONAL 4000 GC 6" | 7 | 0 | 28 | 26.3 | 3820.6 | 269 | 94 | CEMEX | 4
379 | B-19388 NATIVA | MUROS ESCALERA Y ASCENSOR SOTANO SALON COMUNAL 2 | 191 | 27217 | 2025-12-18 | 12/25/2025 12:00:00 AM | 4"x8" | Concreto | CONVENCIONAL 4000 GC 6" | 7 | 0 | 28 | 25.1 | 3634.1 | 256 | 89 | CEMEX | 4
379 | B-19388 NATIVA | MUROS ESCALERA Y ASCENSOR SOTANO SALON COMUNAL 2 | 191 | 27217 | 2025-12-18 | 12/25/2025 12:00:00 AM | 4"x8" | Concreto | CONVENCIONAL 4000 GC 6" | 7 | 0 | 28 | 24.9 | 3615.2 | 254 | 89 | CEMEX | 4
380 | B-19388 NATIVA | PLACA P6 AP 604-605 +ESCALERA P2 EJE 23 | 191 | 7216 | 2025-12-18 | 12/25/2025 12:00:00 AM | 4"x8" | Concreto | IND. PLACA 3000 PSI | 7 | 0 | 21 | 20.5 | 2969.1 | 209 | 97 | CEMEX | 3
380 | B-19388 NATIVA | PLACA P6 AP 604-605 +ESCALERA P2 EJE 23 | 191 | 7216 | 2025-12-18 | 12/25/2025 12:00:00 AM | 4"x8" | Concreto | IND. PLACA 3000 PSI | 7 | 0 | 21 | 17.9 | 2590.9 | 182 | 85 | CEMEX | 4
380 | B-19388 NATIVA | PLACA P6 AP 604-605 +ESCALERA P2 EJE 23 | 191 | 7216 | 2025-12-18 | 12/25/2025 12:00:00 AM | 4"x8" | Concreto | IND. PLACA 3000 PSI | 7 | 0 | 21 | 21.3 | 3085.2 | 217 | 101 | CEMEX | 4
381 | B-19388 NATIVA | PLACA PISO 10 APTOS 1010-1011 Y ESCALERA EJES (18-20) PISO 9 A 10 TORRE 4 | 191 | 2925 | 2025-12-18 | 12/25/2025 12:00:00 AM | 4"x8" | Concreto | IND. PLACA 3000 PSI | 7 | 0 | 21 | 23.8 | 3448.8 | 242 | 113 | ARGOS | 2
381 | B-19388 NATIVA | PLACA PISO 10 APTOS 1010-1011 Y ESCALERA EJES (18-20) PISO 9 A 10 TORRE 4 | 191 | 2925 | 2025-12-18 | 12/25/2025 12:00:00 AM | 4"x8" | Concreto | IND. PLACA 3000 PSI | 7 | 0 | 21 | 22.9 | 3321.4 | 234 | 109 | ARGOS | 3
381 | B-19388 NATIVA | PLACA PISO 10 APTOS 1010-1011 Y ESCALERA EJES (18-20) PISO 9 A 10 TORRE 4 | 191 | 2925 | 2025-12-18 | 12/25/2025 12:00:00 AM | 4"x8" | Concreto | IND. PLACA 3000 PSI | 7 | 0 | 21 | 24.2 | 3509.7 | 247 | 115 | ARGOS | 3
382 | B-19388 NATIVA | MUROS PISO 10 APTO 1006 Y 1007 TORRE 4 | 191 | 2977 | 2025-12-18 | 12/25/2025 12:00:00 AM | 4"x8" | Concreto | AUTOCOMPACTANTE 5000 GF | 7 | 0 | 35 | 50.9 | 7380.3 | 519 | 145 | ARGOS | 3
382 | B-19388 NATIVA | MUROS PISO 10 APTO 1006 Y 1007 TORRE 4 | 191 | 2977 | 2025-12-18 | 12/25/2025 12:00:00 AM | 4"x8" | Concreto | AUTOCOMPACTANTE 5000 GF | 7 | 0 | 35 | 33.8 | 4899.6 | 344 | 96 | ARGOS | 4
382 | B-19388 NATIVA | MUROS PISO 10 APTO 1006 Y 1007 TORRE 4 | 191 | 2977 | 2025-12-18 | 12/25/2025 12:00:00 AM | 4"x8" | Concreto | AUTOCOMPACTANTE 5000 GF | 7 | 0 | 35 | 46.7 | 6768.1 | 476 | 133 | ARGOS | 2
383 | B-19388 NATIVA | MUROS P5 AP 506-507 TORRE 5 | 191 | 7045 | 2025-12-18 | 12/25/2025 12:00:00 AM | 4"x8" | Concreto | EVOLUTION 5000 PSI | 7 | 0 | 35 | 26.6 | 3860.5 | 271 | 76 | CEMEX | 3
383 | B-19388 NATIVA | MUROS P5 AP 506-507 TORRE 5 | 191 | 7045 | 2025-12-18 | 12/25/2025 12:00:00 AM | 4"x8" | Concreto | EVOLUTION 5000 PSI | 7 | 0 | 35 | 31.3 | 4544.8 | 320 | 90 | CEMEX | 3
383 | B-19388 NATIVA | MUROS P5 AP 506-507 TORRE 5 | 191 | 7045 | 2025-12-18 | 12/25/2025 12:00:00 AM | 4"x8" | Concreto | EVOLUTION 5000 PSI | 7 | 0 | 35 | 36.5 | 5286.6 | 372 | 104 | CEMEX | 4
313 | B-19388 NATIVA | MUROS TORRE 5 AP 304-305 | 191 | 418957 | 2025-11-27 | 12/25/2025 12:00:00 AM | 4"x8" | Concreto | EVOLUTION 5000 PSI | 28 | 0 | 35 | 39.8 | 5775.4 | 406 | 114 | CEMEX | 3
313 | B-19388 NATIVA | MUROS TORRE 5 AP 304-305 | 191 | 418957 | 2025-11-27 | 12/25/2025 12:00:00 AM | 4"x8" | Concreto | EVOLUTION 5000 PSI | 28 | 0 | 35 | 37.6 | 5460 | 384 | 108 | CEMEX | 3
313 | B-19388 NATIVA | MUROS TORRE 5 AP 304-305 | 191 | 418957 | 2025-11-27 | 12/25/2025 12:00:00 AM | 4"x8" | Concreto | EVOLUTION 5000 PSI | 28 | 0 | 35 | 38 | 5504.9 | 387 | 108 | CEMEX | 3
312 | B-19388 NATIVA | MUROS PISO 7 APTO 708 Y 709 TORRE 4 | 191 | 20434 | 2025-11-27 | 12/25/2025 12:00:00 AM | 4"x8" | Concreto | EVOLUTION 5000 PSI | 28 | 0 | 35 | 39.7 | 5764.9 | 405 | 114 | CEMEX | 3
312 | B-19388 NATIVA | MUROS PISO 7 APTO 708 Y 709 TORRE 4 | 191 | 20434 | 2025-11-27 | 12/25/2025 12:00:00 AM | 4"x8" | Concreto | EVOLUTION 5000 PSI | 28 | 0 | 35 | 37.7 | 5460.8 | 384 | 108 | CEMEX | 3
312 | B-19388 NATIVA | MUROS PISO 7 APTO 708 Y 709 TORRE 4 | 191 | 20434 | 2025-11-27 | 12/25/2025 12:00:00 AM | 4"x8" | Concreto | EVOLUTION 5000 PSI | 28 | 0 | 35 | 41.8 | 6062.4 | 426 | 119 | CEMEX | 3
310 | B-19388 NATIVA | VIGA CIMENTACION V-11 Y ZARPA SALON COMUNAL 3 | 191 | 41837 | 2025-11-27 | 12/25/2025 12:00:00 AM | 4"x8" | Concreto | IND. MURO 4000 PSI | 28 | 0 | 28 | 25.8 | 3741.9 | 263 | 92 | CEMEX | 3
310 | B-19388 NATIVA | VIGA CIMENTACION V-11 Y ZARPA SALON COMUNAL 3 | 191 | 41837 | 2025-11-27 | 12/25/2025 12:00:00 AM | 4"x8" | Concreto | IND. MURO 4000 PSI | 28 | 0 | 28 | 27.6 | 4008.6 | 282 | 99 | CEMEX | 3
310 | B-19388 NATIVA | VIGA CIMENTACION V-11 Y ZARPA SALON COMUNAL 3 | 191 | 41837 | 2025-11-27 | 12/25/2025 12:00:00 AM | 4"x8" | Concreto | IND. MURO 4000 PSI | 28 | 0 | 28 | 29.8 | 4323.5 | 304 | 106 | CEMEX | 3
311 | B-19388 NATIVA | PLACA PISO 8 APTOS 802-803 TORRE 4 | 191 | 41854 | 2025-11-27 | 12/25/2025 12:00:00 AM | 4"x8" | Concreto | IND. PLACA 3000 PSI | 28 | 0 | 21 | 25.5 | 3702.3 | 260 | 122 | CEMEX | 3
311 | B-19388 NATIVA | PLACA PISO 8 APTOS 802-803 TORRE 4 | 191 | 41854 | 2025-11-27 | 12/25/2025 12:00:00 AM | 4"x8" | Concreto | IND. PLACA 3000 PSI | 28 | 0 | 21 | 27.7 | 4012 | 282 | 132 | CEMEX | 3
311 | B-19388 NATIVA | PLACA PISO 8 APTOS 802-803 TORRE 4 | 191 | 41854 | 2025-11-27 | 12/25/2025 12:00:00 AM | 4"x8" | Concreto | IND. PLACA 3000 PSI | 28 | 0 | 21 | 27.2 | 3950 | 278 | 130 | CEMEX | 3
317 | B-19388 NATIVA | PLACA DEPOSITOS P3 EJE 15-23 +PASILLO | 191 | 20489 | 2025-11-28 | 12/26/2025 12:00:00 AM | 4"x8" | Concreto | IND. PLACA 3000 PSI | 28 | 0 | 21 | 18.4 | 2672.4 | 188 | 88 | CEMEX | 3
317 | B-19388 NATIVA | PLACA DEPOSITOS P3 EJE 15-23 +PASILLO | 191 | 20489 | 2025-11-28 | 12/26/2025 12:00:00 AM | 4"x8" | Concreto | IND. PLACA 3000 PSI | 28 | 0 | 21 | 26.2 | 3794.5 | 267 | 124 | CEMEX | 4
317 | B-19388 NATIVA | PLACA DEPOSITOS P3 EJE 15-23 +PASILLO | 191 | 20489 | 2025-11-28 | 12/26/2025 12:00:00 AM | 4"x8" | Concreto | IND. PLACA 3000 PSI | 28 | 0 | 21 | 29 | 4200.6 | 295 | 138 | CEMEX | 3
316 | B-19388 NATIVA | MUROS PISO 3 AP 306-307 TORRE 5 | 191 | 41907 | 2025-11-28 | 12/26/2025 12:00:00 AM | 4"x8" | Concreto | EVOLUTION 5000 PSI | 28 | 0 | 35 | 41.3 | 5984 | 421 | 118 | CEMEX | 2
316 | B-19388 NATIVA | MUROS PISO 3 AP 306-307 TORRE 5 | 191 | 41907 | 2025-11-28 | 12/26/2025 12:00:00 AM | 4"x8" | Concreto | EVOLUTION 5000 PSI | 28 | 0 | 35 | 42.9 | 6222.9 | 438 | 122 | CEMEX | 4
316 | B-19388 NATIVA | MUROS PISO 3 AP 306-307 TORRE 5 | 191 | 41907 | 2025-11-28 | 12/26/2025 12:00:00 AM | 4"x8" | Concreto | EVOLUTION 5000 PSI | 28 | 0 | 35 | 41.1 | 5957.9 | 419 | 117 | CEMEX | 4
315 | B-19388 NATIVA | MUROS PISO 7 APTO 710 Y 711 TORRE 4 | 191 | 26514 | 2025-11-28 | 12/26/2025 12:00:00 AM | 4"x8" | Concreto | EVOLUTION 5000 PSI | 28 | 0 | 35 | 46.4 | 6736.8 | 474 | 133 | CEMEX | 3
315 | B-19388 NATIVA | MUROS PISO 7 APTO 710 Y 711 TORRE 4 | 191 | 26514 | 2025-11-28 | 12/26/2025 12:00:00 AM | 4"x8" | Concreto | EVOLUTION 5000 PSI | 28 | 0 | 35 | 47 | 6817 | 479 | 134 | CEMEX | 2
354 | B-19388 NATIVA | PLACA PISO 9 APTOS 910-911 TORRE 4 | 191 | 2093 | 2025-12-11 | 1/8/2026 12:00:00 AM | 4"x8" | Concreto | IND. PLACA 3000 PSI | 28 | 0 | 21 | 31.8 | 4610.8 | 324 | 151 | ARGOS | 3
388 | B-19388 NATIVA | PLACA PISO 10 APTOS 1102-1103 Y ESCALERA EJES (2-4) PISO 9 A 10 TORRE 4 | 191 | 3266 | 2025-12-20 | 12/27/2025 12:00:00 AM | 4"x8" | Concreto | IND. PLACA 3000 PSI | 7 | 0 | 21 | 30 | 4355.6 | 306 | 143 | ARGOS | 4
388 | B-19388 NATIVA | PLACA PISO 10 APTOS 1102-1103 Y ESCALERA EJES (2-4) PISO 9 A 10 TORRE 4 | 191 | 3266 | 2025-12-20 | 12/27/2025 12:00:00 AM | 4"x8" | Concreto | IND. PLACA 3000 PSI | 7 | 0 | 21 | 29.9 | 4343.7 | 305 | 143 | ARGOS | 4
388 | B-19388 NATIVA | PLACA PISO 10 APTOS 1102-1103 Y ESCALERA EJES (2-4) PISO 9 A 10 TORRE 4 | 191 | 3266 | 2025-12-20 | 12/27/2025 12:00:00 AM | 4"x8" | Concreto | IND. PLACA 3000 PSI | 7 | 0 | 21 | 25.2 | 3653.2 | 257 | 120 | ARGOS | 4
389 | B-19388 NATIVA | MUROS PISO 10 APTO 1008 Y 1009 TORRE 4 | 191 | 3267 | 2025-12-20 | 12/27/2025 12:00:00 AM | 4"x8" | Concreto | IND. PLACA 3000 PSI | 7 | 0 | 21 | 40 | 5807.3 | 408 | 191 | ARGOS | 4
389 | B-19388 NATIVA | MUROS PISO 10 APTO 1008 Y 1009 TORRE 4 | 191 | 3267 | 2025-12-20 | 12/27/2025 12:00:00 AM | 4"x8" | Concreto | IND. PLACA 3000 PSI | 7 | 0 | 21 | 43.1 | 6258.1 | 440 | 205 | ARGOS | 4
389 | B-19388 NATIVA | MUROS PISO 10 APTO 1008 Y 1009 TORRE 4 | 191 | 3267 | 2025-12-20 | 12/27/2025 12:00:00 AM | 4"x8" | Concreto | IND. PLACA 3000 PSI | 7 | 0 | 21 | 42.8 | 6214.2 | 437 | 204 | ARGOS | 4
248 | B-19388 NATIVA | PLACA PISO 4 APTOS 504-505 Y ESCALERA EJES (18-20) PISO 3 A 4 TORRE 4 | 191 | 28664 | 2025-11-01 | 12/27/2025 12:00:00 AM | 4"x8" | Concreto | IND. PLACA 3000 PSI | 56 | 0 | 21 | 21.9 | 3175 | 223 | 104 | CEMEX | 4
248 | B-19388 NATIVA | PLACA PISO 4 APTOS 504-505 Y ESCALERA EJES (18-20) PISO 3 A 4 TORRE 4 | 191 | 28664 | 2025-11-01 | 12/27/2025 12:00:00 AM | 4"x8" | Concreto | IND. PLACA 3000 PSI | 56 | 0 | 21 | 16.4 | 2377.6 | 167 | 78 | CEMEX | 4
248 | B-19388 NATIVA | PLACA PISO 4 APTOS 504-505 Y ESCALERA EJES (18-20) PISO 3 A 4 TORRE 4 | 191 | 28664 | 2025-11-01 | 12/27/2025 12:00:00 AM | 4"x8" | Concreto | IND. PLACA 3000 PSI | 56 | 0 | 21 | 21.8 | 3157.6 | 222 | 104 | CEMEX | 4
322 | B-19388 NATIVA | MUROS P3 AP 301- DEPOSITOS | 191 | 41956 | 2025-11-29 | 12/27/2025 12:00:00 AM | 4"x8" | Concreto | EVOLUTION 5000 PSI | 28 | 0 | 35 | 34.2 | 4956.8 | 348 | 98 | CEMEX | 4
322 | B-19388 NATIVA | MUROS P3 AP 301- DEPOSITOS | 191 | 41956 | 2025-11-29 | 12/27/2025 12:00:00 AM | 4"x8" | Concreto | EVOLUTION 5000 PSI | 28 | 0 | 35 | 36.8 | 5335.5 | 375 | 105 | CEMEX | 3
322 | B-19388 NATIVA | MUROS P3 AP 301- DEPOSITOS | 191 | 41956 | 2025-11-29 | 12/27/2025 12:00:00 AM | 4"x8" | Concreto | EVOLUTION 5000 PSI | 28 | 0 | 35 | 32.2 | 4670 | 328 | 92 | CEMEX | 3
321 | B-19388 NATIVA | MUROS PISO 8 APTO 804 Y 805 TORRE 4 | 191 | 20524 | 2025-11-29 | 12/27/2025 12:00:00 AM | 4"x8" | Concreto | EVOLUTION 5000 PSI | 28 | 0 | 35 | 44 | 6386.1 | 449 | 126 | CEMEX | 3
321 | B-19388 NATIVA | MUROS PISO 8 APTO 804 Y 805 TORRE 4 | 191 | 20524 | 2025-11-29 | 12/27/2025 12:00:00 AM | 4"x8" | Concreto | EVOLUTION 5000 PSI | 28 | 0 | 35 | 44.1 | 6396.7 | 450 | 126 | CEMEX | 3
321 | B-19388 NATIVA | MUROS PISO 8 APTO 804 Y 805 TORRE 4 | 191 | 20524 | 2025-11-29 | 12/27/2025 12:00:00 AM | 4"x8" | Concreto | EVOLUTION 5000 PSI | 28 | 0 | 35 | 43.2 | 6259.5 | 440 | 123 | CEMEX | 4
319 | B-19388 NATIVA | PLACA PISO 4 EJE 1-9 SALA DE JUEGOS Y 402+ESCALERA EJE 23 TORRE 5 | 191 | 20508 | 2025-11-29 | 12/27/2025 12:00:00 AM | 4"x8" | Concreto | IND. PLACA 3000 PSI | 28 | 0 | 21 | 26.9 | 3906.3 | 275 | 128 | CEMEX | 3
319 | B-19388 NATIVA | PLACA PISO 4 EJE 1-9 SALA DE JUEGOS Y 402+ESCALERA EJE 23 TORRE 5 | 191 | 20508 | 2025-11-29 | 12/27/2025 12:00:00 AM | 4"x8" | Concreto | IND. PLACA 3000 PSI | 28 | 0 | 21 | 29.6 | 4290 | 302 | 141 | CEMEX | 2
319 | B-19388 NATIVA | PLACA PISO 4 EJE 1-9 SALA DE JUEGOS Y 402+ESCALERA EJE 23 TORRE 5 | 191 | 20508 | 2025-11-29 | 12/27/2025 12:00:00 AM | 4"x8" | Concreto | IND. PLACA 3000 PSI | 28 | 0 | 21 | 26.3 | 3808.8 | 268 | 125 | CEMEX | 3
318 | B-19388 NATIVA | MURO CONTENCION OCCIDENTAL A-B SALON COMUNAL 3 | 191 | 20506 | 2025-11-29 | 12/27/2025 12:00:00 AM | 4"x8" | Concreto | CONVENCIONAL 4000 GC | 28 | 0 | 28 | 31.7 | 4604.6 | 324 | 113 | CEMEX | 3
318 | B-19388 NATIVA | MURO CONTENCION OCCIDENTAL A-B SALON COMUNAL 3 | 191 | 20506 | 2025-11-29 | 12/27/2025 12:00:00 AM | 4"x8" | Concreto | CONVENCIONAL 4000 GC | 28 | 0 | 28 | 29.2 | 4228.7 | 297 | 104 | CEMEX | 3
318 | B-19388 NATIVA | MURO CONTENCION OCCIDENTAL A-B SALON COMUNAL 3 | 191 | 20506 | 2025-11-29 | 12/27/2025 12:00:00 AM | 4"x8" | Concreto | CONVENCIONAL 4000 GC | 28 | 0 | 28 | 32.6 | 4726.2 | 332 | 116 | CEMEX | 4
320 | B-19388 NATIVA | PLACA PISO 8 APTOS 801-812 TORRE 4 | 191 | 41951 | 2025-11-29 | 12/27/2025 12:00:00 AM | 4"x8" | Concreto | IND. PLACA 3000 PSI | 28 | 0 | 21 | 27.3 | 3965 | 279 | 130 | CEMEX | 3
320 | B-19388 NATIVA | PLACA PISO 8 APTOS 801-812 TORRE 4 | 191 | 41951 | 2025-11-29 | 12/27/2025 12:00:00 AM | 4"x8" | Concreto | IND. PLACA 3000 PSI | 28 | 0 | 21 | 27.8 | 4026 | 283 | 132 | CEMEX | 3
320 | B-19388 NATIVA | PLACA PISO 8 APTOS 801-812 TORRE 4 | 191 | 41951 | 2025-11-29 | 12/27/2025 12:00:00 AM | 4"x8" | Concreto | IND. PLACA 3000 PSI | 28 | 0 | 21 | 25.7 | 3728.8 | 262 | 122 | CEMEX | 3
384 | B-19388 NATIVA | PLACA PISO 1 EJES 3-4 Y A-C SALON COMUNAL 3 | 191 | 1061 | 2025-12-19 | 12/26/2025 12:00:00 AM | 4"x8" | Concreto | CONVENCIONAL 4000 GC 6" | 7 | 0 | 28 | 20.2 | 2928.9 | 206 | 72 | CEMEX | 4
384 | B-19388 NATIVA | PLACA PISO 1 EJES 3-4 Y A-C SALON COMUNAL 3 | 191 | 1061 | 2025-12-19 | 12/26/2025 12:00:00 AM | 4"x8" | Concreto | CONVENCIONAL 4000 GC 6" | 7 | 0 | 28 | 23.9 | 3463.6 | 244 | 85 | CEMEX | 4
384 | B-19388 NATIVA | PLACA PISO 1 EJES 3-4 Y A-C SALON COMUNAL 3 | 191 | 1061 | 2025-12-19 | 12/26/2025 12:00:00 AM | 4"x8" | Concreto | CONVENCIONAL 4000 GC 6" | 7 | 0 | 28 | 22 | 3190.1 | 224 | 78 | CEMEX | 4
326 | B-19388 NATIVA | MUROS P3 AP 308-309 TORRE 5 | 191 | 42024 | 2025-12-01 | 12/29/2025 12:00:00 AM | 4"x8" | Concreto | EVOLUTION 5000 PSI | 28 | 0 | 35 | 39.3 | 5699 | 401 | 112 | CEMEX | 4
326 | B-19388 NATIVA | MUROS P3 AP 308-309 TORRE 5 | 191 | 42024 | 2025-12-01 | 12/29/2025 12:00:00 AM | 4"x8" | Concreto | EVOLUTION 5000 PSI | 28 | 0 | 35 | 37.6 | 5451.4 | 383 | 107 | CEMEX | 4
326 | B-19388 NATIVA | MUROS P3 AP 308-309 TORRE 5 | 191 | 42024 | 2025-12-01 | 12/29/2025 12:00:00 AM | 4"x8" | Concreto | EVOLUTION 5000 PSI | 28 | 0 | 35 | 41.8 | 6068.4 | 427 | 120 | CEMEX | 4
325 | B-19388 NATIVA | PLACA P4 AP 404-405 TORRE 5 | 191 | 30035 | 2025-12-01 | 12/29/2025 12:00:00 AM | 4"x8" | Concreto | IND. PLACA 3000 PSI | 28 | 0 | 21 | 26.9 | 3899 | 274 | 128 | CEMEX | 4
325 | B-19388 NATIVA | PLACA P4 AP 404-405 TORRE 5 | 191 | 30035 | 2025-12-01 | 12/29/2025 12:00:00 AM | 4"x8" | Concreto | IND. PLACA 3000 PSI | 28 | 0 | 21 | 28 | 4058.3 | 285 | 133 | CEMEX | 4
325 | B-19388 NATIVA | PLACA P4 AP 404-405 TORRE 5 | 191 | 30035 | 2025-12-01 | 12/29/2025 12:00:00 AM | 4"x8" | Concreto | IND. PLACA 3000 PSI | 28 | 0 | 21 | 27.2 | 3943.5 | 277 | 129 | CEMEX | 4
323 | B-19388 NATIVA | PLACA PISO 8 APTOS 808-809 TORRE 4 | 191 | 24725 | 2025-12-01 | 12/29/2025 12:00:00 AM | 4"x8" | Concreto | IND. PLACA 3000 PSI | 28 | 0 | 21 | 30.7 | 4451.2 | 313 | 146 | CEMEX | 3
323 | B-19388 NATIVA | PLACA PISO 8 APTOS 808-809 TORRE 4 | 191 | 24725 | 2025-12-01 | 12/29/2025 12:00:00 AM | 4"x8" | Concreto | IND. PLACA 3000 PSI | 28 | 0 | 21 | 27.7 | 4011 | 282 | 132 | CEMEX | 4
323 | B-19388 NATIVA | PLACA PISO 8 APTOS 808-809 TORRE 4 | 191 | 24725 | 2025-12-01 | 12/29/2025 12:00:00 AM | 4"x8" | Concreto | IND. PLACA 3000 PSI | 28 | 0 | 21 | 31 | 4489.5 | 316 | 147 | CEMEX | 4
232 | B-19388 NATIVA | PLACA PISO 4 APTOS 402 - 403 | 191 | 28353 | 2025-10-25 | 12/20/2025 12:00:00 AM | 4"x8" | Concreto | IND. PLACA 3000 PSI | 56 | 0 | 21 | 37.2 | 5401.8 | 380 | 177 | CEMEX | 4
232 | B-19388 NATIVA | PLACA PISO 4 APTOS 402 - 403 | 191 | 28353 | 2025-10-25 | 12/20/2025 12:00:00 AM | 4"x8" | Concreto | IND. PLACA 3000 PSI | 56 | 0 | 21 | 21.4 | 3107.4 | 218 | 102 | CEMEX | 3
232 | B-19388 NATIVA | PLACA PISO 4 APTOS 402 - 403 | 191 | 28353 | 2025-10-25 | 12/20/2025 12:00:00 AM | 4"x8" | Concreto | IND. PLACA 3000 PSI | 56 | 0 | 21 | 25 | 3624 | 255 | 119 | CEMEX | 3
233 | B-19388 NATIVA | MUROS PISO 3 APTOS 308-309 TORRE 4 | 191 | 28357 | 2025-10-25 | 12/20/2025 12:00:00 AM | 4"x8" | Concreto | EVOLUTION 5000 PSI | 56 | 0 | 35 | 22.6 | 3279.3 | 231 | 65 | CEMEX | 4
233 | B-19388 NATIVA | MUROS PISO 3 APTOS 308-309 TORRE 4 | 191 | 28357 | 2025-10-25 | 12/20/2025 12:00:00 AM | 4"x8" | Concreto | EVOLUTION 5000 PSI | 56 | 0 | 35 | 43.5 | 6314.5 | 444 | 124 | CEMEX | 3
233 | B-19388 NATIVA | MUROS PISO 3 APTOS 308-309 TORRE 4 | 191 | 28357 | 2025-10-25 | 12/20/2025 12:00:00 AM | 4"x8" | Concreto | EVOLUTION 5000 PSI | 56 | 0 | 35 | 38.6 | 5594 | 393 | 110 | CEMEX | 4
354 | B-19388 NATIVA | PLACA PISO 9 APTOS 910-911 TORRE 4 | 191 | 2093 | 2025-12-11 | 1/8/2026 12:00:00 AM | 4"x8" | Concreto | IND. PLACA 3000 PSI | 28 | 0 | 21 | 29.4 | 4260.5 | 300 | 140 | ARGOS | 4
359 | B-19388 NATIVA | MUROS PISO 9 APTO 901 Y 912 TORRE 4 | 191 | 2238 | 2025-12-12 | 1/9/2026 12:00:00 AM | 4"x8" | Concreto | AUTOCOMPACTANTE 5000 GF | 28 | 0 | 35 | 38.4 | 5569.8 | 392 | 110 | ARGOS | 4
359 | B-19388 NATIVA | MUROS PISO 9 APTO 901 Y 912 TORRE 4 | 191 | 2238 | 2025-12-12 | 1/9/2026 12:00:00 AM | 4"x8" | Concreto | AUTOCOMPACTANTE 5000 GF | 28 | 0 | 35 | 38.1 | 5532.5 | 389 | 109 | ARGOS | 4
324 | B-19388 NATIVA | MUROS PISO 8 APTO 802 Y 803 TORRE 4 | 191 | 30037 | 2025-12-01 | 12/29/2025 12:00:00 AM | 4"x8" | Concreto | EVOLUTION 5000 PSI | 28 | 0 | 35 | 32.8 | 4753 | 334 | 94 | CEMEX | 4
324 | B-19388 NATIVA | MUROS PISO 8 APTO 802 Y 803 TORRE 4 | 191 | 30037 | 2025-12-01 | 12/29/2025 12:00:00 AM | 4"x8" | Concreto | EVOLUTION 5000 PSI | 28 | 0 | 35 | 31.9 | 4631.9 | 326 | 91 | CEMEX | 3
324 | B-19388 NATIVA | MUROS PISO 8 APTO 802 Y 803 TORRE 4 | 191 | 30037 | 2025-12-01 | 12/29/2025 12:00:00 AM | 4"x8" | Concreto | EVOLUTION 5000 PSI | 28 | 0 | 35 | 33 | 4789.7 | 337 | 94 | CEMEX | 4
345 | B-19388 NATIVA | PLACA P5 AP 503-502 TORRE 5 + ESCALERA EJE 1 P2 | 191 | 1808 | 2025-12-09 | 1/6/2026 12:00:00 AM | 4"x8" | Concreto | IND. PLACA 3000 PSI | 28 | 0 | 21 | 28.8 | 4184 | 294 | 137 | ARGOS | 3
345 | B-19388 NATIVA | PLACA P5 AP 503-502 TORRE 5 + ESCALERA EJE 1 P2 | 191 | 1808 | 2025-12-09 | 1/6/2026 12:00:00 AM | 4"x8" | Concreto | IND. PLACA 3000 PSI | 28 | 0 | 21 | 27.6 | 4009.3 | 282 | 132 | ARGOS | 3
345 | B-19388 NATIVA | PLACA P5 AP 503-502 TORRE 5 + ESCALERA EJE 1 P2 | 191 | 1808 | 2025-12-09 | 1/6/2026 12:00:00 AM | 4"x8" | Concreto | IND. PLACA 3000 PSI | 28 | 0 | 21 | 27.9 | 4043.8 | 284 | 133 | ARGOS | 3
346 | B-19388 NATIVA | MUROS PISO 9 APTO 904 Y 905 TORRE 4 | 191 | 1770 | 2025-12-09 | 1/6/2026 12:00:00 AM | 4"x8" | Concreto | IND MURO 5000 PSI | 28 | 0 | 35 | 38.1 | 5523.1 | 388 | 109 | ARGOS | 3
346 | B-19388 NATIVA | MUROS PISO 9 APTO 904 Y 905 TORRE 4 | 191 | 1770 | 2025-12-09 | 1/6/2026 12:00:00 AM | 4"x8" | Concreto | IND MURO 5000 PSI | 28 | 0 | 35 | 40.9 | 5930.7 | 417 | 117 | ARGOS | 3
359 | B-19388 NATIVA | MUROS PISO 9 APTO 901 Y 912 TORRE 4 | 191 | 2238 | 2025-12-12 | 1/9/2026 12:00:00 AM | 4"x8" | Concreto | AUTOCOMPACTANTE 5000 GF | 28 | 0 | 35 | 31.8 | 4609.2 | 324 | 91 | ARGOS | 4
358 | B-19388 NATIVA | PLACA PISO 10 APTOS 1004-1005 TORRE 4 | 191 | 2234 | 2025-12-12 | 1/9/2026 12:00:00 AM | 4"x8" | Concreto | IND. PLACA 3000 PSI | 28 | 0 | 21 | 28.8 | 4177.8 | 294 | 137 | ARGOS | 4
358 | B-19388 NATIVA | PLACA PISO 10 APTOS 1004-1005 TORRE 4 | 191 | 2234 | 2025-12-12 | 1/9/2026 12:00:00 AM | 4"x8" | Concreto | IND. PLACA 3000 PSI | 28 | 0 | 21 | 31.7 | 4602.3 | 324 | 151 | ARGOS | 4
358 | B-19388 NATIVA | PLACA PISO 10 APTOS 1004-1005 TORRE 4 | 191 | 2234 | 2025-12-12 | 1/9/2026 12:00:00 AM | 4"x8" | Concreto | IND. PLACA 3000 PSI | 28 | 0 | 21 | 31.3 | 4542.7 | 319 | 149 | ARGOS | 4
346 | B-19388 NATIVA | MUROS PISO 9 APTO 904 Y 905 TORRE 4 | 191 | 1770 | 2025-12-09 | 1/6/2026 12:00:00 AM | 4"x8" | Concreto | IND MURO 5000 PSI | 28 | 0 | 35 | 40.5 | 5869.3 | 413 | 116 | ARGOS | 3
347 | B-19388 NATIVA | PLACA PISO 9 APTOS 901-912 TORRE 4 | 191 | 1773 | 2025-12-09 | 1/6/2026 12:00:00 AM | 4"x8" | Concreto | IND. PLACA 3000 PSI | 28 | 0 | 21 | 24 | 3477 | 244 | 114 | ARGOS | 3
347 | B-19388 NATIVA | PLACA PISO 9 APTOS 901-912 TORRE 4 | 191 | 1773 | 2025-12-09 | 1/6/2026 12:00:00 AM | 4"x8" | Concreto | IND. PLACA 3000 PSI | 28 | 0 | 21 | 22.3 | 3237.4 | 228 | 106 | ARGOS | 3
347 | B-19388 NATIVA | PLACA PISO 9 APTOS 901-912 TORRE 4 | 191 | 1773 | 2025-12-09 | 1/6/2026 12:00:00 AM | 4"x8" | Concreto | IND. PLACA 3000 PSI | 28 | 0 | 21 | 24.8 | 3593.5 | 253 | 118 | ARGOS | 3
348 | B-19388 NATIVA | MUROS P4 AP 401-412 TORRE 5 | 191 | 1796 | 2025-12-09 | 1/6/2026 12:00:00 AM | 4"x8" | Concreto | IND MURO 5000 PSI | 28 | 0 | 28 | 39.7 | 5759.5 | 405 | 142 | ARGOS | 3
348 | B-19388 NATIVA | MUROS P4 AP 401-412 TORRE 5 | 191 | 1796 | 2025-12-09 | 1/6/2026 12:00:00 AM | 4"x8" | Concreto | IND MURO 5000 PSI | 28 | 0 | 28 | 42.2 | 6114.9 | 430 | 150 | ARGOS | 3
348 | B-19388 NATIVA | MUROS P4 AP 401-412 TORRE 5 | 191 | 1796 | 2025-12-09 | 1/6/2026 12:00:00 AM | 4"x8" | Concreto | IND MURO 5000 PSI | 28 | 0 | 28 | 43.1 | 6249.8 | 439 | 154 | ARGOS | 3
344 | B-19388 NATIVA | PLACA PISO 1 EJES 6-8 Y C-D SALON COMUNAL 3 | 191 | 1732 | 2025-12-09 | 1/6/2026 12:00:00 AM | 4"x8" | Concreto | PLASTICO 4000 GC | 28 | 0 | 28 | 30.7 | 4455.9 | 313 | 110 | ARGOS | 3
344 | B-19388 NATIVA | PLACA PISO 1 EJES 6-8 Y C-D SALON COMUNAL 3 | 191 | 1732 | 2025-12-09 | 1/6/2026 12:00:00 AM | 4"x8" | Concreto | PLASTICO 4000 GC | 28 | 0 | 28 | 29 | 4208.6 | 296 | 104 | ARGOS | 3
344 | B-19388 NATIVA | PLACA PISO 1 EJES 6-8 Y C-D SALON COMUNAL 3 | 191 | 1732 | 2025-12-09 | 1/6/2026 12:00:00 AM | 4"x8" | Concreto | PLASTICO 4000 GC | 28 | 0 | 28 | 30.8 | 4471.7 | 314 | 110 | ARGOS | 3
349 | B-19388 NATIVA | PLACA PISO APTOS 908-909 Y ESCALERA EJES (18-20) PISO 8 A 9 TORRE 4 | 191 | 1857 | 2025-12-10 | 1/7/2026 12:00:00 AM | 4"x8" | Concreto | IND. PLACA 3000 PSI | 28 | 0 | 21 | 25.4 | 3677.4 | 259 | 121 | ARGOS | 3
349 | B-19388 NATIVA | PLACA PISO APTOS 908-909 Y ESCALERA EJES (18-20) PISO 8 A 9 TORRE 4 | 191 | 1857 | 2025-12-10 | 1/7/2026 12:00:00 AM | 4"x8" | Concreto | IND. PLACA 3000 PSI | 28 | 0 | 21 | 17 | 2464.9 | 173 | 81 | ARGOS | 3
349 | B-19388 NATIVA | PLACA PISO APTOS 908-909 Y ESCALERA EJES (18-20) PISO 8 A 9 TORRE 4 | 191 | 1857 | 2025-12-10 | 1/7/2026 12:00:00 AM | 4"x8" | Concreto | IND. PLACA 3000 PSI | 28 | 0 | 21 | 27.7 | 4021.7 | 283 | 132 | ARGOS | 4
350 | B-19388 NATIVA | CIMENTACION EJE A - B Y EJE 4 SALON COMUNAL 3 | 191 | 1886 | 2025-12-10 | 1/7/2026 12:00:00 AM | 4"x8" | Concreto | PLASTICO 4000 GC | 28 | 0 | 28 | 30 | 4349.1 | 306 | 107 | ARGOS | 4
350 | B-19388 NATIVA | CIMENTACION EJE A - B Y EJE 4 SALON COMUNAL 3 | 191 | 1886 | 2025-12-10 | 1/7/2026 12:00:00 AM | 4"x8" | Concreto | PLASTICO 4000 GC | 28 | 0 | 28 | 31.2 | 4522.1 | 318 | 111 | ARGOS | 3
350 | B-19388 NATIVA | CIMENTACION EJE A - B Y EJE 4 SALON COMUNAL 3 | 191 | 1886 | 2025-12-10 | 1/7/2026 12:00:00 AM | 4"x8" | Concreto | PLASTICO 4000 GC | 28 | 0 | 28 | 30 | 4353.1 | 306 | 107 | ARGOS | 3
351 | B-19388 NATIVA | MUROS PISO 9 APTO 902 Y 903 TORRE 4 | 191 | 1930 | 2025-12-10 | 1/7/2026 12:00:00 AM | 4"x8" | Concreto | AUTOCOMPACTANTE 5000 GF | 28 | 0 | 35 | 49 | 7109 | 500 | 140 | ARGOS | 3
351 | B-19388 NATIVA | MUROS PISO 9 APTO 902 Y 903 TORRE 4 | 191 | 1930 | 2025-12-10 | 1/7/2026 12:00:00 AM | 4"x8" | Concreto | AUTOCOMPACTANTE 5000 GF | 28 | 0 | 35 | 40 | 5806.2 | 408 | 114 | ARGOS | 3
351 | B-19388 NATIVA | MUROS PISO 9 APTO 902 Y 903 TORRE 4 | 191 | 1930 | 2025-12-10 | 1/7/2026 12:00:00 AM | 4"x8" | Concreto | AUTOCOMPACTANTE 5000 GF | 28 | 0 | 35 | 46.7 | 6779.8 | 477 | 134 | ARGOS | 3
352 | B-19388 NATIVA | MUROS P4 AP 406-407 TORRE 5 | 191 | 1950 | 2025-12-10 | 1/7/2026 12:00:00 AM | 4"x8" | Concreto | AUTOCOMPACTANTE 5000 GF | 28 | 0 | 35 | 49.7 | 7210.1 | 507 | 142 | ARGOS | 3
352 | B-19388 NATIVA | MUROS P4 AP 406-407 TORRE 5 | 191 | 1950 | 2025-12-10 | 1/7/2026 12:00:00 AM | 4"x8" | Concreto | AUTOCOMPACTANTE 5000 GF | 28 | 0 | 35 | 45.2 | 6551.8 | 461 | 129 | ARGOS | 3
352 | B-19388 NATIVA | MUROS P4 AP 406-407 TORRE 5 | 191 | 1950 | 2025-12-10 | 1/7/2026 12:00:00 AM | 4"x8" | Concreto | AUTOCOMPACTANTE 5000 GF | 28 | 0 | 35 | 46 | 6670.2 | 469 | 131 | ARGOS | 3
353 | B-19388 NATIVA | MUROS PISO 9 APTO 906 Y 907 TORRE 4 | 191 | 2091 | 2025-12-11 | 1/8/2026 12:00:00 AM | 4"x8" | Concreto | AUTOCOMPACTANTE 5000 GF | 28 | 0 | 35 | 39.8 | 5778.9 | 406 | 114 | ARGOS | 4
353 | B-19388 NATIVA | MUROS PISO 9 APTO 906 Y 907 TORRE 4 | 191 | 2091 | 2025-12-11 | 1/8/2026 12:00:00 AM | 4"x8" | Concreto | AUTOCOMPACTANTE 5000 GF | 28 | 0 | 35 | 36.6 | 5315.4 | 374 | 105 | ARGOS | 4
353 | B-19388 NATIVA | MUROS PISO 9 APTO 906 Y 907 TORRE 4 | 191 | 2091 | 2025-12-11 | 1/8/2026 12:00:00 AM | 4"x8" | Concreto | AUTOCOMPACTANTE 5000 GF | 28 | 0 | 35 | 34.1 | 4941.3 | 347 | 97 | ARGOS | 4
357 | B-19388 NATIVA | PLACA P5 AP 504-505 + PASILLO TORRE 5 | 191 | 2139 | 2025-12-11 | 1/8/2026 12:00:00 AM | 4"x8" | Concreto | IND. PLACA 3000 PSI | 28 | 0 | 21 | 25.3 | 3668.9 | 258 | 120 | ARGOS | 4
357 | B-19388 NATIVA | PLACA P5 AP 504-505 + PASILLO TORRE 5 | 191 | 2139 | 2025-12-11 | 1/8/2026 12:00:00 AM | 4"x8" | Concreto | IND. PLACA 3000 PSI | 28 | 0 | 21 | 26.4 | 3831 | 269 | 126 | ARGOS | 3
357 | B-19388 NATIVA | PLACA P5 AP 504-505 + PASILLO TORRE 5 | 191 | 2139 | 2025-12-11 | 1/8/2026 12:00:00 AM | 4"x8" | Concreto | IND. PLACA 3000 PSI | 28 | 0 | 21 | 27.5 | 3989 | 280 | 131 | ARGOS | 4
356 | B-19388 NATIVA | MURO DE CONTENCION SALON COMUNAL 2 | 191 | 26964 | 2025-12-11 | 1/8/2026 12:00:00 AM | 4"x8" | Concreto | CONVENCIONAL 3000 PSI GC 4" | 28 | 0 | 21 | 23 | 3340.5 | 235 | 110 | CEMEX | 4
356 | B-19388 NATIVA | MURO DE CONTENCION SALON COMUNAL 2 | 191 | 26964 | 2025-12-11 | 1/8/2026 12:00:00 AM | 4"x8" | Concreto | CONVENCIONAL 3000 PSI GC 4" | 28 | 0 | 21 | 24.8 | 3600.2 | 253 | 118 | CEMEX | 4
356 | B-19388 NATIVA | MURO DE CONTENCION SALON COMUNAL 2 | 191 | 26964 | 2025-12-11 | 1/8/2026 12:00:00 AM | 4"x8" | Concreto | CONVENCIONAL 3000 PSI GC 4" | 28 | 0 | 21 | 23.6 | 3425.8 | 241 | 112 | CEMEX | 4
354 | B-19388 NATIVA | PLACA PISO 9 APTOS 910-911 TORRE 4 | 191 | 2093 | 2025-12-11 | 1/8/2026 12:00:00 AM | 4"x8" | Concreto | IND. PLACA 3000 PSI | 28 | 0 | 21 | 26.6 | 3856.2 | 271 | 127 | ARGOS | 4
386 | B-19388 NATIVA | PLACA P6 AP 604-605 + PASILLO | 191 | 5182 | 2025-12-19 | 12/26/2025 12:00:00 AM | 4"x8" | Concreto | IND. PLACA 3000 PSI | 7 | 0 | 21 | 20.7 | 3009.4 | 212 | 99 | CEMEX | 4
386 | B-19388 NATIVA | PLACA P6 AP 604-605 + PASILLO | 191 | 5182 | 2025-12-19 | 12/26/2025 12:00:00 AM | 4"x8" | Concreto | IND. PLACA 3000 PSI | 7 | 0 | 21 | 19.3 | 2794.4 | 196 | 92 | CEMEX | 4
386 | B-19388 NATIVA | PLACA P6 AP 604-605 + PASILLO | 191 | 5182 | 2025-12-19 | 12/26/2025 12:00:00 AM | 4"x8" | Concreto | IND. PLACA 3000 PSI | 7 | 0 | 21 | 20 | 2895.3 | 204 | 95 | CEMEX | 4
387 | B-19388 NATIVA | PLACA PISO 10 APTOS 1104-1105 TORRE 4 | 191 | 3152 | 2025-12-19 | 12/26/2025 12:00:00 AM | 4"x8" | Concreto | IND. PLACA 3000 PSI | 7 | 0 | 21 | 22.2 | 3220.3 | 226 | 106 | ARGOS | 3
387 | B-19388 NATIVA | PLACA PISO 10 APTOS 1104-1105 TORRE 4 | 191 | 3152 | 2025-12-19 | 12/26/2025 12:00:00 AM | 4"x8" | Concreto | IND. PLACA 3000 PSI | 7 | 0 | 21 | 24.3 | 3526.7 | 248 | 116 | ARGOS | 4
387 | B-19388 NATIVA | PLACA PISO 10 APTOS 1104-1105 TORRE 4 | 191 | 3152 | 2025-12-19 | 12/26/2025 12:00:00 AM | 4"x8" | Concreto | IND. PLACA 3000 PSI | 7 | 0 | 21 | 27.4 | 3968.2 | 279 | 130 | ARGOS | 4
385 | B-19388 NATIVA | MUROS PISO 10 APTO 1001 Y 1012 TORRE 4 | 191 | 3140 | 2025-12-19 | 12/26/2025 12:00:00 AM | 4"x8" | Concreto | AUTOCOMPACTANTE 5000 GF | 7 | 0 | 35 | 49.4 | 7169.3 | 504 | 141 | ARGOS | 3
385 | B-19388 NATIVA | MUROS PISO 10 APTO 1001 Y 1012 TORRE 4 | 191 | 3140 | 2025-12-19 | 12/26/2025 12:00:00 AM | 4"x8" | Concreto | AUTOCOMPACTANTE 5000 GF | 7 | 0 | 35 | 52 | 7539.9 | 530 | 148 | ARGOS | 4
385 | B-19388 NATIVA | MUROS PISO 10 APTO 1001 Y 1012 TORRE 4 | 191 | 3140 | 2025-12-19 | 12/26/2025 12:00:00 AM | 4"x8" | Concreto | AUTOCOMPACTANTE 5000 GF | 7 | 0 | 35 | 49.2 | 7138.2 | 502 | 141 | ARGOS | 3
314 | B-19388 NATIVA | PLACA PISO 8 APTOS 806-807 Y ESCALERA EJES (18-20) PISO 6 A 7 TORRE 4 | 191 | 20471 | 2025-11-28 |  | 4"x8" | Concreto | IND. PLACA 3000 PSI | 28 | 0 | 21 | 25.1 | 3639.5 | 256 | 119 | CEMEX | 3
314 | B-19388 NATIVA | PLACA PISO 8 APTOS 806-807 Y ESCALERA EJES (18-20) PISO 6 A 7 TORRE 4 | 191 | 20471 | 2025-11-28 |  | 4"x8" | Concreto | IND. PLACA 3000 PSI | 28 | 0 | 21 | 29.1 | 4223.7 | 297 | 139 | CEMEX | 3
314 | B-19388 NATIVA | PLACA PISO 8 APTOS 806-807 Y ESCALERA EJES (18-20) PISO 6 A 7 TORRE 4 | 191 | 20471 | 2025-11-28 |  | 4"x8" | Concreto | IND. PLACA 3000 PSI | 28 | 0 | 21 | 28.3 | 4105.7 | 289 | 135 | CEMEX | 2
378 | B-19388 NATIVA | PLACA PISO 10 APTOS 1008-1009 TORRE 4 | 191 | 2820 | 2025-12-17 | 1/14/2026 12:00:00 AM | 4"x8" | Concreto | IND. PLACA 3000 PSI | 28 | 0 | 21 | 26.3 | 3821.2 | 269 | 125 | ARGOS | 4
328 | B-19388 NATIVA | MURO CONTENCION OCCIDENTAL SUPERIOR A-B SALON COMUNAL 3 | 191 | 42070 | 2025-12-02 | 12/30/2025 12:00:00 AM | 4"x8" | Concreto | CONVENCIONAL 4000 GC | 28 | 0 | 28 | 31.3 | 4535.7 | 319 | 112 | CEMEX | 3
328 | B-19388 NATIVA | MURO CONTENCION OCCIDENTAL SUPERIOR A-B SALON COMUNAL 3 | 191 | 42070 | 2025-12-02 | 12/30/2025 12:00:00 AM | 4"x8" | Concreto | CONVENCIONAL 4000 GC | 28 | 0 | 28 | 34.6 | 5011.2 | 352 | 123 | CEMEX | 4
328 | B-19388 NATIVA | MURO CONTENCION OCCIDENTAL SUPERIOR A-B SALON COMUNAL 3 | 191 | 42070 | 2025-12-02 | 12/30/2025 12:00:00 AM | 4"x8" | Concreto | CONVENCIONAL 4000 GC | 28 | 0 | 28 | 34.2 | 4961.7 | 349 | 122 | CEMEX | 3
251 | B-19388 NATIVA | PLACA PISO 4 APTOS 502-503 TORRE 4 | 191 | 40996 | 2025-11-04 | 12/30/2025 12:00:00 AM | 4"x8" | Concreto | IND. PLACA 3000 PSI | 56 | 0 | 21 | 21.7 | 3154.5 | 222 | 104 | CEMEX | 3
251 | B-19388 NATIVA | PLACA PISO 4 APTOS 502-503 TORRE 4 | 191 | 40996 | 2025-11-04 | 12/30/2025 12:00:00 AM | 4"x8" | Concreto | IND. PLACA 3000 PSI | 56 | 0 | 21 | 22 | 3184.4 | 224 | 104 | CEMEX | 3
251 | B-19388 NATIVA | PLACA PISO 4 APTOS 502-503 TORRE 4 | 191 | 40996 | 2025-11-04 | 12/30/2025 12:00:00 AM | 4"x8" | Concreto | IND. PLACA 3000 PSI | 56 | 0 | 21 | 27.9 | 4042.4 | 284 | 133 | CEMEX | 3
334 | B-19388 NATIVA | PLACA P4 AP 406-407 TORRE 5 | 191 | 20709 | 2025-12-03 | 12/31/2025 12:00:00 AM | 4"x8" | Concreto | IND. PLACA 3000 PSI | 28 | 0 | 21 | 28.1 | 4069.5 | 286 | 134 | CEMEX | 4
334 | B-19388 NATIVA | PLACA P4 AP 406-407 TORRE 5 | 191 | 20709 | 2025-12-03 | 12/31/2025 12:00:00 AM | 4"x8" | Concreto | IND. PLACA 3000 PSI | 28 | 0 | 21 | 25.9 | 3753.1 | 264 | 123 | CEMEX | 3
334 | B-19388 NATIVA | PLACA P4 AP 406-407 TORRE 5 | 191 | 20709 | 2025-12-03 | 12/31/2025 12:00:00 AM | 4"x8" | Concreto | IND. PLACA 3000 PSI | 28 | 0 | 21 | 25.9 | 3760.6 | 264 | 123 | CEMEX | 4
333 | B-19388 NATIVA | MUROS PISO 8 APTO 801 Y 812 TORRE 4 | 191 | 26685 | 2025-12-03 | 12/31/2025 12:00:00 AM | 4"x8" | Concreto | EVOLUTION 5000 PSI | 28 | 0 | 35 | 41.2 | 5969.1 | 420 | 118 | CEMEX | 4
333 | B-19388 NATIVA | MUROS PISO 8 APTO 801 Y 812 TORRE 4 | 191 | 26685 | 2025-12-03 | 12/31/2025 12:00:00 AM | 4"x8" | Concreto | EVOLUTION 5000 PSI | 28 | 0 | 35 | 39.9 | 5792.7 | 407 | 114 | CEMEX | 4
333 | B-19388 NATIVA | MUROS PISO 8 APTO 801 Y 812 TORRE 4 | 191 | 26685 | 2025-12-03 | 12/31/2025 12:00:00 AM | 4"x8" | Concreto | EVOLUTION 5000 PSI | 28 | 0 | 35 | 38.4 | 5572.1 | 392 | 110 | CEMEX | 4
332 | B-19388 NATIVA | PLACA PISO 9 APTOS 904-905 TORRE 4 | 191 | 20702 | 2025-12-03 | 12/31/2025 12:00:00 AM | 4"x8" | Concreto | IND. PLACA 3000 PSI | 28 | 0 | 21 | 27.3 | 3966.4 | 279 | 130 | CEMEX | 4
332 | B-19388 NATIVA | PLACA PISO 9 APTOS 904-905 TORRE 4 | 191 | 20702 | 2025-12-03 | 12/31/2025 12:00:00 AM | 4"x8" | Concreto | IND. PLACA 3000 PSI | 28 | 0 | 21 | 22.4 | 3242.9 | 228 | 106 | CEMEX | 4
332 | B-19388 NATIVA | PLACA PISO 9 APTOS 904-905 TORRE 4 | 191 | 20702 | 2025-12-03 | 12/31/2025 12:00:00 AM | 4"x8" | Concreto | IND. PLACA 3000 PSI | 28 | 0 | 21 | 25.9 | 3752.9 | 264 | 123 | CEMEX | 4
331 | B-19388 NATIVA | MUROS PISO 8 APTO 806 Y 807 TORRE 4 | 191 | 42077 | 2025-12-02 | 12/30/2025 12:00:00 AM | 4"x8" | Concreto | EVOLUTION 5000 PSI | 28 | 0 | 35 | 42.1 | 6099.1 | 429 | 120 | CEMEX | 3
331 | B-19388 NATIVA | MUROS PISO 8 APTO 806 Y 807 TORRE 4 | 191 | 42077 | 2025-12-02 | 12/30/2025 12:00:00 AM | 4"x8" | Concreto | EVOLUTION 5000 PSI | 28 | 0 | 35 | 47.2 | 6848 | 481 | 135 | CEMEX | 3
331 | B-19388 NATIVA | MUROS PISO 8 APTO 806 Y 807 TORRE 4 | 191 | 42077 | 2025-12-02 | 12/30/2025 12:00:00 AM | 4"x8" | Concreto | EVOLUTION 5000 PSI | 28 | 0 | 35 | 42.7 | 6194.5 | 436 | 122 | CEMEX | 3
330 | B-19388 NATIVA | MUROS P3 AP 310-311 TORRE 5 | 191 | 42079 | 2025-12-02 | 12/30/2025 12:00:00 AM | 4"x8" | Concreto | EVOLUTION 5000 PSI | 28 | 0 | 35 | 34.4 | 4984.3 | 350 | 98 | CEMEX | 4
330 | B-19388 NATIVA | MUROS P3 AP 310-311 TORRE 5 | 191 | 42079 | 2025-12-02 | 12/30/2025 12:00:00 AM | 4"x8" | Concreto | EVOLUTION 5000 PSI | 28 | 0 | 35 | 34.2 | 4956.8 | 348 | 98 | CEMEX | 3
330 | B-19388 NATIVA | MUROS P3 AP 310-311 TORRE 5 | 191 | 42079 | 2025-12-02 | 12/30/2025 12:00:00 AM | 4"x8" | Concreto | EVOLUTION 5000 PSI | 28 | 0 | 35 | 35.4 | 5129.5 | 361 | 101 | CEMEX | 3
329 | B-19388 NATIVA | PLACA P4 AP 401-412 TORRE 5 | 191 | 42078 | 2025-12-02 | 12/30/2025 12:00:00 AM | 4"x8" | Concreto | IND. PLACA 3000 PSI | 28 | 0 | 21 | 26.5 | 3848.4 | 271 | 126 | CEMEX | 3
329 | B-19388 NATIVA | PLACA P4 AP 401-412 TORRE 5 | 191 | 42078 | 2025-12-02 | 12/30/2025 12:00:00 AM | 4"x8" | Concreto | IND. PLACA 3000 PSI | 28 | 0 | 21 | 28.4 | 4124.4 | 290 | 135 | CEMEX | 3
329 | B-19388 NATIVA | PLACA P4 AP 401-412 TORRE 5 | 191 | 42078 | 2025-12-02 | 12/30/2025 12:00:00 AM | 4"x8" | Concreto | IND. PLACA 3000 PSI | 28 | 0 | 21 | 30.3 | 4389.7 | 309 | 144 | CEMEX | 3
327 | B-19388 NATIVA | PLACA PISO 8 APTOS 810-811 Y ESCALERA EJES (18-20) PISO 7 A 8 TORRE 4 | 191 | 42059 | 2025-12-02 | 12/30/2025 12:00:00 AM | 4"x8" | Concreto | IND. PLACA 3000 PSI | 28 | 0 | 21 | 27 | 3921.4 | 276 | 129 | CEMEX | 3
327 | B-19388 NATIVA | PLACA PISO 8 APTOS 810-811 Y ESCALERA EJES (18-20) PISO 7 A 8 TORRE 4 | 191 | 42059 | 2025-12-02 | 12/30/2025 12:00:00 AM | 4"x8" | Concreto | IND. PLACA 3000 PSI | 28 | 0 | 21 | 27.8 | 4035.8 | 284 | 132 | CEMEX | 3
327 | B-19388 NATIVA | PLACA PISO 8 APTOS 810-811 Y ESCALERA EJES (18-20) PISO 7 A 8 TORRE 4 | 191 | 42059 | 2025-12-02 | 12/30/2025 12:00:00 AM | 4"x8" | Concreto | IND. PLACA 3000 PSI | 28 | 0 | 21 | 28.4 | 4112 | 289 | 135 | CEMEX | 4
254 | B-19388 NATIVA | MUROS PISO 1 T5 V EJE 17-23 CUARTOS TECNICOS TORRE 5 | 191 | 41042 | 2025-11-05 | 12/31/2025 12:00:00 AM | 4"x8" | Concreto | EVOLUTION 5000 PSI | 56 | 0 | 35 | 40.2 | 5831.2 | 410 | 115 | CEMEX | 4
254 | B-19388 NATIVA | MUROS PISO 1 T5 V EJE 17-23 CUARTOS TECNICOS TORRE 5 | 191 | 41042 | 2025-11-05 | 12/31/2025 12:00:00 AM | 4"x8" | Concreto | EVOLUTION 5000 PSI | 56 | 0 | 35 | 41.3 | 5983.3 | 421 | 118 | CEMEX | 4
254 | B-19388 NATIVA | MUROS PISO 1 T5 V EJE 17-23 CUARTOS TECNICOS TORRE 5 | 191 | 41042 | 2025-11-05 | 12/31/2025 12:00:00 AM | 4"x8" | Concreto | EVOLUTION 5000 PSI | 56 | 0 | 35 | 39.5 | 5731.6 | 403 | 113 | CEMEX | 4
338 | B-19388 NATIVA | PLACA P4 AP 408-409 TORRE 5 | 191 | 42168 | 2025-12-04 | 1/1/2026 12:00:00 AM | 4"x8" | Concreto | IND. PLACA 3000 PSI | 28 | 0 | 21 | 29.3 | 4245.9 | 299 | 139 | CEMEX | 4
296 | B-19388 NATIVA | PARTE INFERIOR MUROS ESCALERAS SOTANO Y COLUMNA EJE 8-D COMUNAL 3 | 191 | 29591 | 2025-11-22 | 1/17/2026 12:00:00 AM | 4"x8" | Concreto | IND. MURO 4000 PSI | 56 | 0 | 28 | 26.2 | 3795.3 | 267 | 93 | CEMEX | 4
296 | B-19388 NATIVA | PARTE INFERIOR MUROS ESCALERAS SOTANO Y COLUMNA EJE 8-D COMUNAL 3 | 191 | 29591 | 2025-11-22 | 1/17/2026 12:00:00 AM | 4"x8" | Concreto | IND. MURO 4000 PSI | 56 | 0 | 28 | 28.6 | 4142.1 | 291 | 102 | CEMEX | 4
296 | B-19388 NATIVA | PARTE INFERIOR MUROS ESCALERAS SOTANO Y COLUMNA EJE 8-D COMUNAL 3 | 191 | 29591 | 2025-11-22 | 1/17/2026 12:00:00 AM | 4"x8" | Concreto | IND. MURO 4000 PSI | 56 | 0 | 28 | 29 | 4202.2 | 295 | 103 | CEMEX | 4
298 | B-19388 NATIVA | MUROS PISO 7 APTO 704 Y 705 TORRE 4 | 191 | 29617 | 2025-11-22 | 1/17/2026 12:00:00 AM | 4"x8" | Concreto | EVOLUTION 5000 PSI | 56 | 0 | 35 | 30.8 | 4473.1 | 314 | 88 | CEMEX | 4
298 | B-19388 NATIVA | MUROS PISO 7 APTO 704 Y 705 TORRE 4 | 191 | 29617 | 2025-11-22 | 1/17/2026 12:00:00 AM | 4"x8" | Concreto | EVOLUTION 5000 PSI | 56 | 0 | 35 | 30 | 4349.3 | 306 | 86 | CEMEX | 3
298 | B-19388 NATIVA | MUROS PISO 7 APTO 704 Y 705 TORRE 4 | 191 | 29617 | 2025-11-22 | 1/17/2026 12:00:00 AM | 4"x8" | Concreto | EVOLUTION 5000 PSI | 56 | 0 | 35 | 34.5 | 5003.1 | 352 | 98 | CEMEX | 4
366 | B-19388 NATIVA | MUROS P5 AP 503-502 TORRE 5 | 191 | 7032 | 2025-12-13 | 1/10/2026 12:00:00 AM | 4"x8" | Concreto | EVOLUTION 5000 PSI | 28 | 0 | 35 | 50.4 | 7312.6 | 514 | 144 | CEMEX | 4
366 | B-19388 NATIVA | MUROS P5 AP 503-502 TORRE 5 | 191 | 7032 | 2025-12-13 | 1/10/2026 12:00:00 AM | 4"x8" | Concreto | EVOLUTION 5000 PSI | 28 | 0 | 35 | 53.2 | 7716.6 | 543 | 152 | CEMEX | 4
366 | B-19388 NATIVA | MUROS P5 AP 503-502 TORRE 5 | 191 | 7032 | 2025-12-13 | 1/10/2026 12:00:00 AM | 4"x8" | Concreto | EVOLUTION 5000 PSI | 28 | 0 | 35 | 35.7 | 5184.2 | 364 | 102 | CEMEX | 3
364 | B-19388 NATIVA | PLACA PISO 10 APTOS 1002-1003 TORRE 4 | 191 | 8380 | 2025-12-13 | 1/10/2026 12:00:00 AM | 4"x8" | Concreto | IND. PLACA 3000 PSI | 28 | 0 | 21 | 39.8 | 5778.2 | 406 | 190 | ARGOS | 4
364 | B-19388 NATIVA | PLACA PISO 10 APTOS 1002-1003 TORRE 4 | 191 | 8380 | 2025-12-13 | 1/10/2026 12:00:00 AM | 4"x8" | Concreto | IND. PLACA 3000 PSI | 28 | 0 | 21 | 41.9 | 6071.7 | 427 | 199 | ARGOS | 4
364 | B-19388 NATIVA | PLACA PISO 10 APTOS 1002-1003 TORRE 4 | 191 | 8380 | 2025-12-13 | 1/10/2026 12:00:00 AM | 4"x8" | Concreto | IND. PLACA 3000 PSI | 28 | 0 | 21 | 47.3 | 6863.6 | 483 | 225 | ARGOS | 4
363 | B-19388 NATIVA | MUROS PISO 9 APTO 908 Y 909 TORRE 4 | 191 | 2379 | 2025-12-13 | 1/10/2026 12:00:00 AM | 4"x8" | Concreto | AUTOCOMPACTANTE 5000 GF | 28 | 0 | 35 | 27.1 | 3929.7 | 276 | 77 | ARGOS | 4
363 | B-19388 NATIVA | MUROS PISO 9 APTO 908 Y 909 TORRE 4 | 191 | 2379 | 2025-12-13 | 1/10/2026 12:00:00 AM | 4"x8" | Concreto | AUTOCOMPACTANTE 5000 GF | 28 | 0 | 35 | 25.3 | 3672.2 | 258 | 72 | ARGOS | 4
363 | B-19388 NATIVA | MUROS PISO 9 APTO 908 Y 909 TORRE 4 | 191 | 2379 | 2025-12-13 | 1/10/2026 12:00:00 AM | 4"x8" | Concreto | AUTOCOMPACTANTE 5000 GF | 28 | 0 | 35 | 29.6 | 4293.8 | 302 | 84 | ARGOS | 4
365 | B-19388 NATIVA | PLACA P5 AP 506-507 + PASILLO TORRE 5 | 191 | 7021 | 2025-12-13 | 1/10/2026 12:00:00 AM | 4"x8" | Concreto | IND. PLACA 3000 PSI | 28 | 0 | 21 | 32.5 | 4709.2 | 331 | 155 | CEMEX | 3
365 | B-19388 NATIVA | PLACA P5 AP 506-507 + PASILLO TORRE 5 | 191 | 7021 | 2025-12-13 | 1/10/2026 12:00:00 AM | 4"x8" | Concreto | IND. PLACA 3000 PSI | 28 | 0 | 21 | 31.2 | 4523.6 | 318 | 148 | CEMEX | 3
365 | B-19388 NATIVA | PLACA P5 AP 506-507 + PASILLO TORRE 5 | 191 | 7021 | 2025-12-13 | 1/10/2026 12:00:00 AM | 4"x8" | Concreto | IND. PLACA 3000 PSI | 28 | 0 | 21 | 31.2 | 4521.1 | 318 | 148 | CEMEX | 4
368 | B-19388 NATIVA | PLACA PISO 10 APTOS 1006-1007 Y ESCALERA EJES (2-4) PISO 8 A 9 TORRE 4 | 191 | 2483 | 2025-12-15 | 1/12/2026 12:00:00 AM | 4"x8" | Concreto | IND. PLACA 3000 PSI | 28 | 0 | 21 | 31.2 | 4521.4 | 318 | 148 | ARGOS | 3
368 | B-19388 NATIVA | PLACA PISO 10 APTOS 1006-1007 Y ESCALERA EJES (2-4) PISO 8 A 9 TORRE 4 | 191 | 2483 | 2025-12-15 | 1/12/2026 12:00:00 AM | 4"x8" | Concreto | IND. PLACA 3000 PSI | 28 | 0 | 21 | 25.6 | 3716.1 | 261 | 122 | ARGOS | 3
368 | B-19388 NATIVA | PLACA PISO 10 APTOS 1006-1007 Y ESCALERA EJES (2-4) PISO 8 A 9 TORRE 4 | 191 | 2483 | 2025-12-15 | 1/12/2026 12:00:00 AM | 4"x8" | Concreto | IND. PLACA 3000 PSI | 28 | 0 | 21 | 32.1 | 4650.9 | 327 | 153 | ARGOS | 3
367 | B-19388 NATIVA | PARTE INFERIOR MURO DE CONTENCION SUR EJE 4 SALON COMUNAL 3 | 191 | 2567 | 2025-12-15 | 1/12/2026 12:00:00 AM | 4"x8" | Concreto | PLASTICO 4000 GC | 28 | 0 | 28 | 38.2 | 5545.2 | 390 | 136 | CEMEX | 3
367 | B-19388 NATIVA | PARTE INFERIOR MURO DE CONTENCION SUR EJE 4 SALON COMUNAL 3 | 191 | 2567 | 2025-12-15 | 1/12/2026 12:00:00 AM | 4"x8" | Concreto | PLASTICO 4000 GC | 28 | 0 | 28 | 35.4 | 5133.5 | 361 | 126 | CEMEX | 3
367 | B-19388 NATIVA | PARTE INFERIOR MURO DE CONTENCION SUR EJE 4 SALON COMUNAL 3 | 191 | 2567 | 2025-12-15 | 1/12/2026 12:00:00 AM | 4"x8" | Concreto | PLASTICO 4000 GC | 28 | 0 | 28 | 33.3 | 4826.5 | 339 | 119 | CEMEX | 3
370 | B-19388 NATIVA | PLACA P5 AP 508-509 TORRE 5 | 191 | 7117 | 2025-12-15 | 1/12/2026 12:00:00 AM | 4"x8" | Concreto | IND. PLACA 3000 PSI | 28 | 0 | 21 | 22 | 3195.2 | 225 | 105 | CEMEX | 4
370 | B-19388 NATIVA | PLACA P5 AP 508-509 TORRE 5 | 191 | 7117 | 2025-12-15 | 1/12/2026 12:00:00 AM | 4"x8" | Concreto | IND. PLACA 3000 PSI | 28 | 0 | 21 | 21.7 | 3143.1 | 221 | 103 | CEMEX | 4
370 | B-19388 NATIVA | PLACA P5 AP 508-509 TORRE 5 | 191 | 7117 | 2025-12-15 | 1/12/2026 12:00:00 AM | 4"x8" | Concreto | IND. PLACA 3000 PSI | 28 | 0 | 21 | 27.4 | 3969.8 | 279 | 130 | CEMEX | 4
369 | B-19388 NATIVA | MUROS PISO 9 APTO 910 Y 911 TORRE 4 | 191 | 2481 | 2025-12-15 | 1/12/2026 12:00:00 AM | 4"x8" | Concreto | AUTOCOMPACTANTE 5000 GF | 28 | 0 | 35 | 51 | 7402.2 | 520 | 146 | ARGOS | 3
369 | B-19388 NATIVA | MUROS PISO 9 APTO 910 Y 911 TORRE 4 | 191 | 2481 | 2025-12-15 | 1/12/2026 12:00:00 AM | 4"x8" | Concreto | AUTOCOMPACTANTE 5000 GF | 28 | 0 | 35 | 49.2 | 7134.1 | 502 | 140 | ARGOS | 3
369 | B-19388 NATIVA | MUROS PISO 9 APTO 910 Y 911 TORRE 4 | 191 | 2481 | 2025-12-15 | 1/12/2026 12:00:00 AM | 4"x8" | Concreto | AUTOCOMPACTANTE 5000 GF | 28 | 0 | 35 | 49.3 | 7147.2 | 502 | 141 | ARGOS | 3
362 | B-19388 NATIVA | COLUMNAS PISO 1 EJES D-7 Y D-8 Y SOTANO EJE B-4 | 191 | 2350 | 2025-12-13 | 1/10/2026 12:00:00 AM | 4"x8" | Concreto | C. S. IND. MURO 4000PSI TM 1/2" | 28 | 0 | 28 | 29.2 | 4237.2 | 298 | 104 | ARGOS | 4
362 | B-19388 NATIVA | COLUMNAS PISO 1 EJES D-7 Y D-8 Y SOTANO EJE B-4 | 191 | 2350 | 2025-12-13 | 1/10/2026 12:00:00 AM | 4"x8" | Concreto | C. S. IND. MURO 4000PSI TM 1/2" | 28 | 0 | 28 | 29.3 | 4256.3 | 299 | 105 | ARGOS | 4
362 | B-19388 NATIVA | COLUMNAS PISO 1 EJES D-7 Y D-8 Y SOTANO EJE B-4 | 191 | 2350 | 2025-12-13 | 1/10/2026 12:00:00 AM | 4"x8" | Concreto | C. S. IND. MURO 4000PSI TM 1/2" | 28 | 0 | 28 | 31.2 | 4520.8 | 318 | 111 | ARGOS | 4
377 | B-19388 NATIVA | MUROS PISO 10 APTO 1002 Y 1003 TORRE 4 | 191 | 2818 | 2025-12-17 | 1/14/2026 12:00:00 AM | 4"x8" | Concreto | AUTOCOMPACTANTE 5000 GF | 28 | 0 | 35 | 49.1 | 7127.6 | 501 | 140 | ARGOS | 4
377 | B-19388 NATIVA | MUROS PISO 10 APTO 1002 Y 1003 TORRE 4 | 191 | 2818 | 2025-12-17 | 1/14/2026 12:00:00 AM | 4"x8" | Concreto | AUTOCOMPACTANTE 5000 GF | 28 | 0 | 35 | 51.4 | 7458.8 | 524 | 147 | ARGOS | 4
377 | B-19388 NATIVA | MUROS PISO 10 APTO 1002 Y 1003 TORRE 4 | 191 | 2818 | 2025-12-17 | 1/14/2026 12:00:00 AM | 4"x8" | Concreto | AUTOCOMPACTANTE 5000 GF | 28 | 0 | 35 | 31.4 | 4548.6 | 320 | 90 | ARGOS | 4
376 | B-19388 NATIVA | MUROS ASCENSOR PISO 1 SALON COMUNAL 3 | 191 | 7168 | 2025-12-17 | 1/14/2026 12:00:00 AM | 4"x8" | Concreto | IND. MURO 4000 PSI | 28 | 0 | 28 | 31.6 | 4576.9 | 322 | 113 | CEMEX | 4
376 | B-19388 NATIVA | MUROS ASCENSOR PISO 1 SALON COMUNAL 3 | 191 | 7168 | 2025-12-17 | 1/14/2026 12:00:00 AM | 4"x8" | Concreto | IND. MURO 4000 PSI | 28 | 0 | 28 | 31 | 4492.9 | 316 | 111 | CEMEX | 4
376 | B-19388 NATIVA | MUROS ASCENSOR PISO 1 SALON COMUNAL 3 | 191 | 7168 | 2025-12-17 | 1/14/2026 12:00:00 AM | 4"x8" | Concreto | IND. MURO 4000 PSI | 28 | 0 | 28 | 29.7 | 4314 | 303 | 106 | CEMEX | 4
378 | B-19388 NATIVA | PLACA PISO 10 APTOS 1008-1009 TORRE 4 | 191 | 2820 | 2025-12-17 | 1/14/2026 12:00:00 AM | 4"x8" | Concreto | IND. PLACA 3000 PSI | 28 | 0 | 21 | 31.2 | 4518.1 | 318 | 148 | ARGOS | 3
378 | B-19388 NATIVA | PLACA PISO 10 APTOS 1008-1009 TORRE 4 | 191 | 2820 | 2025-12-17 | 1/14/2026 12:00:00 AM | 4"x8" | Concreto | IND. PLACA 3000 PSI | 28 | 0 | 21 | 28.7 | 4161.5 | 293 | 137 | ARGOS | 2
404 | B-19388 NATIVA | MUROS P6 AP 604-605 TORRE 5 | 191 | 402 | 2026-01-22 | 1/29/2026 12:00:00 AM | 4"x8" | Concreto | EVOLUTION 5000 PSI | 7 | 0 | 35 | 42.7 | 6199 | 436 | 122 | CEMEX | 4
403 | B-19388 NATIVA | PLACA PISO 11 APTOS 1108-1109 TORRE 4 | 191 | 398 | 2026-01-22 | 1/29/2026 12:00:00 AM | 4"x8" | Concreto | IND. PLACA 3000 PSI | 7 | 0 | 21 | 39.3 | 5694.3 | 400 | 187 | CEMEX | 4
403 | B-19388 NATIVA | PLACA PISO 11 APTOS 1108-1109 TORRE 4 | 191 | 398 | 2026-01-22 | 1/29/2026 12:00:00 AM | 4"x8" | Concreto | IND. PLACA 3000 PSI | 7 | 0 | 21 | 38.1 | 5527.1 | 389 | 181 | CEMEX | 4
403 | B-19388 NATIVA | PLACA PISO 11 APTOS 1108-1109 TORRE 4 | 191 | 398 | 2026-01-22 | 1/29/2026 12:00:00 AM | 4"x8" | Concreto | IND. PLACA 3000 PSI | 7 | 0 | 21 | 33.8 | 4904 | 345 | 161 | CEMEX | 3
402 | B-19388 NATIVA | MUROS PISO 11 APTO 1104 Y 1105 TORRE 4 | 191 | 397 | 2026-01-22 | 1/29/2026 12:00:00 AM | 4"x8" | Concreto | EVOLUTION 5000 PSI | 7 | 0 | 35 | 20.6 | 2984 | 210 | 59 | CEMEX | 3
402 | B-19388 NATIVA | MUROS PISO 11 APTO 1104 Y 1105 TORRE 4 | 191 | 397 | 2026-01-22 | 1/29/2026 12:00:00 AM | 4"x8" | Concreto | EVOLUTION 5000 PSI | 7 | 0 | 35 | 20.2 | 2923.6 | 206 | 58 | CEMEX | 4
402 | B-19388 NATIVA | MUROS PISO 11 APTO 1104 Y 1105 TORRE 4 | 191 | 397 | 2026-01-22 | 1/29/2026 12:00:00 AM | 4"x8" | Concreto | EVOLUTION 5000 PSI | 7 | 0 | 35 | 22.9 | 3327.7 | 234 | 66 | CEMEX | 3
401 | B-19388 NATIVA | PLACA P6 AP 608-609 TORRE 5 | 191 | 39967 | 2026-01-21 | 1/29/2026 12:00:00 AM | 4"x8" | Concreto | IND. PLACA 3000 PSI | 8 | 0 | 21 | 23.2 | 3369.3 | 237 | 111 | CEMEX | 3
401 | B-19388 NATIVA | PLACA P6 AP 608-609 TORRE 5 | 191 | 39967 | 2026-01-21 | 1/29/2026 12:00:00 AM | 4"x8" | Concreto | IND. PLACA 3000 PSI | 8 | 0 | 21 | 26.1 | 3785.5 | 266 | 124 | CEMEX | 4
401 | B-19388 NATIVA | PLACA P6 AP 608-609 TORRE 5 | 191 | 39967 | 2026-01-21 | 1/29/2026 12:00:00 AM | 4"x8" | Concreto | IND. PLACA 3000 PSI | 8 | 0 | 21 | 25.1 | 3640.8 | 256 | 120 | CEMEX | 4
400 | B-19388 NATIVA | MUROS P6 AP 603-602 TORRE 5 | 191 | 380 | 2026-01-21 | 1/29/2026 12:00:00 AM | 4"x8" | Concreto | EVOLUTION 5000 PSI | 8 | 0 | 35 | 36.2 | 5246.1 | 369 | 103 | CEMEX | 3
400 | B-19388 NATIVA | MUROS P6 AP 603-602 TORRE 5 | 191 | 380 | 2026-01-21 | 1/29/2026 12:00:00 AM | 4"x8" | Concreto | EVOLUTION 5000 PSI | 8 | 0 | 35 | 33 | 4781.9 | 336 | 94 | CEMEX | 3
400 | B-19388 NATIVA | MUROS P6 AP 603-602 TORRE 5 | 191 | 380 | 2026-01-21 | 1/29/2026 12:00:00 AM | 4"x8" | Concreto | EVOLUTION 5000 PSI | 8 | 0 | 35 | 34.3 | 4973.3 | 350 | 98 | CEMEX | 4
408 | B-19388 NATIVA | MUROS PISO 11 APTO 1102 Y 1103 TORRE 4 | 191 | 445 | 2026-01-23 | 1/30/2026 12:00:00 AM | 4"x8" | Concreto | EVOLUTION 5000 PSI | 7 | 0 | 35 | 19.5 | 2831.6 | 199 | 56 | CEMEX | 2
408 | B-19388 NATIVA | MUROS PISO 11 APTO 1102 Y 1103 TORRE 4 | 191 | 445 | 2026-01-23 | 1/30/2026 12:00:00 AM | 4"x8" | Concreto | EVOLUTION 5000 PSI | 7 | 0 | 35 | 18.3 | 2654.4 | 187 | 52 | CEMEX | 3
408 | B-19388 NATIVA | MUROS PISO 11 APTO 1102 Y 1103 TORRE 4 | 191 | 445 | 2026-01-23 | 1/30/2026 12:00:00 AM | 4"x8" | Concreto | EVOLUTION 5000 PSI | 7 | 0 | 35 | 20.4 | 2959.4 | 208 | 58 | CEMEX | 3
407 | B-19388 NATIVA | PLACA PISO 11 APTOS 1110-1111 Y ESCALERA EJES (18-20) PISO 10 A 11 TORRE 4 | 191 | 592 | 2026-01-23 | 1/30/2026 12:00:00 AM | 4"x8" | Concreto | IND. PLACA 3000 PSI | 7 | 0 | 21 | 30.9 | 4484.1 | 315 | 147 | CEMEX | 3
407 | B-19388 NATIVA | PLACA PISO 11 APTOS 1110-1111 Y ESCALERA EJES (18-20) PISO 10 A 11 TORRE 4 | 191 | 592 | 2026-01-23 | 1/30/2026 12:00:00 AM | 4"x8" | Concreto | IND. PLACA 3000 PSI | 7 | 0 | 21 | 33.5 | 4857.1 | 341 | 159 | CEMEX | 3
407 | B-19388 NATIVA | PLACA PISO 11 APTOS 1110-1111 Y ESCALERA EJES (18-20) PISO 10 A 11 TORRE 4 | 191 | 592 | 2026-01-23 | 1/30/2026 12:00:00 AM | 4"x8" | Concreto | IND. PLACA 3000 PSI | 7 | 0 | 21 | 27.4 | 3976.1 | 280 | 130 | CEMEX | 3
406 | B-19388 NATIVA | CIMENTACION EJES 8-9 Y CD, ZARPA COSTADO SUR DESDE MITAD EJE 4-5 A MITAD DE EJE 5-6 SALON COMUNAL 3 | 191 | 424 | 2026-01-23 | 1/30/2026 12:00:00 AM | 4"x8" | Concreto | CONVENCIONAL 4000 GC 6" | 7 | 0 | 28 | 24.4 | 3533.9 | 248 | 87 | CEMEX | 3
406 | B-19388 NATIVA | CIMENTACION EJES 8-9 Y CD, ZARPA COSTADO SUR DESDE MITAD EJE 4-5 A MITAD DE EJE 5-6 SALON COMUNAL 3 | 191 | 424 | 2026-01-23 | 1/30/2026 12:00:00 AM | 4"x8" | Concreto | CONVENCIONAL 4000 GC 6" | 7 | 0 | 28 | 21.8 | 3168 | 223 | 78 | CEMEX | 3
406 | B-19388 NATIVA | CIMENTACION EJES 8-9 Y CD, ZARPA COSTADO SUR DESDE MITAD EJE 4-5 A MITAD DE EJE 5-6 SALON COMUNAL 3 | 191 | 424 | 2026-01-23 | 1/30/2026 12:00:00 AM | 4"x8" | Concreto | CONVENCIONAL 4000 GC 6" | 7 | 0 | 28 | 25 | 3628.5 | 255 | 89 | CEMEX | 3
436 | B-19388 NATIVA | MUROS PISO 12 APTO 1202 Y 1203 TORRE 4 | 191 | 737 | 2026-01-30 | 2/6/2026 12:00:00 AM | 4"x8" | Concreto | IND. MURO 5000 GF | 7 | 0 | 35 | 37.9 | 5500.2 | 387 | 108 | CEMEX | 3
436 | B-19388 NATIVA | MUROS PISO 12 APTO 1202 Y 1203 TORRE 4 | 191 | 737 | 2026-01-30 | 2/6/2026 12:00:00 AM | 4"x8" | Concreto | IND. MURO 5000 GF | 7 | 0 | 35 | 40.6 | 5884.2 | 414 | 116 | CEMEX | 3
436 | B-19388 NATIVA | MUROS PISO 12 APTO 1202 Y 1203 TORRE 4 | 191 | 737 | 2026-01-30 | 2/6/2026 12:00:00 AM | 4"x8" | Concreto | IND. MURO 5000 GF | 7 | 0 | 35 | 36.6 | 5314.4 | 374 | 105 | CEMEX | 3
434 | B-19388 NATIVA | PLACA PISO 12 APTOS 1208-1209 Y ESCALERA EJES (18-20) PISO 11 A 12 TORRE 4 | 191 | 731 | 2026-01-30 | 2/6/2026 12:00:00 AM | 4"x8" | Concreto | IND. PLACA 3000 PSI | 7 | 0 | 21 | 23.6 | 3424.2 | 241 | 112 | CEMEX | 3
434 | B-19388 NATIVA | PLACA PISO 12 APTOS 1208-1209 Y ESCALERA EJES (18-20) PISO 11 A 12 TORRE 4 | 191 | 731 | 2026-01-30 | 2/6/2026 12:00:00 AM | 4"x8" | Concreto | IND. PLACA 3000 PSI | 7 | 0 | 21 | 23.3 | 3386.5 | 238 | 111 | CEMEX | 3
434 | B-19388 NATIVA | PLACA PISO 12 APTOS 1208-1209 Y ESCALERA EJES (18-20) PISO 11 A 12 TORRE 4 | 191 | 731 | 2026-01-30 | 2/6/2026 12:00:00 AM | 4"x8" | Concreto | IND. PLACA 3000 PSI | 7 | 0 | 21 | 23.6 | 3419.4 | 240 | 112 | CEMEX | 3
433 | B-19388 NATIVA | PLACA P7 AP 711-710 TORRE 5 + ESCALERA P3 EJE 23 | 191 | 709 | 2026-01-30 | 2/6/2026 12:00:00 AM | 4"x8" | Concreto | IND. PLACA 3000 PSI | 7 | 0 | 21 | 20.1 | 2912.8 | 205 | 96 | CEMEX | 3
433 | B-19388 NATIVA | PLACA P7 AP 711-710 TORRE 5 + ESCALERA P3 EJE 23 | 191 | 709 | 2026-01-30 | 2/6/2026 12:00:00 AM | 4"x8" | Concreto | IND. PLACA 3000 PSI | 7 | 0 | 21 | 19.6 | 2841.3 | 200 | 93 | CEMEX | 3
433 | B-19388 NATIVA | PLACA P7 AP 711-710 TORRE 5 + ESCALERA P3 EJE 23 | 191 | 709 | 2026-01-30 | 2/6/2026 12:00:00 AM | 4"x8" | Concreto | IND. PLACA 3000 PSI | 7 | 0 | 21 | 21.1 | 3062 | 215 | 100 | CEMEX | 3
432 | B-19388 NATIVA | MUROS PISO 12 APTO 1204 Y 1205 TORRE 4 | 191 | 673 | 2026-01-29 | 2/5/2026 12:00:00 AM | 4"x8" | Concreto | IND. MURO 5000 GF | 7 | 0 | 35 | 36 | 5223.6 | 367 | 103 | CEMEX | 4
432 | B-19388 NATIVA | MUROS PISO 12 APTO 1204 Y 1205 TORRE 4 | 191 | 673 | 2026-01-29 | 2/5/2026 12:00:00 AM | 4"x8" | Concreto | IND. MURO 5000 GF | 7 | 0 | 35 | 37.1 | 5375.7 | 378 | 106 | CEMEX | 4
432 | B-19388 NATIVA | MUROS PISO 12 APTO 1204 Y 1205 TORRE 4 | 191 | 673 | 2026-01-29 | 2/5/2026 12:00:00 AM | 4"x8" | Concreto | IND. MURO 5000 GF | 7 | 0 | 35 | 37.9 | 5503.2 | 387 | 108 | CEMEX | 4
426 | B-19388 NATIVA | MUROS PISO 11 APTO 1110 Y 1111 TORRE 4 | 191 | 614 | 2026-01-28 | 2/5/2026 12:00:00 AM | 4"x8" | Concreto | IND. MURO 5000 GF | 8 | 0 | 35 | 34.7 | 5036.3 | 354 | 99 | CEMEX | 3
426 | B-19388 NATIVA | MUROS PISO 11 APTO 1110 Y 1111 TORRE 4 | 191 | 614 | 2026-01-28 | 2/5/2026 12:00:00 AM | 4"x8" | Concreto | IND. MURO 5000 GF | 8 | 0 | 35 | 35.9 | 5205.6 | 366 | 102 | CEMEX | 3
426 | B-19388 NATIVA | MUROS PISO 11 APTO 1110 Y 1111 TORRE 4 | 191 | 614 | 2026-01-28 | 2/5/2026 12:00:00 AM | 4"x8" | Concreto | IND. MURO 5000 GF | 8 | 0 | 35 | 38.2 | 5535.7 | 389 | 109 | CEMEX | 4
435 | B-19388 NATIVA | MUROS P7 AP 707-706 TORRE 5 | 191 | 725 | 2026-01-30 | 2/6/2026 12:00:00 AM | 4"x8" | Concreto | EVOLUTION 5000 PSI | 7 | 0 | 35 | 37.4 | 5431 | 382 | 107 | CEMEX | 3
435 | B-19388 NATIVA | MUROS P7 AP 707-706 TORRE 5 | 191 | 725 | 2026-01-30 | 2/6/2026 12:00:00 AM | 4"x8" | Concreto | EVOLUTION 5000 PSI | 7 | 0 | 35 | 38.4 | 5564 | 391 | 110 | CEMEX | 3
435 | B-19388 NATIVA | MUROS P7 AP 707-706 TORRE 5 | 191 | 725 | 2026-01-30 | 2/6/2026 12:00:00 AM | 4"x8" | Concreto | EVOLUTION 5000 PSI | 7 | 0 | 35 | 37.1 | 5379.3 | 378 | 106 | CEMEX | 3
M18 | B-19388 NATIVA | MUESTRA A 18 HORAS | 191 | 1 | 2026-02-06 | 2/7/2026 12:00:00 AM | 4"x8" | Concreto | IND. PLACA 3000 PSI | 1 | 0 | 21 | 2.6 | 383.3 | 27 | 12 | CEMEX | 3
M18 | B-19388 NATIVA | MUESTRA A 18 HORAS | 191 | 1 | 2026-02-06 | 2/7/2026 12:00:00 AM | 4"x8" | Concreto | IND. PLACA 3000 PSI | 1 | 0 | 21 | 2.6 | 383.8 | 27 | 13 | CEMEX | 3
M18 | B-19388 NATIVA | MUESTRA A 18 HORAS | 191 | 1 | 2026-02-06 | 2/7/2026 12:00:00 AM | 4"x8" | Concreto | IND. PLACA 3000 PSI | 1 | 0 | 21 | 2.4 | 351.6 | 25 | 12 | CEMEX | 3
M20 | B-19388 NATIVA | MUESTRA A 20 HORAS | 191 | 1 | 2026-02-06 | 2/7/2026 12:00:00 AM | 4"x8" | Concreto | IND. PLACA 3000 PSI | 1 | 0 | 21 | 3.3 | 474 | 33 | 16 | CEMEX | 3
M20 | B-19388 NATIVA | MUESTRA A 20 HORAS | 191 | 1 | 2026-02-06 | 2/7/2026 12:00:00 AM | 4"x8" | Concreto | IND. PLACA 3000 PSI | 1 | 0 | 21 | 2.9 | 419.4 | 29 | 14 | CEMEX | 3
M20 | B-19388 NATIVA | MUESTRA A 20 HORAS | 191 | 1 | 2026-02-06 | 2/7/2026 12:00:00 AM | 4"x8" | Concreto | IND. PLACA 3000 PSI | 1 | 0 | 21 | 2.8 | 410.8 | 29 | 13 | CEMEX | 4
438 | B-19388 NATIVA | PLACA P8 AP 803-802 + PASILLO TORRE 5 | 191 | 771 | 2026-01-31 | 2/7/2026 12:00:00 AM | 4"x8" | Concreto | IND. PLACA 3000 PSI | 7 | 0 | 21 | 22.3 | 3239.1 | 228 | 106 | CEMEX | 4
438 | B-19388 NATIVA | PLACA P8 AP 803-802 + PASILLO TORRE 5 | 191 | 771 | 2026-01-31 | 2/7/2026 12:00:00 AM | 4"x8" | Concreto | IND. PLACA 3000 PSI | 7 | 0 | 21 | 23.2 | 3361.9 | 236 | 110 | CEMEX | 4
438 | B-19388 NATIVA | PLACA P8 AP 803-802 + PASILLO TORRE 5 | 191 | 771 | 2026-01-31 | 2/7/2026 12:00:00 AM | 4"x8" | Concreto | IND. PLACA 3000 PSI | 7 | 0 | 21 | 21 | 3051.6 | 215 | 100 | CEMEX | 4
363 | B-19388 NATIVA | MUROS PISO 9 APTO 908 Y 909 TORRE 4 | 191 | 2379 | 2025-12-13 | 2/7/2026 12:00:00 AM | 4"x8" | Concreto | AUTOCOMPACTANTE 5000 GF | 56 | 0 | 35 | 49.4 | 7168.1 | 504 | 141 | ARGOS | 3
363 | B-19388 NATIVA | MUROS PISO 9 APTO 908 Y 909 TORRE 4 | 191 | 2379 | 2025-12-13 | 2/7/2026 12:00:00 AM | 4"x8" | Concreto | AUTOCOMPACTANTE 5000 GF | 56 | 0 | 35 | 46.7 | 6779.4 | 477 | 134 | ARGOS | 3
363 | B-19388 NATIVA | MUROS PISO 9 APTO 908 Y 909 TORRE 4 | 191 | 2379 | 2025-12-13 | 2/7/2026 12:00:00 AM | 4"x8" | Concreto | AUTOCOMPACTANTE 5000 GF | 56 | 0 | 35 | 44.6 | 6473.2 | 455 | 128 | ARGOS | 3
439 | B-19388 NATIVA | MUROS P7 AP 701-712 TORRE 5 | 191 | 790 | 2026-01-31 | 2/7/2026 12:00:00 AM | 4"x8" | Concreto | EVOLUTION 5000 PSI | 7 | 0 | 35 | 37.3 | 5408.8 | 380 | 106 | CEMEX | 3
439 | B-19388 NATIVA | MUROS P7 AP 701-712 TORRE 5 | 191 | 790 | 2026-01-31 | 2/7/2026 12:00:00 AM | 4"x8" | Concreto | EVOLUTION 5000 PSI | 7 | 0 | 35 | 36.7 | 5326.8 | 375 | 105 | CEMEX | 4
409 | B-19388 NATIVA | MUROS P6 AP 606-607 TORRE 5 | 191 | 456 | 2026-01-23 | 1/30/2026 12:00:00 AM | 4"x8" | Concreto | EVOLUTION 5000 PSI | 7 | 0 | 35 | 33.6 | 4876.8 | 343 | 96 | CEMEX | 3
409 | B-19388 NATIVA | MUROS P6 AP 606-607 TORRE 5 | 191 | 456 | 2026-01-23 | 1/30/2026 12:00:00 AM | 4"x8" | Concreto | EVOLUTION 5000 PSI | 7 | 0 | 35 | 36.9 | 5355 | 376 | 105 | CEMEX | 3
409 | B-19388 NATIVA | MUROS P6 AP 606-607 TORRE 5 | 191 | 456 | 2026-01-23 | 1/30/2026 12:00:00 AM | 4"x8" | Concreto | EVOLUTION 5000 PSI | 7 | 0 | 35 | 33.8 | 4900 | 344 | 96 | CEMEX | 4
300 | B-19388 NATIVA | PLACA PISO 7 APTOS 708-709 TORRE 4 | 191 | 29656 | 2025-11-24 | 1/19/2026 12:00:00 AM | 4"x8" | Concreto | IND. PLACA 3000 PSI | 56 | 0 | 21 | 22 | 3196.2 | 225 | 105 | CEMEX | 4
300 | B-19388 NATIVA | PLACA PISO 7 APTOS 708-709 TORRE 4 | 191 | 29656 | 2025-11-24 | 1/19/2026 12:00:00 AM | 4"x8" | Concreto | IND. PLACA 3000 PSI | 56 | 0 | 21 | 19.5 | 2825.6 | 199 | 93 | CEMEX | 4
300 | B-19388 NATIVA | PLACA PISO 7 APTOS 708-709 TORRE 4 | 191 | 29656 | 2025-11-24 | 1/19/2026 12:00:00 AM | 4"x8" | Concreto | IND. PLACA 3000 PSI | 56 | 0 | 21 | 18 | 2607.5 | 183 | 86 | CEMEX | 4
361 | B-19388 NATIVA | PLACA P5 AP 501-512 TORRE 5 | 191 | 7002 | 2025-12-12 | 1/9/2026 12:00:00 AM | 4"x8" | Concreto | IND. PLACA 3000 PSI | 28 | 0 | 21 | 25.1 | 3637.7 | 256 | 119 | CEMEX | 4
361 | B-19388 NATIVA | PLACA P5 AP 501-512 TORRE 5 | 191 | 7002 | 2025-12-12 | 1/9/2026 12:00:00 AM | 4"x8" | Concreto | IND. PLACA 3000 PSI | 28 | 0 | 21 | 23.9 | 3471.2 | 244 | 114 | CEMEX | 4
361 | B-19388 NATIVA | PLACA P5 AP 501-512 TORRE 5 | 191 | 7002 | 2025-12-12 | 1/9/2026 12:00:00 AM | 4"x8" | Concreto | IND. PLACA 3000 PSI | 28 | 0 | 21 | 26.3 | 3817 | 268 | 125 | CEMEX | 4
360 | B-19388 NATIVA | MUROS P5 AP 410-411 TORRE 5 | 191 | 6994 | 2025-12-12 | 1/9/2026 12:00:00 AM | 4"x8" | Concreto | EVOLUTION 5000 PSI | 28 | 0 | 35 | 48.6 | 7055.3 | 496 | 139 | CEMEX | 4
360 | B-19388 NATIVA | MUROS P5 AP 410-411 TORRE 5 | 191 | 6994 | 2025-12-12 | 1/9/2026 12:00:00 AM | 4"x8" | Concreto | EVOLUTION 5000 PSI | 28 | 0 | 35 | 40.7 | 5904.8 | 415 | 116 | CEMEX | 4
360 | B-19388 NATIVA | MUROS P5 AP 410-411 TORRE 5 | 191 | 6994 | 2025-12-12 | 1/9/2026 12:00:00 AM | 4"x8" | Concreto | EVOLUTION 5000 PSI | 28 | 0 | 35 | 36.5 | 5293 | 372 | 104 | CEMEX | 3
355 | B-19388 NATIVA | MUROS P4 AP 408-409 TORRE 5 | 191 | 2123 | 2025-12-11 | 1/8/2026 12:00:00 AM | 4"x8" | Concreto | AUTOCOMPACTANTE 5000 GF | 28 | 0 | 35 | 44 | 6375.3 | 448 | 126 | ARGOS | 4
355 | B-19388 NATIVA | MUROS P4 AP 408-409 TORRE 5 | 191 | 2123 | 2025-12-11 | 1/8/2026 12:00:00 AM | 4"x8" | Concreto | AUTOCOMPACTANTE 5000 GF | 28 | 0 | 35 | 39.7 | 5760.8 | 405 | 113 | ARGOS | 4
395 | B-19388 NATIVA | PLACA P6 AP 606-607 TORRE 5 | 191 | 10530 | 2026-01-19 | 1/26/2026 12:00:00 AM | 4"x8" | Concreto | IND. PLACA 3000 PSI | 7 | 0 | 21 | 20.4 | 2951.9 | 208 | 97 | CEMEX | 3
395 | B-19388 NATIVA | PLACA P6 AP 606-607 TORRE 5 | 191 | 10530 | 2026-01-19 | 1/26/2026 12:00:00 AM | 4"x8" | Concreto | IND. PLACA 3000 PSI | 7 | 0 | 21 | 22.2 | 3226.5 | 227 | 106 | CEMEX | 3
395 | B-19388 NATIVA | PLACA P6 AP 606-607 TORRE 5 | 191 | 10530 | 2026-01-19 | 1/26/2026 12:00:00 AM | 4"x8" | Concreto | IND. PLACA 3000 PSI | 7 | 0 | 21 | 24.9 | 3610.5 | 254 | 118 | CEMEX | 3
324 | B-19388 NATIVA | MUROS PISO 8 APTO 802 Y 803 TORRE 4 | 191 | 30037 | 2025-12-01 | 1/26/2026 12:00:00 AM | 4"x8" | Concreto | EVOLUTION 5000 PSI | 56 | 0 | 35 | 35.2 | 5107.2 | 359 | 101 | CEMEX | 4
324 | B-19388 NATIVA | MUROS PISO 8 APTO 802 Y 803 TORRE 4 | 191 | 30037 | 2025-12-01 | 1/26/2026 12:00:00 AM | 4"x8" | Concreto | EVOLUTION 5000 PSI | 56 | 0 | 35 | 33.3 | 4826.3 | 339 | 95 | CEMEX | 4
324 | B-19388 NATIVA | MUROS PISO 8 APTO 802 Y 803 TORRE 4 | 191 | 30037 | 2025-12-01 | 1/26/2026 12:00:00 AM | 4"x8" | Concreto | EVOLUTION 5000 PSI | 56 | 0 | 35 | 36 | 5220.4 | 367 | 103 | CEMEX | 4
396 | B-19388 NATIVA | MUROS P5 AP 508-509 TORRE 5 | 191 | 2128 | 2026-01-19 | 1/26/2026 12:00:00 AM | 4"x8" | Concreto | EVOLUTION 5000 PSI | 7 | 0 | 35 | 33.3 | 4832.6 | 340 | 95 | CEMEX | 3
396 | B-19388 NATIVA | MUROS P5 AP 508-509 TORRE 5 | 191 | 2128 | 2026-01-19 | 1/26/2026 12:00:00 AM | 4"x8" | Concreto | EVOLUTION 5000 PSI | 7 | 0 | 35 | 36.1 | 5243 | 369 | 103 | CEMEX | 4
396 | B-19388 NATIVA | MUROS P5 AP 508-509 TORRE 5 | 191 | 2128 | 2026-01-19 | 1/26/2026 12:00:00 AM | 4"x8" | Concreto | EVOLUTION 5000 PSI | 7 | 0 | 35 | 36.1 | 5237.5 | 368 | 103 | CEMEX | 4
397 | B-19388 NATIVA | PLACA P6 AP 601-612+ PASILLO TORRE 5 | 191 | 1836 | 2026-01-20 | 1/27/2026 12:00:00 AM | 4"x8" | Concreto | IND. PLACA 3000 PSI | 7 | 0 | 21 | 20.5 | 2968.5 | 209 | 97 | CEMEX | 4
397 | B-19388 NATIVA | PLACA P6 AP 601-612+ PASILLO TORRE 5 | 191 | 1836 | 2026-01-20 | 1/27/2026 12:00:00 AM | 4"x8" | Concreto | IND. PLACA 3000 PSI | 7 | 0 | 21 | 22.4 | 3253.9 | 229 | 107 | CEMEX | 4
397 | B-19388 NATIVA | PLACA P6 AP 601-612+ PASILLO TORRE 5 | 191 | 1836 | 2026-01-20 | 1/27/2026 12:00:00 AM | 4"x8" | Concreto | IND. PLACA 3000 PSI | 7 | 0 | 21 | 23.5 | 3412.5 | 240 | 112 | CEMEX | 4
398 | B-19388 NATIVA | MUROS P5 AP 511-510 TORRE 5 | 191 | 2684 | 2026-01-20 | 1/27/2026 12:00:00 AM | 4"x8" | Concreto | EVOLUTION 5000 PSI | 7 | 0 | 35 | 33.5 | 4865 | 342 | 96 | CEMEX | 4
398 | B-19388 NATIVA | MUROS P5 AP 511-510 TORRE 5 | 191 | 2684 | 2026-01-20 | 1/27/2026 12:00:00 AM | 4"x8" | Concreto | EVOLUTION 5000 PSI | 7 | 0 | 35 | 31.6 | 4586.4 | 322 | 90 | CEMEX | 4
398 | B-19388 NATIVA | MUROS P5 AP 511-510 TORRE 5 | 191 | 2684 | 2026-01-20 | 1/27/2026 12:00:00 AM | 4"x8" | Concreto | EVOLUTION 5000 PSI | 7 | 0 | 35 | 31.7 | 4593.9 | 323 | 90 | CEMEX | 5
355 | B-19388 NATIVA | MUROS P4 AP 408-409 TORRE 5 | 191 | 2123 | 2025-12-11 | 1/8/2026 12:00:00 AM | 4"x8" | Concreto | AUTOCOMPACTANTE 5000 GF | 28 | 0 | 35 | 44.1 | 6389.1 | 449 | 126 | ARGOS | 3
418 | B-19388 NATIVA | PLACA P7 AP 04-05 +PASILLO TORRE 5 | 191 | 528 | 2026-01-26 | 2/2/2026 12:00:00 AM | 4"x8" | Concreto | IND. PLACA 3000 PSI | 7 | 0 | 21 | 20.9 | 3030.6 | 213 | 100 | CEMEX | 4
399 | B-19388 NATIVA | MUROS ESCALERAS PISO 1 SALON COMUNAL 3 | 191 | 37725 | 2026-01-21 | 1/29/2026 12:00:00 AM | 4"x8" | Concreto | IND MUROS 4000 PSI | 8 | 0 | 28 | 26.4 | 3829.8 | 269 | 94 | CEMEX | 3
399 | B-19388 NATIVA | MUROS ESCALERAS PISO 1 SALON COMUNAL 3 | 191 | 37725 | 2026-01-21 | 1/29/2026 12:00:00 AM | 4"x8" | Concreto | IND MUROS 4000 PSI | 8 | 0 | 28 | 30.8 | 4461.4 | 314 | 110 | CEMEX | 3
418 | B-19388 NATIVA | PLACA P7 AP 04-05 +PASILLO TORRE 5 | 191 | 528 | 2026-01-26 | 2/2/2026 12:00:00 AM | 4"x8" | Concreto | IND. PLACA 3000 PSI | 7 | 0 | 21 | 17.2 | 2489.6 | 175 | 82 | CEMEX | 3
418 | B-19388 NATIVA | PLACA P7 AP 04-05 +PASILLO TORRE 5 | 191 | 528 | 2026-01-26 | 2/2/2026 12:00:00 AM | 4"x8" | Concreto | IND. PLACA 3000 PSI | 7 | 0 | 21 | 18.1 | 2631.8 | 185 | 86 | CEMEX | 3
399 | B-19388 NATIVA | MUROS ESCALERAS PISO 1 SALON COMUNAL 3 | 191 | 37725 | 2026-01-21 | 1/29/2026 12:00:00 AM | 4"x8" | Concreto | IND MUROS 4000 PSI | 8 | 0 | 28 | 30.2 | 4376.5 | 308 | 108 | CEMEX | 4
418 | B-19388 NATIVA | PLACA P7 AP 04-05 +PASILLO TORRE 5 | 191 | 528 | 2026-01-26 | 1/29/2026 12:00:00 AM | 4"x8" | Concreto | IND. PLACA 3000 PSI | 3 | 0 | 21 | 15.1 | 2188.4 | 154 | 72 | CEMEX | 4
418 | B-19388 NATIVA | PLACA P7 AP 04-05 +PASILLO TORRE 5 | 191 | 528 | 2026-01-26 | 1/29/2026 12:00:00 AM | 4"x8" | Concreto | IND. PLACA 3000 PSI | 3 | 0 | 21 | 15 | 2181.8 | 153 | 72 | CEMEX | 4
418 | B-19388 NATIVA | PLACA P7 AP 04-05 +PASILLO TORRE 5 | 191 | 528 | 2026-01-26 | 1/29/2026 12:00:00 AM | 4"x8" | Concreto | IND. PLACA 3000 PSI | 3 | 0 | 21 | 14.9 | 2154.7 | 151 | 71 | CEMEX | 4
416 | B-19388 NATIVA | PLACA PISO 12 APTOS 1204-1205 TORRE 4 | 191 | 521 | 2026-01-26 | 1/29/2026 12:00:00 AM | 4"x8" | Concreto | IND. PLACA 3000 PSI | 3 | 0 | 21 | 18.5 | 2680.9 | 188 | 88 | CEMEX | 4
416 | B-19388 NATIVA | PLACA PISO 12 APTOS 1204-1205 TORRE 4 | 191 | 521 | 2026-01-26 | 1/29/2026 12:00:00 AM | 4"x8" | Concreto | IND. PLACA 3000 PSI | 3 | 0 | 21 | 20.4 | 2965.8 | 209 | 97 | CEMEX | 4
416 | B-19388 NATIVA | PLACA PISO 12 APTOS 1204-1205 TORRE 4 | 191 | 521 | 2026-01-26 | 1/29/2026 12:00:00 AM | 4"x8" | Concreto | IND. PLACA 3000 PSI | 3 | 0 | 21 | 19.1 | 2773.5 | 195 | 91 | CEMEX | 4
405 | B-19388 NATIVA | PLACA P6 AP 611-610 + PASILLO +ESCALERA EJE 2 P4 TORRE 5 | 191 | 405 | 2026-01-22 | 1/29/2026 12:00:00 AM | 4"x8" | Concreto | IND. PLACA 3000 PSI | 7 | 0 | 21 | 26.4 | 3830.7 | 269 | 126 | CEMEX | 3
405 | B-19388 NATIVA | PLACA P6 AP 611-610 + PASILLO +ESCALERA EJE 2 P4 TORRE 5 | 191 | 405 | 2026-01-22 | 1/29/2026 12:00:00 AM | 4"x8" | Concreto | IND. PLACA 3000 PSI | 7 | 0 | 21 | 29.1 | 4223.9 | 297 | 139 | CEMEX | 4
405 | B-19388 NATIVA | PLACA P6 AP 611-610 + PASILLO +ESCALERA EJE 2 P4 TORRE 5 | 191 | 405 | 2026-01-22 | 1/29/2026 12:00:00 AM | 4"x8" | Concreto | IND. PLACA 3000 PSI | 7 | 0 | 21 | 28.6 | 4143.9 | 291 | 136 | CEMEX | 4
404 | B-19388 NATIVA | MUROS P6 AP 604-605 TORRE 5 | 191 | 402 | 2026-01-22 | 1/29/2026 12:00:00 AM | 4"x8" | Concreto | EVOLUTION 5000 PSI | 7 | 0 | 35 | 38.7 | 5606 | 394 | 110 | CEMEX | 3
404 | B-19388 NATIVA | MUROS P6 AP 604-605 TORRE 5 | 191 | 402 | 2026-01-22 | 1/29/2026 12:00:00 AM | 4"x8" | Concreto | EVOLUTION 5000 PSI | 7 | 0 | 35 | 40.6 | 5894.3 | 414 | 116 | CEMEX | 4
440 | B-19388 NATIVA | PLACA PISO 12 APTOS 1210-1211 TORRE 4 | 191 | 898 | 2026-02-02 | 2/5/2026 12:00:00 AM | 4"x8" | Concreto | IND. PLACA 3000 PSI | 3 | 0 | 21 | 20.2 | 2935.3 | 206 | 96 | CEMEX | 3
291 | B-19388 NATIVA | PLACA PISO 3 AP 306-307 TORRE 5 | 191 | 20114 | 2025-11-20 | 1/15/2026 12:00:00 AM | 4"x8" | Concreto | IND. PLACA 3000 PSI | 56 | 0 | 21 | 20.9 | 3035.8 | 213 | 100 | CEMEX | 3
291 | B-19388 NATIVA | PLACA PISO 3 AP 306-307 TORRE 5 | 191 | 20114 | 2025-11-20 | 1/15/2026 12:00:00 AM | 4"x8" | Concreto | IND. PLACA 3000 PSI | 56 | 0 | 21 | 20.4 | 2954.6 | 208 | 97 | CEMEX | 4
291 | B-19388 NATIVA | PLACA PISO 3 AP 306-307 TORRE 5 | 191 | 20114 | 2025-11-20 | 1/15/2026 12:00:00 AM | 4"x8" | Concreto | IND. PLACA 3000 PSI | 56 | 0 | 21 | 19 | 2759.5 | 194 | 91 | CEMEX | 3
292 | B-19388 NATIVA | MUROS PISO 6 APTOS 608 Y 609 TORRE 4 | 191 | 19901 | 2025-11-20 | 1/15/2026 12:00:00 AM | 4"x8" | Concreto | EVOLUTION 5000 PSI | 56 | 0 | 35 | 44 | 6375.1 | 448 | 126 | CEMEX | 4
292 | B-19388 NATIVA | MUROS PISO 6 APTOS 608 Y 609 TORRE 4 | 191 | 19901 | 2025-11-20 | 1/15/2026 12:00:00 AM | 4"x8" | Concreto | EVOLUTION 5000 PSI | 56 | 0 | 35 | 42 | 6094 | 428 | 120 | CEMEX | 3
292 | B-19388 NATIVA | MUROS PISO 6 APTOS 608 Y 609 TORRE 4 | 191 | 19901 | 2025-11-20 | 1/15/2026 12:00:00 AM | 4"x8" | Concreto | EVOLUTION 5000 PSI | 56 | 0 | 35 | 29.4 | 4260.6 | 300 | 84 | CEMEX | 4
379 | B-19388 NATIVA | MUROS ESCALERA Y ASCENSOR SOTANO SALON COMUNAL 2 | 191 | 27217 | 2025-12-18 | 1/15/2026 12:00:00 AM | 4"x8" | Concreto | CONVENCIONAL 4000 GC 6" | 28 | 0 | 28 | 31.2 | 4521.7 | 318 | 111 | CEMEX | 4
379 | B-19388 NATIVA | MUROS ESCALERA Y ASCENSOR SOTANO SALON COMUNAL 2 | 191 | 27217 | 2025-12-18 | 1/15/2026 12:00:00 AM | 4"x8" | Concreto | CONVENCIONAL 4000 GC 6" | 28 | 0 | 28 | 30.7 | 4456.9 | 313 | 110 | CEMEX | 4
379 | B-19388 NATIVA | MUROS ESCALERA Y ASCENSOR SOTANO SALON COMUNAL 2 | 191 | 27217 | 2025-12-18 | 1/15/2026 12:00:00 AM | 4"x8" | Concreto | CONVENCIONAL 4000 GC 6" | 28 | 0 | 28 | 30.9 | 4475.3 | 315 | 110 | CEMEX | 4
380 | B-19388 NATIVA | PLACA P6 AP 604-605 +ESCALERA P2 EJE 23 | 191 | 7216 | 2025-12-18 | 1/15/2026 12:00:00 AM | 4"x8" | Concreto | IND. PLACA 3000 PSI | 28 | 0 | 21 | 23.7 | 3434.1 | 241 | 113 | CEMEX | 4
380 | B-19388 NATIVA | PLACA P6 AP 604-605 +ESCALERA P2 EJE 23 | 191 | 7216 | 2025-12-18 | 1/15/2026 12:00:00 AM | 4"x8" | Concreto | IND. PLACA 3000 PSI | 28 | 0 | 21 | 25 | 3619.5 | 254 | 119 | CEMEX | 4
380 | B-19388 NATIVA | PLACA P6 AP 604-605 +ESCALERA P2 EJE 23 | 191 | 7216 | 2025-12-18 | 1/15/2026 12:00:00 AM | 4"x8" | Concreto | IND. PLACA 3000 PSI | 28 | 0 | 21 | 25.5 | 3703.1 | 260 | 122 | CEMEX | 4
381 | B-19388 NATIVA | PLACA PISO 10 APTOS 1010-1011 Y ESCALERA EJES (18-20) PISO 9 A 10 TORRE 4 | 191 | 2925 | 2025-12-18 | 1/15/2026 12:00:00 AM | 4"x8" | Concreto | IND. PLACA 3000 PSI | 28 | 0 | 21 | 29.3 | 4251.6 | 299 | 140 | ARGOS | 3
381 | B-19388 NATIVA | PLACA PISO 10 APTOS 1010-1011 Y ESCALERA EJES (18-20) PISO 9 A 10 TORRE 4 | 191 | 2925 | 2025-12-18 | 1/15/2026 12:00:00 AM | 4"x8" | Concreto | IND. PLACA 3000 PSI | 28 | 0 | 21 | 30.1 | 4358.6 | 306 | 143 | ARGOS | 4
381 | B-19388 NATIVA | PLACA PISO 10 APTOS 1010-1011 Y ESCALERA EJES (18-20) PISO 9 A 10 TORRE 4 | 191 | 2925 | 2025-12-18 | 1/15/2026 12:00:00 AM | 4"x8" | Concreto | IND. PLACA 3000 PSI | 28 | 0 | 21 | 26.7 | 3876.7 | 273 | 127 | ARGOS | 4
382 | B-19388 NATIVA | MUROS PISO 10 APTO 1006 Y 1007 TORRE 4 | 191 | 2977 | 2025-12-18 | 1/15/2026 12:00:00 AM | 4"x8" | Concreto | AUTOCOMPACTANTE 5000 GF | 28 | 0 | 35 | 50.3 | 7298 | 513 | 144 | ARGOS | 4
382 | B-19388 NATIVA | MUROS PISO 10 APTO 1006 Y 1007 TORRE 4 | 191 | 2977 | 2025-12-18 | 1/15/2026 12:00:00 AM | 4"x8" | Concreto | AUTOCOMPACTANTE 5000 GF | 28 | 0 | 35 | 51.3 | 7439.9 | 523 | 146 | ARGOS | 4
382 | B-19388 NATIVA | MUROS PISO 10 APTO 1006 Y 1007 TORRE 4 | 191 | 2977 | 2025-12-18 | 1/15/2026 12:00:00 AM | 4"x8" | Concreto | AUTOCOMPACTANTE 5000 GF | 28 | 0 | 35 | 57.7 | 8375.3 | 589 | 165 | ARGOS | 3
383 | B-19388 NATIVA | MUROS P5 AP 506-507 TORRE 5 | 191 | 7045 | 2025-12-18 | 1/15/2026 12:00:00 AM | 4"x8" | Concreto | EVOLUTION 5000 PSI | 28 | 0 | 35 | 37.7 | 5473.2 | 385 | 108 | CEMEX | 4
383 | B-19388 NATIVA | MUROS P5 AP 506-507 TORRE 5 | 191 | 7045 | 2025-12-18 | 1/15/2026 12:00:00 AM | 4"x8" | Concreto | EVOLUTION 5000 PSI | 28 | 0 | 35 | 39.5 | 5731.6 | 403 | 113 | CEMEX | 4
383 | B-19388 NATIVA | MUROS P5 AP 506-507 TORRE 5 | 191 | 7045 | 2025-12-18 | 1/15/2026 12:00:00 AM | 4"x8" | Concreto | EVOLUTION 5000 PSI | 28 | 0 | 35 | 40 | 5807.8 | 408 | 114 | CEMEX | 4
385 | B-19388 NATIVA | MUROS PISO 10 APTO 1001 Y 1012 TORRE 4 | 191 | 3140 | 2025-12-19 | 1/16/2026 12:00:00 AM | 4"x8" | Concreto | AUTOCOMPACTANTE 5000 GF | 28 | 0 | 35 | 27.3 | 3961.2 | 278 | 78 | ARGOS | 4
385 | B-19388 NATIVA | MUROS PISO 10 APTO 1001 Y 1012 TORRE 4 | 191 | 3140 | 2025-12-19 | 1/16/2026 12:00:00 AM | 4"x8" | Concreto | AUTOCOMPACTANTE 5000 GF | 28 | 0 | 35 | 52.9 | 7672.7 | 539 | 151 | ARGOS | 4
385 | B-19388 NATIVA | MUROS PISO 10 APTO 1001 Y 1012 TORRE 4 | 191 | 3140 | 2025-12-19 | 1/16/2026 12:00:00 AM | 4"x8" | Concreto | AUTOCOMPACTANTE 5000 GF | 28 | 0 | 35 | 54.5 | 7899.9 | 555 | 156 | ARGOS | 4
386 | B-19388 NATIVA | PLACA P6 AP 604-605 + PASILLO | 191 | 5182 | 2025-12-19 | 1/16/2026 12:00:00 AM | 4"x8" | Concreto | IND. PLACA 3000 PSI | 28 | 0 | 21 | 24.3 | 3518.1 | 247 | 116 | CEMEX | 3
386 | B-19388 NATIVA | PLACA P6 AP 604-605 + PASILLO | 191 | 5182 | 2025-12-19 | 1/16/2026 12:00:00 AM | 4"x8" | Concreto | IND. PLACA 3000 PSI | 28 | 0 | 21 | 23.5 | 3406.9 | 240 | 112 | CEMEX | 4
386 | B-19388 NATIVA | PLACA P6 AP 604-605 + PASILLO | 191 | 5182 | 2025-12-19 | 1/16/2026 12:00:00 AM | 4"x8" | Concreto | IND. PLACA 3000 PSI | 28 | 0 | 21 | 19.9 | 2879.6 | 202 | 94 | CEMEX | 4
387 | B-19388 NATIVA | PLACA PISO 10 APTOS 1104-1105 TORRE 4 | 191 | 3152 | 2025-12-19 | 1/16/2026 12:00:00 AM | 4"x8" | Concreto | IND. PLACA 3000 PSI | 28 | 0 | 21 | 30.3 | 4389.5 | 309 | 144 | ARGOS | 4
387 | B-19388 NATIVA | PLACA PISO 10 APTOS 1104-1105 TORRE 4 | 191 | 3152 | 2025-12-19 | 1/16/2026 12:00:00 AM | 4"x8" | Concreto | IND. PLACA 3000 PSI | 28 | 0 | 21 | 28.2 | 4085.2 | 287 | 134 | ARGOS | 4
387 | B-19388 NATIVA | PLACA PISO 10 APTOS 1104-1105 TORRE 4 | 191 | 3152 | 2025-12-19 | 1/16/2026 12:00:00 AM | 4"x8" | Concreto | IND. PLACA 3000 PSI | 28 | 0 | 21 | 28.3 | 4100.5 | 288 | 135 | ARGOS | 4
384 | B-19388 NATIVA | PLACA PISO 1 EJES 3-4 Y A-C SALON COMUNAL 3 | 191 | 1061 | 2025-12-19 | 1/16/2026 12:00:00 AM | 4"x8" | Concreto | CONVENCIONAL 4000 GC 6" | 28 | 0 | 28 | 27.9 | 4039.7 | 284 | 99 | CEMEX | 3
384 | B-19388 NATIVA | PLACA PISO 1 EJES 3-4 Y A-C SALON COMUNAL 3 | 191 | 1061 | 2025-12-19 | 1/16/2026 12:00:00 AM | 4"x8" | Concreto | CONVENCIONAL 4000 GC 6" | 28 | 0 | 28 | 26.8 | 3887.7 | 273 | 96 | CEMEX | 4
384 | B-19388 NATIVA | PLACA PISO 1 EJES 3-4 Y A-C SALON COMUNAL 3 | 191 | 1061 | 2025-12-19 | 1/16/2026 12:00:00 AM | 4"x8" | Concreto | CONVENCIONAL 4000 GC 6" | 28 | 0 | 28 | 26.8 | 3882 | 273 | 96 | CEMEX | 3
388 | B-19388 NATIVA | PLACA PISO 10 APTOS 1102-1103 Y ESCALERA EJES (2-4) PISO 9 A 10 TORRE 4 | 191 | 3266 | 2025-12-20 | 1/17/2026 12:00:00 AM | 4"x8" | Concreto | IND. PLACA 3000 PSI | 28 | 0 | 21 | 35.1 | 5096.4 | 358 | 167 | ARGOS | 4
388 | B-19388 NATIVA | PLACA PISO 10 APTOS 1102-1103 Y ESCALERA EJES (2-4) PISO 9 A 10 TORRE 4 | 191 | 3266 | 2025-12-20 | 1/17/2026 12:00:00 AM | 4"x8" | Concreto | IND. PLACA 3000 PSI | 28 | 0 | 21 | 31.8 | 4617.3 | 325 | 152 | ARGOS | 3
388 | B-19388 NATIVA | PLACA PISO 10 APTOS 1102-1103 Y ESCALERA EJES (2-4) PISO 9 A 10 TORRE 4 | 191 | 3266 | 2025-12-20 | 1/17/2026 12:00:00 AM | 4"x8" | Concreto | IND. PLACA 3000 PSI | 28 | 0 | 21 | 33.6 | 4868.8 | 342 | 160 | ARGOS | 3
440 | B-19388 NATIVA | PLACA PISO 12 APTOS 1210-1211 TORRE 4 | 191 | 898 | 2026-02-02 | 2/5/2026 12:00:00 AM | 4"x8" | Concreto | IND. PLACA 3000 PSI | 3 | 0 | 21 | 18 | 2609.7 | 183 | 86 | CEMEX | 3
440 | B-19388 NATIVA | PLACA PISO 12 APTOS 1210-1211 TORRE 4 | 191 | 898 | 2026-02-02 | 2/5/2026 12:00:00 AM | 4"x8" | Concreto | IND. PLACA 3000 PSI | 3 | 0 | 21 | 20 | 2902.8 | 204 | 95 | CEMEX | 4
431 | B-19388 NATIVA | MUROS P7 AP 704-705 TORRE 5 | 191 | 663 | 2026-01-29 | 2/5/2026 12:00:00 AM | 4"x8" | Concreto | EVOLUTION 5000 PSI | 7 | 0 | 35 | 33.9 | 4911.5 | 345 | 97 | CEMEX | 3
431 | B-19388 NATIVA | MUROS P7 AP 704-705 TORRE 5 | 191 | 663 | 2026-01-29 | 2/5/2026 12:00:00 AM | 4"x8" | Concreto | EVOLUTION 5000 PSI | 7 | 0 | 35 | 39.1 | 5664 | 398 | 112 | CEMEX | 3
431 | B-19388 NATIVA | MUROS P7 AP 704-705 TORRE 5 | 191 | 663 | 2026-01-29 | 2/5/2026 12:00:00 AM | 4"x8" | Concreto | EVOLUTION 5000 PSI | 7 | 0 | 35 | 34.8 | 5040.3 | 354 | 99 | CEMEX | 3
430 | B-19388 NATIVA | PLACA P7 AP 708-709 + pasillo TORRE 5 | 191 | 769 | 2026-01-29 | 2/5/2026 12:00:00 AM | 4"x8" | Concreto | IND. PLACA 3000 PSI | 7 | 0 | 21 | 20.8 | 3020.3 | 212 | 99 | CEMEX | 3
430 | B-19388 NATIVA | PLACA P7 AP 708-709 + pasillo TORRE 5 | 191 | 769 | 2026-01-29 | 2/5/2026 12:00:00 AM | 4"x8" | Concreto | IND. PLACA 3000 PSI | 7 | 0 | 21 | 21.7 | 3142.8 | 221 | 103 | CEMEX | 3
430 | B-19388 NATIVA | PLACA P7 AP 708-709 + pasillo TORRE 5 | 191 | 769 | 2026-01-29 | 2/5/2026 12:00:00 AM | 4"x8" | Concreto | IND. PLACA 3000 PSI | 7 | 0 | 21 | 19.5 | 2834.7 | 199 | 93 | CEMEX | 4
429 | B-19388 NATIVA | PLACA PISO 12 APTOS 1201-1212 TORRE 4 | 191 | 660 | 2026-01-29 | 2/5/2026 12:00:00 AM | 4"x8" | Concreto | IND. PLACA 3000 PSI | 7 | 0 | 21 | 18.7 | 2705.8 | 190 | 89 | CEMEX | 5
429 | B-19388 NATIVA | PLACA PISO 12 APTOS 1201-1212 TORRE 4 | 191 | 660 | 2026-01-29 | 2/5/2026 12:00:00 AM | 4"x8" | Concreto | IND. PLACA 3000 PSI | 7 | 0 | 21 | 23.5 | 3401.5 | 239 | 112 | CEMEX | 3
429 | B-19388 NATIVA | PLACA PISO 12 APTOS 1201-1212 TORRE 4 | 191 | 660 | 2026-01-29 | 2/5/2026 12:00:00 AM | 4"x8" | Concreto | IND. PLACA 3000 PSI | 7 | 0 | 21 | 23.2 | 3359.5 | 236 | 110 | CEMEX | 4
428 | B-19388 NATIVA | MUROS P7 AP 703-702 TORRE 5 | 191 | 623 | 2026-01-28 | 2/5/2026 12:00:00 AM | 4"x8" | Concreto | EVOLUTION 5000 PSI | 8 | 0 | 35 | 41.4 | 6004.7 | 422 | 118 | CEMEX | 4
428 | B-19388 NATIVA | MUROS P7 AP 703-702 TORRE 5 | 191 | 623 | 2026-01-28 | 2/5/2026 12:00:00 AM | 4"x8" | Concreto | EVOLUTION 5000 PSI | 8 | 0 | 35 | 40.9 | 5929.6 | 417 | 117 | CEMEX | 3
428 | B-19388 NATIVA | MUROS P7 AP 703-702 TORRE 5 | 191 | 623 | 2026-01-28 | 2/5/2026 12:00:00 AM | 4"x8" | Concreto | EVOLUTION 5000 PSI | 8 | 0 | 35 | 37.6 | 5446.9 | 383 | 107 | CEMEX | 4
427 | B-19388 NATIVA | PLACA P7 AP 701-712 +PASILLO TORRE5 | 191 | 995 | 2026-01-28 | 2/5/2026 12:00:00 AM | 4"x8" | Concreto | IND. PLACA 3000 PSI | 8 | 0 | 21 | 23.3 | 3381.9 | 238 | 111 | CEMEX | 4
427 | B-19388 NATIVA | PLACA P7 AP 701-712 +PASILLO TORRE5 | 191 | 995 | 2026-01-28 | 2/5/2026 12:00:00 AM | 4"x8" | Concreto | IND. PLACA 3000 PSI | 8 | 0 | 21 | 23.5 | 3415.3 | 240 | 112 | CEMEX | 4
427 | B-19388 NATIVA | PLACA P7 AP 701-712 +PASILLO TORRE5 | 191 | 995 | 2026-01-28 | 2/5/2026 12:00:00 AM | 4"x8" | Concreto | IND. PLACA 3000 PSI | 8 | 0 | 21 | 19.5 | 2831.2 | 199 | 93 | CEMEX | 3
425 | B-19388 NATIVA | PLACA PISO 12 APTOS 1206-1207 TORRE 4 | 191 | 615 | 2026-01-28 | 2/5/2026 12:00:00 AM | 4"x8" | Concreto | IND. PLACA 3000 PSI | 8 | 0 | 21 | 24.1 | 3500 | 246 | 115 | CEMEX | 3
425 | B-19388 NATIVA | PLACA PISO 12 APTOS 1206-1207 TORRE 4 | 191 | 615 | 2026-01-28 | 2/5/2026 12:00:00 AM | 4"x8" | Concreto | IND. PLACA 3000 PSI | 8 | 0 | 21 | 25.3 | 3672.9 | 258 | 120 | CEMEX | 3
425 | B-19388 NATIVA | PLACA PISO 12 APTOS 1206-1207 TORRE 4 | 191 | 615 | 2026-01-28 | 2/5/2026 12:00:00 AM | 4"x8" | Concreto | IND. PLACA 3000 PSI | 8 | 0 | 21 | 26.1 | 3785.2 | 266 | 124 | CEMEX | 4
414 | B-19388 NATIVA | MURO CONTENCION INFERIOR COSTADO SUR DESDE MITAD EJE 4-5 A MITAD DE EJE 5-6 SALON COMUNAL 3 | 191 | 499 | 2026-01-24 | 1/31/2026 12:00:00 AM | 4"x8" | Concreto | CONVENCIONAL 4000 GC 6" | 7 | 0 | 28 | 19.6 | 2840.8 | 200 | 70 | CEMEX | 4
414 | B-19388 NATIVA | MURO CONTENCION INFERIOR COSTADO SUR DESDE MITAD EJE 4-5 A MITAD DE EJE 5-6 SALON COMUNAL 3 | 191 | 499 | 2026-01-24 | 1/31/2026 12:00:00 AM | 4"x8" | Concreto | CONVENCIONAL 4000 GC 6" | 7 | 0 | 28 | 23.1 | 3347.5 | 235 | 82 | CEMEX | 4
414 | B-19388 NATIVA | MURO CONTENCION INFERIOR COSTADO SUR DESDE MITAD EJE 4-5 A MITAD DE EJE 5-6 SALON COMUNAL 3 | 191 | 499 | 2026-01-24 | 1/31/2026 12:00:00 AM | 4"x8" | Concreto | CONVENCIONAL 4000 GC 6" | 7 | 0 | 28 | 23.9 | 3472.9 | 244 | 86 | CEMEX | 4
412 | B-19388 NATIVA | MUROS PISO 11 APTO 1106 Y 1107 TORRE 4 | 191 | 488 | 2026-01-24 | 1/31/2026 12:00:00 AM | 4"x8" | Concreto | EVOLUTION 5000 PSI | 7 | 0 | 35 | 20.4 | 2961.7 | 208 | 58 | CEMEX | 4
412 | B-19388 NATIVA | MUROS PISO 11 APTO 1106 Y 1107 TORRE 4 | 191 | 488 | 2026-01-24 | 1/31/2026 12:00:00 AM | 4"x8" | Concreto | EVOLUTION 5000 PSI | 7 | 0 | 35 | 34.4 | 4984.4 | 350 | 98 | CEMEX | 4
412 | B-19388 NATIVA | MUROS PISO 11 APTO 1106 Y 1107 TORRE 4 | 191 | 488 | 2026-01-24 | 1/31/2026 12:00:00 AM | 4"x8" | Concreto | EVOLUTION 5000 PSI | 7 | 0 | 35 | 36.4 | 5273 | 371 | 104 | CEMEX | 4
413 | B-19388 NATIVA | MUROS P6 AP 601-612 TORRE 5 | 191 | 459 | 2026-01-24 | 1/31/2026 12:00:00 AM | 4"x8" | Concreto | EVOLUTION 5000 PSI | 7 | 0 | 35 | 34.5 | 5009.9 | 352 | 99 | CEMEX | 3
338 | B-19388 NATIVA | PLACA P4 AP 408-409 TORRE 5 | 191 | 42168 | 2025-12-04 | 1/1/2026 12:00:00 AM | 4"x8" | Concreto | IND. PLACA 3000 PSI | 28 | 0 | 21 | 28.4 | 4117.1 | 289 | 135 | CEMEX | 4
389 | B-19388 NATIVA | MUROS PISO 10 APTO 1008 Y 1009 TORRE 4 | 191 | 3267 | 2025-12-20 | 1/17/2026 12:00:00 AM | 4"x8" | Concreto | IND. PLACA 3000 PSI | 28 | 0 | 21 | 56.9 | 8259.2 | 581 | 271 | ARGOS | 2
389 | B-19388 NATIVA | MUROS PISO 10 APTO 1008 Y 1009 TORRE 4 | 191 | 3267 | 2025-12-20 | 1/17/2026 12:00:00 AM | 4"x8" | Concreto | IND. PLACA 3000 PSI | 28 | 0 | 21 | 51.3 | 7446.2 | 524 | 244 | ARGOS | 4
389 | B-19388 NATIVA | MUROS PISO 10 APTO 1008 Y 1009 TORRE 4 | 191 | 3267 | 2025-12-20 | 1/17/2026 12:00:00 AM | 4"x8" | Concreto | IND. PLACA 3000 PSI | 28 | 0 | 21 | 48.1 | 6970.1 | 490 | 229 | ARGOS | 3
413 | B-19388 NATIVA | MUROS P6 AP 601-612 TORRE 5 | 191 | 459 | 2026-01-24 | 1/31/2026 12:00:00 AM | 4"x8" | Concreto | EVOLUTION 5000 PSI | 7 | 0 | 35 | 36.1 | 5242.4 | 369 | 103 | CEMEX | 3
413 | B-19388 NATIVA | MUROS P6 AP 601-612 TORRE 5 | 191 | 459 | 2026-01-24 | 1/31/2026 12:00:00 AM | 4"x8" | Concreto | EVOLUTION 5000 PSI | 7 | 0 | 35 | 37.9 | 5503.7 | 387 | 108 | CEMEX | 3
411 | B-19388 NATIVA | CIMENTACION EJES 4-6 Y A'-C SALON COMUNAL 3 | 191 | 479 | 2026-01-24 | 1/31/2026 12:00:00 AM | 4"x8" | Concreto | CONVENCIONAL 4000 GC 6" | 7 | 0 | 28 | 25.7 | 3727.1 | 262 | 92 | CEMEX | 4
338 | B-19388 NATIVA | PLACA P4 AP 408-409 TORRE 5 | 191 | 42168 | 2025-12-04 | 1/1/2026 12:00:00 AM | 4"x8" | Concreto | IND. PLACA 3000 PSI | 28 | 0 | 21 | 26.7 | 3878.3 | 273 | 127 | CEMEX | 3
337 | B-19388 NATIVA | MUROS PISO 8 APTO 808 Y 809 TORRE 4 | 191 | 20752 | 2025-12-04 | 1/1/2026 12:00:00 AM | 4"x8" | Concreto | EVOLUTION 5000 PSI | 28 | 0 | 35 | 47.6 | 6900.9 | 485 | 136 | CEMEX | 4
337 | B-19388 NATIVA | MUROS PISO 8 APTO 808 Y 809 TORRE 4 | 191 | 20752 | 2025-12-04 | 1/1/2026 12:00:00 AM | 4"x8" | Concreto | EVOLUTION 5000 PSI | 28 | 0 | 35 | 47.8 | 6929.4 | 487 | 136 | CEMEX | 3
337 | B-19388 NATIVA | MUROS PISO 8 APTO 808 Y 809 TORRE 4 | 191 | 20752 | 2025-12-04 | 1/1/2026 12:00:00 AM | 4"x8" | Concreto | EVOLUTION 5000 PSI | 28 | 0 | 35 | 48.6 | 7053 | 496 | 139 | CEMEX | 4
336 | B-19388 NATIVA | MUROS P4 402 -sala de juegos TORRE 5 | 191 | 42165 | 2025-12-04 | 1/1/2026 12:00:00 AM | 4"x8" | Concreto | EVOLUTION 5000 PSI | 28 | 0 | 35 | 40.8 | 5923.1 | 416 | 117 | CEMEX | 4
336 | B-19388 NATIVA | MUROS P4 402 -sala de juegos TORRE 5 | 191 | 42165 | 2025-12-04 | 1/1/2026 12:00:00 AM | 4"x8" | Concreto | EVOLUTION 5000 PSI | 28 | 0 | 35 | 38.6 | 5599.3 | 394 | 110 | CEMEX | 4
336 | B-19388 NATIVA | MUROS P4 402 -sala de juegos TORRE 5 | 191 | 42165 | 2025-12-04 | 1/1/2026 12:00:00 AM | 4"x8" | Concreto | EVOLUTION 5000 PSI | 28 | 0 | 35 | 40.1 | 5815.6 | 409 | 114 | CEMEX | 4
335 | B-19388 NATIVA | PLACA PISO 9 APTOS 902-903 TORRE 4 | 191 | 30183 | 2025-12-04 | 1/1/2026 12:00:00 AM | 4"x8" | Concreto | IND. PLACA 3000 PSI | 28 | 0 | 21 | 23.4 | 3389.8 | 238 | 111 | CEMEX | 4
335 | B-19388 NATIVA | PLACA PISO 9 APTOS 902-903 TORRE 4 | 191 | 30183 | 2025-12-04 | 1/1/2026 12:00:00 AM | 4"x8" | Concreto | IND. PLACA 3000 PSI | 28 | 0 | 21 | 23.8 | 3455 | 243 | 113 | CEMEX | 4
335 | B-19388 NATIVA | PLACA PISO 9 APTOS 902-903 TORRE 4 | 191 | 30183 | 2025-12-04 | 1/1/2026 12:00:00 AM | 4"x8" | Concreto | IND. PLACA 3000 PSI | 28 | 0 | 21 | 24.6 | 3562.6 | 250 | 117 | CEMEX | 4
342 | B-19388 NATIVA | MUROS PISO 8 APTO 810 Y 811 TORRE 4 | 191 | 42209 | 2025-12-05 | 1/2/2026 12:00:00 AM | 4"x8" | Concreto | EVOLUTION 5000 PSI | 28 | 0 | 35 | 42.5 | 6161.5 | 433 | 121 | CEMEX | 4
342 | B-19388 NATIVA | MUROS PISO 8 APTO 810 Y 811 TORRE 4 | 191 | 42209 | 2025-12-05 | 1/2/2026 12:00:00 AM | 4"x8" | Concreto | EVOLUTION 5000 PSI | 28 | 0 | 35 | 47 | 6822.1 | 480 | 134 | CEMEX | 4
411 | B-19388 NATIVA | CIMENTACION EJES 4-6 Y A'-C SALON COMUNAL 3 | 191 | 479 | 2026-01-24 | 1/31/2026 12:00:00 AM | 4"x8" | Concreto | CONVENCIONAL 4000 GC 6" | 7 | 0 | 28 | 31.5 | 4564.4 | 321 | 112 | CEMEX | 4
411 | B-19388 NATIVA | CIMENTACION EJES 4-6 Y A'-C SALON COMUNAL 3 | 191 | 479 | 2026-01-24 | 1/31/2026 12:00:00 AM | 4"x8" | Concreto | CONVENCIONAL 4000 GC 6" | 7 | 0 | 28 | 21.9 | 3170.6 | 223 | 78 | CEMEX | 3
410 | B-19388 NATIVA | PLACA P7 AP 703-702 | 191 | 483 | 2026-01-24 | 1/31/2026 12:00:00 AM | 4"x8" | Concreto | IND. PLACA 3000 PSI | 7 | 0 | 21 | 17.6 | 2550.8 | 179 | 84 | CEMEX | 3
342 | B-19388 NATIVA | MUROS PISO 8 APTO 810 Y 811 TORRE 4 | 191 | 42209 | 2025-12-05 | 1/2/2026 12:00:00 AM | 4"x8" | Concreto | EVOLUTION 5000 PSI | 28 | 0 | 35 | 42.7 | 6189.3 | 435 | 122 | CEMEX | 4
341 | B-19388 NATIVA | MUROS P4 404-405 TORRE 5 | 191 | 26784 | 2025-12-05 | 1/2/2026 12:00:00 AM | 4"x8" | Concreto | EVOLUTION 5000 PSI | 28 | 0 | 35 | 38 | 5512.4 | 388 | 108 | CEMEX | 4
341 | B-19388 NATIVA | MUROS P4 404-405 TORRE 5 | 191 | 26784 | 2025-12-05 | 1/2/2026 12:00:00 AM | 4"x8" | Concreto | EVOLUTION 5000 PSI | 28 | 0 | 35 | 33.7 | 4885.3 | 343 | 96 | CEMEX | 4
341 | B-19388 NATIVA | MUROS P4 404-405 TORRE 5 | 191 | 26784 | 2025-12-05 | 1/2/2026 12:00:00 AM | 4"x8" | Concreto | EVOLUTION 5000 PSI | 28 | 0 | 35 | 39.5 | 5733.5 | 403 | 113 | CEMEX | 4
340 | B-19388 NATIVA | PLACA PISO 9 APTOS 906-907 Y ESCALERA EJES (2-4) PISO 7 A 8 TORRE 4 | 191 | 20782 | 2025-12-05 | 1/2/2026 12:00:00 AM | 4"x8" | Concreto | IND. PLACA 3000 PSI | 28 | 0 | 21 | 23.8 | 3455.7 | 243 | 113 | CEMEX | 4
340 | B-19388 NATIVA | PLACA PISO 9 APTOS 906-907 Y ESCALERA EJES (2-4) PISO 7 A 8 TORRE 4 | 191 | 20782 | 2025-12-05 | 1/2/2026 12:00:00 AM | 4"x8" | Concreto | IND. PLACA 3000 PSI | 28 | 0 | 21 | 26.7 | 3873.5 | 272 | 127 | CEMEX | 4
340 | B-19388 NATIVA | PLACA PISO 9 APTOS 906-907 Y ESCALERA EJES (2-4) PISO 7 A 8 TORRE 4 | 191 | 20782 | 2025-12-05 | 1/2/2026 12:00:00 AM | 4"x8" | Concreto | IND. PLACA 3000 PSI | 28 | 0 | 21 | 25.1 | 3639 | 256 | 119 | CEMEX | 4
339 | B-19388 NATIVA | CIMENTACION Y FOSO ASCENSOR SALON COMUNAL 2 | 191 | 26760 | 2025-12-05 | 1/2/2026 12:00:00 AM | 4"x8" | Concreto | CONVENCIONAL 4000 GC | 28 | 0 | 28 | 30.6 | 4445.4 | 313 | 109 | CEMEX | 4
339 | B-19388 NATIVA | CIMENTACION Y FOSO ASCENSOR SALON COMUNAL 2 | 191 | 26760 | 2025-12-05 | 1/2/2026 12:00:00 AM | 4"x8" | Concreto | CONVENCIONAL 4000 GC | 28 | 0 | 28 | 30.7 | 4452.9 | 313 | 110 | CEMEX | 4
339 | B-19388 NATIVA | CIMENTACION Y FOSO ASCENSOR SALON COMUNAL 2 | 191 | 26760 | 2025-12-05 | 1/2/2026 12:00:00 AM | 4"x8" | Concreto | CONVENCIONAL 4000 GC | 28 | 0 | 28 | 30.7 | 4451.9 | 313 | 110 | CEMEX | 4
343 | B-19388 NATIVA | PLACA P4 AP 410-411 TORRE 5 | 191 | 30262 | 2025-12-05 | 1/2/2026 12:00:00 AM | 4"x8" | Concreto | IND. PLACA 3000 PSI | 28 | 0 | 21 | 24 | 3474.7 | 244 | 114 | CEMEX | 3
343 | B-19388 NATIVA | PLACA P4 AP 410-411 TORRE 5 | 191 | 30262 | 2025-12-05 | 1/2/2026 12:00:00 AM | 4"x8" | Concreto | IND. PLACA 3000 PSI | 28 | 0 | 21 | 24.9 | 3613.9 | 254 | 119 | CEMEX | 4
343 | B-19388 NATIVA | PLACA P4 AP 410-411 TORRE 5 | 191 | 30262 | 2025-12-05 | 1/2/2026 12:00:00 AM | 4"x8" | Concreto | IND. PLACA 3000 PSI | 28 | 0 | 21 | 25.2 | 3660.5 | 257 | 120 | CEMEX | 4
306 | B-19388 NATIVA | PLACA PISO 8 APTOS 804-805 TORRE 4 | 191 | 29777 | 2025-11-26 | 12/24/2025 12:00:00 AM | 4"x8" | Concreto | IND. PLACA 3000 PSI | 28 | 0 | 21 | 29.1 | 4225 | 297 | 139 | CEMEX | 4
306 | B-19388 NATIVA | PLACA PISO 8 APTOS 804-805 TORRE 4 | 191 | 29777 | 2025-11-26 | 12/24/2025 12:00:00 AM | 4"x8" | Concreto | IND. PLACA 3000 PSI | 28 | 0 | 21 | 30.3 | 4401 | 309 | 144 | CEMEX | 3
306 | B-19388 NATIVA | PLACA PISO 8 APTOS 804-805 TORRE 4 | 191 | 29777 | 2025-11-26 | 12/24/2025 12:00:00 AM | 4"x8" | Concreto | IND. PLACA 3000 PSI | 28 | 0 | 21 | 26.7 | 3878 | 273 | 127 | CEMEX | 4
310 | B-19388 NATIVA | VIGA CIMENTACION V-11 Y ZARPA SALON COMUNAL 3 | 191 | 41837 | 2025-11-27 | 1/22/2026 12:00:00 AM | 4"x8" | Concreto | IND. MURO 4000 PSI | 56 | 0 | 28 | 39.2 | 5689.4 | 400 | 140 | CEMEX | 4
310 | B-19388 NATIVA | VIGA CIMENTACION V-11 Y ZARPA SALON COMUNAL 3 | 191 | 41837 | 2025-11-27 | 1/22/2026 12:00:00 AM | 4"x8" | Concreto | IND. MURO 4000 PSI | 56 | 0 | 28 | 30.2 | 4380.2 | 308 | 108 | CEMEX | 3
310 | B-19388 NATIVA | VIGA CIMENTACION V-11 Y ZARPA SALON COMUNAL 3 | 191 | 41837 | 2025-11-27 | 1/22/2026 12:00:00 AM | 4"x8" | Concreto | IND. MURO 4000 PSI | 56 | 0 | 28 | 29.7 | 4306.2 | 303 | 106 | CEMEX | 4
391 | B-19388 NATIVA | MUROS PISO 10 APTO 1010 Y 1011 TORRE 4 | 191 | 5032 | 2026-01-16 | 1/23/2026 12:00:00 AM | 4"x8" | Concreto | AUTOCOMPACTANTE 5000 GF | 7 | 0 | 35 | 27.7 | 4015.8 | 282 | 79 | ARGOS | 4
391 | B-19388 NATIVA | MUROS PISO 10 APTO 1010 Y 1011 TORRE 4 | 191 | 5032 | 2026-01-16 | 1/23/2026 12:00:00 AM | 4"x8" | Concreto | AUTOCOMPACTANTE 5000 GF | 7 | 0 | 35 | 24.1 | 3496.5 | 246 | 69 | ARGOS | 4
391 | B-19388 NATIVA | MUROS PISO 10 APTO 1010 Y 1011 TORRE 4 | 191 | 5032 | 2026-01-16 | 1/23/2026 12:00:00 AM | 4"x8" | Concreto | AUTOCOMPACTANTE 5000 GF | 7 | 0 | 35 | 27 | 3917.5 | 275 | 77 | ARGOS | 4
392 | B-19388 NATIVA | MUROS 501-512 TORRE 5 | 191 | 5658 | 2026-01-16 | 1/23/2026 12:00:00 AM | 4"x8" | Concreto | EVOLUTION 5000 PSI | 7 | 0 | 35 | 33.8 | 4904.3 | 345 | 97 | CEMEX | 4
392 | B-19388 NATIVA | MUROS 501-512 TORRE 5 | 191 | 5658 | 2026-01-16 | 1/23/2026 12:00:00 AM | 4"x8" | Concreto | EVOLUTION 5000 PSI | 7 | 0 | 35 | 33.2 | 4818.6 | 339 | 95 | CEMEX | 4
392 | B-19388 NATIVA | MUROS 501-512 TORRE 5 | 191 | 5658 | 2026-01-16 | 1/23/2026 12:00:00 AM | 4"x8" | Concreto | EVOLUTION 5000 PSI | 7 | 0 | 35 | 34.4 | 4994.9 | 351 | 98 | CEMEX | 4
390 | B-19388 NATIVA | PLACA PISO 11 APTOS 1106-1107 TORRE 4 | 191 | 5870 | 2026-01-15 | 1/22/2026 12:00:00 AM | 4"x8" | Concreto | IND. PLACA 3000 PSI | 7 | 0 | 21 | 24.1 | 3499.7 | 246 | 115 | CEMEX | 4
390 | B-19388 NATIVA | PLACA PISO 11 APTOS 1106-1107 TORRE 4 | 191 | 5870 | 2026-01-15 | 1/22/2026 12:00:00 AM | 4"x8" | Concreto | IND. PLACA 3000 PSI | 7 | 0 | 21 | 23.7 | 3432.9 | 241 | 113 | CEMEX | 4
390 | B-19388 NATIVA | PLACA PISO 11 APTOS 1106-1107 TORRE 4 | 191 | 5870 | 2026-01-15 | 1/22/2026 12:00:00 AM | 4"x8" | Concreto | IND. PLACA 3000 PSI | 7 | 0 | 21 | 22.5 | 3267.6 | 230 | 107 | CEMEX | 4
393 | B-19388 NATIVA | PLACA PISO 11 APTOS 1101-1112 Y ESCALERA EJES (2-4) PISO 10 A 11 TORRE 4 | 191 | 5111 | 2026-01-17 | 1/24/2026 12:00:00 AM | 4"x8" | Concreto | IND. PLACA 3000 PSI | 7 | 0 | 21 | 25.6 | 3712.3 | 261 | 122 | ARGOS | 4
393 | B-19388 NATIVA | PLACA PISO 11 APTOS 1101-1112 Y ESCALERA EJES (2-4) PISO 10 A 11 TORRE 4 | 191 | 5111 | 2026-01-17 | 1/24/2026 12:00:00 AM | 4"x8" | Concreto | IND. PLACA 3000 PSI | 7 | 0 | 21 | 26.3 | 3816.2 | 268 | 125 | ARGOS | 4
393 | B-19388 NATIVA | PLACA PISO 11 APTOS 1101-1112 Y ESCALERA EJES (2-4) PISO 10 A 11 TORRE 4 | 191 | 5111 | 2026-01-17 | 1/24/2026 12:00:00 AM | 4"x8" | Concreto | IND. PLACA 3000 PSI | 7 | 0 | 21 | 22.4 | 3248.8 | 228 | 107 | ARGOS | 4
394 | B-19388 NATIVA | COLUMNAS PISO 1 EJES 3-4 A-C SALON COMUNAL 3 | 191 | 258 | 2026-01-17 | 1/24/2026 12:00:00 AM | 4"x8" | Concreto | IND MUROS 4000 PSI | 7 | 0 | 28 | 25.7 | 3725 | 262 | 92 | CEMEX | 4
394 | B-19388 NATIVA | COLUMNAS PISO 1 EJES 3-4 A-C SALON COMUNAL 3 | 191 | 258 | 2026-01-17 | 1/24/2026 12:00:00 AM | 4"x8" | Concreto | IND MUROS 4000 PSI | 7 | 0 | 28 | 26.7 | 3868.8 | 272 | 95 | CEMEX | 4
394 | B-19388 NATIVA | COLUMNAS PISO 1 EJES 3-4 A-C SALON COMUNAL 3 | 191 | 258 | 2026-01-17 | 1/24/2026 12:00:00 AM | 4"x8" | Concreto | IND MUROS 4000 PSI | 7 | 0 | 28 | 28.4 | 4124.1 | 290 | 102 | CEMEX | 4
322 | B-19388 NATIVA | MUROS P3 AP 301- DEPOSITOS | 191 | 41956 | 2025-11-29 | 1/24/2026 12:00:00 AM | 4"x8" | Concreto | EVOLUTION 5000 PSI | 56 | 0 | 35 | 33.5 | 4864.9 | 342 | 96 | CEMEX | 4
322 | B-19388 NATIVA | MUROS P3 AP 301- DEPOSITOS | 191 | 41956 | 2025-11-29 | 1/24/2026 12:00:00 AM | 4"x8" | Concreto | EVOLUTION 5000 PSI | 56 | 0 | 35 | 36.2 | 5256.8 | 370 | 104 | CEMEX | 4
322 | B-19388 NATIVA | MUROS P3 AP 301- DEPOSITOS | 191 | 41956 | 2025-11-29 | 1/24/2026 12:00:00 AM | 4"x8" | Concreto | EVOLUTION 5000 PSI | 56 | 0 | 35 | 33.8 | 4898.6 | 344 | 96 | CEMEX | 4
410 | B-19388 NATIVA | PLACA P7 AP 703-702 | 191 | 483 | 2026-01-24 | 1/31/2026 12:00:00 AM | 4"x8" | Concreto | IND. PLACA 3000 PSI | 7 | 0 | 21 | 21.5 | 3119.5 | 219 | 102 | CEMEX | 3
410 | B-19388 NATIVA | PLACA P7 AP 703-702 | 191 | 483 | 2026-01-24 | 1/31/2026 12:00:00 AM | 4"x8" | Concreto | IND. PLACA 3000 PSI | 7 | 0 | 21 | 21.5 | 3111.3 | 219 | 102 | CEMEX | 3
330 | B-19388 NATIVA | MUROS P3 AP 310-311 TORRE 5 | 191 | 42079 | 2025-12-02 | 1/27/2026 12:00:00 AM | 4"x8" | Concreto | EVOLUTION 5000 PSI | 56 | 0 | 35 | 37.6 | 5447.2 | 383 | 107 | CEMEX | 3
330 | B-19388 NATIVA | MUROS P3 AP 310-311 TORRE 5 | 191 | 42079 | 2025-12-02 | 1/27/2026 12:00:00 AM | 4"x8" | Concreto | EVOLUTION 5000 PSI | 56 | 0 | 35 | 34.2 | 4963.1 | 349 | 98 | CEMEX | 4
330 | B-19388 NATIVA | MUROS P3 AP 310-311 TORRE 5 | 191 | 42079 | 2025-12-02 | 1/27/2026 12:00:00 AM | 4"x8" | Concreto | EVOLUTION 5000 PSI | 56 | 0 | 35 | 32.2 | 4669.3 | 328 | 92 | CEMEX | 3
417 | B-19388 NATIVA | MUROS P6 AP 608-609 TORRE 5 | 191 | 660 | 2026-01-26 | 2/2/2026 12:00:00 AM | 4"x8" | Concreto | EVOLUTION 5000 PSI | 7 | 0 | 35 | 31.9 | 4621.2 | 325 | 91 | CEMEX | 3
417 | B-19388 NATIVA | MUROS P6 AP 608-609 TORRE 5 | 191 | 660 | 2026-01-26 | 2/2/2026 12:00:00 AM | 4"x8" | Concreto | EVOLUTION 5000 PSI | 7 | 0 | 35 | 32.5 | 4710.9 | 331 | 93 | CEMEX | 3
417 | B-19388 NATIVA | MUROS P6 AP 608-609 TORRE 5 | 191 | 660 | 2026-01-26 | 2/2/2026 12:00:00 AM | 4"x8" | Concreto | EVOLUTION 5000 PSI | 7 | 0 | 35 | 32.9 | 4772.8 | 336 | 94 | CEMEX | 3
416 | B-19388 NATIVA | PLACA PISO 12 APTOS 1204-1205 TORRE 4 | 191 | 521 | 2026-01-26 | 2/2/2026 12:00:00 AM | 4"x8" | Concreto | IND. PLACA 3000 PSI | 7 | 0 | 21 | 26 | 3770.9 | 265 | 124 | CEMEX | 4
416 | B-19388 NATIVA | PLACA PISO 12 APTOS 1204-1205 TORRE 4 | 191 | 521 | 2026-01-26 | 2/2/2026 12:00:00 AM | 4"x8" | Concreto | IND. PLACA 3000 PSI | 7 | 0 | 21 | 23.6 | 3424.9 | 241 | 112 | CEMEX | 3
416 | B-19388 NATIVA | PLACA PISO 12 APTOS 1204-1205 TORRE 4 | 191 | 521 | 2026-01-26 | 2/2/2026 12:00:00 AM | 4"x8" | Concreto | IND. PLACA 3000 PSI | 7 | 0 | 21 | 25.5 | 3693.6 | 260 | 121 | CEMEX | 3
415 | B-19388 NATIVA | MUROS PISO 11 APTO 1101 Y 1112 TORRE 4 | 191 | 520 | 2026-01-26 | 2/2/2026 12:00:00 AM | 4"x8" | Concreto | EVOLUTION 5000 PSI | 7 | 0 | 35 | 42.3 | 6127.9 | 431 | 121 | CEMEX | 3
415 | B-19388 NATIVA | MUROS PISO 11 APTO 1101 Y 1112 TORRE 4 | 191 | 520 | 2026-01-26 | 2/2/2026 12:00:00 AM | 4"x8" | Concreto | EVOLUTION 5000 PSI | 7 | 0 | 35 | 39.5 | 5728.7 | 403 | 113 | CEMEX | 4
415 | B-19388 NATIVA | MUROS PISO 11 APTO 1101 Y 1112 TORRE 4 | 191 | 520 | 2026-01-26 | 2/2/2026 12:00:00 AM | 4"x8" | Concreto | EVOLUTION 5000 PSI | 7 | 0 | 35 | 38.2 | 5539.7 | 389 | 109 | CEMEX | 3
419 | B-19388 NATIVA | MURO CONTENCION SUPERIOR COSTADO SUR DESDE MITAD EJE 4-5 A MITAD DE EJE 5-6 SALON COMUNAL 3 | 191 | 560 | 2026-01-27 | 2/3/2026 12:00:00 AM | 4"x8" | Concreto | CONVENCIONAL 4000 GC 6" | 7 | 0 | 28 | 27.9 | 4048.5 | 285 | 100 | CEMEX | 3
419 | B-19388 NATIVA | MURO CONTENCION SUPERIOR COSTADO SUR DESDE MITAD EJE 4-5 A MITAD DE EJE 5-6 SALON COMUNAL 3 | 191 | 560 | 2026-01-27 | 2/3/2026 12:00:00 AM | 4"x8" | Concreto | CONVENCIONAL 4000 GC 6" | 7 | 0 | 28 | 26.4 | 3822.9 | 269 | 94 | CEMEX | 3
419 | B-19388 NATIVA | MURO CONTENCION SUPERIOR COSTADO SUR DESDE MITAD EJE 4-5 A MITAD DE EJE 5-6 SALON COMUNAL 3 | 191 | 560 | 2026-01-27 | 2/3/2026 12:00:00 AM | 4"x8" | Concreto | CONVENCIONAL 4000 GC 6" | 7 | 0 | 28 | 29.6 | 4299.2 | 302 | 106 | CEMEX | 3
423 | B-19388 NATIVA | PLACA P7 AP 706-707 TORRE 5 + ESC P4 EJE 2 | 191 | 699 | 2026-01-27 | 2/3/2026 12:00:00 AM | 4"x8" | Concreto | IND. PLACA 3000 PSI | 7 | 0 | 21 | 22 | 3193 | 224 | 105 | CEMEX | 3
423 | B-19388 NATIVA | PLACA P7 AP 706-707 TORRE 5 + ESC P4 EJE 2 | 191 | 699 | 2026-01-27 | 2/3/2026 12:00:00 AM | 4"x8" | Concreto | IND. PLACA 3000 PSI | 7 | 0 | 21 | 21.7 | 3142.2 | 221 | 103 | CEMEX | 3
423 | B-19388 NATIVA | PLACA P7 AP 706-707 TORRE 5 + ESC P4 EJE 2 | 191 | 699 | 2026-01-27 | 2/3/2026 12:00:00 AM | 4"x8" | Concreto | IND. PLACA 3000 PSI | 7 | 0 | 21 | 19.5 | 2825.2 | 199 | 93 | CEMEX | 3
421 | B-19388 NATIVA | PLACA PISO 12 APTOS 1202-1203 TORRE 4 | 191 | 569 | 2026-01-27 | 2/3/2026 12:00:00 AM | 4"x8" | Concreto | IND. PLACA 3000 PSI | 7 | 0 | 21 | 20.9 | 3030.3 | 213 | 99 | CEMEX | 3
421 | B-19388 NATIVA | PLACA PISO 12 APTOS 1202-1203 TORRE 4 | 191 | 569 | 2026-01-27 | 2/3/2026 12:00:00 AM | 4"x8" | Concreto | IND. PLACA 3000 PSI | 7 | 0 | 21 | 21.1 | 3062.1 | 215 | 100 | CEMEX | 3
421 | B-19388 NATIVA | PLACA PISO 12 APTOS 1202-1203 TORRE 4 | 191 | 569 | 2026-01-27 | 2/3/2026 12:00:00 AM | 4"x8" | Concreto | IND. PLACA 3000 PSI | 7 | 0 | 21 | 21.3 | 3084.7 | 217 | 101 | CEMEX | 3
422 | B-19388 NATIVA | MUROS P6 AP 611-610 TORRE 5 | 191 | 571 | 2026-01-27 | 2/3/2026 12:00:00 AM | 4"x8" | Concreto | EVOLUTION 5000 PSI | 7 | 0 | 35 | 38.8 | 5625.5 | 396 | 111 | CEMEX | 3
422 | B-19388 NATIVA | MUROS P6 AP 611-610 TORRE 5 | 191 | 571 | 2026-01-27 | 2/3/2026 12:00:00 AM | 4"x8" | Concreto | EVOLUTION 5000 PSI | 7 | 0 | 35 | 37.1 | 5384.7 | 379 | 106 | CEMEX | 3
422 | B-19388 NATIVA | MUROS P6 AP 611-610 TORRE 5 | 191 | 571 | 2026-01-27 | 2/3/2026 12:00:00 AM | 4"x8" | Concreto | EVOLUTION 5000 PSI | 7 | 0 | 35 | 38.6 | 5605.6 | 394 | 110 | CEMEX | 3
420 | B-19388 NATIVA | MUROS PISO 11 APTO 1108 Y 1109 TORRE 4 | 191 | 916 | 2026-01-27 | 2/3/2026 12:00:00 AM | 4"x8" | Concreto | EVOLUTION 5000 PSI | 7 | 0 | 35 | 36.3 | 5262.6 | 370 | 104 | CEMEX | 3
375 | B-19388 NATIVA | PARTE SUPERIOR MURO DE CONTENCION SUR EJE 4 SALON COMUNAL 3 | 191 | 7158 | 2025-12-16 | 1/13/2026 12:00:00 AM | 4"x8" | Concreto | PLASTICO 4000 GC | 28 | 0 | 28 | 34.1 | 4939.5 | 347 | 122 | CEMEX | 4
375 | B-19388 NATIVA | PARTE SUPERIOR MURO DE CONTENCION SUR EJE 4 SALON COMUNAL 3 | 191 | 7158 | 2025-12-16 | 1/13/2026 12:00:00 AM | 4"x8" | Concreto | PLASTICO 4000 GC | 28 | 0 | 28 | 31.8 | 4606 | 324 | 113 | CEMEX | 4
375 | B-19388 NATIVA | PARTE SUPERIOR MURO DE CONTENCION SUR EJE 4 SALON COMUNAL 3 | 191 | 7158 | 2025-12-16 | 1/13/2026 12:00:00 AM | 4"x8" | Concreto | PLASTICO 4000 GC | 28 | 0 | 28 | 34.7 | 5034.4 | 354 | 124 | CEMEX | 3
374 | B-19388 NATIVA | PLACA P5 AP 511-510 TORRE 5 | 191 | 7152 | 2025-12-16 | 1/13/2026 12:00:00 AM | 4"x8" | Concreto | IND. PLACA 3000 PSI | 28 | 0 | 21 | 29.1 | 4221.9 | 297 | 139 | CEMEX | 3
374 | B-19388 NATIVA | PLACA P5 AP 511-510 TORRE 5 | 191 | 7152 | 2025-12-16 | 1/13/2026 12:00:00 AM | 4"x8" | Concreto | IND. PLACA 3000 PSI | 28 | 0 | 21 | 27.7 | 4016.3 | 282 | 132 | CEMEX | 4
374 | B-19388 NATIVA | PLACA P5 AP 511-510 TORRE 5 | 191 | 7152 | 2025-12-16 | 1/13/2026 12:00:00 AM | 4"x8" | Concreto | IND. PLACA 3000 PSI | 28 | 0 | 21 | 28.3 | 4101.7 | 288 | 135 | CEMEX | 4
373 | B-19388 NATIVA | MUROS P5 AP 504-505 TORRE 5 | 191 | 7147 | 2025-12-16 | 1/13/2026 12:00:00 AM | 4"x8" | Concreto | EVOLUTION 5000 PSI | 28 | 0 | 35 | 37 | 5361.5 | 377 | 106 | CEMEX | 3
373 | B-19388 NATIVA | MUROS P5 AP 504-505 TORRE 5 | 191 | 7147 | 2025-12-16 | 1/13/2026 12:00:00 AM | 4"x8" | Concreto | EVOLUTION 5000 PSI | 28 | 0 | 35 | 37.5 | 5433.4 | 382 | 107 | CEMEX | 4
373 | B-19388 NATIVA | MUROS P5 AP 504-505 TORRE 5 | 191 | 7147 | 2025-12-16 | 1/13/2026 12:00:00 AM | 4"x8" | Concreto | EVOLUTION 5000 PSI | 28 | 0 | 35 | 37.7 | 5470 | 385 | 108 | CEMEX | 4
372 | B-19388 NATIVA | MUROS PISO 10 APTO 1004 Y 1005 TORRE 4 | 191 | 2627 | 2025-12-16 | 1/13/2026 12:00:00 AM | 4"x8" | Concreto | AUTOCOMPACTANTE 5000 GF | 28 | 0 | 35 | 43.7 | 6343.2 | 446 | 125 | ARGOS | 4
372 | B-19388 NATIVA | MUROS PISO 10 APTO 1004 Y 1005 TORRE 4 | 191 | 2627 | 2025-12-16 | 1/13/2026 12:00:00 AM | 4"x8" | Concreto | AUTOCOMPACTANTE 5000 GF | 28 | 0 | 35 | 42.6 | 6173.8 | 434 | 122 | ARGOS | 4
372 | B-19388 NATIVA | MUROS PISO 10 APTO 1004 Y 1005 TORRE 4 | 191 | 2627 | 2025-12-16 | 1/13/2026 12:00:00 AM | 4"x8" | Concreto | AUTOCOMPACTANTE 5000 GF | 28 | 0 | 35 | 39.9 | 5782.8 | 407 | 114 | ARGOS | 4
371 | B-19388 NATIVA | PLACA PISO 10 APTOS 1001-1012 TORRE 4 | 191 | 2629 | 2025-12-16 | 1/13/2026 12:00:00 AM | 4"x8" | Concreto | IND. PLACA 3000 PSI | 28 | 0 | 21 | 29.2 | 4228.6 | 297 | 139 | ARGOS | 4
371 | B-19388 NATIVA | PLACA PISO 10 APTOS 1001-1012 TORRE 4 | 191 | 2629 | 2025-12-16 | 1/13/2026 12:00:00 AM | 4"x8" | Concreto | IND. PLACA 3000 PSI | 28 | 0 | 21 | 30.3 | 4396.8 | 309 | 144 | ARGOS | 3
371 | B-19388 NATIVA | PLACA PISO 10 APTOS 1001-1012 TORRE 4 | 191 | 2629 | 2025-12-16 | 1/13/2026 12:00:00 AM | 4"x8" | Concreto | IND. PLACA 3000 PSI | 28 | 0 | 21 | 26.5 | 3838.9 | 270 | 126 | ARGOS | 4
420 | B-19388 NATIVA | MUROS PISO 11 APTO 1108 Y 1109 TORRE 4 | 191 | 916 | 2026-01-27 | 2/3/2026 12:00:00 AM | 4"x8" | Concreto | EVOLUTION 5000 PSI | 7 | 0 | 35 | 37.4 | 5417.2 | 381 | 107 | CEMEX | 3
420 | B-19388 NATIVA | MUROS PISO 11 APTO 1108 Y 1109 TORRE 4 | 191 | 916 | 2026-01-27 | 2/3/2026 12:00:00 AM | 4"x8" | Concreto | EVOLUTION 5000 PSI | 7 | 0 | 35 | 37.1 | 5380.7 | 378 | 106 | CEMEX | 3
424 | B-19388 NATIVA | COLUMNAS SOTANO B-5, C-9 Y D-9 | 191 | 972 | 2026-01-28 | 2/5/2026 12:00:00 AM | 4"x8" | Concreto | IND. MURO GF 4000 PSI | 8 | 0 | 28 | 29.3 | 4250 | 299 | 105 | CEMEX | 4
424 | B-19388 NATIVA | COLUMNAS SOTANO B-5, C-9 Y D-9 | 191 | 972 | 2026-01-28 | 2/5/2026 12:00:00 AM | 4"x8" | Concreto | IND. MURO GF 4000 PSI | 8 | 0 | 28 | 25.4 | 3687.3 | 259 | 91 | CEMEX | 3
424 | B-19388 NATIVA | COLUMNAS SOTANO B-5, C-9 Y D-9 | 191 | 972 | 2026-01-28 | 2/5/2026 12:00:00 AM | 4"x8" | Concreto | IND. MURO GF 4000 PSI | 8 | 0 | 28 | 27.7 | 4022.6 | 283 | 99 | CEMEX | 3
441 | B-19388 NATIVA | PLACA PISO 8 AP 804-805 TORRE 5 | 191 | 906 | 2026-02-02 | 2/5/2026 12:00:00 AM | 4"x8" | Concreto | IND. PLACA 3000 PSI | 3 | 0 | 21 | 20.1 | 2916.6 | 205 | 96 | CEMEX | 4
441 | B-19388 NATIVA | PLACA PISO 8 AP 804-805 TORRE 5 | 191 | 906 | 2026-02-02 | 2/5/2026 12:00:00 AM | 4"x8" | Concreto | IND. PLACA 3000 PSI | 3 | 0 | 21 | 17.8 | 2583.5 | 182 | 85 | CEMEX | 4
441 | B-19388 NATIVA | PLACA PISO 8 AP 804-805 TORRE 5 | 191 | 906 | 2026-02-02 | 2/5/2026 12:00:00 AM | 4"x8" | Concreto | IND. PLACA 3000 PSI | 3 | 0 | 21 | 18 | 2610.5 | 184 | 86 | CEMEX | 3
439 | B-19388 NATIVA | MUROS P7 AP 701-712 TORRE 5 | 191 | 790 | 2026-01-31 | 2/7/2026 12:00:00 AM | 4"x8" | Concreto | EVOLUTION 5000 PSI | 7 | 0 | 35 | 51.3 | 7439.5 | 523 | 146 | CEMEX | 3
437 | B-19388 NATIVA | PLACA PISO 1 EJES A-C Y 4-5 SALON COMUNAL 3 | 191 | 772 | 2026-01-31 | 2/7/2026 12:00:00 AM | 4"x8" | Concreto | CONVENCIONAL 4000 PSI GC | 7 | 0 | 28 | 35.8 | 5187 | 365 | 128 | CEMEX | 4
437 | B-19388 NATIVA | PLACA PISO 1 EJES A-C Y 4-5 SALON COMUNAL 3 | 191 | 772 | 2026-01-31 | 2/7/2026 12:00:00 AM | 4"x8" | Concreto | CONVENCIONAL 4000 PSI GC | 7 | 0 | 28 | 25 | 3632 | 255 | 89 | CEMEX | 4
437 | B-19388 NATIVA | PLACA PISO 1 EJES A-C Y 4-5 SALON COMUNAL 3 | 191 | 772 | 2026-01-31 | 2/7/2026 12:00:00 AM | 4"x8" | Concreto | CONVENCIONAL 4000 PSI GC | 7 | 0 | 28 | 25.2 | 3647.8 | 256 | 90 | CEMEX | 3
441 | B-19388 NATIVA | PLACA PISO 8 AP 804-805 TORRE 5 | 191 | 906 | 2026-02-02 | 2/9/2026 12:00:00 AM | 4"x8" | Concreto | IND. PLACA 3000 PSI | 7 | 0 | 21 | 19.5 | 2828.2 | 199 | 93 | CEMEX | 3
441 | B-19388 NATIVA | PLACA PISO 8 AP 804-805 TORRE 5 | 191 | 906 | 2026-02-02 | 2/9/2026 12:00:00 AM | 4"x8" | Concreto | IND. PLACA 3000 PSI | 7 | 0 | 21 | 20.6 | 2985.3 | 210 | 98 | CEMEX | 3
441 | B-19388 NATIVA | PLACA PISO 8 AP 804-805 TORRE 5 | 191 | 906 | 2026-02-02 | 2/9/2026 12:00:00 AM | 4"x8" | Concreto | IND. PLACA 3000 PSI | 7 | 0 | 21 | 20.6 | 2989.9 | 210 | 98 | CEMEX | 4
443 | B-19388 NATIVA | MUROS PISO 7 AP 708-709 TORRE 5 | 191 | 853 | 2026-02-02 | 2/9/2026 12:00:00 AM | 4"x8" | Concreto | EVOLUTION 5000 PSI | 7 | 0 | 35 | 39.4 | 5711.5 | 402 | 112 | CEMEX | 4
443 | B-19388 NATIVA | MUROS PISO 7 AP 708-709 TORRE 5 | 191 | 853 | 2026-02-02 | 2/9/2026 12:00:00 AM | 4"x8" | Concreto | EVOLUTION 5000 PSI | 7 | 0 | 35 | 38.1 | 5526 | 389 | 109 | CEMEX | 4
443 | B-19388 NATIVA | MUROS PISO 7 AP 708-709 TORRE 5 | 191 | 853 | 2026-02-02 | 2/9/2026 12:00:00 AM | 4"x8" | Concreto | EVOLUTION 5000 PSI | 7 | 0 | 35 | 40.7 | 5906.9 | 415 | 116 | CEMEX | 4
442 | B-19388 NATIVA | MUROS PISO 12 APTO 1206 Y 1207 TORRE 4 | 191 | 910 | 2026-02-02 | 2/9/2026 12:00:00 AM | 4"x8" | Concreto | IND. MURO 5000 GF | 7 | 0 | 35 | 35.3 | 5117 | 360 | 101 | CEMEX | 4
442 | B-19388 NATIVA | MUROS PISO 12 APTO 1206 Y 1207 TORRE 4 | 191 | 910 | 2026-02-02 | 2/9/2026 12:00:00 AM | 4"x8" | Concreto | IND. MURO 5000 GF | 7 | 0 | 35 | 37.3 | 5407.6 | 380 | 106 | CEMEX | 4
442 | B-19388 NATIVA | MUROS PISO 12 APTO 1206 Y 1207 TORRE 4 | 191 | 910 | 2026-02-02 | 2/9/2026 12:00:00 AM | 4"x8" | Concreto | IND. MURO 5000 GF | 7 | 0 | 35 | 31.6 | 4577.1 | 322 | 90 | CEMEX | 4
440 | B-19388 NATIVA | PLACA PISO 12 APTOS 1210-1211 TORRE 4 | 191 | 898 | 2026-02-02 | 2/9/2026 12:00:00 AM | 4"x8" | Concreto | IND. PLACA 3000 PSI | 7 | 0 | 21 | 22.1 | 3201.7 | 225 | 105 | CEMEX | 3
440 | B-19388 NATIVA | PLACA PISO 12 APTOS 1210-1211 TORRE 4 | 191 | 898 | 2026-02-02 | 2/9/2026 12:00:00 AM | 4"x8" | Concreto | IND. PLACA 3000 PSI | 7 | 0 | 21 | 23 | 3330.1 | 234 | 109 | CEMEX | 4
440 | B-19388 NATIVA | PLACA PISO 12 APTOS 1210-1211 TORRE 4 | 191 | 898 | 2026-02-02 | 2/9/2026 12:00:00 AM | 4"x8" | Concreto | IND. PLACA 3000 PSI | 7 | 0 | 21 | 22.2 | 3224.2 | 227 | 106 | CEMEX | 4
444 | B-19388 NATIVA | PLACA PISO 13 APTOS 1304-1305 TORRE 4 | 191 | 948 | 2026-02-03 | 2/10/2026 12:00:00 AM | 4"x8" | Concreto | IND. PLACA 3000 PSI | 7 | 0 | 21 | 32.4 | 4698.1 | 330 | 154 | CEMEX | 4
444 | B-19388 NATIVA | PLACA PISO 13 APTOS 1304-1305 TORRE 4 | 191 | 948 | 2026-02-03 | 2/10/2026 12:00:00 AM | 4"x8" | Concreto | IND. PLACA 3000 PSI | 7 | 0 | 21 | 20.4 | 2957.7 | 208 | 97 | CEMEX | 4
444 | B-19388 NATIVA | PLACA PISO 13 APTOS 1304-1305 TORRE 4 | 191 | 948 | 2026-02-03 | 2/10/2026 12:00:00 AM | 4"x8" | Concreto | IND. PLACA 3000 PSI | 7 | 0 | 21 | 21.3 | 3083.6 | 217 | 101 | CEMEX | 4
447 | B-19388 NATIVA | MUROS P7 AP 711-710 TORRE 5 | 191 | 896 | 2026-02-03 | 2/10/2026 12:00:00 AM | 4"x8" | Concreto | EVOLUTION 5000 PSI | 7 | 0 | 35 | 37 | 5360.9 | 377 | 106 | CEMEX | 4
447 | B-19388 NATIVA | MUROS P7 AP 711-710 TORRE 5 | 191 | 896 | 2026-02-03 | 2/10/2026 12:00:00 AM | 4"x8" | Concreto | EVOLUTION 5000 PSI | 7 | 0 | 35 | 36.5 | 5298.6 | 373 | 104 | CEMEX | 4
447 | B-19388 NATIVA | MUROS P7 AP 711-710 TORRE 5 | 191 | 896 | 2026-02-03 | 2/10/2026 12:00:00 AM | 4"x8" | Concreto | EVOLUTION 5000 PSI | 7 | 0 | 35 | 20.1 | 2921.3 | 205 | 58 | CEMEX | 4
446 | B-19388 NATIVA | MUROS PISO 12 APTO 1201 Y 1212 TORRE 4 | 191 | 894 | 2026-02-03 | 2/10/2026 12:00:00 AM | 4"x8" | Concreto | IND. MURO 5000 GF | 7 | 0 | 35 | 41.1 | 5961.7 | 419 | 117 | CEMEX | 4
446 | B-19388 NATIVA | MUROS PISO 12 APTO 1201 Y 1212 TORRE 4 | 191 | 894 | 2026-02-03 | 2/10/2026 12:00:00 AM | 4"x8" | Concreto | IND. MURO 5000 GF | 7 | 0 | 35 | 40.8 | 5923.4 | 416 | 117 | CEMEX | 4
446 | B-19388 NATIVA | MUROS PISO 12 APTO 1201 Y 1212 TORRE 4 | 191 | 894 | 2026-02-03 | 2/10/2026 12:00:00 AM | 4"x8" | Concreto | IND. MURO 5000 GF | 7 | 0 | 35 | 35.7 | 5172.3 | 364 | 102 | CEMEX | 4
445 | B-19388 NATIVA | PLACA P8 AP 806-807 + PASILLO + ESC P6 EJE 2 TORRE 5 | 191 | 952 | 2026-02-03 | 2/10/2026 12:00:00 AM | 4"x8" | Concreto | IND. PLACA 3000 PSI | 7 | 0 | 21 | 21.5 | 3123.2 | 220 | 102 | CEMEX | 4
445 | B-19388 NATIVA | PLACA P8 AP 806-807 + PASILLO + ESC P6 EJE 2 TORRE 5 | 191 | 952 | 2026-02-03 | 2/10/2026 12:00:00 AM | 4"x8" | Concreto | IND. PLACA 3000 PSI | 7 | 0 | 21 | 21.7 | 3142.1 | 221 | 103 | CEMEX | 4
445 | B-19388 NATIVA | PLACA P8 AP 806-807 + PASILLO + ESC P6 EJE 2 TORRE 5 | 191 | 952 | 2026-02-03 | 2/10/2026 12:00:00 AM | 4"x8" | Concreto | IND. PLACA 3000 PSI | 7 | 0 | 21 | 21.2 | 3073.5 | 216 | 101 | CEMEX | 4
449 | B-19388 NATIVA | PLACA PISO 13 APTOS 1302-1303 TORRE 4 | 191 | 925 | 2026-02-04 | 2/12/2026 12:00:00 AM | 4"x8" | Concreto | IND. PLACA 3000 PSI | 8 | 0 | 21 | 24.6 | 3563.6 | 251 | 117 | CEMEX | 3
449 | B-19388 NATIVA | PLACA PISO 13 APTOS 1302-1303 TORRE 4 | 191 | 925 | 2026-02-04 | 2/12/2026 12:00:00 AM | 4"x8" | Concreto | IND. PLACA 3000 PSI | 8 | 0 | 21 | 26 | 3763.9 | 265 | 124 | CEMEX | 2
449 | B-19388 NATIVA | PLACA PISO 13 APTOS 1302-1303 TORRE 4 | 191 | 925 | 2026-02-04 | 2/12/2026 12:00:00 AM | 4"x8" | Concreto | IND. PLACA 3000 PSI | 8 | 0 | 21 | 24.1 | 3489.1 | 245 | 114 | CEMEX | 3
452 | B-19388 NATIVA | MUROS P8 AP 803-802 TORRE 5 | 191 | 946 | 2026-02-04 | 2/12/2026 12:00:00 AM | 4"x8" | Concreto | EVOLUTION 5000 PSI | 8 | 0 | 35 | 34 | 4927.1 | 346 | 97 | CEMEX | 3
452 | B-19388 NATIVA | MUROS P8 AP 803-802 TORRE 5 | 191 | 946 | 2026-02-04 | 2/12/2026 12:00:00 AM | 4"x8" | Concreto | EVOLUTION 5000 PSI | 8 | 0 | 35 | 33.8 | 4899.9 | 344 | 96 | CEMEX | 3
452 | B-19388 NATIVA | MUROS P8 AP 803-802 TORRE 5 | 191 | 946 | 2026-02-04 | 2/12/2026 12:00:00 AM | 4"x8" | Concreto | EVOLUTION 5000 PSI | 8 | 0 | 35 | 31.1 | 4505.7 | 317 | 89 | CEMEX | 4
450 | B-19388 NATIVA | MUROS PISO 12 APTO 1208 Y 1209 TORRE 4 | 191 | 936 | 2026-02-04 | 2/12/2026 12:00:00 AM | 4"x8" | Concreto | IND. MURO 5000 GF | 8 | 0 | 35 | 30.8 | 4468.7 | 314 | 88 | CEMEX | 3
450 | B-19388 NATIVA | MUROS PISO 12 APTO 1208 Y 1209 TORRE 4 | 191 | 936 | 2026-02-04 | 2/12/2026 12:00:00 AM | 4"x8" | Concreto | IND. MURO 5000 GF | 8 | 0 | 35 | 32 | 4648.1 | 327 | 92 | CEMEX | 4
450 | B-19388 NATIVA | MUROS PISO 12 APTO 1208 Y 1209 TORRE 4 | 191 | 936 | 2026-02-04 | 2/12/2026 12:00:00 AM | 4"x8" | Concreto | IND. MURO 5000 GF | 8 | 0 | 35 | 35.3 | 5121.5 | 360 | 101 | CEMEX | 3
M7 | B-19388 NATIVA | MUESTRA 18 HORAS, 20 HORAS, 7 DIAS, 28 DIAS | 191 | 1 | 2026-02-06 | 2/13/2026 12:00:00 AM | 4"x8" | Concreto | IND. PLACA 3000 PSI | 7 | 0 | 21 | 20.4 | 2954.6 | 208 | 97 | CEMEX | 3
M7 | B-19388 NATIVA | MUESTRA 18 HORAS, 20 HORAS, 7 DIAS, 28 DIAS | 191 | 1 | 2026-02-06 | 2/13/2026 12:00:00 AM | 4"x8" | Concreto | IND. PLACA 3000 PSI | 7 | 0 | 21 | 17.1 | 2473.8 | 174 | 81 | CEMEX | 4
M7 | B-19388 NATIVA | MUESTRA 18 HORAS, 20 HORAS, 7 DIAS, 28 DIAS | 191 | 1 | 2026-02-06 | 2/13/2026 12:00:00 AM | 4"x8" | Concreto | IND. PLACA 3000 PSI | 7 | 0 | 21 | 16 | 2315.3 | 163 | 76 | CEMEX | 3
473 | B-19388 NATIVA | PLACA PISO 9 AP 906-907 + PASILLO + ESCALERA P 7-8 EJE 2 TORRE 5 | 191 | 1179 | 2026-02-10 | 2/13/2026 12:00:00 AM | 4"x8" | Concreto | IND. PLACA 3000 PSI | 3 | 0 | 21 | 14.8 | 2143.4 | 151 | 70 | CEMEX | 4
473 | B-19388 NATIVA | PLACA PISO 9 AP 906-907 + PASILLO + ESCALERA P 7-8 EJE 2 TORRE 5 | 191 | 1179 | 2026-02-10 | 2/13/2026 12:00:00 AM | 4"x8" | Concreto | IND. PLACA 3000 PSI | 3 | 0 | 21 | 12 | 1742.6 | 123 | 57 | CEMEX | 3
473 | B-19388 NATIVA | PLACA PISO 9 AP 906-907 + PASILLO + ESCALERA P 7-8 EJE 2 TORRE 5 | 191 | 1179 | 2026-02-10 | 2/13/2026 12:00:00 AM | 4"x8" | Concreto | IND. PLACA 3000 PSI | 3 | 0 | 21 | 15.2 | 2205.8 | 155 | 72 | CEMEX | 3
458 | B-19388 NATIVA | PLACA P8 810-811 TORRE 5 | 191 | 1033 | 2026-02-06 | 2/13/2026 12:00:00 AM | 4"x8" | Concreto | IND. PLACA 3000 PSI | 7 | 0 | 21 | 18.4 | 2662 | 187 | 87 | CEMEX | 3
458 | B-19388 NATIVA | PLACA P8 810-811 TORRE 5 | 191 | 1033 | 2026-02-06 | 2/13/2026 12:00:00 AM | 4"x8" | Concreto | IND. PLACA 3000 PSI | 7 | 0 | 21 | 17 | 2462.5 | 173 | 81 | CEMEX | 3
458 | B-19388 NATIVA | PLACA P8 810-811 TORRE 5 | 191 | 1033 | 2026-02-06 | 2/13/2026 12:00:00 AM | 4"x8" | Concreto | IND. PLACA 3000 PSI | 7 | 0 | 21 | 20.3 | 2943.7 | 207 | 97 | CEMEX | 3
459 | B-19388 NATIVA | MUROS P8 AP 806-807 TORRE 5 | 191 | 1038 | 2026-02-06 | 2/13/2026 12:00:00 AM | 4"x8" | Concreto | IND. MURO 5000 GF | 7 | 0 | 35 | 30.3 | 4401.3 | 309 | 87 | CEMEX | 4
459 | B-19388 NATIVA | MUROS P8 AP 806-807 TORRE 5 | 191 | 1038 | 2026-02-06 | 2/13/2026 12:00:00 AM | 4"x8" | Concreto | IND. MURO 5000 GF | 7 | 0 | 35 | 33.6 | 4879.1 | 343 | 96 | CEMEX | 3
459 | B-19388 NATIVA | MUROS P8 AP 806-807 TORRE 5 | 191 | 1038 | 2026-02-06 | 2/13/2026 12:00:00 AM | 4"x8" | Concreto | IND. MURO 5000 GF | 7 | 0 | 35 | 32.7 | 4736 | 333 | 93 | CEMEX | 3
460 | B-19388 NATIVA | MUROS PISO 13 APTO 1304 Y 1305 TORRE 4 | 191 | 1037 | 2026-02-06 | 2/13/2026 12:00:00 AM | 4"x8" | Concreto | IND. MURO 5000 GF | 7 | 0 | 35 | 35.4 | 5137 | 361 | 101 | CEMEX | 3
460 | B-19388 NATIVA | MUROS PISO 13 APTO 1304 Y 1305 TORRE 4 | 191 | 1037 | 2026-02-06 | 2/13/2026 12:00:00 AM | 4"x8" | Concreto | IND. MURO 5000 GF | 7 | 0 | 35 | 31 | 4494.6 | 316 | 88 | CEMEX | 4
460 | B-19388 NATIVA | MUROS PISO 13 APTO 1304 Y 1305 TORRE 4 | 191 | 1037 | 2026-02-06 | 2/13/2026 12:00:00 AM | 4"x8" | Concreto | IND. MURO 5000 GF | 7 | 0 | 35 | 35.4 | 5133 | 361 | 101 | CEMEX | 3
457 | B-19388 NATIVA | PLACA PISO 13 APTOS 1301-1312 TORRE 4 | 191 | 1028 | 2026-02-06 | 2/13/2026 12:00:00 AM | 4"x8" | Concreto | IND. PLACA 3000 PSI | 7 | 0 | 21 | 21.4 | 3102 | 218 | 102 | CEMEX | 3
457 | B-19388 NATIVA | PLACA PISO 13 APTOS 1301-1312 TORRE 4 | 191 | 1028 | 2026-02-06 | 2/13/2026 12:00:00 AM | 4"x8" | Concreto | IND. PLACA 3000 PSI | 7 | 0 | 21 | 20 | 2894.6 | 204 | 95 | CEMEX | 3
457 | B-19388 NATIVA | PLACA PISO 13 APTOS 1301-1312 TORRE 4 | 191 | 1028 | 2026-02-06 | 2/13/2026 12:00:00 AM | 4"x8" | Concreto | IND. PLACA 3000 PSI | 7 | 0 | 21 | 20.8 | 3009.6 | 212 | 99 | CEMEX | 4
390 | B-19388 NATIVA | PLACA PISO 11 APTOS 1106-1107 TORRE 4 | 191 | 5870 | 2026-01-15 | 2/12/2026 12:00:00 AM | 4"x8" | Concreto | IND. PLACA 3000 PSI | 28 | 0 | 21 | 28.7 | 4164.8 | 293 | 137 | CEMEX | 3
390 | B-19388 NATIVA | PLACA PISO 11 APTOS 1106-1107 TORRE 4 | 191 | 5870 | 2026-01-15 | 2/12/2026 12:00:00 AM | 4"x8" | Concreto | IND. PLACA 3000 PSI | 28 | 0 | 21 | 27.2 | 3943.3 | 277 | 129 | CEMEX | 3
390 | B-19388 NATIVA | PLACA PISO 11 APTOS 1106-1107 TORRE 4 | 191 | 5870 | 2026-01-15 | 2/12/2026 12:00:00 AM | 4"x8" | Concreto | IND. PLACA 3000 PSI | 28 | 0 | 21 | 29.8 | 4315.3 | 303 | 142 | CEMEX | 3
448 | B-19388 NATIVA | COLUMNAS PISO 1 EJES A-5 Y B-5 COMUNAL 3 | 191 | 924 | 2026-02-04 | 2/12/2026 12:00:00 AM | 4"x8" | Concreto | IND MURO 4000 PSI GF | 8 | 0 | 28 | 29.7 | 4308.9 | 303 | 106 | CEMEX | 2
448 | B-19388 NATIVA | COLUMNAS PISO 1 EJES A-5 Y B-5 COMUNAL 3 | 191 | 924 | 2026-02-04 | 2/12/2026 12:00:00 AM | 4"x8" | Concreto | IND MURO 4000 PSI GF | 8 | 0 | 28 | 29.5 | 4280.3 | 301 | 105 | CEMEX | 2
448 | B-19388 NATIVA | COLUMNAS PISO 1 EJES A-5 Y B-5 COMUNAL 3 | 191 | 924 | 2026-02-04 | 2/12/2026 12:00:00 AM | 4"x8" | Concreto | IND MURO 4000 PSI GF | 8 | 0 | 28 | 29.8 | 4321.8 | 304 | 106 | CEMEX | 3
451 | B-19388 NATIVA | PLACA P8 AP 801-812 TORRE 5 | 191 | 939 | 2026-02-04 | 2/12/2026 12:00:00 AM | 4"x8" | Concreto | IND. PLACA 3000 PSI | 8 | 0 | 21 | 21.4 | 3106.3 | 218 | 102 | CEMEX | 3
451 | B-19388 NATIVA | PLACA P8 AP 801-812 TORRE 5 | 191 | 939 | 2026-02-04 | 2/12/2026 12:00:00 AM | 4"x8" | Concreto | IND. PLACA 3000 PSI | 8 | 0 | 21 | 24.6 | 3564.3 | 251 | 117 | CEMEX | 3
451 | B-19388 NATIVA | PLACA P8 AP 801-812 TORRE 5 | 191 | 939 | 2026-02-04 | 2/12/2026 12:00:00 AM | 4"x8" | Concreto | IND. PLACA 3000 PSI | 8 | 0 | 21 | 21.6 | 3128.5 | 220 | 103 | CEMEX | 3
453 | B-19388 NATIVA | PLACA PISO 13 APTOS 1306-1307 Y ESCALERA EJES (2-4) PISO 12 A 13 TORRE 4 | 191 | 982 | 2026-02-05 | 2/12/2026 12:00:00 AM | 4"x8" | Concreto | IND. PLACA 3000 PSI | 7 | 0 | 21 | 22.4 | 3244.9 | 228 | 106 | CEMEX | 4
453 | B-19388 NATIVA | PLACA PISO 13 APTOS 1306-1307 Y ESCALERA EJES (2-4) PISO 12 A 13 TORRE 4 | 191 | 982 | 2026-02-05 | 2/12/2026 12:00:00 AM | 4"x8" | Concreto | IND. PLACA 3000 PSI | 7 | 0 | 21 | 24 | 3476.1 | 244 | 114 | CEMEX | 2
453 | B-19388 NATIVA | PLACA PISO 13 APTOS 1306-1307 Y ESCALERA EJES (2-4) PISO 12 A 13 TORRE 4 | 191 | 982 | 2026-02-05 | 2/12/2026 12:00:00 AM | 4"x8" | Concreto | IND. PLACA 3000 PSI | 7 | 0 | 21 | 21.3 | 3095.5 | 218 | 102 | CEMEX | 3
454 | B-19388 NATIVA | PLACA P8 AP 806-809 +PASILLO + ESCALERA P7 EJE 2 TORRE 5 | 191 | 990 | 2026-02-05 | 2/12/2026 12:00:00 AM | 4"x8" | Concreto | IND. PLACA 3000 PSI | 7 | 0 | 21 | 22.4 | 3248.6 | 228 | 107 | CEMEX | 3
454 | B-19388 NATIVA | PLACA P8 AP 806-809 +PASILLO + ESCALERA P7 EJE 2 TORRE 5 | 191 | 990 | 2026-02-05 | 2/12/2026 12:00:00 AM | 4"x8" | Concreto | IND. PLACA 3000 PSI | 7 | 0 | 21 | 23.2 | 3358.9 | 236 | 110 | CEMEX | 4
454 | B-19388 NATIVA | PLACA P8 AP 806-809 +PASILLO + ESCALERA P7 EJE 2 TORRE 5 | 191 | 990 | 2026-02-05 | 2/12/2026 12:00:00 AM | 4"x8" | Concreto | IND. PLACA 3000 PSI | 7 | 0 | 21 | 24.1 | 3498.1 | 246 | 115 | CEMEX | 3
456 | B-19388 NATIVA | MUROS AP 804-805 TORRE 5 | 191 | 995 | 2026-02-05 | 2/12/2026 12:00:00 AM | 4"x8" | Concreto | EVOLUTION 5000 PSI | 7 | 0 | 35 | 35.4 | 5130.3 | 361 | 101 | CEMEX | 3
456 | B-19388 NATIVA | MUROS AP 804-805 TORRE 5 | 191 | 995 | 2026-02-05 | 2/12/2026 12:00:00 AM | 4"x8" | Concreto | EVOLUTION 5000 PSI | 7 | 0 | 35 | 32.9 | 4768.8 | 335 | 94 | CEMEX | 3
456 | B-19388 NATIVA | MUROS AP 804-805 TORRE 5 | 191 | 995 | 2026-02-05 | 2/12/2026 12:00:00 AM | 4"x8" | Concreto | EVOLUTION 5000 PSI | 7 | 0 | 35 | 35.7 | 5177.8 | 364 | 102 | CEMEX | 3
384 | B-19388 NATIVA | PLACA PISO 1 EJES 3-4 Y A-C SALON COMUNAL 3 | 191 | 1061 | 2025-12-19 | 2/13/2026 12:00:00 AM | 4"x8" | Concreto | CONVENCIONAL 4000 GC 6" | 56 | 0 | 28 | 27.4 | 3969.1 | 279 | 98 | CEMEX | 3
384 | B-19388 NATIVA | PLACA PISO 1 EJES 3-4 Y A-C SALON COMUNAL 3 | 191 | 1061 | 2025-12-19 | 2/13/2026 12:00:00 AM | 4"x8" | Concreto | CONVENCIONAL 4000 GC 6" | 56 | 0 | 28 | 34.4 | 4991.7 | 351 | 123 | CEMEX | 3
384 | B-19388 NATIVA | PLACA PISO 1 EJES 3-4 Y A-C SALON COMUNAL 3 | 191 | 1061 | 2025-12-19 | 2/13/2026 12:00:00 AM | 4"x8" | Concreto | CONVENCIONAL 4000 GC 6" | 56 | 0 | 28 | 35 | 5082.6 | 357 | 125 | CEMEX | 4
391 | B-19388 NATIVA | MUROS PISO 10 APTO 1010 Y 1011 TORRE 4 | 191 | 5032 | 2026-01-16 | 2/13/2026 12:00:00 AM | 4"x8" | Concreto | AUTOCOMPACTANTE 5000 GF | 28 | 0 | 35 | 38.9 | 5635 | 396 | 111 | ARGOS | 3
391 | B-19388 NATIVA | MUROS PISO 10 APTO 1010 Y 1011 TORRE 4 | 191 | 5032 | 2026-01-16 | 2/13/2026 12:00:00 AM | 4"x8" | Concreto | AUTOCOMPACTANTE 5000 GF | 28 | 0 | 35 | 39.4 | 5710.3 | 401 | 112 | ARGOS | 4
391 | B-19388 NATIVA | MUROS PISO 10 APTO 1010 Y 1011 TORRE 4 | 191 | 5032 | 2026-01-16 | 2/13/2026 12:00:00 AM | 4"x8" | Concreto | AUTOCOMPACTANTE 5000 GF | 28 | 0 | 35 | 38.4 | 5569 | 392 | 110 | ARGOS | 4
392 | B-19388 NATIVA | MUROS 501-512 TORRE 5 | 191 | 5658 | 2026-01-16 | 2/13/2026 12:00:00 AM | 4"x8" | Concreto | EVOLUTION 5000 PSI | 28 | 0 | 35 | 43.4 | 6288.2 | 442 | 124 | CEMEX | 4
392 | B-19388 NATIVA | MUROS 501-512 TORRE 5 | 191 | 5658 | 2026-01-16 | 2/13/2026 12:00:00 AM | 4"x8" | Concreto | EVOLUTION 5000 PSI | 28 | 0 | 35 | 40.5 | 5879.7 | 413 | 116 | CEMEX | 4
392 | B-19388 NATIVA | MUROS 501-512 TORRE 5 | 191 | 5658 | 2026-01-16 | 2/13/2026 12:00:00 AM | 4"x8" | Concreto | EVOLUTION 5000 PSI | 28 | 0 | 35 | 41.9 | 6077.9 | 427 | 120 | CEMEX | 4
471 | B-19388 NATIVA | PLACA PISO 14 APTOS 1404-1405 TORRE 4 | 191 | 1172 | 2026-02-10 | 2/13/2026 12:00:00 AM | 4"x8" | Concreto | IND. PLACA 3000 PSI | 3 | 0 | 21 | 15.7 | 2272.2 | 160 | 75 | CEMEX | 3
471 | B-19388 NATIVA | PLACA PISO 14 APTOS 1404-1405 TORRE 4 | 191 | 1172 | 2026-02-10 | 2/13/2026 12:00:00 AM | 4"x8" | Concreto | IND. PLACA 3000 PSI | 3 | 0 | 21 | 16 | 2316.7 | 163 | 76 | CEMEX | 3
471 | B-19388 NATIVA | PLACA PISO 14 APTOS 1404-1405 TORRE 4 | 191 | 1172 | 2026-02-10 | 2/13/2026 12:00:00 AM | 4"x8" | Concreto | IND. PLACA 3000 PSI | 3 | 0 | 21 | 15.8 | 2288.7 | 161 | 75 | CEMEX | 3
465 | B-19388 NATIVA | MUROS P8 AP 801-812 TORRE 5 | 191 | 1094 | 2026-02-07 | 2/14/2026 12:00:00 AM | 4"x8" | Concreto | EVOLUTION 5000 PSI | 7 | 0 | 35 | 31 | 4500.6 | 316 | 89 | CEMEX | 4
465 | B-19388 NATIVA | MUROS P8 AP 801-812 TORRE 5 | 191 | 1094 | 2026-02-07 | 2/14/2026 12:00:00 AM | 4"x8" | Concreto | EVOLUTION 5000 PSI | 7 | 0 | 35 | 34.4 | 4986.7 | 351 | 98 | CEMEX | 3
465 | B-19388 NATIVA | MUROS P8 AP 801-812 TORRE 5 | 191 | 1094 | 2026-02-07 | 2/14/2026 12:00:00 AM | 4"x8" | Concreto | EVOLUTION 5000 PSI | 7 | 0 | 35 | 35.3 | 5122.5 | 360 | 101 | CEMEX | 3
461 | B-19388 NATIVA | CIMENTACION EJE 6 SALON COMUNAL 3 | 191 | 1079 | 2026-02-07 | 2/14/2026 12:00:00 AM | 4"x8" | Concreto | CONVENCIONAL 4000 PSI GC | 7 | 0 | 28 | 25.1 | 3641.4 | 256 | 90 | CEMEX | 3
461 | B-19388 NATIVA | CIMENTACION EJE 6 SALON COMUNAL 3 | 191 | 1079 | 2026-02-07 | 2/14/2026 12:00:00 AM | 4"x8" | Concreto | CONVENCIONAL 4000 PSI GC | 7 | 0 | 28 | 27.2 | 3949.6 | 278 | 97 | CEMEX | 2
461 | B-19388 NATIVA | CIMENTACION EJE 6 SALON COMUNAL 3 | 191 | 1079 | 2026-02-07 | 2/14/2026 12:00:00 AM | 4"x8" | Concreto | CONVENCIONAL 4000 PSI GC | 7 | 0 | 28 | 27.3 | 3965.6 | 279 | 98 | CEMEX | 4
455 | B-19388 NATIVA | MUROS PISO 12 APTO 1210 Y 1211 TORRE 4 | 191 | 994 | 2026-02-05 | 2/12/2026 12:00:00 AM | 4"x8" | Concreto | IND. MURO 5000 GF | 7 | 0 | 35 | 33 | 4783.6 | 336 | 94 | CEMEX | 4
455 | B-19388 NATIVA | MUROS PISO 12 APTO 1210 Y 1211 TORRE 4 | 191 | 994 | 2026-02-05 | 2/12/2026 12:00:00 AM | 4"x8" | Concreto | IND. MURO 5000 GF | 7 | 0 | 35 | 33.9 | 4916.3 | 346 | 97 | CEMEX | 3
455 | B-19388 NATIVA | MUROS PISO 12 APTO 1210 Y 1211 TORRE 4 | 191 | 994 | 2026-02-05 | 2/12/2026 12:00:00 AM | 4"x8" | Concreto | IND. MURO 5000 GF | 7 | 0 | 35 | 33 | 4785.9 | 336 | 94 | CEMEX | 3
394 | B-19388 NATIVA | COLUMNAS PISO 1 EJES 3-4 A-C SALON COMUNAL 3 | 191 | 258 | 2026-01-17 | 2/14/2026 12:00:00 AM | 4"x8" | Concreto | IND MUROS 4000 PSI | 28 | 0 | 28 | 29.6 | 4288.9 | 302 | 106 | CEMEX | 4
394 | B-19388 NATIVA | COLUMNAS PISO 1 EJES 3-4 A-C SALON COMUNAL 3 | 191 | 258 | 2026-01-17 | 2/14/2026 12:00:00 AM | 4"x8" | Concreto | IND MUROS 4000 PSI | 28 | 0 | 28 | 31.8 | 4618.7 | 325 | 114 | CEMEX | 3
394 | B-19388 NATIVA | COLUMNAS PISO 1 EJES 3-4 A-C SALON COMUNAL 3 | 191 | 258 | 2026-01-17 | 2/14/2026 12:00:00 AM | 4"x8" | Concreto | IND MUROS 4000 PSI | 28 | 0 | 28 | 30.5 | 4428.5 | 311 | 109 | CEMEX | 3
462 | B-19388 NATIVA | MUROS PISO 13 APTO 1302 Y 1303 TORRE 4 | 191 | 1085 | 2026-02-07 | 2/14/2026 12:00:00 AM | 4"x8" | Concreto | IND. MURO 5000 GF | 7 | 0 | 35 | 27.3 | 3959.1 | 278 | 78 | CEMEX | 3
462 | B-19388 NATIVA | MUROS PISO 13 APTO 1302 Y 1303 TORRE 4 | 191 | 1085 | 2026-02-07 | 2/14/2026 12:00:00 AM | 4"x8" | Concreto | IND. MURO 5000 GF | 7 | 0 | 35 | 26.8 | 3891.8 | 274 | 77 | CEMEX | 4
462 | B-19388 NATIVA | MUROS PISO 13 APTO 1302 Y 1303 TORRE 4 | 191 | 1085 | 2026-02-07 | 2/14/2026 12:00:00 AM | 4"x8" | Concreto | IND. MURO 5000 GF | 7 | 0 | 35 | 27.6 | 4003.5 | 281 | 79 | CEMEX | 3
464 | B-19388 NATIVA | PLACA P9 AP 903-902 +PASILLO + ESCALERA P5-6 EJE 23 TORRE 5 | 191 | 1091 | 2026-02-07 | 2/14/2026 12:00:00 AM | 4"x8" | Concreto | IND. PLACA 3000 PSI | 7 | 0 | 21 | 24.5 | 3558.3 | 250 | 117 | CEMEX | 3
464 | B-19388 NATIVA | PLACA P9 AP 903-902 +PASILLO + ESCALERA P5-6 EJE 23 TORRE 5 | 191 | 1091 | 2026-02-07 | 2/14/2026 12:00:00 AM | 4"x8" | Concreto | IND. PLACA 3000 PSI | 7 | 0 | 21 | 21.1 | 3058.4 | 215 | 100 | CEMEX | 3
464 | B-19388 NATIVA | PLACA P9 AP 903-902 +PASILLO + ESCALERA P5-6 EJE 23 TORRE 5 | 191 | 1091 | 2026-02-07 | 2/14/2026 12:00:00 AM | 4"x8" | Concreto | IND. PLACA 3000 PSI | 7 | 0 | 21 | 20.3 | 2939.4 | 207 | 96 | CEMEX | 3
467 | B-19388 NATIVA | PLACA PISO 13 APTOS 1310-1311 Y ESCALERA EJES (18-20) PISO 12 A 13 TORRE 4 | 191 | 1124 | 2026-02-09 | 2/16/2026 12:00:00 AM | 4"x8" | Concreto | IND. PLACA 3000 PSI | 7 | 0 | 21 | 22.9 | 3322.8 | 234 | 109 | CEMEX | 3
467 | B-19388 NATIVA | PLACA PISO 13 APTOS 1310-1311 Y ESCALERA EJES (18-20) PISO 12 A 13 TORRE 4 | 191 | 1124 | 2026-02-09 | 2/16/2026 12:00:00 AM | 4"x8" | Concreto | IND. PLACA 3000 PSI | 7 | 0 | 21 | 20.5 | 2967.4 | 209 | 97 | CEMEX | 3
467 | B-19388 NATIVA | PLACA PISO 13 APTOS 1310-1311 Y ESCALERA EJES (18-20) PISO 12 A 13 TORRE 4 | 191 | 1124 | 2026-02-09 | 2/16/2026 12:00:00 AM | 4"x8" | Concreto | IND. PLACA 3000 PSI | 7 | 0 | 21 | 22.1 | 3212.5 | 226 | 105 | CEMEX | 3
468 | B-19388 NATIVA | PLACA PISO 9 AP 904-905 TORRE 5 | 191 | 1129 | 2026-02-09 | 2/16/2026 12:00:00 AM | 4"x8" | Concreto | IND. PLACA 3000 PSI | 7 | 0 | 21 | 21.2 | 3070.1 | 216 | 101 | CEMEX | 3
468 | B-19388 NATIVA | PLACA PISO 9 AP 904-905 TORRE 5 | 191 | 1129 | 2026-02-09 | 2/16/2026 12:00:00 AM | 4"x8" | Concreto | IND. PLACA 3000 PSI | 7 | 0 | 21 | 21.6 | 3128.2 | 220 | 103 | CEMEX | 3
468 | B-19388 NATIVA | PLACA PISO 9 AP 904-905 TORRE 5 | 191 | 1129 | 2026-02-09 | 2/16/2026 12:00:00 AM | 4"x8" | Concreto | IND. PLACA 3000 PSI | 7 | 0 | 21 | 20.7 | 3008.7 | 212 | 99 | CEMEX | 3
469 | B-19388 NATIVA | MUROS PISO 13 APTO 1306 Y 1307 TORRE 4 | 191 | 1130 | 2026-02-09 | 2/16/2026 12:00:00 AM | 4"x8" | Concreto | IND. MURO 5000 GF | 7 | 0 | 35 | 34.5 | 4998.4 | 351 | 98 | CEMEX | 3
469 | B-19388 NATIVA | MUROS PISO 13 APTO 1306 Y 1307 TORRE 4 | 191 | 1130 | 2026-02-09 | 2/16/2026 12:00:00 AM | 4"x8" | Concreto | IND. MURO 5000 GF | 7 | 0 | 35 | 37.1 | 5383.5 | 378 | 106 | CEMEX | 3
469 | B-19388 NATIVA | MUROS PISO 13 APTO 1306 Y 1307 TORRE 4 | 191 | 1130 | 2026-02-09 | 2/16/2026 12:00:00 AM | 4"x8" | Concreto | IND. MURO 5000 GF | 7 | 0 | 35 | 36.7 | 5326.2 | 374 | 105 | CEMEX | 3
470 | B-19388 NATIVA | MUROS PISO 8 AP 808-809 TORRE 5 | 191 | 1134 | 2026-02-09 | 2/16/2026 12:00:00 AM | 4"x8" | Concreto | EVOLUTION 5000 PSI | 7 | 0 | 35 | 35.3 | 5123.8 | 360 | 101 | CEMEX | 3
470 | B-19388 NATIVA | MUROS PISO 8 AP 808-809 TORRE 5 | 191 | 1134 | 2026-02-09 | 2/16/2026 12:00:00 AM | 4"x8" | Concreto | EVOLUTION 5000 PSI | 7 | 0 | 35 | 37.1 | 5381.1 | 378 | 106 | CEMEX | 3
470 | B-19388 NATIVA | MUROS PISO 8 AP 808-809 TORRE 5 | 191 | 1134 | 2026-02-09 | 2/16/2026 12:00:00 AM | 4"x8" | Concreto | EVOLUTION 5000 PSI | 7 | 0 | 35 | 37.4 | 5420.6 | 381 | 107 | CEMEX | 3
466 | B-19388 NATIVA | PLACA PISO 2 EJES C-E 4-6 SALON COMUNAL 3 | 191 | 1166 | 2026-02-09 | 2/16/2026 12:00:00 AM | 4"x8" | Concreto | CONVENCIONAL 4000 PSI GC | 7 | 0 | 28 | 21.5 | 3114.1 | 219 | 77 | CEMEX | 3
466 | B-19388 NATIVA | PLACA PISO 2 EJES C-E 4-6 SALON COMUNAL 3 | 191 | 1166 | 2026-02-09 | 2/16/2026 12:00:00 AM | 4"x8" | Concreto | CONVENCIONAL 4000 PSI GC | 7 | 0 | 28 | 22.7 | 3298.8 | 232 | 81 | CEMEX | 3
466 | B-19388 NATIVA | PLACA PISO 2 EJES C-E 4-6 SALON COMUNAL 3 | 191 | 1166 | 2026-02-09 | 2/16/2026 12:00:00 AM | 4"x8" | Concreto | CONVENCIONAL 4000 PSI GC | 7 | 0 | 28 | 22.2 | 3224.6 | 227 | 79 | CEMEX | 3
395 | B-19388 NATIVA | PLACA P6 AP 606-607 TORRE 5 | 191 | 10530 | 2026-01-19 | 2/16/2026 12:00:00 AM | 4"x8" | Concreto | IND. PLACA 3000 PSI | 28 | 0 | 21 | 23.7 | 3438.1 | 242 | 113 | CEMEX | 4
395 | B-19388 NATIVA | PLACA P6 AP 606-607 TORRE 5 | 191 | 10530 | 2026-01-19 | 2/16/2026 12:00:00 AM | 4"x8" | Concreto | IND. PLACA 3000 PSI | 28 | 0 | 21 | 29.8 | 4328.8 | 304 | 142 | CEMEX | 4
395 | B-19388 NATIVA | PLACA P6 AP 606-607 TORRE 5 | 191 | 10530 | 2026-01-19 | 2/16/2026 12:00:00 AM | 4"x8" | Concreto | IND. PLACA 3000 PSI | 28 | 0 | 21 | 28.3 | 4107.1 | 289 | 135 | CEMEX | 4
396 | B-19388 NATIVA | MUROS P5 AP 508-509 TORRE 5 | 191 | 2128 | 2026-01-19 | 2/16/2026 12:00:00 AM | 4"x8" | Concreto | EVOLUTION 5000 PSI | 28 | 0 | 35 | 43.4 | 6291.5 | 442 | 124 | CEMEX | 4
396 | B-19388 NATIVA | MUROS P5 AP 508-509 TORRE 5 | 191 | 2128 | 2026-01-19 | 2/16/2026 12:00:00 AM | 4"x8" | Concreto | EVOLUTION 5000 PSI | 28 | 0 | 35 | 41.4 | 6010.9 | 423 | 118 | CEMEX | 4
396 | B-19388 NATIVA | MUROS P5 AP 508-509 TORRE 5 | 191 | 2128 | 2026-01-19 | 2/16/2026 12:00:00 AM | 4"x8" | Concreto | EVOLUTION 5000 PSI | 28 | 0 | 35 | 45.4 | 6590.3 | 463 | 130 | CEMEX | 4
393 | B-19388 NATIVA | PLACA PISO 11 APTOS 1101-1112 Y ESCALERA EJES (2-4) PISO 10 A 11 TORRE 4 | 191 | 5111 | 2026-01-17 | 2/14/2026 12:00:00 AM | 4"x8" | Concreto | IND. PLACA 3000 PSI | 28 | 0 | 21 | 32.6 | 4724.1 | 332 | 155 | ARGOS | 3
393 | B-19388 NATIVA | PLACA PISO 11 APTOS 1101-1112 Y ESCALERA EJES (2-4) PISO 10 A 11 TORRE 4 | 191 | 5111 | 2026-01-17 | 2/14/2026 12:00:00 AM | 4"x8" | Concreto | IND. PLACA 3000 PSI | 28 | 0 | 21 | 29.9 | 4330.3 | 304 | 142 | ARGOS | 4
393 | B-19388 NATIVA | PLACA PISO 11 APTOS 1101-1112 Y ESCALERA EJES (2-4) PISO 10 A 11 TORRE 4 | 191 | 5111 | 2026-01-17 | 2/14/2026 12:00:00 AM | 4"x8" | Concreto | IND. PLACA 3000 PSI | 28 | 0 | 21 | 27 | 3921.8 | 276 | 129 | ARGOS | 4
463 | B-19388 NATIVA | PLACA PISO 13 APTOS 1308-1309 TORRE 4 | 191 | 1084 | 2026-02-07 | 2/14/2026 12:00:00 AM | 4"x8" | Concreto | IND. PLACA 3000 PSI | 7 | 0 | 21 | 17.3 | 2516.2 | 177 | 83 | CEMEX | 4
463 | B-19388 NATIVA | PLACA PISO 13 APTOS 1308-1309 TORRE 4 | 191 | 1084 | 2026-02-07 | 2/14/2026 12:00:00 AM | 4"x8" | Concreto | IND. PLACA 3000 PSI | 7 | 0 | 21 | 20.2 | 2936.8 | 206 | 96 | CEMEX | 3
463 | B-19388 NATIVA | PLACA PISO 13 APTOS 1308-1309 TORRE 4 | 191 | 1084 | 2026-02-07 | 2/14/2026 12:00:00 AM | 4"x8" | Concreto | IND. PLACA 3000 PSI | 7 | 0 | 21 | 20.1 | 2918.5 | 205 | 96 | CEMEX | 4
397 | B-19388 NATIVA | PLACA P6 AP 601-612+ PASILLO TORRE 5 | 191 | 1836 | 2026-01-20 | 2/17/2026 12:00:00 AM | 4"x8" | Concreto | IND. PLACA 3000 PSI | 28 | 0 | 21 | 23.2 | 3360.7 | 236 | 110 | CEMEX | 4
397 | B-19388 NATIVA | PLACA P6 AP 601-612+ PASILLO TORRE 5 | 191 | 1836 | 2026-01-20 | 2/17/2026 12:00:00 AM | 4"x8" | Concreto | IND. PLACA 3000 PSI | 28 | 0 | 21 | 22.9 | 3324.5 | 234 | 109 | CEMEX | 4
397 | B-19388 NATIVA | PLACA P6 AP 601-612+ PASILLO TORRE 5 | 191 | 1836 | 2026-01-20 | 2/17/2026 12:00:00 AM | 4"x8" | Concreto | IND. PLACA 3000 PSI | 28 | 0 | 21 | 27.6 | 4009.2 | 282 | 132 | CEMEX | 4
398 | B-19388 NATIVA | MUROS P5 AP 511-510 TORRE 5 | 191 | 2684 | 2026-01-20 | 2/17/2026 12:00:00 AM | 4"x8" | Concreto | EVOLUTION 5000 PSI | 28 | 0 | 35 | 45.3 | 6567.6 | 462 | 129 | CEMEX | 4
398 | B-19388 NATIVA | MUROS P5 AP 511-510 TORRE 5 | 191 | 2684 | 2026-01-20 | 2/17/2026 12:00:00 AM | 4"x8" | Concreto | EVOLUTION 5000 PSI | 28 | 0 | 35 | 36.6 | 5310.2 | 373 | 105 | CEMEX | 4
398 | B-19388 NATIVA | MUROS P5 AP 511-510 TORRE 5 | 191 | 2684 | 2026-01-20 | 2/17/2026 12:00:00 AM | 4"x8" | Concreto | EVOLUTION 5000 PSI | 28 | 0 | 35 | 44 | 6384.1 | 449 | 126 | CEMEX | 4
472 | B-19388 NATIVA | MUROS PISO 13 APTO 1301 Y 1312 TORRE 4 | 191 | 1178 | 2026-02-10 | 2/17/2026 12:00:00 AM | 4"x8" | Concreto | IND. MURO 5000 GF | 7 | 0 | 35 | 29 | 4204.4 | 296 | 83 | CEMEX | 4
472 | B-19388 NATIVA | MUROS PISO 13 APTO 1301 Y 1312 TORRE 4 | 191 | 1178 | 2026-02-10 | 2/17/2026 12:00:00 AM | 4"x8" | Concreto | IND. MURO 5000 GF | 7 | 0 | 35 | 26.4 | 3827.1 | 269 | 75 | CEMEX | 3
472 | B-19388 NATIVA | MUROS PISO 13 APTO 1301 Y 1312 TORRE 4 | 191 | 1178 | 2026-02-10 | 2/17/2026 12:00:00 AM | 4"x8" | Concreto | IND. MURO 5000 GF | 7 | 0 | 35 | 27.3 | 3962.3 | 279 | 78 | CEMEX | 3
471 | B-19388 NATIVA | PLACA PISO 14 APTOS 1404-1405 TORRE 4 | 191 | 1172 | 2026-02-10 | 2/17/2026 12:00:00 AM | 4"x8" | Concreto | IND. PLACA 3000 PSI | 7 | 0 | 21 | 19 | 2752.6 | 194 | 90 | CEMEX | 4
471 | B-19388 NATIVA | PLACA PISO 14 APTOS 1404-1405 TORRE 4 | 191 | 1172 | 2026-02-10 | 2/17/2026 12:00:00 AM | 4"x8" | Concreto | IND. PLACA 3000 PSI | 7 | 0 | 21 | 18.8 | 2730 | 192 | 90 | CEMEX | 3
471 | B-19388 NATIVA | PLACA PISO 14 APTOS 1404-1405 TORRE 4 | 191 | 1172 | 2026-02-10 | 2/17/2026 12:00:00 AM | 4"x8" | Concreto | IND. PLACA 3000 PSI | 7 | 0 | 21 | 17 | 2471.2 | 174 | 81 | CEMEX | 3
473 | B-19388 NATIVA | PLACA PISO 9 AP 906-907 + PASILLO + ESCALERA P 7-8 EJE 2 TORRE 5 | 191 | 1179 | 2026-02-10 | 2/17/2026 12:00:00 AM | 4"x8" | Concreto | IND. PLACA 3000 PSI | 7 | 0 | 21 | 15.7 | 2282.9 | 160 | 75 | CEMEX | 3
473 | B-19388 NATIVA | PLACA PISO 9 AP 906-907 + PASILLO + ESCALERA P 7-8 EJE 2 TORRE 5 | 191 | 1179 | 2026-02-10 | 2/17/2026 12:00:00 AM | 4"x8" | Concreto | IND. PLACA 3000 PSI | 7 | 0 | 21 | 20.3 | 2951.1 | 207 | 97 | CEMEX | 4
473 | B-19388 NATIVA | PLACA PISO 9 AP 906-907 + PASILLO + ESCALERA P 7-8 EJE 2 TORRE 5 | 191 | 1179 | 2026-02-10 | 2/17/2026 12:00:00 AM | 4"x8" | Concreto | IND. PLACA 3000 PSI | 7 | 0 | 21 | 20.3 | 2948.9 | 207 | 97 | CEMEX | 3
475 | B-19388 NATIVA | MURO CONTENCION PARTE INFERIOR EJE 5-6 COSTADO SUR COMUNAL 3 | 191 | 1199 | 2026-02-10 | 2/17/2026 12:00:00 AM | 4"x8" | Concreto | CONVENCIONAL 4000 PSI GC | 7 | 0 | 28 | 26.1 | 3785.6 | 266 | 93 | CEMEX | 3
475 | B-19388 NATIVA | MURO CONTENCION PARTE INFERIOR EJE 5-6 COSTADO SUR COMUNAL 3 | 191 | 1199 | 2026-02-10 | 2/17/2026 12:00:00 AM | 4"x8" | Concreto | CONVENCIONAL 4000 PSI GC | 7 | 0 | 28 | 31.4 | 4555 | 320 | 112 | CEMEX | 4
475 | B-19388 NATIVA | MURO CONTENCION PARTE INFERIOR EJE 5-6 COSTADO SUR COMUNAL 3 | 191 | 1199 | 2026-02-10 | 2/17/2026 12:00:00 AM | 4"x8" | Concreto | CONVENCIONAL 4000 PSI GC | 7 | 0 | 28 | 26.9 | 3907.8 | 275 | 96 | CEMEX | 3
474 | B-19388 NATIVA | MUROS P8 811-810 TORRE 5 | 191 | 1187 | 2026-02-10 | 2/17/2026 12:00:00 AM | 4"x8" | Concreto | EVOLUTION 5000 PSI | 7 | 0 | 35 | 33.1 | 4804.1 | 338 | 95 | CEMEX | 3
474 | B-19388 NATIVA | MUROS P8 811-810 TORRE 5 | 191 | 1187 | 2026-02-10 | 2/17/2026 12:00:00 AM | 4"x8" | Concreto | EVOLUTION 5000 PSI | 7 | 0 | 35 | 32.5 | 4711.4 | 331 | 93 | CEMEX | 3
474 | B-19388 NATIVA | MUROS P8 811-810 TORRE 5 | 191 | 1187 | 2026-02-10 | 2/17/2026 12:00:00 AM | 4"x8" | Concreto | EVOLUTION 5000 PSI | 7 | 0 | 35 | 35.4 | 5136.3 | 361 | 101 | CEMEX | 3
476 | B-19388 NATIVA | PLACA APARTAMENTOS 1402-1403 TORRE 4 | 191 | 1230 | 2026-02-11 | 2/18/2026 12:00:00 AM | 4"x8" | Concreto | IND PLACA 3000 GC | 7 | 0 | 21 | 17.2 | 2499.7 | 176 | 82 | CEMEX | 3
476 | B-19388 NATIVA | PLACA APARTAMENTOS 1402-1403 TORRE 4 | 191 | 1230 | 2026-02-11 | 2/18/2026 12:00:00 AM | 4"x8" | Concreto | IND PLACA 3000 GC | 7 | 0 | 21 | 18.7 | 2715.4 | 191 | 89 | CEMEX | 4
476 | B-19388 NATIVA | PLACA APARTAMENTOS 1402-1403 TORRE 4 | 191 | 1230 | 2026-02-11 | 2/18/2026 12:00:00 AM | 4"x8" | Concreto | IND PLACA 3000 GC | 7 | 0 | 21 | 20.4 | 2953 | 208 | 97 | CEMEX | 3
478 | B-19388 NATIVA | MUROS PISO 13 APTO 1308 Y 1309 TORRE 4 | 191 | 1236 | 2026-02-11 | 2/18/2026 12:00:00 AM | 4"x8" | Concreto | IND MURO 5000 GF | 7 | 0 | 35 | 29.7 | 4312.3 | 303 | 85 | CEMEX | 4
478 | B-19388 NATIVA | MUROS PISO 13 APTO 1308 Y 1309 TORRE 4 | 191 | 1236 | 2026-02-11 | 2/18/2026 12:00:00 AM | 4"x8" | Concreto | IND MURO 5000 GF | 7 | 0 | 35 | 29 | 4212.8 | 296 | 83 | CEMEX | 3
478 | B-19388 NATIVA | MUROS PISO 13 APTO 1308 Y 1309 TORRE 4 | 191 | 1236 | 2026-02-11 | 2/18/2026 12:00:00 AM | 4"x8" | Concreto | IND MURO 5000 GF | 7 | 0 | 35 | 26.8 | 3882.3 | 273 | 76 | CEMEX | 3
477 | B-19388 NATIVA | COLUMNAS PISO 1 EJES 5-A Y 5-B SALON COMUNAL 3 | 191 | 1227 | 2026-02-11 | 2/18/2026 12:00:00 AM | 4"x8" | Concreto | IND MURO 4000 GF | 7 | 0 | 28 | 19.6 | 2837.7 | 200 | 70 | CEMEX | 3
477 | B-19388 NATIVA | COLUMNAS PISO 1 EJES 5-A Y 5-B SALON COMUNAL 3 | 191 | 1227 | 2026-02-11 | 2/18/2026 12:00:00 AM | 4"x8" | Concreto | IND MURO 4000 GF | 7 | 0 | 28 | 22.1 | 3205.1 | 225 | 79 | CEMEX | 3
477 | B-19388 NATIVA | COLUMNAS PISO 1 EJES 5-A Y 5-B SALON COMUNAL 3 | 191 | 1227 | 2026-02-11 | 2/18/2026 12:00:00 AM | 4"x8" | Concreto | IND MURO 4000 GF | 7 | 0 | 28 | 20.8 | 3022.8 | 213 | 74 | CEMEX | 3
479 | B-19388 NATIVA | PLACA APARTAMENTOS 901-9012 TORRE 5 | 191 | 1243 | 2026-02-11 | 2/18/2026 12:00:00 AM | 4"x8" | Concreto | IND PLACA 3000 GC | 7 | 0 | 21 | 22 | 3193.8 | 225 | 105 | CEMEX | 3
479 | B-19388 NATIVA | PLACA APARTAMENTOS 901-9012 TORRE 5 | 191 | 1243 | 2026-02-11 | 2/18/2026 12:00:00 AM | 4"x8" | Concreto | IND PLACA 3000 GC | 7 | 0 | 21 | 21.9 | 3172.9 | 223 | 104 | CEMEX | 4
479 | B-19388 NATIVA | PLACA APARTAMENTOS 901-9012 TORRE 5 | 191 | 1243 | 2026-02-11 | 2/18/2026 12:00:00 AM | 4"x8" | Concreto | IND PLACA 3000 GC | 7 | 0 | 21 | 21.1 | 3055.8 | 215 | 100 | CEMEX | 4
401 | B-19388 NATIVA | PLACA P6 AP 608-609 TORRE 5 | 191 | 39967 | 2026-01-21 | 2/18/2026 12:00:00 AM | 4"x8" | Concreto | IND. PLACA 3000 PSI | 28 | 0 | 21 | 27.6 | 4004.7 | 282 | 131 | CEMEX | 3
401 | B-19388 NATIVA | PLACA P6 AP 608-609 TORRE 5 | 191 | 39967 | 2026-01-21 | 2/18/2026 12:00:00 AM | 4"x8" | Concreto | IND. PLACA 3000 PSI | 28 | 0 | 21 | 27 | 3914 | 275 | 128 | CEMEX | 3
401 | B-19388 NATIVA | PLACA P6 AP 608-609 TORRE 5 | 191 | 39967 | 2026-01-21 | 2/18/2026 12:00:00 AM | 4"x8" | Concreto | IND. PLACA 3000 PSI | 28 | 0 | 21 | 21.3 | 3085.3 | 217 | 101 | CEMEX | 3
400 | B-19388 NATIVA | MUROS P6 AP 603-602 TORRE 5 | 191 | 380 | 2026-01-21 | 2/18/2026 12:00:00 AM | 4"x8" | Concreto | EVOLUTION 5000 PSI | 28 | 0 | 35 | 43.5 | 6310.3 | 444 | 124 | CEMEX | 4
400 | B-19388 NATIVA | MUROS P6 AP 603-602 TORRE 5 | 191 | 380 | 2026-01-21 | 2/18/2026 12:00:00 AM | 4"x8" | Concreto | EVOLUTION 5000 PSI | 28 | 0 | 35 | 44.7 | 6485.2 | 456 | 128 | CEMEX | 3
400 | B-19388 NATIVA | MUROS P6 AP 603-602 TORRE 5 | 191 | 380 | 2026-01-21 | 2/18/2026 12:00:00 AM | 4"x8" | Concreto | EVOLUTION 5000 PSI | 28 | 0 | 35 | 39.6 | 5746.7 | 404 | 113 | CEMEX | 4
399 | B-19388 NATIVA | MUROS ESCALERAS PISO 1 SALON COMUNAL 3 | 191 | 37725 | 2026-01-21 | 2/18/2026 12:00:00 AM | 4"x8" | Concreto | IND MUROS 4000 PSI | 28 | 0 | 28 | 32.7 | 4748.8 | 334 | 117 | CEMEX | 3
399 | B-19388 NATIVA | MUROS ESCALERAS PISO 1 SALON COMUNAL 3 | 191 | 37725 | 2026-01-21 | 2/18/2026 12:00:00 AM | 4"x8" | Concreto | IND MUROS 4000 PSI | 28 | 0 | 28 | 34.5 | 5002.4 | 352 | 123 | CEMEX | 3
399 | B-19388 NATIVA | MUROS ESCALERAS PISO 1 SALON COMUNAL 3 | 191 | 37725 | 2026-01-21 | 2/18/2026 12:00:00 AM | 4"x8" | Concreto | IND MUROS 4000 PSI | 28 | 0 | 28 | 30.8 | 4470.8 | 314 | 110 | CEMEX | 3
486 | B-19388 NATIVA | MUROS AP 904-905 TORRE 5 | 191 | 1284 | 2026-02-12 | 2/19/2026 12:00:00 AM | 4"x8" | Concreto | EVOLUTION 5000 PSI | 7 | 0 | 35 | 26.8 | 3890.2 | 274 | 77 | CEMEX | 4
486 | B-19388 NATIVA | MUROS AP 904-905 TORRE 5 | 191 | 1284 | 2026-02-12 | 2/19/2026 12:00:00 AM | 4"x8" | Concreto | EVOLUTION 5000 PSI | 7 | 0 | 35 | 29.6 | 4294.1 | 302 | 84 | CEMEX | 4
486 | B-19388 NATIVA | MUROS AP 904-905 TORRE 5 | 191 | 1284 | 2026-02-12 | 2/19/2026 12:00:00 AM | 4"x8" | Concreto | EVOLUTION 5000 PSI | 7 | 0 | 35 | 33.6 | 4872.7 | 343 | 96 | CEMEX | 4
485 | B-19388 NATIVA | PLACA P9 AP 908-909 + pasillo + ESCALERA 7-8 eje 2 TORRE 5 | 191 | 1281 | 2026-02-12 | 2/19/2026 12:00:00 AM | 4"x8" | Concreto | IND. PLACA 3000 PSI | 7 | 0 | 21 | 20.2 | 2926.7 | 206 | 96 | CEMEX | 4
485 | B-19388 NATIVA | PLACA P9 AP 908-909 + pasillo + ESCALERA 7-8 eje 2 TORRE 5 | 191 | 1281 | 2026-02-12 | 2/19/2026 12:00:00 AM | 4"x8" | Concreto | IND. PLACA 3000 PSI | 7 | 0 | 21 | 19.9 | 2886 | 203 | 95 | CEMEX | 4
485 | B-19388 NATIVA | PLACA P9 AP 908-909 + pasillo + ESCALERA 7-8 eje 2 TORRE 5 | 191 | 1281 | 2026-02-12 | 2/19/2026 12:00:00 AM | 4"x8" | Concreto | IND. PLACA 3000 PSI | 7 | 0 | 21 | 21.8 | 3165.5 | 223 | 104 | CEMEX | 3
405 | B-19388 NATIVA | PLACA P6 AP 611-610 + PASILLO +ESCALERA EJE 2 P4 TORRE 5 | 191 | 405 | 2026-01-22 | 2/19/2026 12:00:00 AM | 4"x8" | Concreto | IND. PLACA 3000 PSI | 28 | 0 | 21 | 26.1 | 3783.7 | 266 | 124 | CEMEX | 3
405 | B-19388 NATIVA | PLACA P6 AP 611-610 + PASILLO +ESCALERA EJE 2 P4 TORRE 5 | 191 | 405 | 2026-01-22 | 2/19/2026 12:00:00 AM | 4"x8" | Concreto | IND. PLACA 3000 PSI | 28 | 0 | 21 | 25.1 | 3640.8 | 256 | 120 | CEMEX | 3
405 | B-19388 NATIVA | PLACA P6 AP 611-610 + PASILLO +ESCALERA EJE 2 P4 TORRE 5 | 191 | 405 | 2026-01-22 | 2/19/2026 12:00:00 AM | 4"x8" | Concreto | IND. PLACA 3000 PSI | 28 | 0 | 21 | 32.9 | 4768 | 335 | 156 | CEMEX | 3
404 | B-19388 NATIVA | MUROS P6 AP 604-605 TORRE 5 | 191 | 402 | 2026-01-22 | 2/19/2026 12:00:00 AM | 4"x8" | Concreto | EVOLUTION 5000 PSI | 28 | 0 | 35 | 46.5 | 6740.8 | 474 | 133 | CEMEX | 3
404 | B-19388 NATIVA | MUROS P6 AP 604-605 TORRE 5 | 191 | 402 | 2026-01-22 | 2/19/2026 12:00:00 AM | 4"x8" | Concreto | EVOLUTION 5000 PSI | 28 | 0 | 35 | 44.3 | 6431.8 | 452 | 127 | CEMEX | 3
404 | B-19388 NATIVA | MUROS P6 AP 604-605 TORRE 5 | 191 | 402 | 2026-01-22 | 2/19/2026 12:00:00 AM | 4"x8" | Concreto | EVOLUTION 5000 PSI | 28 | 0 | 35 | 40.5 | 5870.8 | 413 | 116 | CEMEX | 3
403 | B-19388 NATIVA | PLACA PISO 11 APTOS 1108-1109 TORRE 4 | 191 | 398 | 2026-01-22 | 2/19/2026 12:00:00 AM | 4"x8" | Concreto | IND. PLACA 3000 PSI | 28 | 0 | 21 | 39.7 | 5765 | 405 | 189 | CEMEX | 4
403 | B-19388 NATIVA | PLACA PISO 11 APTOS 1108-1109 TORRE 4 | 191 | 398 | 2026-01-22 | 2/19/2026 12:00:00 AM | 4"x8" | Concreto | IND. PLACA 3000 PSI | 28 | 0 | 21 | 41.7 | 6041.6 | 425 | 198 | CEMEX | 3
403 | B-19388 NATIVA | PLACA PISO 11 APTOS 1108-1109 TORRE 4 | 191 | 398 | 2026-01-22 | 2/19/2026 12:00:00 AM | 4"x8" | Concreto | IND. PLACA 3000 PSI | 28 | 0 | 21 | 42 | 6089.2 | 428 | 200 | CEMEX | 3
402 | B-19388 NATIVA | MUROS PISO 11 APTO 1104 Y 1105 TORRE 4 | 191 | 397 | 2026-01-22 | 2/19/2026 12:00:00 AM | 4"x8" | Concreto | EVOLUTION 5000 PSI | 28 | 0 | 35 | 22.5 | 3256.6 | 229 | 64 | CEMEX | 3
402 | B-19388 NATIVA | MUROS PISO 11 APTO 1104 Y 1105 TORRE 4 | 191 | 397 | 2026-01-22 | 2/19/2026 12:00:00 AM | 4"x8" | Concreto | EVOLUTION 5000 PSI | 28 | 0 | 35 | 26.3 | 3817.8 | 268 | 75 | CEMEX | 3
402 | B-19388 NATIVA | MUROS PISO 11 APTO 1104 Y 1105 TORRE 4 | 191 | 397 | 2026-01-22 | 2/19/2026 12:00:00 AM | 4"x8" | Concreto | EVOLUTION 5000 PSI | 28 | 0 | 35 | 27.7 | 4023.7 | 283 | 79 | CEMEX | 3
480 | B-19388 NATIVA | MUROS P9 AP 903-902 TORRE 5 | 191 | 1247 | 2026-02-11 | 2/19/2026 12:00:00 AM | 4"x8" | Concreto | EVOLUTION 5000 PSI | 8 | 0 | 35 | 31 | 4491.7 | 316 | 88 | CEMEX | 4
480 | B-19388 NATIVA | MUROS P9 AP 903-902 TORRE 5 | 191 | 1247 | 2026-02-11 | 2/19/2026 12:00:00 AM | 4"x8" | Concreto | EVOLUTION 5000 PSI | 8 | 0 | 35 | 33.6 | 4867.5 | 342 | 96 | CEMEX | 4
480 | B-19388 NATIVA | MUROS P9 AP 903-902 TORRE 5 | 191 | 1247 | 2026-02-11 | 2/19/2026 12:00:00 AM | 4"x8" | Concreto | EVOLUTION 5000 PSI | 8 | 0 | 35 | 34.9 | 5059.9 | 356 | 100 | CEMEX | 4
482 | B-19388 NATIVA | PLACA PISO 1 EJES C-D Y 8-9 SALON COMUNAL 3 | 191 | 1266 | 2026-02-12 | 2/19/2026 12:00:00 AM | 4"x8" | Concreto | CONVENCIONAL 4000 PSI GC | 7 | 0 | 28 | 23.3 | 3384.9 | 238 | 83 | CEMEX | 4
482 | B-19388 NATIVA | PLACA PISO 1 EJES C-D Y 8-9 SALON COMUNAL 3 | 191 | 1266 | 2026-02-12 | 2/19/2026 12:00:00 AM | 4"x8" | Concreto | CONVENCIONAL 4000 PSI GC | 7 | 0 | 28 | 23.6 | 3419.8 | 240 | 84 | CEMEX | 3
482 | B-19388 NATIVA | PLACA PISO 1 EJES C-D Y 8-9 SALON COMUNAL 3 | 191 | 1266 | 2026-02-12 | 2/19/2026 12:00:00 AM | 4"x8" | Concreto | CONVENCIONAL 4000 PSI GC | 7 | 0 | 28 | 25.9 | 3749.4 | 264 | 92 | CEMEX | 4
481 | B-19388 NATIVA | MURO CONTENCION PARTE SUPERIOR COSTADO SUR EJE 5-6 SALON COMUNAL 3 | 191 | 1257 | 2026-02-11 | 2/19/2026 12:00:00 AM | 4"x8" | Concreto | CONVENCIONAL 4000 PSI GC | 8 | 0 | 28 | 28.7 | 4157.3 | 292 | 102 | CEMEX | 4
481 | B-19388 NATIVA | MURO CONTENCION PARTE SUPERIOR COSTADO SUR EJE 5-6 SALON COMUNAL 3 | 191 | 1257 | 2026-02-11 | 2/19/2026 12:00:00 AM | 4"x8" | Concreto | CONVENCIONAL 4000 PSI GC | 8 | 0 | 28 | 27.5 | 3993.9 | 281 | 98 | CEMEX | 4
481 | B-19388 NATIVA | MURO CONTENCION PARTE SUPERIOR COSTADO SUR EJE 5-6 SALON COMUNAL 3 | 191 | 1257 | 2026-02-11 | 2/19/2026 12:00:00 AM | 4"x8" | Concreto | CONVENCIONAL 4000 PSI GC | 8 | 0 | 28 | 26.1 | 3791.8 | 267 | 93 | CEMEX | 4
491 | B-19388 NATIVA | MUROS PISO 14 APTO 1404 Y 1405 TORRE 4 | 191 | 1347 | 2026-02-13 | 2/20/2026 12:00:00 AM | 4"x8" | Concreto | IND. MURO 5000 GF | 7 | 0 | 35 | 34 | 4925.2 | 346 | 97 | CEMEX | 3
491 | B-19388 NATIVA | MUROS PISO 14 APTO 1404 Y 1405 TORRE 4 | 191 | 1347 | 2026-02-13 | 2/20/2026 12:00:00 AM | 4"x8" | Concreto | IND. MURO 5000 GF | 7 | 0 | 35 | 32.5 | 4719.7 | 332 | 93 | CEMEX | 3
491 | B-19388 NATIVA | MUROS PISO 14 APTO 1404 Y 1405 TORRE 4 | 191 | 1347 | 2026-02-13 | 2/20/2026 12:00:00 AM | 4"x8" | Concreto | IND. MURO 5000 GF | 7 | 0 | 35 | 33 | 4790.6 | 337 | 94 | CEMEX | 4
489 | B-19388 NATIVA | MUROS P9 AP 906-907 TORRE 5 | 191 | 13358 | 2026-02-13 | 2/20/2026 12:00:00 AM | 4"x8" | Concreto | EVOLUTION 5000 PSI | 7 | 0 | 35 | 36.9 | 5356.7 | 377 | 106 | CEMEX | 4
489 | B-19388 NATIVA | MUROS P9 AP 906-907 TORRE 5 | 191 | 13358 | 2026-02-13 | 2/20/2026 12:00:00 AM | 4"x8" | Concreto | EVOLUTION 5000 PSI | 7 | 0 | 35 | 34.7 | 5039.2 | 354 | 99 | CEMEX | 3
489 | B-19388 NATIVA | MUROS P9 AP 906-907 TORRE 5 | 191 | 13358 | 2026-02-13 | 2/20/2026 12:00:00 AM | 4"x8" | Concreto | EVOLUTION 5000 PSI | 7 | 0 | 35 | 36.6 | 5303.7 | 373 | 104 | CEMEX | 4
487 | B-19388 NATIVA | COLUMNAS PISO 2 C-E Y 4-6 COMUNAL 3 | 191 | 1328 | 2026-02-13 | 2/20/2026 12:00:00 AM | 4"x8" | Concreto | IND MUROS 4000 PSI GF | 7 | 0 | 28 | 25.3 | 3666.4 | 258 | 90 | CEMEX | 3
487 | B-19388 NATIVA | COLUMNAS PISO 2 C-E Y 4-6 COMUNAL 3 | 191 | 1328 | 2026-02-13 | 2/20/2026 12:00:00 AM | 4"x8" | Concreto | IND MUROS 4000 PSI GF | 7 | 0 | 28 | 24.8 | 3597.4 | 253 | 88 | CEMEX | 5
487 | B-19388 NATIVA | COLUMNAS PISO 2 C-E Y 4-6 COMUNAL 3 | 191 | 1328 | 2026-02-13 | 2/20/2026 12:00:00 AM | 4"x8" | Concreto | IND MUROS 4000 PSI GF | 7 | 0 | 28 | 26.1 | 3784.6 | 266 | 93 | CEMEX | 3
503 | B-19388 NATIVA | PLACA PISO 15 APTOS 1504-1505 TORRE 4 | 191 | 1482 | 2026-02-17 | 2/20/2026 12:00:00 AM | 4"x8" | Concreto | IND. PLACA 3000 PSI | 3 | 0 | 21 | 16 | 2327.4 | 164 | 76 | CEMEX | 3
503 | B-19388 NATIVA | PLACA PISO 15 APTOS 1504-1505 TORRE 4 | 191 | 1482 | 2026-02-17 | 2/20/2026 12:00:00 AM | 4"x8" | Concreto | IND. PLACA 3000 PSI | 3 | 0 | 21 | 15.1 | 2188.6 | 154 | 72 | CEMEX | 3
503 | B-19388 NATIVA | PLACA PISO 15 APTOS 1504-1505 TORRE 4 | 191 | 1482 | 2026-02-17 | 2/20/2026 12:00:00 AM | 4"x8" | Concreto | IND. PLACA 3000 PSI | 3 | 0 | 21 | 15.1 | 2183.7 | 154 | 72 | CEMEX | 3
502 | B-19388 NATIVA | ESCALERA eje 2 P 8-9 + PLACA P10 AP 1006-1007 + PASILLO TORRE 5 | 191 | 1484 | 2026-02-17 | 2/20/2026 12:00:00 AM | 4"x8" | Concreto | IND. PLACA 3000 PSI | 3 | 0 | 21 | 15.1 | 2186.1 | 154 | 72 | CEMEX | 3
502 | B-19388 NATIVA | ESCALERA eje 2 P 8-9 + PLACA P10 AP 1006-1007 + PASILLO TORRE 5 | 191 | 1484 | 2026-02-17 | 2/20/2026 12:00:00 AM | 4"x8" | Concreto | IND. PLACA 3000 PSI | 3 | 0 | 21 | 17 | 2458.9 | 173 | 81 | CEMEX | 4
502 | B-19388 NATIVA | ESCALERA eje 2 P 8-9 + PLACA P10 AP 1006-1007 + PASILLO TORRE 5 | 191 | 1484 | 2026-02-17 | 2/20/2026 12:00:00 AM | 4"x8" | Concreto | IND. PLACA 3000 PSI | 3 | 0 | 21 | 17 | 2464.1 | 173 | 81 | CEMEX | 3
484 | B-19388 NATIVA | MUROS PISO 13 APTO 1310 Y 1311 TORRE 4 | 191 | 1274 | 2026-02-12 | 2/19/2026 12:00:00 AM | 4"x8" | Concreto | IND. MURO 5000 GF | 7 | 0 | 35 | 26.4 | 3831.6 | 269 | 75 | CEMEX | 4
484 | B-19388 NATIVA | MUROS PISO 13 APTO 1310 Y 1311 TORRE 4 | 191 | 1274 | 2026-02-12 | 2/19/2026 12:00:00 AM | 4"x8" | Concreto | IND. MURO 5000 GF | 7 | 0 | 35 | 26.3 | 3812.4 | 268 | 75 | CEMEX | 4
484 | B-19388 NATIVA | MUROS PISO 13 APTO 1310 Y 1311 TORRE 4 | 191 | 1274 | 2026-02-12 | 2/19/2026 12:00:00 AM | 4"x8" | Concreto | IND. MURO 5000 GF | 7 | 0 | 35 | 25.2 | 3647.8 | 256 | 72 | CEMEX | 5
483 | B-19388 NATIVA | PLACA PISO 14 APTOS 1406-1407 Y ESCALERA EJES (2-4) PISO 13 A 14 TORRE 4 | 191 | 1274 | 2026-02-12 | 2/19/2026 12:00:00 AM | 4"x8" | Concreto | IND. PLACA 3000 PSI | 7 | 0 | 21 | 25.1 | 3639.6 | 256 | 119 | CEMEX | 4
483 | B-19388 NATIVA | PLACA PISO 14 APTOS 1406-1407 Y ESCALERA EJES (2-4) PISO 13 A 14 TORRE 4 | 191 | 1274 | 2026-02-12 | 2/19/2026 12:00:00 AM | 4"x8" | Concreto | IND. PLACA 3000 PSI | 7 | 0 | 21 | 23.1 | 3349.7 | 236 | 110 | CEMEX | 5
483 | B-19388 NATIVA | PLACA PISO 14 APTOS 1406-1407 Y ESCALERA EJES (2-4) PISO 13 A 14 TORRE 4 | 191 | 1274 | 2026-02-12 | 2/19/2026 12:00:00 AM | 4"x8" | Concreto | IND. PLACA 3000 PSI | 7 | 0 | 21 | 24 | 3477.8 | 245 | 114 | CEMEX | 4
490 | B-19388 NATIVA | PLACA PISO 14 APTOS 1401-1412 TORRE 4 | 191 | 1339 | 2026-02-13 | 2/20/2026 12:00:00 AM | 4"x8" | Concreto | IND. PLACA 3000 PSI | 7 | 0 | 21 | 22.8 | 3300.6 | 232 | 108 | CEMEX | 3
490 | B-19388 NATIVA | PLACA PISO 14 APTOS 1401-1412 TORRE 4 | 191 | 1339 | 2026-02-13 | 2/20/2026 12:00:00 AM | 4"x8" | Concreto | IND. PLACA 3000 PSI | 7 | 0 | 21 | 20.1 | 2919.1 | 205 | 96 | CEMEX | 3
490 | B-19388 NATIVA | PLACA PISO 14 APTOS 1401-1412 TORRE 4 | 191 | 1339 | 2026-02-13 | 2/20/2026 12:00:00 AM | 4"x8" | Concreto | IND. PLACA 3000 PSI | 7 | 0 | 21 | 21.7 | 3151.1 | 222 | 103 | CEMEX | 3
488 | B-19388 NATIVA | PLACA P9 910-911 TORRE 5 | 191 | 1337 | 2026-02-13 | 2/20/2026 12:00:00 AM | 4"x8" | Concreto | IND. PLACA 3000 PSI | 7 | 0 | 21 | 23.4 | 3390.1 | 238 | 111 | CEMEX | 3
488 | B-19388 NATIVA | PLACA P9 910-911 TORRE 5 | 191 | 1337 | 2026-02-13 | 2/20/2026 12:00:00 AM | 4"x8" | Concreto | IND. PLACA 3000 PSI | 7 | 0 | 21 | 20.6 | 2985 | 210 | 98 | CEMEX | 4
488 | B-19388 NATIVA | PLACA P9 910-911 TORRE 5 | 191 | 1337 | 2026-02-13 | 2/20/2026 12:00:00 AM | 4"x8" | Concreto | IND. PLACA 3000 PSI | 7 | 0 | 21 | 21.5 | 3117.9 | 219 | 102 | CEMEX | 3
409 | B-19388 NATIVA | MUROS P6 AP 606-607 TORRE 5 | 191 | 456 | 2026-01-23 | 2/20/2026 12:00:00 AM | 4"x8" | Concreto | EVOLUTION 5000 PSI | 28 | 0 | 35 | 40.5 | 5868.9 | 413 | 116 | CEMEX | 3
409 | B-19388 NATIVA | MUROS P6 AP 606-607 TORRE 5 | 191 | 456 | 2026-01-23 | 2/20/2026 12:00:00 AM | 4"x8" | Concreto | EVOLUTION 5000 PSI | 28 | 0 | 35 | 39.1 | 5673.1 | 399 | 112 | CEMEX | 3
409 | B-19388 NATIVA | MUROS P6 AP 606-607 TORRE 5 | 191 | 456 | 2026-01-23 | 2/20/2026 12:00:00 AM | 4"x8" | Concreto | EVOLUTION 5000 PSI | 28 | 0 | 35 | 43 | 6234.2 | 438 | 123 | CEMEX | 3
408 | B-19388 NATIVA | MUROS PISO 11 APTO 1102 Y 1103 TORRE 4 | 191 | 445 | 2026-01-23 | 2/20/2026 12:00:00 AM | 4"x8" | Concreto | EVOLUTION 5000 PSI | 28 | 0 | 35 | 22.7 | 3293.6 | 232 | 65 | CEMEX | 3
408 | B-19388 NATIVA | MUROS PISO 11 APTO 1102 Y 1103 TORRE 4 | 191 | 445 | 2026-01-23 | 2/20/2026 12:00:00 AM | 4"x8" | Concreto | EVOLUTION 5000 PSI | 28 | 0 | 35 | 22.5 | 3267 | 230 | 64 | CEMEX | 3
408 | B-19388 NATIVA | MUROS PISO 11 APTO 1102 Y 1103 TORRE 4 | 191 | 445 | 2026-01-23 | 2/20/2026 12:00:00 AM | 4"x8" | Concreto | EVOLUTION 5000 PSI | 28 | 0 | 35 | 24.2 | 3504.2 | 246 | 69 | CEMEX | 3
407 | B-19388 NATIVA | PLACA PISO 11 APTOS 1110-1111 Y ESCALERA EJES (18-20) PISO 10 A 11 TORRE 4 | 191 | 592 | 2026-01-23 | 2/20/2026 12:00:00 AM | 4"x8" | Concreto | IND. PLACA 3000 PSI | 28 | 0 | 21 | 33.9 | 4919.7 | 346 | 162 | CEMEX | 3
407 | B-19388 NATIVA | PLACA PISO 11 APTOS 1110-1111 Y ESCALERA EJES (18-20) PISO 10 A 11 TORRE 4 | 191 | 592 | 2026-01-23 | 2/20/2026 12:00:00 AM | 4"x8" | Concreto | IND. PLACA 3000 PSI | 28 | 0 | 21 | 37 | 5368.9 | 377 | 176 | CEMEX | 3
407 | B-19388 NATIVA | PLACA PISO 11 APTOS 1110-1111 Y ESCALERA EJES (18-20) PISO 10 A 11 TORRE 4 | 191 | 592 | 2026-01-23 | 2/20/2026 12:00:00 AM | 4"x8" | Concreto | IND. PLACA 3000 PSI | 28 | 0 | 21 | 36 | 5218.6 | 367 | 171 | CEMEX | 3
406 | B-19388 NATIVA | CIMENTACION EJES 8-9 Y CD, ZARPA COSTADO SUR DESDE MITAD EJE 4-5 A MITAD DE EJE 5-6 SALON COMUNAL 3 | 191 | 424 | 2026-01-23 | 2/20/2026 12:00:00 AM | 4"x8" | Concreto | CONVENCIONAL 4000 GC 6" | 28 | 0 | 28 | 32.7 | 4738.7 | 333 | 117 | CEMEX | 3
406 | B-19388 NATIVA | CIMENTACION EJES 8-9 Y CD, ZARPA COSTADO SUR DESDE MITAD EJE 4-5 A MITAD DE EJE 5-6 SALON COMUNAL 3 | 191 | 424 | 2026-01-23 | 2/20/2026 12:00:00 AM | 4"x8" | Concreto | CONVENCIONAL 4000 GC 6" | 28 | 0 | 28 | 26.4 | 3833.6 | 270 | 94 | CEMEX | 3
406 | B-19388 NATIVA | CIMENTACION EJES 8-9 Y CD, ZARPA COSTADO SUR DESDE MITAD EJE 4-5 A MITAD DE EJE 5-6 SALON COMUNAL 3 | 191 | 424 | 2026-01-23 | 2/20/2026 12:00:00 AM | 4"x8" | Concreto | CONVENCIONAL 4000 GC 6" | 28 | 0 | 28 | 29.7 | 4301.2 | 302 | 106 | CEMEX | 3
495 | B-19388 NATIVA | MUROS PISO 14 APTO 1402 Y 1403 TORRE 4 | 191 | 1388 | 2026-02-14 | 2/21/2026 12:00:00 AM | 4"x8" | Concreto | IND. MURO 5000 GF | 7 | 0 | 35 | 32.8 | 4753.9 | 334 | 94 | CEMEX | 3
495 | B-19388 NATIVA | MUROS PISO 14 APTO 1402 Y 1403 TORRE 4 | 191 | 1388 | 2026-02-14 | 2/21/2026 12:00:00 AM | 4"x8" | Concreto | IND. MURO 5000 GF | 7 | 0 | 35 | 31.8 | 4607.1 | 324 | 91 | CEMEX | 4
495 | B-19388 NATIVA | MUROS PISO 14 APTO 1402 Y 1403 TORRE 4 | 191 | 1388 | 2026-02-14 | 2/21/2026 12:00:00 AM | 4"x8" | Concreto | IND. MURO 5000 GF | 7 | 0 | 35 | 30.2 | 4385.2 | 308 | 86 | CEMEX | 3
493 | B-19388 NATIVA | PLACA PISO 14 APTOS 1408-1409 TORRE 4 | 191 | 1292 | 2026-02-14 | 2/21/2026 12:00:00 AM | 4"x8" | Concreto | IND. PLACA 3000 PSI | 7 | 0 | 21 | 21.7 | 3150.8 | 222 | 103 | CEMEX | 2
493 | B-19388 NATIVA | PLACA PISO 14 APTOS 1408-1409 TORRE 4 | 191 | 1292 | 2026-02-14 | 2/21/2026 12:00:00 AM | 4"x8" | Concreto | IND. PLACA 3000 PSI | 7 | 0 | 21 | 20 | 2904.2 | 204 | 95 | CEMEX | 4
493 | B-19388 NATIVA | PLACA PISO 14 APTOS 1408-1409 TORRE 4 | 191 | 1292 | 2026-02-14 | 2/21/2026 12:00:00 AM | 4"x8" | Concreto | IND. PLACA 3000 PSI | 7 | 0 | 21 | 16.6 | 2410.4 | 169 | 79 | CEMEX | 3
492 | B-19388 NATIVA | ESCALERA EJE 23 P6-7 + PLACA P10 AP 1003-1002 + pasillo TORRE 5 | 191 | 1292 | 2026-02-14 | 2/21/2026 12:00:00 AM | 4"x8" | Concreto | IND. PLACA 3000 PSI | 7 | 0 | 21 | 20.8 | 3012.2 | 212 | 99 | CEMEX | 2
492 | B-19388 NATIVA | ESCALERA EJE 23 P6-7 + PLACA P10 AP 1003-1002 + pasillo TORRE 5 | 191 | 1292 | 2026-02-14 | 2/21/2026 12:00:00 AM | 4"x8" | Concreto | IND. PLACA 3000 PSI | 7 | 0 | 21 | 19.4 | 2809.9 | 198 | 92 | CEMEX | 3
492 | B-19388 NATIVA | ESCALERA EJE 23 P6-7 + PLACA P10 AP 1003-1002 + pasillo TORRE 5 | 191 | 1292 | 2026-02-14 | 2/21/2026 12:00:00 AM | 4"x8" | Concreto | IND. PLACA 3000 PSI | 7 | 0 | 21 | 19.4 | 2814.9 | 198 | 92 | CEMEX | 3
494 | B-19388 NATIVA | MUROS P9 AP 901-912 TORRE 5 | 191 | 1386 | 2026-02-14 | 2/21/2026 12:00:00 AM | 4"x8" | Concreto | EVOLUTION 5000 PSI | 7 | 0 | 35 | 27.2 | 3941.6 | 277 | 78 | CEMEX | 4
494 | B-19388 NATIVA | MUROS P9 AP 901-912 TORRE 5 | 191 | 1386 | 2026-02-14 | 2/21/2026 12:00:00 AM | 4"x8" | Concreto | EVOLUTION 5000 PSI | 7 | 0 | 35 | 20.5 | 2979.1 | 209 | 59 | CEMEX | 4
494 | B-19388 NATIVA | MUROS P9 AP 901-912 TORRE 5 | 191 | 1386 | 2026-02-14 | 2/21/2026 12:00:00 AM | 4"x8" | Concreto | EVOLUTION 5000 PSI | 7 | 0 | 35 | 30.7 | 4455.9 | 313 | 88 | CEMEX | 3
413 | B-19388 NATIVA | MUROS P6 AP 601-612 TORRE 5 | 191 | 459 | 2026-01-24 | 2/21/2026 12:00:00 AM | 4"x8" | Concreto | EVOLUTION 5000 PSI | 28 | 0 | 35 | 40.9 | 5927.9 | 417 | 117 | CEMEX | 4
413 | B-19388 NATIVA | MUROS P6 AP 601-612 TORRE 5 | 191 | 459 | 2026-01-24 | 2/21/2026 12:00:00 AM | 4"x8" | Concreto | EVOLUTION 5000 PSI | 28 | 0 | 35 | 31.4 | 4552.9 | 320 | 90 | CEMEX | 4
413 | B-19388 NATIVA | MUROS P6 AP 601-612 TORRE 5 | 191 | 459 | 2026-01-24 | 2/21/2026 12:00:00 AM | 4"x8" | Concreto | EVOLUTION 5000 PSI | 28 | 0 | 35 | 44.6 | 6466.5 | 455 | 127 | CEMEX | 4
412 | B-19388 NATIVA | MUROS PISO 11 APTO 1106 Y 1107 TORRE 4 | 191 | 488 | 2026-01-24 | 2/21/2026 12:00:00 AM | 4"x8" | Concreto | EVOLUTION 5000 PSI | 28 | 0 | 35 | 44.7 | 6477.7 | 455 | 128 | CEMEX | 4
412 | B-19388 NATIVA | MUROS PISO 11 APTO 1106 Y 1107 TORRE 4 | 191 | 488 | 2026-01-24 | 2/21/2026 12:00:00 AM | 4"x8" | Concreto | EVOLUTION 5000 PSI | 28 | 0 | 35 | 44.5 | 6457.2 | 454 | 127 | CEMEX | 4
412 | B-19388 NATIVA | MUROS PISO 11 APTO 1106 Y 1107 TORRE 4 | 191 | 488 | 2026-01-24 | 2/21/2026 12:00:00 AM | 4"x8" | Concreto | EVOLUTION 5000 PSI | 28 | 0 | 35 | 42.5 | 6157.3 | 433 | 121 | CEMEX | 4
414 | B-19388 NATIVA | MURO CONTENCION INFERIOR COSTADO SUR DESDE MITAD EJE 4-5 A MITAD DE EJE 5-6 SALON COMUNAL 3 | 191 | 499 | 2026-01-24 | 2/21/2026 12:00:00 AM | 4"x8" | Concreto | CONVENCIONAL 4000 GC 6" | 28 | 0 | 28 | 28.6 | 4152 | 292 | 102 | CEMEX | 3
414 | B-19388 NATIVA | MURO CONTENCION INFERIOR COSTADO SUR DESDE MITAD EJE 4-5 A MITAD DE EJE 5-6 SALON COMUNAL 3 | 191 | 499 | 2026-01-24 | 2/21/2026 12:00:00 AM | 4"x8" | Concreto | CONVENCIONAL 4000 GC 6" | 28 | 0 | 28 | 31.3 | 4534.3 | 319 | 112 | CEMEX | 4
414 | B-19388 NATIVA | MURO CONTENCION INFERIOR COSTADO SUR DESDE MITAD EJE 4-5 A MITAD DE EJE 5-6 SALON COMUNAL 3 | 191 | 499 | 2026-01-24 | 2/21/2026 12:00:00 AM | 4"x8" | Concreto | CONVENCIONAL 4000 GC 6" | 28 | 0 | 28 | 28.3 | 4105.4 | 289 | 101 | CEMEX | 4
410 | B-19388 NATIVA | PLACA P7 AP 703-702 | 191 | 483 | 2026-01-24 | 2/21/2026 12:00:00 AM | 4"x8" | Concreto | IND. PLACA 3000 PSI | 28 | 0 | 21 | 24 | 3474.3 | 244 | 114 | CEMEX | 4
410 | B-19388 NATIVA | PLACA P7 AP 703-702 | 191 | 483 | 2026-01-24 | 2/21/2026 12:00:00 AM | 4"x8" | Concreto | IND. PLACA 3000 PSI | 28 | 0 | 21 | 22 | 3185.6 | 224 | 104 | CEMEX | 4
410 | B-19388 NATIVA | PLACA P7 AP 703-702 | 191 | 483 | 2026-01-24 | 2/21/2026 12:00:00 AM | 4"x8" | Concreto | IND. PLACA 3000 PSI | 28 | 0 | 21 | 23.2 | 3367 | 237 | 110 | CEMEX | 3
411 | B-19388 NATIVA | CIMENTACION EJES 4-6 Y A'-C SALON COMUNAL 3 | 191 | 479 | 2026-01-24 | 2/21/2026 12:00:00 AM | 4"x8" | Concreto | CONVENCIONAL 4000 GC 6" | 28 | 0 | 28 | 27.6 | 3998.7 | 281 | 98 | CEMEX | 3
411 | B-19388 NATIVA | CIMENTACION EJES 4-6 Y A'-C SALON COMUNAL 3 | 191 | 479 | 2026-01-24 | 2/21/2026 12:00:00 AM | 4"x8" | Concreto | CONVENCIONAL 4000 GC 6" | 28 | 0 | 28 | 25.8 | 3743.8 | 263 | 92 | CEMEX | 4
411 | B-19388 NATIVA | CIMENTACION EJES 4-6 Y A'-C SALON COMUNAL 3 | 191 | 479 | 2026-01-24 | 2/21/2026 12:00:00 AM | 4"x8" | Concreto | CONVENCIONAL 4000 GC 6" | 28 | 0 | 28 | 30.7 | 4454.7 | 313 | 110 | CEMEX | 4
497 | B-19388 NATIVA | PLACA PISO 2 EJES A-C Y 3-5 SALON COMUNAL 3 | 191 | 1431 | 2026-02-16 | 2/23/2026 12:00:00 AM | 4"x8" | Concreto | CONVENCIONAL 4000 PSI GC | 7 | 0 | 28 | 26.6 | 3857.7 | 271 | 95 | CEMEX | 4
497 | B-19388 NATIVA | PLACA PISO 2 EJES A-C Y 3-5 SALON COMUNAL 3 | 191 | 1431 | 2026-02-16 | 2/23/2026 12:00:00 AM | 4"x8" | Concreto | CONVENCIONAL 4000 PSI GC | 7 | 0 | 28 | 20.8 | 3011.9 | 212 | 74 | CEMEX | 4
497 | B-19388 NATIVA | PLACA PISO 2 EJES A-C Y 3-5 SALON COMUNAL 3 | 191 | 1431 | 2026-02-16 | 2/23/2026 12:00:00 AM | 4"x8" | Concreto | CONVENCIONAL 4000 PSI GC | 7 | 0 | 28 | 28.4 | 4118.1 | 290 | 101 | CEMEX | 3
501 | B-19388 NATIVA | MUROS PISO 14 APTO 1406 Y 1407 TORRE 4 | 191 | 1430 | 2026-02-16 | 2/23/2026 12:00:00 AM | 4"x8" | Concreto | IND. MURO 5000 GF | 7 | 0 | 35 | 29.4 | 4269.1 | 300 | 84 | CEMEX | 4
501 | B-19388 NATIVA | MUROS PISO 14 APTO 1406 Y 1407 TORRE 4 | 191 | 1430 | 2026-02-16 | 2/23/2026 12:00:00 AM | 4"x8" | Concreto | IND. MURO 5000 GF | 7 | 0 | 35 | 27.9 | 4044.1 | 284 | 80 | CEMEX | 4
501 | B-19388 NATIVA | MUROS PISO 14 APTO 1406 Y 1407 TORRE 4 | 191 | 1430 | 2026-02-16 | 2/23/2026 12:00:00 AM | 4"x8" | Concreto | IND. MURO 5000 GF | 7 | 0 | 35 | 28.4 | 4112.2 | 289 | 81 | CEMEX | 2
498 | B-19388 NATIVA | PLACA PISO 14 APTOS 1410-1411 Y ESCALERA EJES (18-20) PISO 13 A 14 TORRE 4 | 191 | 1413 | 2026-02-16 | 2/23/2026 12:00:00 AM | 4"x8" | Concreto | IND. PLACA 3000 PSI | 7 | 0 | 21 | 18.6 | 2692.5 | 189 | 88 | CEMEX | 3
498 | B-19388 NATIVA | PLACA PISO 14 APTOS 1410-1411 Y ESCALERA EJES (18-20) PISO 13 A 14 TORRE 4 | 191 | 1413 | 2026-02-16 | 2/23/2026 12:00:00 AM | 4"x8" | Concreto | IND. PLACA 3000 PSI | 7 | 0 | 21 | 17.5 | 2537.9 | 178 | 83 | CEMEX | 3
498 | B-19388 NATIVA | PLACA PISO 14 APTOS 1410-1411 Y ESCALERA EJES (18-20) PISO 13 A 14 TORRE 4 | 191 | 1413 | 2026-02-16 | 2/23/2026 12:00:00 AM | 4"x8" | Concreto | IND. PLACA 3000 PSI | 7 | 0 | 21 | 21.5 | 3125.1 | 220 | 103 | CEMEX | 4
499 | B-19388 NATIVA | PLACA AP 1004-1005 TORRE 5 | 191 | 1426 | 2026-02-16 | 2/23/2026 12:00:00 AM | 4"x8" | Concreto | IND. PLACA 3000 PSI | 7 | 0 | 21 | 20.5 | 2969.9 | 209 | 98 | CEMEX | 4
499 | B-19388 NATIVA | PLACA AP 1004-1005 TORRE 5 | 191 | 1426 | 2026-02-16 | 2/23/2026 12:00:00 AM | 4"x8" | Concreto | IND. PLACA 3000 PSI | 7 | 0 | 21 | 21.4 | 3097.5 | 218 | 102 | CEMEX | 3
499 | B-19388 NATIVA | PLACA AP 1004-1005 TORRE 5 | 191 | 1426 | 2026-02-16 | 2/23/2026 12:00:00 AM | 4"x8" | Concreto | IND. PLACA 3000 PSI | 7 | 0 | 21 | 20.7 | 2996.1 | 211 | 98 | CEMEX | 4
417 | B-19388 NATIVA | MUROS P6 AP 608-609 TORRE 5 | 191 | 660 | 2026-01-26 | 2/23/2026 12:00:00 AM | 4"x8" | Concreto | EVOLUTION 5000 PSI | 28 | 0 | 35 | 37.4 | 5424.8 | 381 | 107 | CEMEX | 3
417 | B-19388 NATIVA | MUROS P6 AP 608-609 TORRE 5 | 191 | 660 | 2026-01-26 | 2/23/2026 12:00:00 AM | 4"x8" | Concreto | EVOLUTION 5000 PSI | 28 | 0 | 35 | 34.9 | 5059.4 | 356 | 100 | CEMEX | 4
417 | B-19388 NATIVA | MUROS P6 AP 608-609 TORRE 5 | 191 | 660 | 2026-01-26 | 2/23/2026 12:00:00 AM | 4"x8" | Concreto | EVOLUTION 5000 PSI | 28 | 0 | 35 | 34.6 | 5013.3 | 352 | 99 | CEMEX | 3
415 | B-19388 NATIVA | MUROS PISO 11 APTO 1101 Y 1112 TORRE 4 | 191 | 520 | 2026-01-26 | 2/23/2026 12:00:00 AM | 4"x8" | Concreto | EVOLUTION 5000 PSI | 28 | 0 | 35 | 44.6 | 6473.4 | 455 | 128 | CEMEX | 4
415 | B-19388 NATIVA | MUROS PISO 11 APTO 1101 Y 1112 TORRE 4 | 191 | 520 | 2026-01-26 | 2/23/2026 12:00:00 AM | 4"x8" | Concreto | EVOLUTION 5000 PSI | 28 | 0 | 35 | 38.8 | 5621.7 | 395 | 111 | CEMEX | 4
415 | B-19388 NATIVA | MUROS PISO 11 APTO 1101 Y 1112 TORRE 4 | 191 | 520 | 2026-01-26 | 2/23/2026 12:00:00 AM | 4"x8" | Concreto | EVOLUTION 5000 PSI | 28 | 0 | 35 | 40.9 | 5928.3 | 417 | 117 | CEMEX | 3
416 | B-19388 NATIVA | PLACA PISO 12 APTOS 1204-1205 TORRE 4 | 191 | 521 | 2026-01-26 | 2/23/2026 12:00:00 AM | 4"x8" | Concreto | IND. PLACA 3000 PSI | 28 | 0 | 21 | 27.4 | 3980.1 | 280 | 131 | CEMEX | 3
416 | B-19388 NATIVA | PLACA PISO 12 APTOS 1204-1205 TORRE 4 | 191 | 521 | 2026-01-26 | 2/23/2026 12:00:00 AM | 4"x8" | Concreto | IND. PLACA 3000 PSI | 28 | 0 | 21 | 23.8 | 3454.5 | 243 | 113 | CEMEX | 3
416 | B-19388 NATIVA | PLACA PISO 12 APTOS 1204-1205 TORRE 4 | 191 | 521 | 2026-01-26 | 2/23/2026 12:00:00 AM | 4"x8" | Concreto | IND. PLACA 3000 PSI | 28 | 0 | 21 | 28.1 | 4082.6 | 287 | 134 | CEMEX | 3
418 | B-19388 NATIVA | PLACA P7 AP 04-05 +PASILLO TORRE 5 | 191 | 528 | 2026-01-26 | 2/23/2026 12:00:00 AM | 4"x8" | Concreto | IND. PLACA 3000 PSI | 28 | 0 | 21 | 21.1 | 3055.6 | 215 | 100 | CEMEX | 2
418 | B-19388 NATIVA | PLACA P7 AP 04-05 +PASILLO TORRE 5 | 191 | 528 | 2026-01-26 | 2/23/2026 12:00:00 AM | 4"x8" | Concreto | IND. PLACA 3000 PSI | 28 | 0 | 21 | 22.9 | 3327 | 234 | 109 | CEMEX | 3
418 | B-19388 NATIVA | PLACA P7 AP 04-05 +PASILLO TORRE 5 | 191 | 528 | 2026-01-26 | 2/23/2026 12:00:00 AM | 4"x8" | Concreto | IND. PLACA 3000 PSI | 28 | 0 | 21 | 23.3 | 3378.5 | 238 | 111 | CEMEX | 3
496 | B-19388 NATIVA | PLACA PISO 2 EJES A-C Y 3-5 SALON COMUNAL 3 | 191 | 1415 | 2026-02-16 | 2/23/2026 12:00:00 AM | 4"x8" | Concreto | CONVENCIONAL 4000 PSI GC | 7 | 0 | 28 | 29.5 | 4281.6 | 301 | 105 | CEMEX | 4
496 | B-19388 NATIVA | PLACA PISO 2 EJES A-C Y 3-5 SALON COMUNAL 3 | 191 | 1415 | 2026-02-16 | 2/23/2026 12:00:00 AM | 4"x8" | Concreto | CONVENCIONAL 4000 PSI GC | 7 | 0 | 28 | 29.3 | 4251.7 | 299 | 105 | CEMEX | 3
496 | B-19388 NATIVA | PLACA PISO 2 EJES A-C Y 3-5 SALON COMUNAL 3 | 191 | 1415 | 2026-02-16 | 2/23/2026 12:00:00 AM | 4"x8" | Concreto | CONVENCIONAL 4000 PSI GC | 7 | 0 | 28 | 33.6 | 4872.2 | 343 | 120 | CEMEX | 3
500 | B-19388 NATIVA | MUROS P9 908-909 TORRE 5 | 191 | 1429 | 2026-02-16 | 2/23/2026 12:00:00 AM | 4"x8" | Concreto | EVOLUTION 5000 PSI | 7 | 0 | 35 | 31.4 | 4554 | 320 | 90 | CEMEX | 4
500 | B-19388 NATIVA | MUROS P9 908-909 TORRE 5 | 191 | 1429 | 2026-02-16 | 2/23/2026 12:00:00 AM | 4"x8" | Concreto | EVOLUTION 5000 PSI | 7 | 0 | 35 | 38.2 | 5533.8 | 389 | 109 | CEMEX | 4
500 | B-19388 NATIVA | MUROS P9 908-909 TORRE 5 | 191 | 1429 | 2026-02-16 | 2/23/2026 12:00:00 AM | 4"x8" | Concreto | EVOLUTION 5000 PSI | 7 | 0 | 35 | 35.5 | 5148.2 | 362 | 101 | CEMEX | 4
422 | B-19388 NATIVA | MUROS P6 AP 611-610 TORRE 5 | 191 | 571 | 2026-01-27 | 2/24/2026 12:00:00 AM | 4"x8" | Concreto | EVOLUTION 5000 PSI | 28 | 0 | 35 | 39 | 5663.2 | 398 | 112 | CEMEX | 3
422 | B-19388 NATIVA | MUROS P6 AP 611-610 TORRE 5 | 191 | 571 | 2026-01-27 | 2/24/2026 12:00:00 AM | 4"x8" | Concreto | EVOLUTION 5000 PSI | 28 | 0 | 35 | 46.4 | 6735.9 | 474 | 133 | CEMEX | 3
422 | B-19388 NATIVA | MUROS P6 AP 611-610 TORRE 5 | 191 | 571 | 2026-01-27 | 2/24/2026 12:00:00 AM | 4"x8" | Concreto | EVOLUTION 5000 PSI | 28 | 0 | 35 | 44.6 | 6464.3 | 454 | 127 | CEMEX | 3
423 | B-19388 NATIVA | PLACA P7 AP 706-707 TORRE 5 + ESC P4 EJE 2 | 191 | 699 | 2026-01-27 | 2/24/2026 12:00:00 AM | 4"x8" | Concreto | IND. PLACA 3000 PSI | 28 | 0 | 21 | 26 | 3775.7 | 265 | 124 | CEMEX | 3
423 | B-19388 NATIVA | PLACA P7 AP 706-707 TORRE 5 + ESC P4 EJE 2 | 191 | 699 | 2026-01-27 | 2/24/2026 12:00:00 AM | 4"x8" | Concreto | IND. PLACA 3000 PSI | 28 | 0 | 21 | 25.3 | 3662.7 | 258 | 120 | CEMEX | 3
423 | B-19388 NATIVA | PLACA P7 AP 706-707 TORRE 5 + ESC P4 EJE 2 | 191 | 699 | 2026-01-27 | 2/24/2026 12:00:00 AM | 4"x8" | Concreto | IND. PLACA 3000 PSI | 28 | 0 | 21 | 25.3 | 3672 | 258 | 120 | CEMEX | 4
421 | B-19388 NATIVA | PLACA PISO 12 APTOS 1202-1203 TORRE 4 | 191 | 569 | 2026-01-27 | 2/24/2026 12:00:00 AM | 4"x8" | Concreto | IND. PLACA 3000 PSI | 28 | 0 | 21 | 25.3 | 3669.2 | 258 | 120 | CEMEX | 3
421 | B-19388 NATIVA | PLACA PISO 12 APTOS 1202-1203 TORRE 4 | 191 | 569 | 2026-01-27 | 2/24/2026 12:00:00 AM | 4"x8" | Concreto | IND. PLACA 3000 PSI | 28 | 0 | 21 | 25.2 | 3655.5 | 257 | 120 | CEMEX | 3
421 | B-19388 NATIVA | PLACA PISO 12 APTOS 1202-1203 TORRE 4 | 191 | 569 | 2026-01-27 | 2/24/2026 12:00:00 AM | 4"x8" | Concreto | IND. PLACA 3000 PSI | 28 | 0 | 21 | 26.1 | 3789 | 266 | 124 | CEMEX | 3
420 | B-19388 NATIVA | MUROS PISO 11 APTO 1108 Y 1109 TORRE 4 | 191 | 916 | 2026-01-27 | 2/24/2026 12:00:00 AM | 4"x8" | Concreto | EVOLUTION 5000 PSI | 28 | 0 | 35 | 43.1 | 6252.4 | 440 | 123 | CEMEX | 3
420 | B-19388 NATIVA | MUROS PISO 11 APTO 1108 Y 1109 TORRE 4 | 191 | 916 | 2026-01-27 | 2/24/2026 12:00:00 AM | 4"x8" | Concreto | EVOLUTION 5000 PSI | 28 | 0 | 35 | 43.4 | 6298.8 | 443 | 124 | CEMEX | 3
420 | B-19388 NATIVA | MUROS PISO 11 APTO 1108 Y 1109 TORRE 4 | 191 | 916 | 2026-01-27 | 2/24/2026 12:00:00 AM | 4"x8" | Concreto | EVOLUTION 5000 PSI | 28 | 0 | 35 | 43 | 6239.6 | 439 | 123 | CEMEX | 4
419 | B-19388 NATIVA | MURO CONTENCION SUPERIOR COSTADO SUR DESDE MITAD EJE 4-5 A MITAD DE EJE 5-6 SALON COMUNAL 3 | 191 | 560 | 2026-01-27 | 2/24/2026 12:00:00 AM | 4"x8" | Concreto | CONVENCIONAL 4000 GC 6" | 28 | 0 | 28 | 31.5 | 4562.4 | 321 | 112 | CEMEX | 3
419 | B-19388 NATIVA | MURO CONTENCION SUPERIOR COSTADO SUR DESDE MITAD EJE 4-5 A MITAD DE EJE 5-6 SALON COMUNAL 3 | 191 | 560 | 2026-01-27 | 2/24/2026 12:00:00 AM | 4"x8" | Concreto | CONVENCIONAL 4000 GC 6" | 28 | 0 | 28 | 33.6 | 4876.8 | 343 | 120 | CEMEX | 3
419 | B-19388 NATIVA | MURO CONTENCION SUPERIOR COSTADO SUR DESDE MITAD EJE 4-5 A MITAD DE EJE 5-6 SALON COMUNAL 3 | 191 | 560 | 2026-01-27 | 2/24/2026 12:00:00 AM | 4"x8" | Concreto | CONVENCIONAL 4000 GC 6" | 28 | 0 | 28 | 34.8 | 5050.7 | 355 | 124 | CEMEX | 4
505 | B-19388 NATIVA | MUROS PISO 14 APTO 1401 Y 1412 TORRE 4 | 191 | 1492 | 2026-02-17 | 2/24/2026 12:00:00 AM | 4"x8" | Concreto | IND. MURO 5000 GF | 7 | 0 | 35 | 32.7 | 4737.7 | 333 | 93 | CEMEX | 4
505 | B-19388 NATIVA | MUROS PISO 14 APTO 1401 Y 1412 TORRE 4 | 191 | 1492 | 2026-02-17 | 2/24/2026 12:00:00 AM | 4"x8" | Concreto | IND. MURO 5000 GF | 7 | 0 | 35 | 32.1 | 4657.8 | 327 | 92 | CEMEX | 3
505 | B-19388 NATIVA | MUROS PISO 14 APTO 1401 Y 1412 TORRE 4 | 191 | 1492 | 2026-02-17 | 2/24/2026 12:00:00 AM | 4"x8" | Concreto | IND. MURO 5000 GF | 7 | 0 | 35 | 38.6 | 5595.6 | 393 | 110 | CEMEX | 4
504 | B-19388 NATIVA | MUROS P9 911-910 TORRE 5 | 191 | 1490 | 2026-02-17 | 2/24/2026 12:00:00 AM | 4"x8" | Concreto | EVOLUTION 5000 PSI | 7 | 0 | 35 | 34.1 | 4943.6 | 348 | 97 | CEMEX | 3
504 | B-19388 NATIVA | MUROS P9 911-910 TORRE 5 | 191 | 1490 | 2026-02-17 | 2/24/2026 12:00:00 AM | 4"x8" | Concreto | EVOLUTION 5000 PSI | 7 | 0 | 35 | 32.8 | 4763.6 | 335 | 94 | CEMEX | 2
504 | B-19388 NATIVA | MUROS P9 911-910 TORRE 5 | 191 | 1490 | 2026-02-17 | 2/24/2026 12:00:00 AM | 4"x8" | Concreto | EVOLUTION 5000 PSI | 7 | 0 | 35 | 35.5 | 5152 | 362 | 101 | CEMEX | 5
503 | B-19388 NATIVA | PLACA PISO 15 APTOS 1504-1505 TORRE 4 | 191 | 1482 | 2026-02-17 | 2/24/2026 12:00:00 AM | 4"x8" | Concreto | IND. PLACA 3000 PSI | 7 | 0 | 21 | 21 | 3047.9 | 214 | 100 | CEMEX | 3
503 | B-19388 NATIVA | PLACA PISO 15 APTOS 1504-1505 TORRE 4 | 191 | 1482 | 2026-02-17 | 2/24/2026 12:00:00 AM | 4"x8" | Concreto | IND. PLACA 3000 PSI | 7 | 0 | 21 | 19.5 | 2825.8 | 199 | 93 | CEMEX | 4
503 | B-19388 NATIVA | PLACA PISO 15 APTOS 1504-1505 TORRE 4 | 191 | 1482 | 2026-02-17 | 2/24/2026 12:00:00 AM | 4"x8" | Concreto | IND. PLACA 3000 PSI | 7 | 0 | 21 | 20.6 | 2984.9 | 210 | 98 | CEMEX | 4
502 | B-19388 NATIVA | ESCALERA eje 2 P 8-9 + PLACA P10 AP 1006-1007 + PASILLO TORRE 5 | 191 | 1484 | 2026-02-17 | 2/24/2026 12:00:00 AM | 4"x8" | Concreto | IND. PLACA 3000 PSI | 7 | 0 | 21 | 22.5 | 3269.8 | 230 | 107 | CEMEX | 4
502 | B-19388 NATIVA | ESCALERA eje 2 P 8-9 + PLACA P10 AP 1006-1007 + PASILLO TORRE 5 | 191 | 1484 | 2026-02-17 | 2/24/2026 12:00:00 AM | 4"x8" | Concreto | IND. PLACA 3000 PSI | 7 | 0 | 21 | 23.9 | 3469 | 244 | 114 | CEMEX | 4
502 | B-19388 NATIVA | ESCALERA eje 2 P 8-9 + PLACA P10 AP 1006-1007 + PASILLO TORRE 5 | 191 | 1484 | 2026-02-17 | 2/24/2026 12:00:00 AM | 4"x8" | Concreto | IND. PLACA 3000 PSI | 7 | 0 | 21 | 23.8 | 3457 | 243 | 114 | CEMEX | 4
428 | B-19388 NATIVA | MUROS P7 AP 703-702 TORRE 5 | 191 | 623 | 2026-01-28 | 2/25/2026 12:00:00 AM | 4"x8" | Concreto | EVOLUTION 5000 PSI | 28 | 0 | 35 | 45.3 | 6571.9 | 462 | 129 | CEMEX | 3
428 | B-19388 NATIVA | MUROS P7 AP 703-702 TORRE 5 | 191 | 623 | 2026-01-28 | 2/25/2026 12:00:00 AM | 4"x8" | Concreto | EVOLUTION 5000 PSI | 28 | 0 | 35 | 47.3 | 6857.8 | 482 | 135 | CEMEX | 3
428 | B-19388 NATIVA | MUROS P7 AP 703-702 TORRE 5 | 191 | 623 | 2026-01-28 | 2/25/2026 12:00:00 AM | 4"x8" | Concreto | EVOLUTION 5000 PSI | 28 | 0 | 35 | 48.4 | 7025.8 | 494 | 138 | CEMEX | 3
426 | B-19388 NATIVA | MUROS PISO 11 APTO 1110 Y 1111 TORRE 4 | 191 | 614 | 2026-01-28 | 2/25/2026 12:00:00 AM | 4"x8" | Concreto | IND. MURO 5000 GF | 28 | 0 | 35 | 39.8 | 5777.2 | 406 | 114 | CEMEX | 3
426 | B-19388 NATIVA | MUROS PISO 11 APTO 1110 Y 1111 TORRE 4 | 191 | 614 | 2026-01-28 | 2/25/2026 12:00:00 AM | 4"x8" | Concreto | IND. MURO 5000 GF | 28 | 0 | 35 | 37.5 | 5434.3 | 382 | 107 | CEMEX | 3
426 | B-19388 NATIVA | MUROS PISO 11 APTO 1110 Y 1111 TORRE 4 | 191 | 614 | 2026-01-28 | 2/25/2026 12:00:00 AM | 4"x8" | Concreto | IND. MURO 5000 GF | 28 | 0 | 35 | 41.2 | 5975.8 | 420 | 118 | CEMEX | 3
425 | B-19388 NATIVA | PLACA PISO 12 APTOS 1206-1207 TORRE 4 | 191 | 615 | 2026-01-28 | 2/25/2026 12:00:00 AM | 4"x8" | Concreto | IND. PLACA 3000 PSI | 28 | 0 | 21 | 28.7 | 4164.7 | 293 | 137 | CEMEX | 3
425 | B-19388 NATIVA | PLACA PISO 12 APTOS 1206-1207 TORRE 4 | 191 | 615 | 2026-01-28 | 2/25/2026 12:00:00 AM | 4"x8" | Concreto | IND. PLACA 3000 PSI | 28 | 0 | 21 | 29 | 4201 | 295 | 138 | CEMEX | 3
425 | B-19388 NATIVA | PLACA PISO 12 APTOS 1206-1207 TORRE 4 | 191 | 615 | 2026-01-28 | 2/25/2026 12:00:00 AM | 4"x8" | Concreto | IND. PLACA 3000 PSI | 28 | 0 | 21 | 28.2 | 4097.3 | 288 | 134 | CEMEX | 3
424 | B-19388 NATIVA | COLUMNAS SOTANO B-5, C-9 Y D-9 | 191 | 972 | 2026-01-28 | 2/25/2026 12:00:00 AM | 4"x8" | Concreto | IND. MURO GF 4000 PSI | 28 | 0 | 28 | 31.2 | 4531.7 | 319 | 112 | CEMEX | 3
424 | B-19388 NATIVA | COLUMNAS SOTANO B-5, C-9 Y D-9 | 191 | 972 | 2026-01-28 | 2/25/2026 12:00:00 AM | 4"x8" | Concreto | IND. MURO GF 4000 PSI | 28 | 0 | 28 | 31.9 | 4627.9 | 325 | 114 | CEMEX | 3
424 | B-19388 NATIVA | COLUMNAS SOTANO B-5, C-9 Y D-9 | 191 | 972 | 2026-01-28 | 2/25/2026 12:00:00 AM | 4"x8" | Concreto | IND. MURO GF 4000 PSI | 28 | 0 | 28 | 32.4 | 4702 | 331 | 116 | CEMEX | 3
427 | B-19388 NATIVA | PLACA P7 AP 701-712 +PASILLO TORRE5 | 191 | 995 | 2026-01-28 | 2/25/2026 12:00:00 AM | 4"x8" | Concreto | IND. PLACA 3000 PSI | 28 | 0 | 21 | 27.1 | 3934 | 277 | 129 | CEMEX | 3
427 | B-19388 NATIVA | PLACA P7 AP 701-712 +PASILLO TORRE5 | 191 | 995 | 2026-01-28 | 2/25/2026 12:00:00 AM | 4"x8" | Concreto | IND. PLACA 3000 PSI | 28 | 0 | 21 | 24.3 | 3519.5 | 247 | 116 | CEMEX | 3
427 | B-19388 NATIVA | PLACA P7 AP 701-712 +PASILLO TORRE5 | 191 | 995 | 2026-01-28 | 2/25/2026 12:00:00 AM | 4"x8" | Concreto | IND. PLACA 3000 PSI | 28 | 0 | 21 | 25 | 3624.6 | 255 | 119 | CEMEX | 4
509 | B-19388 NATIVA | PLACA P10 AP 1001-1012 TORRE 5 | 191 | 1556 | 2026-02-18 | 2/26/2026 12:00:00 AM | 4"x8" | Concreto | IND. PLACA 3000 PSI | 8 | 0 | 21 | 21.5 | 3112.8 | 219 | 102 | CEMEX | 3
509 | B-19388 NATIVA | PLACA P10 AP 1001-1012 TORRE 5 | 191 | 1556 | 2026-02-18 | 2/26/2026 12:00:00 AM | 4"x8" | Concreto | IND. PLACA 3000 PSI | 8 | 0 | 21 | 17.3 | 2513.9 | 177 | 82 | CEMEX | 2
509 | B-19388 NATIVA | PLACA P10 AP 1001-1012 TORRE 5 | 191 | 1556 | 2026-02-18 | 2/26/2026 12:00:00 AM | 4"x8" | Concreto | IND. PLACA 3000 PSI | 8 | 0 | 21 | 19.1 | 2763.9 | 194 | 91 | CEMEX | 3
506 | B-19388 NATIVA | PLACA PISO 1 EJES A-C 5 -6 | 191 | 1530 | 2026-02-18 | 2/26/2026 12:00:00 AM | 4"x8" | Concreto | CONVENCIONAL 4000 PSI GC | 8 | 0 | 28 | 25.8 | 3740.6 | 263 | 92 | CEMEX | 3
506 | B-19388 NATIVA | PLACA PISO 1 EJES A-C 5 -6 | 191 | 1530 | 2026-02-18 | 2/26/2026 12:00:00 AM | 4"x8" | Concreto | CONVENCIONAL 4000 PSI GC | 8 | 0 | 28 | 25.9 | 3761.9 | 264 | 93 | CEMEX | 3
506 | B-19388 NATIVA | PLACA PISO 1 EJES A-C 5 -6 | 191 | 1530 | 2026-02-18 | 2/26/2026 12:00:00 AM | 4"x8" | Concreto | CONVENCIONAL 4000 PSI GC | 8 | 0 | 28 | 28.4 | 4114 | 289 | 101 | CEMEX | 3
508 | B-19388 NATIVA | MUROS PISO 14 APTO 1408 Y 1409 TORRE 4 | 191 | 1553 | 2026-02-18 | 2/26/2026 12:00:00 AM | 4"x8" | Concreto | IND. MURO 5000 GF | 8 | 0 | 35 | 30.8 | 4460.1 | 314 | 88 | CEMEX | 4
508 | B-19388 NATIVA | MUROS PISO 14 APTO 1408 Y 1409 TORRE 4 | 191 | 1553 | 2026-02-18 | 2/26/2026 12:00:00 AM | 4"x8" | Concreto | IND. MURO 5000 GF | 8 | 0 | 35 | 32.5 | 4718.6 | 332 | 93 | CEMEX | 3
508 | B-19388 NATIVA | MUROS PISO 14 APTO 1408 Y 1409 TORRE 4 | 191 | 1553 | 2026-02-18 | 2/26/2026 12:00:00 AM | 4"x8" | Concreto | IND. MURO 5000 GF | 8 | 0 | 35 | 36.4 | 5282.3 | 371 | 104 | CEMEX | 3
511 | B-19388 NATIVA | PLACA PISO 15 APTOS 1506-1507 Y ESCALERA EJES (2-4) PISO 14 A 15 TORRE 4 | 191 | 1557 | 2026-02-19 | 2/26/2026 12:00:00 AM | 4"x8" | Concreto | IND. PLACA 3000 PSI | 7 | 0 | 21 | 21.4 | 3107 | 218 | 102 | CEMEX | 3
511 | B-19388 NATIVA | PLACA PISO 15 APTOS 1506-1507 Y ESCALERA EJES (2-4) PISO 14 A 15 TORRE 4 | 191 | 1557 | 2026-02-19 | 2/26/2026 12:00:00 AM | 4"x8" | Concreto | IND. PLACA 3000 PSI | 7 | 0 | 21 | 23.3 | 3375.1 | 237 | 111 | CEMEX | 3
511 | B-19388 NATIVA | PLACA PISO 15 APTOS 1506-1507 Y ESCALERA EJES (2-4) PISO 14 A 15 TORRE 4 | 191 | 1557 | 2026-02-19 | 2/26/2026 12:00:00 AM | 4"x8" | Concreto | IND. PLACA 3000 PSI | 7 | 0 | 21 | 22.7 | 3297 | 232 | 108 | CEMEX | 3
510 | B-19388 NATIVA | COLUMNAS P2 A-C 3 -5 SALON COMUNAL 3 | 191 | 1502 | 2026-02-19 | 2/26/2026 12:00:00 AM | 4"x8" | Concreto | CONVENCIONAL 4000 PSI GC | 7 | 0 | 28 | 25.9 | 3752.1 | 264 | 92 | CEMEX | 4
510 | B-19388 NATIVA | COLUMNAS P2 A-C 3 -5 SALON COMUNAL 3 | 191 | 1502 | 2026-02-19 | 2/26/2026 12:00:00 AM | 4"x8" | Concreto | CONVENCIONAL 4000 PSI GC | 7 | 0 | 28 | 27.8 | 4037 | 284 | 99 | CEMEX | 4
510 | B-19388 NATIVA | COLUMNAS P2 A-C 3 -5 SALON COMUNAL 3 | 191 | 1502 | 2026-02-19 | 2/26/2026 12:00:00 AM | 4"x8" | Concreto | CONVENCIONAL 4000 PSI GC | 7 | 0 | 28 | 28.7 | 4157.4 | 292 | 102 | CEMEX | 4
432 | B-19388 NATIVA | MUROS PISO 12 APTO 1204 Y 1205 TORRE 4 | 191 | 673 | 2026-01-29 | 2/26/2026 12:00:00 AM | 4"x8" | Concreto | IND. MURO 5000 GF | 28 | 0 | 35 | 39.7 | 5762.8 | 405 | 114 | CEMEX | 4
432 | B-19388 NATIVA | MUROS PISO 12 APTO 1204 Y 1205 TORRE 4 | 191 | 673 | 2026-01-29 | 2/26/2026 12:00:00 AM | 4"x8" | Concreto | IND. MURO 5000 GF | 28 | 0 | 35 | 35.6 | 5159.7 | 363 | 102 | CEMEX | 3
432 | B-19388 NATIVA | MUROS PISO 12 APTO 1204 Y 1205 TORRE 4 | 191 | 673 | 2026-01-29 | 2/26/2026 12:00:00 AM | 4"x8" | Concreto | IND. MURO 5000 GF | 28 | 0 | 35 | 37.6 | 5451.9 | 383 | 107 | CEMEX | 4
514 | B-19388 NATIVA | MUROS PISO 14 APTO 1410 Y 1411 TORRE 4 | 191 | 1614 | 2026-02-19 | 2/26/2026 12:00:00 AM | 4"x8" | Concreto | IND. MURO 5000 GF | 7 | 0 | 35 | 31.1 | 4512 | 317 | 89 | CEMEX | 3
514 | B-19388 NATIVA | MUROS PISO 14 APTO 1410 Y 1411 TORRE 4 | 191 | 1614 | 2026-02-19 | 2/26/2026 12:00:00 AM | 4"x8" | Concreto | IND. MURO 5000 GF | 7 | 0 | 35 | 32.7 | 4748.3 | 334 | 94 | CEMEX | 4
514 | B-19388 NATIVA | MUROS PISO 14 APTO 1410 Y 1411 TORRE 4 | 191 | 1614 | 2026-02-19 | 2/26/2026 12:00:00 AM | 4"x8" | Concreto | IND. MURO 5000 GF | 7 | 0 | 35 | 31.5 | 4575.7 | 322 | 90 | CEMEX | 3
512 | B-19388 NATIVA | PLACA P10 AP 10 08-1009 + pasillo TORRE 5 | 191 | 1603 | 2026-02-19 | 2/26/2026 12:00:00 AM | 4"x8" | Concreto | IND. PLACA 3000 PSI | 7 | 0 | 21 | 19.2 | 2778.3 | 195 | 91 | CEMEX | 3
512 | B-19388 NATIVA | PLACA P10 AP 10 08-1009 + pasillo TORRE 5 | 191 | 1603 | 2026-02-19 | 2/26/2026 12:00:00 AM | 4"x8" | Concreto | IND. PLACA 3000 PSI | 7 | 0 | 21 | 20.6 | 2991.7 | 210 | 98 | CEMEX | 2
512 | B-19388 NATIVA | PLACA P10 AP 10 08-1009 + pasillo TORRE 5 | 191 | 1603 | 2026-02-19 | 2/26/2026 12:00:00 AM | 4"x8" | Concreto | IND. PLACA 3000 PSI | 7 | 0 | 21 | 20.8 | 3014.4 | 212 | 99 | CEMEX | 4
430 | B-19388 NATIVA | PLACA P7 AP 708-709 + pasillo TORRE 5 | 191 | 769 | 2026-01-29 | 2/26/2026 12:00:00 AM | 4"x8" | Concreto | IND. PLACA 3000 PSI | 28 | 0 | 21 | 26.4 | 3822 | 269 | 125 | CEMEX | 3
430 | B-19388 NATIVA | PLACA P7 AP 708-709 + pasillo TORRE 5 | 191 | 769 | 2026-01-29 | 2/26/2026 12:00:00 AM | 4"x8" | Concreto | IND. PLACA 3000 PSI | 28 | 0 | 21 | 23.4 | 3395.5 | 239 | 111 | CEMEX | 3
430 | B-19388 NATIVA | PLACA P7 AP 708-709 + pasillo TORRE 5 | 191 | 769 | 2026-01-29 | 2/26/2026 12:00:00 AM | 4"x8" | Concreto | IND. PLACA 3000 PSI | 28 | 0 | 21 | 22.8 | 3304 | 232 | 108 | CEMEX | 3
429 | B-19388 NATIVA | PLACA PISO 12 APTOS 1201-1212 TORRE 4 | 191 | 660 | 2026-01-29 | 2/26/2026 12:00:00 AM | 4"x8" | Concreto | IND. PLACA 3000 PSI | 28 | 0 | 21 | 27.7 | 4011.6 | 282 | 132 | CEMEX | 3
429 | B-19388 NATIVA | PLACA PISO 12 APTOS 1201-1212 TORRE 4 | 191 | 660 | 2026-01-29 | 2/26/2026 12:00:00 AM | 4"x8" | Concreto | IND. PLACA 3000 PSI | 28 | 0 | 21 | 26.9 | 3908.3 | 275 | 128 | CEMEX | 3
429 | B-19388 NATIVA | PLACA PISO 12 APTOS 1201-1212 TORRE 4 | 191 | 660 | 2026-01-29 | 2/26/2026 12:00:00 AM | 4"x8" | Concreto | IND. PLACA 3000 PSI | 28 | 0 | 21 | 28.6 | 4144.9 | 291 | 136 | CEMEX | 2
431 | B-19388 NATIVA | MUROS P7 AP 704-705 TORRE 5 | 191 | 663 | 2026-01-29 | 2/26/2026 12:00:00 AM | 4"x8" | Concreto | EVOLUTION 5000 PSI | 28 | 0 | 35 | 39.7 | 5760.6 | 405 | 113 | CEMEX | 3
431 | B-19388 NATIVA | MUROS P7 AP 704-705 TORRE 5 | 191 | 663 | 2026-01-29 | 2/26/2026 12:00:00 AM | 4"x8" | Concreto | EVOLUTION 5000 PSI | 28 | 0 | 35 | 34.1 | 4941.1 | 347 | 97 | CEMEX | 3
431 | B-19388 NATIVA | MUROS P7 AP 704-705 TORRE 5 | 191 | 663 | 2026-01-29 | 2/26/2026 12:00:00 AM | 4"x8" | Concreto | EVOLUTION 5000 PSI | 28 | 0 | 35 | 38.6 | 5599.8 | 394 | 110 | CEMEX | 3
530 | B-19388 NATIVA | PLACA PISO 16 APTOS 1604-1605 TORRE 4 | 191 | 1830 | 2026-02-24 | 2/27/2026 12:00:00 AM | 4"x8" | Concreto | IND. PLACA 3000 PSI | 3 | 0 | 21 | 16.4 | 2379.6 | 167 | 78 | CEMEX | 3
530 | B-19388 NATIVA | PLACA PISO 16 APTOS 1604-1605 TORRE 4 | 191 | 1830 | 2026-02-24 | 2/27/2026 12:00:00 AM | 4"x8" | Concreto | IND. PLACA 3000 PSI | 3 | 0 | 21 | 18.2 | 2635 | 185 | 86 | CEMEX | 3
530 | B-19388 NATIVA | PLACA PISO 16 APTOS 1604-1605 TORRE 4 | 191 | 1830 | 2026-02-24 | 2/27/2026 12:00:00 AM | 4"x8" | Concreto | IND. PLACA 3000 PSI | 3 | 0 | 21 | 14.4 | 2089.2 | 147 | 68 | CEMEX | 3
528 | B-19388 NATIVA | PLACA P11 AP 1104-1105 Y ESCALERA PISO 9 EJE 2 TORRE 5 | 191 | 1833 | 2026-02-24 | 2/27/2026 12:00:00 AM | 4"x8" | Concreto | IND. PLACA 3000 PSI | 3 | 0 | 21 | 19.2 | 2782.5 | 196 | 91 | CEMEX | 3
528 | B-19388 NATIVA | PLACA P11 AP 1104-1105 Y ESCALERA PISO 9 EJE 2 TORRE 5 | 191 | 1833 | 2026-02-24 | 2/27/2026 12:00:00 AM | 4"x8" | Concreto | IND. PLACA 3000 PSI | 3 | 0 | 21 | 17.2 | 2491.8 | 175 | 82 | CEMEX | 3
528 | B-19388 NATIVA | PLACA P11 AP 1104-1105 Y ESCALERA PISO 9 EJE 2 TORRE 5 | 191 | 1833 | 2026-02-24 | 2/27/2026 12:00:00 AM | 4"x8" | Concreto | IND. PLACA 3000 PSI | 3 | 0 | 21 | 16 | 2327.3 | 164 | 76 | CEMEX | 4
519 | B-19388 NATIVA | MUROS AP 1004-1005 TORRE 5 | 191 | 1663 | 2026-02-20 | 2/27/2026 12:00:00 AM | 4"x8" | Concreto | EVOLUTION 5000 PSI | 7 | 0 | 35 | 30.6 | 4444.2 | 312 | 88 | CEMEX | 4
519 | B-19388 NATIVA | MUROS AP 1004-1005 TORRE 5 | 191 | 1663 | 2026-02-20 | 2/27/2026 12:00:00 AM | 4"x8" | Concreto | EVOLUTION 5000 PSI | 7 | 0 | 35 | 27.2 | 3950.7 | 278 | 78 | CEMEX | 3
519 | B-19388 NATIVA | MUROS AP 1004-1005 TORRE 5 | 191 | 1663 | 2026-02-20 | 2/27/2026 12:00:00 AM | 4"x8" | Concreto | EVOLUTION 5000 PSI | 7 | 0 | 35 | 29.1 | 4224.5 | 297 | 83 | CEMEX | 3
518 | B-19388 NATIVA | MUROS PISO 15 APTO 1504 Y 1505 TORRE 4 | 191 | 1665 | 2026-02-20 | 2/27/2026 12:00:00 AM | 4"x8" | Concreto | IND. MURO 5000 GF | 7 | 0 | 35 | 32 | 4638.2 | 326 | 91 | CEMEX | 4
518 | B-19388 NATIVA | MUROS PISO 15 APTO 1504 Y 1505 TORRE 4 | 191 | 1665 | 2026-02-20 | 2/27/2026 12:00:00 AM | 4"x8" | Concreto | IND. MURO 5000 GF | 7 | 0 | 35 | 32.7 | 4749.6 | 334 | 94 | CEMEX | 3
518 | B-19388 NATIVA | MUROS PISO 15 APTO 1504 Y 1505 TORRE 4 | 191 | 1665 | 2026-02-20 | 2/27/2026 12:00:00 AM | 4"x8" | Concreto | IND. MURO 5000 GF | 7 | 0 | 35 | 33.8 | 4906.3 | 345 | 97 | CEMEX | 4
517 | B-19388 NATIVA | PLACA P10 AP 1010 Y 1011 TORRE 5 | 191 | 1660 | 2026-02-20 | 2/27/2026 12:00:00 AM | 4"x8" | Concreto | IND. PLACA 3000 PSI | 7 | 0 | 21 | 25.7 | 3725.1 | 262 | 122 | CEMEX | 3
517 | B-19388 NATIVA | PLACA P10 AP 1010 Y 1011 TORRE 5 | 191 | 1660 | 2026-02-20 | 2/27/2026 12:00:00 AM | 4"x8" | Concreto | IND. PLACA 3000 PSI | 7 | 0 | 21 | 25.9 | 3755 | 264 | 123 | CEMEX | 3
517 | B-19388 NATIVA | PLACA P10 AP 1010 Y 1011 TORRE 5 | 191 | 1660 | 2026-02-20 | 2/27/2026 12:00:00 AM | 4"x8" | Concreto | IND. PLACA 3000 PSI | 7 | 0 | 21 | 24.6 | 3569.6 | 251 | 117 | CEMEX | 3
516 | B-19388 NATIVA | PLACA PISO 15 APTOS 1501-1512 TORRE 4 | 191 | 1659 | 2026-02-20 | 2/27/2026 12:00:00 AM | 4"x8" | Concreto | IND. PLACA 3000 PSI | 7 | 0 | 21 | 22.2 | 3219.9 | 226 | 106 | CEMEX | 3
516 | B-19388 NATIVA | PLACA PISO 15 APTOS 1501-1512 TORRE 4 | 191 | 1659 | 2026-02-20 | 2/27/2026 12:00:00 AM | 4"x8" | Concreto | IND. PLACA 3000 PSI | 7 | 0 | 21 | 21.1 | 3055.7 | 215 | 100 | CEMEX | 4
516 | B-19388 NATIVA | PLACA PISO 15 APTOS 1501-1512 TORRE 4 | 191 | 1659 | 2026-02-20 | 2/27/2026 12:00:00 AM | 4"x8" | Concreto | IND. PLACA 3000 PSI | 7 | 0 | 21 | 18.4 | 2674.9 | 188 | 88 | CEMEX | 3
515 | B-19388 NATIVA | COLUMNAS P1 6-A Y 6-B, P1 9-C Y 9-D SALON COMUNAL 3 | 191 | 1654 | 2026-02-20 | 2/27/2026 12:00:00 AM | 4"x8" | Concreto | CONVENCIONAL 4000 PSI GC | 7 | 0 | 28 | 24.5 | 3552.2 | 250 | 87 | CEMEX | 3
515 | B-19388 NATIVA | COLUMNAS P1 6-A Y 6-B, P1 9-C Y 9-D SALON COMUNAL 3 | 191 | 1654 | 2026-02-20 | 2/27/2026 12:00:00 AM | 4"x8" | Concreto | CONVENCIONAL 4000 PSI GC | 7 | 0 | 28 | 25.5 | 3698 | 260 | 91 | CEMEX | 3
515 | B-19388 NATIVA | COLUMNAS P1 6-A Y 6-B, P1 9-C Y 9-D SALON COMUNAL 3 | 191 | 1654 | 2026-02-20 | 2/27/2026 12:00:00 AM | 4"x8" | Concreto | CONVENCIONAL 4000 PSI GC | 7 | 0 | 28 | 24.7 | 3575.3 | 251 | 88 | CEMEX | 3
436 | B-19388 NATIVA | MUROS PISO 12 APTO 1202 Y 1203 TORRE 4 | 191 | 737 | 2026-01-30 | 2/27/2026 12:00:00 AM | 4"x8" | Concreto | IND. MURO 5000 GF | 28 | 0 | 35 | 48.1 | 6974.9 | 490 | 137 | CEMEX | 3
436 | B-19388 NATIVA | MUROS PISO 12 APTO 1202 Y 1203 TORRE 4 | 191 | 737 | 2026-01-30 | 2/27/2026 12:00:00 AM | 4"x8" | Concreto | IND. MURO 5000 GF | 28 | 0 | 35 | 47.8 | 6925.7 | 487 | 136 | CEMEX | 4
436 | B-19388 NATIVA | MUROS PISO 12 APTO 1202 Y 1203 TORRE 4 | 191 | 737 | 2026-01-30 | 2/27/2026 12:00:00 AM | 4"x8" | Concreto | IND. MURO 5000 GF | 28 | 0 | 35 | 45.2 | 6557.1 | 461 | 129 | CEMEX | 3
434 | B-19388 NATIVA | PLACA PISO 12 APTOS 1208-1209 Y ESCALERA EJES (18-20) PISO 11 A 12 TORRE 4 | 191 | 731 | 2026-01-30 | 2/27/2026 12:00:00 AM | 4"x8" | Concreto | IND. PLACA 3000 PSI | 28 | 0 | 21 | 28.1 | 4079.9 | 287 | 134 | CEMEX | 3
434 | B-19388 NATIVA | PLACA PISO 12 APTOS 1208-1209 Y ESCALERA EJES (18-20) PISO 11 A 12 TORRE 4 | 191 | 731 | 2026-01-30 | 2/27/2026 12:00:00 AM | 4"x8" | Concreto | IND. PLACA 3000 PSI | 28 | 0 | 21 | 28.7 | 4169 | 293 | 137 | CEMEX | 3
434 | B-19388 NATIVA | PLACA PISO 12 APTOS 1208-1209 Y ESCALERA EJES (18-20) PISO 11 A 12 TORRE 4 | 191 | 731 | 2026-01-30 | 2/27/2026 12:00:00 AM | 4"x8" | Concreto | IND. PLACA 3000 PSI | 28 | 0 | 21 | 29.4 | 4268.2 | 300 | 140 | CEMEX | 4
433 | B-19388 NATIVA | PLACA P7 AP 711-710 TORRE 5 + ESCALERA P3 EJE 23 | 191 | 709 | 2026-01-30 | 2/27/2026 12:00:00 AM | 4"x8" | Concreto | IND. PLACA 3000 PSI | 28 | 0 | 21 | 21.6 | 3136.5 | 221 | 103 | CEMEX | 3
433 | B-19388 NATIVA | PLACA P7 AP 711-710 TORRE 5 + ESCALERA P3 EJE 23 | 191 | 709 | 2026-01-30 | 2/27/2026 12:00:00 AM | 4"x8" | Concreto | IND. PLACA 3000 PSI | 28 | 0 | 21 | 25 | 3631.4 | 255 | 119 | CEMEX | 3
433 | B-19388 NATIVA | PLACA P7 AP 711-710 TORRE 5 + ESCALERA P3 EJE 23 | 191 | 709 | 2026-01-30 | 2/27/2026 12:00:00 AM | 4"x8" | Concreto | IND. PLACA 3000 PSI | 28 | 0 | 21 | 24.9 | 3608.4 | 254 | 118 | CEMEX | 4
435 | B-19388 NATIVA | MUROS P7 AP 707-706 TORRE 5 | 191 | 725 | 2026-01-30 | 2/27/2026 12:00:00 AM | 4"x8" | Concreto | EVOLUTION 5000 PSI | 28 | 0 | 35 | 43 | 6239.2 | 439 | 123 | CEMEX | 2
435 | B-19388 NATIVA | MUROS P7 AP 707-706 TORRE 5 | 191 | 725 | 2026-01-30 | 2/27/2026 12:00:00 AM | 4"x8" | Concreto | EVOLUTION 5000 PSI | 28 | 0 | 35 | 44.7 | 6477.4 | 455 | 128 | CEMEX | 2
435 | B-19388 NATIVA | MUROS P7 AP 707-706 TORRE 5 | 191 | 725 | 2026-01-30 | 2/27/2026 12:00:00 AM | 4"x8" | Concreto | EVOLUTION 5000 PSI | 28 | 0 | 35 | 45.4 | 6579.2 | 463 | 130 | CEMEX | 4
521 | B-19388 NATIVA | MUROS PISO 15 APTO 1503 Y 1502 TORRE 4 | 191 | 1721 | 2026-02-21 | 2/28/2026 12:00:00 AM | 4"x8" | Concreto | IND. MURO 5000 GF | 7 | 0 | 35 | 34 | 4930.8 | 347 | 97 | CEMEX | 3
521 | B-19388 NATIVA | MUROS PISO 15 APTO 1503 Y 1502 TORRE 4 | 191 | 1721 | 2026-02-21 | 2/28/2026 12:00:00 AM | 4"x8" | Concreto | IND. MURO 5000 GF | 7 | 0 | 35 | 34.1 | 4942.3 | 347 | 97 | CEMEX | 4
521 | B-19388 NATIVA | MUROS PISO 15 APTO 1503 Y 1502 TORRE 4 | 191 | 1721 | 2026-02-21 | 2/28/2026 12:00:00 AM | 4"x8" | Concreto | IND. MURO 5000 GF | 7 | 0 | 35 | 38.1 | 5526.5 | 389 | 109 | CEMEX | 4
522 | B-19388 NATIVA | PLACA PISO 15 APTOS 1508-1509 TORRE 4 | 191 | 1720 | 2026-02-21 | 2/28/2026 12:00:00 AM | 4"x8" | Concreto | IND. PLACA 3000 PSI | 7 | 0 | 21 | 21.6 | 3129.9 | 220 | 103 | CEMEX | 4
522 | B-19388 NATIVA | PLACA PISO 15 APTOS 1508-1509 TORRE 4 | 191 | 1720 | 2026-02-21 | 2/28/2026 12:00:00 AM | 4"x8" | Concreto | IND. PLACA 3000 PSI | 7 | 0 | 21 | 22.1 | 3208 | 226 | 105 | CEMEX | 4
522 | B-19388 NATIVA | PLACA PISO 15 APTOS 1508-1509 TORRE 4 | 191 | 1720 | 2026-02-21 | 2/28/2026 12:00:00 AM | 4"x8" | Concreto | IND. PLACA 3000 PSI | 7 | 0 | 21 | 21 | 3048.3 | 214 | 100 | CEMEX | 4
438 | B-19388 NATIVA | PLACA P8 AP 803-802 + PASILLO TORRE 5 | 191 | 771 | 2026-01-31 | 2/28/2026 12:00:00 AM | 4"x8" | Concreto | IND. PLACA 3000 PSI | 28 | 0 | 21 | 23.5 | 3414 | 240 | 112 | CEMEX | 2
438 | B-19388 NATIVA | PLACA P8 AP 803-802 + PASILLO TORRE 5 | 191 | 771 | 2026-01-31 | 2/28/2026 12:00:00 AM | 4"x8" | Concreto | IND. PLACA 3000 PSI | 28 | 0 | 21 | 23.7 | 3436.3 | 242 | 113 | CEMEX | 3
438 | B-19388 NATIVA | PLACA P8 AP 803-802 + PASILLO TORRE 5 | 191 | 771 | 2026-01-31 | 2/28/2026 12:00:00 AM | 4"x8" | Concreto | IND. PLACA 3000 PSI | 28 | 0 | 21 | 25.2 | 3650.5 | 257 | 120 | CEMEX | 3
437 | B-19388 NATIVA | PLACA PISO 1 EJES A-C Y 4-5 SALON COMUNAL 3 | 191 | 772 | 2026-01-31 | 2/28/2026 12:00:00 AM | 4"x8" | Concreto | CONVENCIONAL 4000 PSI GC | 28 | 0 | 28 | 31.4 | 4554.5 | 320 | 112 | CEMEX | 4
437 | B-19388 NATIVA | PLACA PISO 1 EJES A-C Y 4-5 SALON COMUNAL 3 | 191 | 772 | 2026-01-31 | 2/28/2026 12:00:00 AM | 4"x8" | Concreto | CONVENCIONAL 4000 PSI GC | 28 | 0 | 28 | 28.4 | 4116.5 | 289 | 101 | CEMEX | 4
437 | B-19388 NATIVA | PLACA PISO 1 EJES A-C Y 4-5 SALON COMUNAL 3 | 191 | 772 | 2026-01-31 | 2/28/2026 12:00:00 AM | 4"x8" | Concreto | CONVENCIONAL 4000 PSI GC | 28 | 0 | 28 | 29.5 | 4276.8 | 301 | 105 | CEMEX | 3
439 | B-19388 NATIVA | MUROS P7 AP 701-712 TORRE 5 | 191 | 790 | 2026-01-31 | 2/28/2026 12:00:00 AM | 4"x8" | Concreto | EVOLUTION 5000 PSI | 28 | 0 | 35 | 42.4 | 6144.8 | 432 | 121 | CEMEX | 2
439 | B-19388 NATIVA | MUROS P7 AP 701-712 TORRE 5 | 191 | 790 | 2026-01-31 | 2/28/2026 12:00:00 AM | 4"x8" | Concreto | EVOLUTION 5000 PSI | 28 | 0 | 35 | 39.8 | 5778 | 406 | 114 | CEMEX | 3
439 | B-19388 NATIVA | MUROS P7 AP 701-712 TORRE 5 | 191 | 790 | 2026-01-31 | 2/28/2026 12:00:00 AM | 4"x8" | Concreto | EVOLUTION 5000 PSI | 28 | 0 | 35 | 40.3 | 5846 | 411 | 115 | CEMEX | 3
520 | B-19388 NATIVA | MUROS PISO 10 AP 1001-1012 TORRE 5 | 191 | 1717 | 2026-02-21 | 2/28/2026 12:00:00 AM | 4"x8" | Concreto | EVOLUTION 5000 PSI | 7 | 0 | 35 | 39.8 | 5766.7 | 405 | 114 | CEMEX | 3
520 | B-19388 NATIVA | MUROS PISO 10 AP 1001-1012 TORRE 5 | 191 | 1717 | 2026-02-21 | 2/28/2026 12:00:00 AM | 4"x8" | Concreto | EVOLUTION 5000 PSI | 7 | 0 | 35 | 37.2 | 5398.9 | 380 | 106 | CEMEX | 4
520 | B-19388 NATIVA | MUROS PISO 10 AP 1001-1012 TORRE 5 | 191 | 1717 | 2026-02-21 | 2/28/2026 12:00:00 AM | 4"x8" | Concreto | EVOLUTION 5000 PSI | 7 | 0 | 35 | 40.9 | 5927.5 | 417 | 117 | CEMEX | 4
527 | B-19388 NATIVA | MUROS P10 AP 1007-1006 TORRE 5 | 191 | 1779 | 2026-02-23 | 3/2/2026 12:00:00 AM | 4"x8" | Concreto | EVOLUTION 5000 PSI | 7 | 0 | 35 | 36.9 | 5347.4 | 376 | 105 | CEMEX | 3
527 | B-19388 NATIVA | MUROS P10 AP 1007-1006 TORRE 5 | 191 | 1779 | 2026-02-23 | 3/2/2026 12:00:00 AM | 4"x8" | Concreto | EVOLUTION 5000 PSI | 7 | 0 | 35 | 35.5 | 5151.3 | 362 | 101 | CEMEX | 4
527 | B-19388 NATIVA | MUROS P10 AP 1007-1006 TORRE 5 | 191 | 1779 | 2026-02-23 | 3/2/2026 12:00:00 AM | 4"x8" | Concreto | EVOLUTION 5000 PSI | 7 | 0 | 35 | 36.7 | 5320.2 | 374 | 105 | CEMEX | 3
526 | B-19388 NATIVA | MUROS PISO 15 APTO 1506 Y 1507 TORRE 4 | 191 | 1775 | 2026-02-23 | 3/2/2026 12:00:00 AM | 4"x8" | Concreto | IND. MURO 5000 GF | 7 | 0 | 35 | 36 | 5216.5 | 367 | 103 | CEMEX | 3
526 | B-19388 NATIVA | MUROS PISO 15 APTO 1506 Y 1507 TORRE 4 | 191 | 1775 | 2026-02-23 | 3/2/2026 12:00:00 AM | 4"x8" | Concreto | IND. MURO 5000 GF | 7 | 0 | 35 | 37.1 | 5385.5 | 379 | 106 | CEMEX | 4
526 | B-19388 NATIVA | MUROS PISO 15 APTO 1506 Y 1507 TORRE 4 | 191 | 1775 | 2026-02-23 | 3/2/2026 12:00:00 AM | 4"x8" | Concreto | IND. MURO 5000 GF | 7 | 0 | 35 | 37.7 | 5468.2 | 384 | 108 | CEMEX | 3
525 | B-19388 NATIVA | PLACA P11 AP 1103-1102 + PASILLO + ESCALERA PISO7 EJE 23 | 191 | 1777 | 2026-02-23 | 3/2/2026 12:00:00 AM | 4"x8" | Concreto | IND. PLACA 3000 PSI | 7 | 0 | 21 | 22.7 | 3291.3 | 231 | 108 | CEMEX | 3
525 | B-19388 NATIVA | PLACA P11 AP 1103-1102 + PASILLO + ESCALERA PISO7 EJE 23 | 191 | 1777 | 2026-02-23 | 3/2/2026 12:00:00 AM | 4"x8" | Concreto | IND. PLACA 3000 PSI | 7 | 0 | 21 | 19.8 | 2871.5 | 202 | 94 | CEMEX | 3
525 | B-19388 NATIVA | PLACA P11 AP 1103-1102 + PASILLO + ESCALERA PISO7 EJE 23 | 191 | 1777 | 2026-02-23 | 3/2/2026 12:00:00 AM | 4"x8" | Concreto | IND. PLACA 3000 PSI | 7 | 0 | 21 | 23.3 | 3376.6 | 237 | 111 | CEMEX | 3
523 | B-19388 NATIVA | PLACA PISO 2 EJES C-E 6-8 SALON COMUNAL 3 | 191 | 1653 | 2026-02-23 | 3/2/2026 12:00:00 AM | 4"x8" | Concreto | CONVENCIONAL 4000 PSI GC | 7 | 0 | 28 | 29.2 | 4237.7 | 298 | 104 | CEMEX | 3
523 | B-19388 NATIVA | PLACA PISO 2 EJES C-E 6-8 SALON COMUNAL 3 | 191 | 1653 | 2026-02-23 | 3/2/2026 12:00:00 AM | 4"x8" | Concreto | CONVENCIONAL 4000 PSI GC | 7 | 0 | 28 | 29.1 | 4220.5 | 297 | 104 | CEMEX | 2
523 | B-19388 NATIVA | PLACA PISO 2 EJES C-E 6-8 SALON COMUNAL 3 | 191 | 1653 | 2026-02-23 | 3/2/2026 12:00:00 AM | 4"x8" | Concreto | CONVENCIONAL 4000 PSI GC | 7 | 0 | 28 | 27.3 | 3960.3 | 278 | 98 | CEMEX | 3
507 | B-19388 NATIVA | PLACA PISO 15 APTOS 1503-1502 TORRE 4 | 191 | 1548 | 2026-02-18 | 2/26/2026 12:00:00 AM | 4"x8" | Concreto | IND. PLACA 3000 PSI | 8 | 0 | 21 | 19.8 | 2872.2 | 202 | 94 | CEMEX | 4
507 | B-19388 NATIVA | PLACA PISO 15 APTOS 1503-1502 TORRE 4 | 191 | 1548 | 2026-02-18 | 2/26/2026 12:00:00 AM | 4"x8" | Concreto | IND. PLACA 3000 PSI | 8 | 0 | 21 | 20.4 | 2961.9 | 208 | 97 | CEMEX | 3
507 | B-19388 NATIVA | PLACA PISO 15 APTOS 1503-1502 TORRE 4 | 191 | 1548 | 2026-02-18 | 2/26/2026 12:00:00 AM | 4"x8" | Concreto | IND. PLACA 3000 PSI | 8 | 0 | 21 | 17 | 2462.8 | 173 | 81 | CEMEX | 3
513 | B-19388 NATIVA | MUROS AP 1002-1003 TORRE 5 | 191 | 1608 | 2026-02-19 | 2/26/2026 12:00:00 AM | 4"x8" | Concreto | EVOLUTION 5000 PSI | 7 | 0 | 35 | 33.6 | 4879.8 | 343 | 96 | CEMEX | 3
513 | B-19388 NATIVA | MUROS AP 1002-1003 TORRE 5 | 191 | 1608 | 2026-02-19 | 2/26/2026 12:00:00 AM | 4"x8" | Concreto | EVOLUTION 5000 PSI | 7 | 0 | 35 | 36.1 | 5240.4 | 368 | 103 | CEMEX | 3
513 | B-19388 NATIVA | MUROS AP 1002-1003 TORRE 5 | 191 | 1608 | 2026-02-19 | 2/26/2026 12:00:00 AM | 4"x8" | Concreto | EVOLUTION 5000 PSI | 7 | 0 | 35 | 35.6 | 5169.4 | 363 | 102 | CEMEX | 4
443 | B-19388 NATIVA | MUROS PISO 7 AP 708-709 TORRE 5 | 191 | 853 | 2026-02-02 | 3/2/2026 12:00:00 AM | 4"x8" | Concreto | EVOLUTION 5000 PSI | 28 | 0 | 35 | 41.5 | 6017.3 | 423 | 118 | CEMEX | 4
443 | B-19388 NATIVA | MUROS PISO 7 AP 708-709 TORRE 5 | 191 | 853 | 2026-02-02 | 3/2/2026 12:00:00 AM | 4"x8" | Concreto | EVOLUTION 5000 PSI | 28 | 0 | 35 | 39.7 | 5765 | 405 | 114 | CEMEX | 3
443 | B-19388 NATIVA | MUROS PISO 7 AP 708-709 TORRE 5 | 191 | 853 | 2026-02-02 | 3/2/2026 12:00:00 AM | 4"x8" | Concreto | EVOLUTION 5000 PSI | 28 | 0 | 35 | 42.5 | 6161.6 | 433 | 121 | CEMEX | 3
442 | B-19388 NATIVA | MUROS PISO 12 APTO 1206 Y 1207 TORRE 4 | 191 | 910 | 2026-02-02 | 3/2/2026 12:00:00 AM | 4"x8" | Concreto | IND. MURO 5000 GF | 28 | 0 | 35 | 37.2 | 5397.2 | 379 | 106 | CEMEX | 4
442 | B-19388 NATIVA | MUROS PISO 12 APTO 1206 Y 1207 TORRE 4 | 191 | 910 | 2026-02-02 | 3/2/2026 12:00:00 AM | 4"x8" | Concreto | IND. MURO 5000 GF | 28 | 0 | 35 | 37.8 | 5483.7 | 386 | 108 | CEMEX | 4
442 | B-19388 NATIVA | MUROS PISO 12 APTO 1206 Y 1207 TORRE 4 | 191 | 910 | 2026-02-02 | 3/2/2026 12:00:00 AM | 4"x8" | Concreto | IND. MURO 5000 GF | 28 | 0 | 35 | 37.8 | 5477.1 | 385 | 108 | CEMEX | 4
441 | B-19388 NATIVA | PLACA PISO 8 AP 804-805 TORRE 5 | 191 | 906 | 2026-02-02 | 3/2/2026 12:00:00 AM | 4"x8" | Concreto | IND. PLACA 3000 PSI | 28 | 0 | 21 | 21.7 | 3144.6 | 221 | 103 | CEMEX | 3
441 | B-19388 NATIVA | PLACA PISO 8 AP 804-805 TORRE 5 | 191 | 906 | 2026-02-02 | 3/2/2026 12:00:00 AM | 4"x8" | Concreto | IND. PLACA 3000 PSI | 28 | 0 | 21 | 23 | 3336.4 | 235 | 110 | CEMEX | 4
441 | B-19388 NATIVA | PLACA PISO 8 AP 804-805 TORRE 5 | 191 | 906 | 2026-02-02 | 3/2/2026 12:00:00 AM | 4"x8" | Concreto | IND. PLACA 3000 PSI | 28 | 0 | 21 | 26 | 3767.9 | 265 | 124 | CEMEX | 4
440 | B-19388 NATIVA | PLACA PISO 12 APTOS 1210-1211 TORRE 4 | 191 | 898 | 2026-02-02 | 3/2/2026 12:00:00 AM | 4"x8" | Concreto | IND. PLACA 3000 PSI | 28 | 0 | 21 | 19.3 | 2800.4 | 197 | 92 | CEMEX | 3
440 | B-19388 NATIVA | PLACA PISO 12 APTOS 1210-1211 TORRE 4 | 191 | 898 | 2026-02-02 | 3/2/2026 12:00:00 AM | 4"x8" | Concreto | IND. PLACA 3000 PSI | 28 | 0 | 21 | 25.8 | 3742.5 | 263 | 123 | CEMEX | 4
440 | B-19388 NATIVA | PLACA PISO 12 APTOS 1210-1211 TORRE 4 | 191 | 898 | 2026-02-02 | 3/2/2026 12:00:00 AM | 4"x8" | Concreto | IND. PLACA 3000 PSI | 28 | 0 | 21 | 26 | 3775.8 | 265 | 124 | CEMEX | 4
524 | B-19388 NATIVA | PLACA PISO 15 APTOS 1510-1511 Y ESCALERA EJES (18-20) PISO 14 A 15 TORRE 4 | 191 | 1771 | 2026-02-23 | 3/2/2026 12:00:00 AM | 4"x8" | Concreto | IND. PLACA 3000 PSI | 7 | 0 | 21 | 21.9 | 3182.7 | 224 | 104 | CEMEX | 3
524 | B-19388 NATIVA | PLACA PISO 15 APTOS 1510-1511 Y ESCALERA EJES (18-20) PISO 14 A 15 TORRE 4 | 191 | 1771 | 2026-02-23 | 3/2/2026 12:00:00 AM | 4"x8" | Concreto | IND. PLACA 3000 PSI | 7 | 0 | 21 | 21.3 | 3094.1 | 218 | 102 | CEMEX | 3
524 | B-19388 NATIVA | PLACA PISO 15 APTOS 1510-1511 Y ESCALERA EJES (18-20) PISO 14 A 15 TORRE 4 | 191 | 1771 | 2026-02-23 | 3/2/2026 12:00:00 AM | 4"x8" | Concreto | IND. PLACA 3000 PSI | 7 | 0 | 21 | 22.8 | 3301.9 | 232 | 108 | CEMEX | 3
531 | B-19388 NATIVA | MUROS PISO 15 APTO 1501 Y 1512 TORRE 4 | 191 | 1834 | 2026-02-24 | 3/3/2026 12:00:00 AM | 4"x8" | Concreto | IND. MURO 5000 GF | 7 | 0 | 35 | 32.8 | 4753 | 334 | 94 | CEMEX | 4
531 | B-19388 NATIVA | MUROS PISO 15 APTO 1501 Y 1512 TORRE 4 | 191 | 1834 | 2026-02-24 | 3/3/2026 12:00:00 AM | 4"x8" | Concreto | IND. MURO 5000 GF | 7 | 0 | 35 | 27.1 | 3933.7 | 277 | 77 | CEMEX | 3
531 | B-19388 NATIVA | MUROS PISO 15 APTO 1501 Y 1512 TORRE 4 | 191 | 1834 | 2026-02-24 | 3/3/2026 12:00:00 AM | 4"x8" | Concreto | IND. MURO 5000 GF | 7 | 0 | 35 | 28.4 | 4117.6 | 289 | 81 | CEMEX | 4
530 | B-19388 NATIVA | PLACA PISO 16 APTOS 1604-1605 TORRE 4 | 191 | 1830 | 2026-02-24 | 3/3/2026 12:00:00 AM | 4"x8" | Concreto | IND. PLACA 3000 PSI | 7 | 0 | 21 | 21.3 | 3088.8 | 217 | 101 | CEMEX | 4
530 | B-19388 NATIVA | PLACA PISO 16 APTOS 1604-1605 TORRE 4 | 191 | 1830 | 2026-02-24 | 3/3/2026 12:00:00 AM | 4"x8" | Concreto | IND. PLACA 3000 PSI | 7 | 0 | 21 | 21.7 | 3149.8 | 221 | 103 | CEMEX | 4
530 | B-19388 NATIVA | PLACA PISO 16 APTOS 1604-1605 TORRE 4 | 191 | 1830 | 2026-02-24 | 3/3/2026 12:00:00 AM | 4"x8" | Concreto | IND. PLACA 3000 PSI | 7 | 0 | 21 | 21.8 | 3166.9 | 223 | 104 | CEMEX | 4
528 | B-19388 NATIVA | PLACA P11 AP 1104-1105 Y ESCALERA PISO 9 EJE 2 TORRE 5 | 191 | 1833 | 2026-02-24 | 3/3/2026 12:00:00 AM | 4"x8" | Concreto | IND. PLACA 3000 PSI | 7 | 0 | 21 | 22.7 | 3298.9 | 232 | 108 | CEMEX | 4
528 | B-19388 NATIVA | PLACA P11 AP 1104-1105 Y ESCALERA PISO 9 EJE 2 TORRE 5 | 191 | 1833 | 2026-02-24 | 3/3/2026 12:00:00 AM | 4"x8" | Concreto | IND. PLACA 3000 PSI | 7 | 0 | 21 | 18.7 | 2717.1 | 191 | 89 | CEMEX | 3
528 | B-19388 NATIVA | PLACA P11 AP 1104-1105 Y ESCALERA PISO 9 EJE 2 TORRE 5 | 191 | 1833 | 2026-02-24 | 3/3/2026 12:00:00 AM | 4"x8" | Concreto | IND. PLACA 3000 PSI | 7 | 0 | 21 | 21 | 3052 | 215 | 100 | CEMEX | 4
529 | B-19388 NATIVA | ZARPA COSTADO SUR EJES 6-7 SALON COMUNAL 3 | 191 | 1820 | 2026-02-24 | 3/3/2026 12:00:00 AM | 4"x8" | Concreto | CONVENCIONAL 4000 PSI GC | 7 | 0 | 28 | 22.2 | 3221.7 | 227 | 79 | CEMEX | 4
529 | B-19388 NATIVA | ZARPA COSTADO SUR EJES 6-7 SALON COMUNAL 3 | 191 | 1820 | 2026-02-24 | 3/3/2026 12:00:00 AM | 4"x8" | Concreto | CONVENCIONAL 4000 PSI GC | 7 | 0 | 28 | 32.1 | 4651.9 | 327 | 114 | CEMEX | 2
529 | B-19388 NATIVA | ZARPA COSTADO SUR EJES 6-7 SALON COMUNAL 3 | 191 | 1820 | 2026-02-24 | 3/3/2026 12:00:00 AM | 4"x8" | Concreto | CONVENCIONAL 4000 PSI GC | 7 | 0 | 28 | 16 | 2325.9 | 164 | 57 | CEMEX | 4
446 | B-19388 NATIVA | MUROS PISO 12 APTO 1201 Y 1212 TORRE 4 | 191 | 894 | 2026-02-03 | 3/3/2026 12:00:00 AM | 4"x8" | Concreto | IND. MURO 5000 GF | 28 | 0 | 35 | 41.7 | 6042 | 425 | 119 | CEMEX | 3
446 | B-19388 NATIVA | MUROS PISO 12 APTO 1201 Y 1212 TORRE 4 | 191 | 894 | 2026-02-03 | 3/3/2026 12:00:00 AM | 4"x8" | Concreto | IND. MURO 5000 GF | 28 | 0 | 35 | 43.4 | 6292 | 442 | 124 | CEMEX | 3
446 | B-19388 NATIVA | MUROS PISO 12 APTO 1201 Y 1212 TORRE 4 | 191 | 894 | 2026-02-03 | 3/3/2026 12:00:00 AM | 4"x8" | Concreto | IND. MURO 5000 GF | 28 | 0 | 35 | 42.1 | 6110.7 | 430 | 120 | CEMEX | 3
445 | B-19388 NATIVA | PLACA P8 AP 806-807 + PASILLO + ESC P6 EJE 2 TORRE 5 | 191 | 952 | 2026-02-03 | 3/3/2026 12:00:00 AM | 4"x8" | Concreto | IND. PLACA 3000 PSI | 28 | 0 | 21 | 25.4 | 3680 | 259 | 121 | CEMEX | 3
445 | B-19388 NATIVA | PLACA P8 AP 806-807 + PASILLO + ESC P6 EJE 2 TORRE 5 | 191 | 952 | 2026-02-03 | 3/3/2026 12:00:00 AM | 4"x8" | Concreto | IND. PLACA 3000 PSI | 28 | 0 | 21 | 25.8 | 3740.1 | 263 | 123 | CEMEX | 3
445 | B-19388 NATIVA | PLACA P8 AP 806-807 + PASILLO + ESC P6 EJE 2 TORRE 5 | 191 | 952 | 2026-02-03 | 3/3/2026 12:00:00 AM | 4"x8" | Concreto | IND. PLACA 3000 PSI | 28 | 0 | 21 | 26.1 | 3790.4 | 266 | 124 | CEMEX | 3
444 | B-19388 NATIVA | PLACA PISO 13 APTOS 1304-1305 TORRE 4 | 191 | 948 | 2026-02-03 | 3/3/2026 12:00:00 AM | 4"x8" | Concreto | IND. PLACA 3000 PSI | 28 | 0 | 21 | 27.3 | 3961.4 | 279 | 130 | CEMEX | 3
444 | B-19388 NATIVA | PLACA PISO 13 APTOS 1304-1305 TORRE 4 | 191 | 948 | 2026-02-03 | 3/3/2026 12:00:00 AM | 4"x8" | Concreto | IND. PLACA 3000 PSI | 28 | 0 | 21 | 24.7 | 3589.4 | 252 | 118 | CEMEX | 3
444 | B-19388 NATIVA | PLACA PISO 13 APTOS 1304-1305 TORRE 4 | 191 | 948 | 2026-02-03 | 3/3/2026 12:00:00 AM | 4"x8" | Concreto | IND. PLACA 3000 PSI | 28 | 0 | 21 | 25.6 | 3708.2 | 261 | 122 | CEMEX | 3
447 | B-19388 NATIVA | MUROS P7 AP 711-710 TORRE 5 | 191 | 896 | 2026-02-03 | 3/3/2026 12:00:00 AM | 4"x8" | Concreto | EVOLUTION 5000 PSI | 28 | 0 | 35 | 41.4 | 6008.1 | 422 | 118 | CEMEX | 3
447 | B-19388 NATIVA | MUROS P7 AP 711-710 TORRE 5 | 191 | 896 | 2026-02-03 | 3/3/2026 12:00:00 AM | 4"x8" | Concreto | EVOLUTION 5000 PSI | 28 | 0 | 35 | 43.1 | 6252.6 | 440 | 123 | CEMEX | 3
447 | B-19388 NATIVA | MUROS P7 AP 711-710 TORRE 5 | 191 | 896 | 2026-02-03 | 3/3/2026 12:00:00 AM | 4"x8" | Concreto | EVOLUTION 5000 PSI | 28 | 0 | 35 | 41.9 | 6083.8 | 428 | 120 | CEMEX | 3
533 | B-19388 NATIVA | PLACA PISO 16 APTOS 1602-1603 TORRE 4 | 191 | 1887 | 2026-02-25 | 3/4/2026 12:00:00 AM | 4"x8" | Concreto | IND. PLACA 3000 PSI | 7 | 0 | 21 | 21 | 3040.1 | 214 | 100 | CEMEX | 4
533 | B-19388 NATIVA | PLACA PISO 16 APTOS 1602-1603 TORRE 4 | 191 | 1887 | 2026-02-25 | 3/4/2026 12:00:00 AM | 4"x8" | Concreto | IND. PLACA 3000 PSI | 7 | 0 | 21 | 20.2 | 2925.2 | 206 | 96 | CEMEX | 4
533 | B-19388 NATIVA | PLACA PISO 16 APTOS 1602-1603 TORRE 4 | 191 | 1887 | 2026-02-25 | 3/4/2026 12:00:00 AM | 4"x8" | Concreto | IND. PLACA 3000 PSI | 7 | 0 | 21 | 19.2 | 2789.6 | 196 | 92 | CEMEX | 4
535 | B-19388 NATIVA | MUROS PISO 15 APTO 1508 Y 1509 TORRE 4 | 191 | 1890 | 2026-02-25 | 3/4/2026 12:00:00 AM | 4"x8" | Concreto | IND. MURO 5000 GF | 7 | 0 | 35 | 31.1 | 4513.9 | 317 | 89 | CEMEX | 4
535 | B-19388 NATIVA | MUROS PISO 15 APTO 1508 Y 1509 TORRE 4 | 191 | 1890 | 2026-02-25 | 3/4/2026 12:00:00 AM | 4"x8" | Concreto | IND. MURO 5000 GF | 7 | 0 | 35 | 30.4 | 4402.1 | 309 | 87 | CEMEX | 4
535 | B-19388 NATIVA | MUROS PISO 15 APTO 1508 Y 1509 TORRE 4 | 191 | 1890 | 2026-02-25 | 3/4/2026 12:00:00 AM | 4"x8" | Concreto | IND. MURO 5000 GF | 7 | 0 | 35 | 32.1 | 4651.6 | 327 | 92 | CEMEX | 4
534 | B-19388 NATIVA | PLACA P11 1101-1112+ PASILLO TORRE 5 | 191 | 1891 | 2026-02-25 | 3/4/2026 12:00:00 AM | 4"x8" | Concreto | IND. PLACA 3000 PSI | 7 | 0 | 21 | 18.7 | 2713.9 | 191 | 89 | CEMEX | 4
534 | B-19388 NATIVA | PLACA P11 1101-1112+ PASILLO TORRE 5 | 191 | 1891 | 2026-02-25 | 3/4/2026 12:00:00 AM | 4"x8" | Concreto | IND. PLACA 3000 PSI | 7 | 0 | 21 | 22.1 | 3200.1 | 225 | 105 | CEMEX | 4
534 | B-19388 NATIVA | PLACA P11 1101-1112+ PASILLO TORRE 5 | 191 | 1891 | 2026-02-25 | 3/4/2026 12:00:00 AM | 4"x8" | Concreto | IND. PLACA 3000 PSI | 7 | 0 | 21 | 20.2 | 2933 | 206 | 96 | CEMEX | 4
536 | B-19388 NATIVA | MUROS P1011-1010 TORRE 5 | 191 | 1896 | 2026-02-25 | 3/4/2026 12:00:00 AM | 4"x8" | Concreto | EVOLUTION 5000 PSI | 7 | 0 | 35 | 35.9 | 5205.1 | 366 | 102 | CEMEX | 4
536 | B-19388 NATIVA | MUROS P1011-1010 TORRE 5 | 191 | 1896 | 2026-02-25 | 3/4/2026 12:00:00 AM | 4"x8" | Concreto | EVOLUTION 5000 PSI | 7 | 0 | 35 | 36.2 | 5255.5 | 370 | 104 | CEMEX | 4
536 | B-19388 NATIVA | MUROS P1011-1010 TORRE 5 | 191 | 1896 | 2026-02-25 | 3/4/2026 12:00:00 AM | 4"x8" | Concreto | EVOLUTION 5000 PSI | 7 | 0 | 35 | 35.7 | 5182.9 | 364 | 102 | CEMEX | 4
452 | B-19388 NATIVA | MUROS P8 AP 803-802 TORRE 5 | 191 | 946 | 2026-02-04 | 3/4/2026 12:00:00 AM | 4"x8" | Concreto | EVOLUTION 5000 PSI | 28 | 0 | 35 | 43.3 | 6285.2 | 442 | 124 | CEMEX | 4
452 | B-19388 NATIVA | MUROS P8 AP 803-802 TORRE 5 | 191 | 946 | 2026-02-04 | 3/4/2026 12:00:00 AM | 4"x8" | Concreto | EVOLUTION 5000 PSI | 28 | 0 | 35 | 42.4 | 6152.4 | 433 | 121 | CEMEX | 4
452 | B-19388 NATIVA | MUROS P8 AP 803-802 TORRE 5 | 191 | 946 | 2026-02-04 | 3/4/2026 12:00:00 AM | 4"x8" | Concreto | EVOLUTION 5000 PSI | 28 | 0 | 35 | 40.1 | 5810.1 | 408 | 114 | CEMEX | 3
537 | B-19388 NATIVA | MURO CONTENCION PARTE INFERIOR SUR EJES 6-7 SAOL COMUNAL 3 | 191 | 1910 | 2026-02-25 | 3/4/2026 12:00:00 AM | 4"x8" | Concreto | CONVENCIONAL 4000 PSI GC | 7 | 0 | 28 | 26.9 | 3905.8 | 275 | 96 | CEMEX | 4
537 | B-19388 NATIVA | MURO CONTENCION PARTE INFERIOR SUR EJES 6-7 SAOL COMUNAL 3 | 191 | 1910 | 2026-02-25 | 3/4/2026 12:00:00 AM | 4"x8" | Concreto | CONVENCIONAL 4000 PSI GC | 7 | 0 | 28 | 30.4 | 4403.8 | 310 | 108 | CEMEX | 4
537 | B-19388 NATIVA | MURO CONTENCION PARTE INFERIOR SUR EJES 6-7 SAOL COMUNAL 3 | 191 | 1910 | 2026-02-25 | 3/4/2026 12:00:00 AM | 4"x8" | Concreto | CONVENCIONAL 4000 PSI GC | 7 | 0 | 28 | 31.3 | 4536.1 | 319 | 112 | CEMEX | 4
449 | B-19388 NATIVA | PLACA PISO 13 APTOS 1302-1303 TORRE 4 | 191 | 925 | 2026-02-04 | 3/4/2026 12:00:00 AM | 4"x8" | Concreto | IND. PLACA 3000 PSI | 28 | 0 | 21 | 29.2 | 4238.1 | 298 | 139 | CEMEX | 4
449 | B-19388 NATIVA | PLACA PISO 13 APTOS 1302-1303 TORRE 4 | 191 | 925 | 2026-02-04 | 3/4/2026 12:00:00 AM | 4"x8" | Concreto | IND. PLACA 3000 PSI | 28 | 0 | 21 | 23.9 | 3463.7 | 244 | 114 | CEMEX | 4
449 | B-19388 NATIVA | PLACA PISO 13 APTOS 1302-1303 TORRE 4 | 191 | 925 | 2026-02-04 | 3/4/2026 12:00:00 AM | 4"x8" | Concreto | IND. PLACA 3000 PSI | 28 | 0 | 21 | 26 | 3763.7 | 265 | 124 | CEMEX | 4
450 | B-19388 NATIVA | MUROS PISO 12 APTO 1208 Y 1209 TORRE 4 | 191 | 936 | 2026-02-04 | 3/4/2026 12:00:00 AM | 4"x8" | Concreto | IND. MURO 5000 GF | 28 | 0 | 35 | 37.9 | 5503 | 387 | 108 | CEMEX | 4
450 | B-19388 NATIVA | MUROS PISO 12 APTO 1208 Y 1209 TORRE 4 | 191 | 936 | 2026-02-04 | 3/4/2026 12:00:00 AM | 4"x8" | Concreto | IND. MURO 5000 GF | 28 | 0 | 35 | 42.2 | 6122.7 | 430 | 121 | CEMEX | 4
450 | B-19388 NATIVA | MUROS PISO 12 APTO 1208 Y 1209 TORRE 4 | 191 | 936 | 2026-02-04 | 3/4/2026 12:00:00 AM | 4"x8" | Concreto | IND. MURO 5000 GF | 28 | 0 | 35 | 35.3 | 5121.6 | 360 | 101 | CEMEX | 4
448 | B-19388 NATIVA | COLUMNAS PISO 1 EJES A-5 Y B-5 COMUNAL 3 | 191 | 924 | 2026-02-04 | 3/4/2026 12:00:00 AM | 4"x8" | Concreto | IND MURO 4000 PSI GF | 28 | 0 | 28 | 35.5 | 5152.3 | 362 | 127 | CEMEX | 4
448 | B-19388 NATIVA | COLUMNAS PISO 1 EJES A-5 Y B-5 COMUNAL 3 | 191 | 924 | 2026-02-04 | 3/4/2026 12:00:00 AM | 4"x8" | Concreto | IND MURO 4000 PSI GF | 28 | 0 | 28 | 34.2 | 4960.5 | 349 | 122 | CEMEX | 4
448 | B-19388 NATIVA | COLUMNAS PISO 1 EJES A-5 Y B-5 COMUNAL 3 | 191 | 924 | 2026-02-04 | 3/4/2026 12:00:00 AM | 4"x8" | Concreto | IND MURO 4000 PSI GF | 28 | 0 | 28 | 35.8 | 5196.6 | 365 | 128 | CEMEX | 4
542 | B-19388 NATIVA | MUROS AP 1103-1102 TORRE 5 | 191 | 1959 | 2026-02-26 | 3/5/2026 12:00:00 AM | 4"x8" | Concreto | IND. MURO 5000 GF | 7 | 0 | 35 | 36 | 5227.1 | 368 | 103 | CEMEX | 4
542 | B-19388 NATIVA | MUROS AP 1103-1102 TORRE 5 | 191 | 1959 | 2026-02-26 | 3/5/2026 12:00:00 AM | 4"x8" | Concreto | IND. MURO 5000 GF | 7 | 0 | 35 | 36.3 | 5257.8 | 370 | 104 | CEMEX | 4
542 | B-19388 NATIVA | MUROS AP 1103-1102 TORRE 5 | 191 | 1959 | 2026-02-26 | 3/5/2026 12:00:00 AM | 4"x8" | Concreto | IND. MURO 5000 GF | 7 | 0 | 35 | 33.4 | 4851.1 | 341 | 96 | CEMEX | 4
532 | B-19388 NATIVA | MUROS P10 AP 1008-1009 TORRE 5 | 191 | 1836 | 2026-02-24 | 3/3/2026 12:00:00 AM | 4"x8" | Concreto | EVOLUTION 5000 PSI | 7 | 0 | 35 | 38.9 | 5636.5 | 396 | 111 | CEMEX | 4
532 | B-19388 NATIVA | MUROS P10 AP 1008-1009 TORRE 5 | 191 | 1836 | 2026-02-24 | 3/3/2026 12:00:00 AM | 4"x8" | Concreto | EVOLUTION 5000 PSI | 7 | 0 | 35 | 36.3 | 5266.3 | 370 | 104 | CEMEX | 4
532 | B-19388 NATIVA | MUROS P10 AP 1008-1009 TORRE 5 | 191 | 1836 | 2026-02-24 | 3/3/2026 12:00:00 AM | 4"x8" | Concreto | EVOLUTION 5000 PSI | 7 | 0 | 35 | 39.8 | 5776.2 | 406 | 114 | CEMEX | 4
541 | B-19388 NATIVA | PLACA P11 AP 1107-1106 TORRE 5 | 191 | 1955 | 2026-02-26 | 3/5/2026 12:00:00 AM | 4"x8" | Concreto | IND. PLACA 3000 PSI | 7 | 0 | 21 | 22.5 | 3268.6 | 230 | 107 | CEMEX | 4
541 | B-19388 NATIVA | PLACA P11 AP 1107-1106 TORRE 5 | 191 | 1955 | 2026-02-26 | 3/5/2026 12:00:00 AM | 4"x8" | Concreto | IND. PLACA 3000 PSI | 7 | 0 | 21 | 21.4 | 3104.8 | 218 | 102 | CEMEX | 4
541 | B-19388 NATIVA | PLACA P11 AP 1107-1106 TORRE 5 | 191 | 1955 | 2026-02-26 | 3/5/2026 12:00:00 AM | 4"x8" | Concreto | IND. PLACA 3000 PSI | 7 | 0 | 21 | 24.2 | 3505.5 | 246 | 115 | CEMEX | 3
539 | B-19388 NATIVA | PLACA PISO 2 EJES 5-6 A-C SALON COMUNAL 3 | 191 | 1939 | 2026-02-26 | 3/5/2026 12:00:00 AM | 4"x8" | Concreto | CONVENCIONAL 4000 PSI GC | 7 | 0 | 28 | 24.6 | 3569 | 251 | 88 | CEMEX | 4
539 | B-19388 NATIVA | PLACA PISO 2 EJES 5-6 A-C SALON COMUNAL 3 | 191 | 1939 | 2026-02-26 | 3/5/2026 12:00:00 AM | 4"x8" | Concreto | CONVENCIONAL 4000 PSI GC | 7 | 0 | 28 | 23.3 | 3377.3 | 237 | 83 | CEMEX | 4
539 | B-19388 NATIVA | PLACA PISO 2 EJES 5-6 A-C SALON COMUNAL 3 | 191 | 1939 | 2026-02-26 | 3/5/2026 12:00:00 AM | 4"x8" | Concreto | CONVENCIONAL 4000 PSI GC | 7 | 0 | 28 | 23.3 | 3381 | 238 | 83 | CEMEX | 4
538 | B-19388 NATIVA | PLACA PISO 16 APTOS 1606-1607 Y ESCALERA EJES (2-4) PISO 15 A 16 TORRE 4 | 191 | 1946 | 2026-02-26 | 3/5/2026 12:00:00 AM | 4"x8" | Concreto | IND. PLACA 3000 PSI | 7 | 0 | 21 | 24 | 3487.1 | 245 | 114 | CEMEX | 4
538 | B-19388 NATIVA | PLACA PISO 16 APTOS 1606-1607 Y ESCALERA EJES (2-4) PISO 15 A 16 TORRE 4 | 191 | 1946 | 2026-02-26 | 3/5/2026 12:00:00 AM | 4"x8" | Concreto | IND. PLACA 3000 PSI | 7 | 0 | 21 | 25.3 | 3667.5 | 258 | 120 | CEMEX | 5
538 | B-19388 NATIVA | PLACA PISO 16 APTOS 1606-1607 Y ESCALERA EJES (2-4) PISO 15 A 16 TORRE 4 | 191 | 1946 | 2026-02-26 | 3/5/2026 12:00:00 AM | 4"x8" | Concreto | IND. PLACA 3000 PSI | 7 | 0 | 21 | 24.9 | 3612.2 | 254 | 118 | CEMEX | 4
540 | B-19388 NATIVA | MUROS PISO 15 APTO 1510 Y 1511 TORRE 4 | 191 | 1952 | 2026-02-26 | 3/5/2026 12:00:00 AM | 4"x8" | Concreto | IND. MURO 5000 GF | 7 | 0 | 35 | 33.4 | 4839.6 | 340 | 95 | CEMEX | 4
540 | B-19388 NATIVA | MUROS PISO 15 APTO 1510 Y 1511 TORRE 4 | 191 | 1952 | 2026-02-26 | 3/5/2026 12:00:00 AM | 4"x8" | Concreto | IND. MURO 5000 GF | 7 | 0 | 35 | 31 | 4493 | 316 | 88 | CEMEX | 4
540 | B-19388 NATIVA | MUROS PISO 15 APTO 1510 Y 1511 TORRE 4 | 191 | 1952 | 2026-02-26 | 3/5/2026 12:00:00 AM | 4"x8" | Concreto | IND. MURO 5000 GF | 7 | 0 | 35 | 26.8 | 3881.6 | 273 | 76 | CEMEX | 4
457 | B-19388 NATIVA | PLACA PISO 13 APTOS 1301-1312 TORRE 4 | 191 | 1028 | 2026-02-06 | 3/6/2026 12:00:00 AM | 4"x8" | Concreto | IND. PLACA 3000 PSI | 28 | 0 | 21 | 24.5 | 3555.9 | 250 | 117 | CEMEX | 3
457 | B-19388 NATIVA | PLACA PISO 13 APTOS 1301-1312 TORRE 4 | 191 | 1028 | 2026-02-06 | 3/6/2026 12:00:00 AM | 4"x8" | Concreto | IND. PLACA 3000 PSI | 28 | 0 | 21 | 23.9 | 3466.2 | 244 | 114 | CEMEX | 3
457 | B-19388 NATIVA | PLACA PISO 13 APTOS 1301-1312 TORRE 4 | 191 | 1028 | 2026-02-06 | 3/6/2026 12:00:00 AM | 4"x8" | Concreto | IND. PLACA 3000 PSI | 28 | 0 | 21 | 26.2 | 3794.5 | 267 | 124 | CEMEX | 3
453 | B-19388 NATIVA | PLACA PISO 13 APTOS 1306-1307 Y ESCALERA EJES (2-4) PISO 12 A 13 TORRE 4 | 191 | 982 | 2026-02-05 | 3/5/2026 12:00:00 AM | 4"x8" | Concreto | IND. PLACA 3000 PSI | 28 | 0 | 21 | 30.9 | 4487.4 | 315 | 147 | CEMEX | 4
453 | B-19388 NATIVA | PLACA PISO 13 APTOS 1306-1307 Y ESCALERA EJES (2-4) PISO 12 A 13 TORRE 4 | 191 | 982 | 2026-02-05 | 3/5/2026 12:00:00 AM | 4"x8" | Concreto | IND. PLACA 3000 PSI | 28 | 0 | 21 | 26 | 3771.3 | 265 | 124 | CEMEX | 3
453 | B-19388 NATIVA | PLACA PISO 13 APTOS 1306-1307 Y ESCALERA EJES (2-4) PISO 12 A 13 TORRE 4 | 191 | 982 | 2026-02-05 | 3/5/2026 12:00:00 AM | 4"x8" | Concreto | IND. PLACA 3000 PSI | 28 | 0 | 21 | 29.2 | 4230.6 | 297 | 139 | CEMEX | 4
454 | B-19388 NATIVA | PLACA P8 AP 806-809 +PASILLO + ESCALERA P7 EJE 2 TORRE 5 | 191 | 990 | 2026-02-05 | 3/5/2026 12:00:00 AM | 4"x8" | Concreto | IND. PLACA 3000 PSI | 28 | 0 | 21 | 25.9 | 3757.5 | 264 | 123 | CEMEX | 3
454 | B-19388 NATIVA | PLACA P8 AP 806-809 +PASILLO + ESCALERA P7 EJE 2 TORRE 5 | 191 | 990 | 2026-02-05 | 3/5/2026 12:00:00 AM | 4"x8" | Concreto | IND. PLACA 3000 PSI | 28 | 0 | 21 | 27.7 | 4019.4 | 283 | 132 | CEMEX | 3
454 | B-19388 NATIVA | PLACA P8 AP 806-809 +PASILLO + ESCALERA P7 EJE 2 TORRE 5 | 191 | 990 | 2026-02-05 | 3/5/2026 12:00:00 AM | 4"x8" | Concreto | IND. PLACA 3000 PSI | 28 | 0 | 21 | 28.6 | 4149.1 | 292 | 136 | CEMEX | 3
456 | B-19388 NATIVA | MUROS AP 804-805 TORRE 5 | 191 | 995 | 2026-02-05 | 3/5/2026 12:00:00 AM | 4"x8" | Concreto | EVOLUTION 5000 PSI | 28 | 0 | 35 | 40.8 | 5910.5 | 416 | 116 | CEMEX | 3
456 | B-19388 NATIVA | MUROS AP 804-805 TORRE 5 | 191 | 995 | 2026-02-05 | 3/5/2026 12:00:00 AM | 4"x8" | Concreto | EVOLUTION 5000 PSI | 28 | 0 | 35 | 41.8 | 6062.4 | 426 | 119 | CEMEX | 3
456 | B-19388 NATIVA | MUROS AP 804-805 TORRE 5 | 191 | 995 | 2026-02-05 | 3/5/2026 12:00:00 AM | 4"x8" | Concreto | EVOLUTION 5000 PSI | 28 | 0 | 35 | 40.6 | 5887.5 | 414 | 116 | CEMEX | 4
455 | B-19388 NATIVA | MUROS PISO 12 APTO 1210 Y 1211 TORRE 4 | 191 | 994 | 2026-02-05 | 3/5/2026 12:00:00 AM | 4"x8" | Concreto | IND. MURO 5000 GF | 28 | 0 | 35 | 40.1 | 5818.8 | 409 | 115 | CEMEX | 3
455 | B-19388 NATIVA | MUROS PISO 12 APTO 1210 Y 1211 TORRE 4 | 191 | 994 | 2026-02-05 | 3/5/2026 12:00:00 AM | 4"x8" | Concreto | IND. MURO 5000 GF | 28 | 0 | 35 | 41 | 5950.6 | 418 | 117 | CEMEX | 3
455 | B-19388 NATIVA | MUROS PISO 12 APTO 1210 Y 1211 TORRE 4 | 191 | 994 | 2026-02-05 | 3/5/2026 12:00:00 AM | 4"x8" | Concreto | IND. MURO 5000 GF | 28 | 0 | 35 | 40 | 5804.2 | 408 | 114 | CEMEX | 4
M28 | B-19388 NATIVA | MUESTRA 18 HORAS, 20 HORAS, 7 DIAS, 28 DIAS | 191 | 1 | 2026-02-06 | 3/6/2026 12:00:00 AM | 4"x8" | Concreto | IND. PLACA 3000 PSI | 28 | 0 | 21 | 17.3 | 2514.4 | 177 | 82 | CEMEX | 3
M28 | B-19388 NATIVA | MUESTRA 18 HORAS, 20 HORAS, 7 DIAS, 28 DIAS | 191 | 1 | 2026-02-06 | 3/6/2026 12:00:00 AM | 4"x8" | Concreto | IND. PLACA 3000 PSI | 28 | 0 | 21 | 21.6 | 3135.8 | 220 | 103 | CEMEX | 3
M28 | B-19388 NATIVA | MUESTRA 18 HORAS, 20 HORAS, 7 DIAS, 28 DIAS | 191 | 1 | 2026-02-06 | 3/6/2026 12:00:00 AM | 4"x8" | Concreto | IND. PLACA 3000 PSI | 28 | 0 | 21 | 19 | 2757.3 | 194 | 90 | CEMEX | 3
458 | B-19388 NATIVA | PLACA P8 810-811 TORRE 5 | 191 | 1033 | 2026-02-06 | 3/6/2026 12:00:00 AM | 4"x8" | Concreto | IND. PLACA 3000 PSI | 28 | 0 | 21 | 21 | 3040.9 | 214 | 100 | CEMEX | 3
458 | B-19388 NATIVA | PLACA P8 810-811 TORRE 5 | 191 | 1033 | 2026-02-06 | 3/6/2026 12:00:00 AM | 4"x8" | Concreto | IND. PLACA 3000 PSI | 28 | 0 | 21 | 22.2 | 3214.6 | 226 | 106 | CEMEX | 3
458 | B-19388 NATIVA | PLACA P8 810-811 TORRE 5 | 191 | 1033 | 2026-02-06 | 3/6/2026 12:00:00 AM | 4"x8" | Concreto | IND. PLACA 3000 PSI | 28 | 0 | 21 | 21.5 | 3121.5 | 219 | 102 | CEMEX | 3
459 | B-19388 NATIVA | MUROS P8 AP 806-807 TORRE 5 | 191 | 1038 | 2026-02-06 | 3/6/2026 12:00:00 AM | 4"x8" | Concreto | IND. MURO 5000 GF | 28 | 0 | 35 | 43 | 6242.3 | 439 | 123 | CEMEX | 3
459 | B-19388 NATIVA | MUROS P8 AP 806-807 TORRE 5 | 191 | 1038 | 2026-02-06 | 3/6/2026 12:00:00 AM | 4"x8" | Concreto | IND. MURO 5000 GF | 28 | 0 | 35 | 36.3 | 5259.3 | 370 | 104 | CEMEX | 3
459 | B-19388 NATIVA | MUROS P8 AP 806-807 TORRE 5 | 191 | 1038 | 2026-02-06 | 3/6/2026 12:00:00 AM | 4"x8" | Concreto | IND. MURO 5000 GF | 28 | 0 | 35 | 39.6 | 5745.7 | 404 | 113 | CEMEX | 3
460 | B-19388 NATIVA | MUROS PISO 13 APTO 1304 Y 1305 TORRE 4 | 191 | 1037 | 2026-02-06 | 3/6/2026 12:00:00 AM | 4"x8" | Concreto | IND. MURO 5000 GF | 28 | 0 | 35 | 39.8 | 5769.8 | 406 | 114 | CEMEX | 3
460 | B-19388 NATIVA | MUROS PISO 13 APTO 1304 Y 1305 TORRE 4 | 191 | 1037 | 2026-02-06 | 3/6/2026 12:00:00 AM | 4"x8" | Concreto | IND. MURO 5000 GF | 28 | 0 | 35 | 42.1 | 6110.6 | 430 | 120 | CEMEX | 3
460 | B-19388 NATIVA | MUROS PISO 13 APTO 1304 Y 1305 TORRE 4 | 191 | 1037 | 2026-02-06 | 3/6/2026 12:00:00 AM | 4"x8" | Concreto | IND. MURO 5000 GF | 28 | 0 | 35 | 44.7 | 6487.4 | 456 | 128 | CEMEX | 3
451 | B-19388 NATIVA | PLACA P8 AP 801-812 TORRE 5 | 191 | 939 | 2026-02-04 | 3/4/2026 12:00:00 AM | 4"x8" | Concreto | IND. PLACA 3000 PSI | 28 | 0 | 21 | 31 | 4497 | 316 | 148 | CEMEX | 4
451 | B-19388 NATIVA | PLACA P8 AP 801-812 TORRE 5 | 191 | 939 | 2026-02-04 | 3/4/2026 12:00:00 AM | 4"x8" | Concreto | IND. PLACA 3000 PSI | 28 | 0 | 21 | 30.6 | 4438.2 | 312 | 146 | CEMEX | 5
451 | B-19388 NATIVA | PLACA P8 AP 801-812 TORRE 5 | 191 | 939 | 2026-02-04 | 3/4/2026 12:00:00 AM | 4"x8" | Concreto | IND. PLACA 3000 PSI | 28 | 0 | 21 | 29.3 | 4248.9 | 299 | 140 | CEMEX | 3
552 | B-19388 NATIVA | PLACA PISO 16 APTOS 1608-1609 TORRE 4 | 191 | 2055 | 2026-02-28 | 3/7/2026 12:00:00 AM | 4"x8" | Concreto | IND. PLACA 3000 PSI | 7 | 0 | 21 | 17.3 | 2515 | 177 | 82 | CEMEX | 4
552 | B-19388 NATIVA | PLACA PISO 16 APTOS 1608-1609 TORRE 4 | 191 | 2055 | 2026-02-28 | 3/7/2026 12:00:00 AM | 4"x8" | Concreto | IND. PLACA 3000 PSI | 7 | 0 | 21 | 22.4 | 3243.6 | 228 | 106 | CEMEX | 3
552 | B-19388 NATIVA | PLACA PISO 16 APTOS 1608-1609 TORRE 4 | 191 | 2055 | 2026-02-28 | 3/7/2026 12:00:00 AM | 4"x8" | Concreto | IND. PLACA 3000 PSI | 7 | 0 | 21 | 22.1 | 3207.6 | 226 | 105 | CEMEX | 4
548 | B-19388 NATIVA | MUROS ASCENSOR PISO 2, COLUMNAS P2 6-A 6-B 7-D 8-D SALON COMUNAL 3 | 191 | 2481 | 2026-02-27 | 3/6/2026 12:00:00 AM | 4"x8" | Concreto | CONVENCIONAL 4000 PSI GC | 7 | 0 | 28 | 29.5 | 4284.3 | 301 | 105 | CEMEX | 4
548 | B-19388 NATIVA | MUROS ASCENSOR PISO 2, COLUMNAS P2 6-A 6-B 7-D 8-D SALON COMUNAL 3 | 191 | 2481 | 2026-02-27 | 3/6/2026 12:00:00 AM | 4"x8" | Concreto | CONVENCIONAL 4000 PSI GC | 7 | 0 | 28 | 31.2 | 4523.6 | 318 | 111 | CEMEX | 3
548 | B-19388 NATIVA | MUROS ASCENSOR PISO 2, COLUMNAS P2 6-A 6-B 7-D 8-D SALON COMUNAL 3 | 191 | 2481 | 2026-02-27 | 3/6/2026 12:00:00 AM | 4"x8" | Concreto | CONVENCIONAL 4000 PSI GC | 7 | 0 | 28 | 28.9 | 4188.3 | 294 | 103 | CEMEX | 3
547 | B-19388 NATIVA | MURO CONTENCION PARTE SUPERIOR SUR EJES 6 - 7 SALON COMUNAL 3 | 191 | 834 | 2026-02-27 | 3/6/2026 12:00:00 AM | 4"x8" | Concreto | CONVENCIONAL 4000 PSI GC | 7 | 0 | 28 | 33.3 | 4830.6 | 340 | 119 | CEMEX | 3
547 | B-19388 NATIVA | MURO CONTENCION PARTE SUPERIOR SUR EJES 6 - 7 SALON COMUNAL 3 | 191 | 834 | 2026-02-27 | 3/6/2026 12:00:00 AM | 4"x8" | Concreto | CONVENCIONAL 4000 PSI GC | 7 | 0 | 28 | 32.8 | 4756.6 | 334 | 117 | CEMEX | 3
547 | B-19388 NATIVA | MURO CONTENCION PARTE SUPERIOR SUR EJES 6 - 7 SALON COMUNAL 3 | 191 | 834 | 2026-02-27 | 3/6/2026 12:00:00 AM | 4"x8" | Concreto | CONVENCIONAL 4000 PSI GC | 7 | 0 | 28 | 31.9 | 4619.8 | 325 | 114 | CEMEX | 3
546 | B-19388 NATIVA | MUROS AP 1103 Y 1104 TORRE 5 | 191 | 2013 | 2026-02-27 | 3/6/2026 12:00:00 AM | 4"x8" | Concreto | IND. MURO 5000 GF | 7 | 0 | 35 | 33.8 | 4903.1 | 345 | 96 | CEMEX | 3
546 | B-19388 NATIVA | MUROS AP 1103 Y 1104 TORRE 5 | 191 | 2013 | 2026-02-27 | 3/6/2026 12:00:00 AM | 4"x8" | Concreto | IND. MURO 5000 GF | 7 | 0 | 35 | 29.9 | 4331.3 | 305 | 85 | CEMEX | 3
546 | B-19388 NATIVA | MUROS AP 1103 Y 1104 TORRE 5 | 191 | 2013 | 2026-02-27 | 3/6/2026 12:00:00 AM | 4"x8" | Concreto | IND. MURO 5000 GF | 7 | 0 | 35 | 39.7 | 5753.8 | 405 | 113 | CEMEX | 3
545 | B-19388 NATIVA | MUROS PISO 16 APTO 1604 Y 1605 TORRE 4 | 191 | 2009 | 2026-02-27 | 3/6/2026 12:00:00 AM | 4"x8" | Concreto | IND. MURO 5000 GF | 7 | 0 | 35 | 33.1 | 4800.5 | 338 | 94 | CEMEX | 3
545 | B-19388 NATIVA | MUROS PISO 16 APTO 1604 Y 1605 TORRE 4 | 191 | 2009 | 2026-02-27 | 3/6/2026 12:00:00 AM | 4"x8" | Concreto | IND. MURO 5000 GF | 7 | 0 | 35 | 35.6 | 5163.2 | 363 | 102 | CEMEX | 4
545 | B-19388 NATIVA | MUROS PISO 16 APTO 1604 Y 1605 TORRE 4 | 191 | 2009 | 2026-02-27 | 3/6/2026 12:00:00 AM | 4"x8" | Concreto | IND. MURO 5000 GF | 7 | 0 | 35 | 32.4 | 4692.1 | 330 | 92 | CEMEX | 3
543 | B-19388 NATIVA | ESCALERA Y PLACA 1108 Y 1109 TORRE 5 | 191 | 2000 | 2026-02-27 | 3/6/2026 12:00:00 AM | 4"x8" | Concreto | IND. PLACA 3000 PSI | 7 | 0 | 21 | 24.1 | 3491.7 | 245 | 115 | CEMEX | 4
543 | B-19388 NATIVA | ESCALERA Y PLACA 1108 Y 1109 TORRE 5 | 191 | 2000 | 2026-02-27 | 3/6/2026 12:00:00 AM | 4"x8" | Concreto | IND. PLACA 3000 PSI | 7 | 0 | 21 | 23.4 | 3399.2 | 239 | 112 | CEMEX | 3
543 | B-19388 NATIVA | ESCALERA Y PLACA 1108 Y 1109 TORRE 5 | 191 | 2000 | 2026-02-27 | 3/6/2026 12:00:00 AM | 4"x8" | Concreto | IND. PLACA 3000 PSI | 7 | 0 | 21 | 25.5 | 3702.4 | 260 | 122 | CEMEX | 3
544 | B-19388 NATIVA | PLACA PISO 16 APTOS 1601-1612 TORRE 4 | 191 | 2005 | 2026-02-27 | 3/6/2026 12:00:00 AM | 4"x8" | Concreto | IND. PLACA 3000 PSI | 7 | 0 | 21 | 18.9 | 2742.5 | 193 | 90 | CEMEX | 3
544 | B-19388 NATIVA | PLACA PISO 16 APTOS 1601-1612 TORRE 4 | 191 | 2005 | 2026-02-27 | 3/6/2026 12:00:00 AM | 4"x8" | Concreto | IND. PLACA 3000 PSI | 7 | 0 | 21 | 21.2 | 3070 | 216 | 101 | CEMEX | 3
544 | B-19388 NATIVA | PLACA PISO 16 APTOS 1601-1612 TORRE 4 | 191 | 2005 | 2026-02-27 | 3/6/2026 12:00:00 AM | 4"x8" | Concreto | IND. PLACA 3000 PSI | 7 | 0 | 21 | 24.7 | 3586.4 | 252 | 118 | CEMEX | 3
465 | B-19388 NATIVA | MUROS P8 AP 801-812 TORRE 5 | 191 | 1094 | 2026-02-07 | 3/7/2026 12:00:00 AM | 4"x8" | Concreto | EVOLUTION 5000 PSI | 28 | 0 | 35 | 39.9 | 5784.7 | 407 | 114 | CEMEX | 3
465 | B-19388 NATIVA | MUROS P8 AP 801-812 TORRE 5 | 191 | 1094 | 2026-02-07 | 3/7/2026 12:00:00 AM | 4"x8" | Concreto | EVOLUTION 5000 PSI | 28 | 0 | 35 | 38.7 | 5618.1 | 395 | 111 | CEMEX | 3
465 | B-19388 NATIVA | MUROS P8 AP 801-812 TORRE 5 | 191 | 1094 | 2026-02-07 | 3/7/2026 12:00:00 AM | 4"x8" | Concreto | EVOLUTION 5000 PSI | 28 | 0 | 35 | 39.5 | 5723.2 | 402 | 113 | CEMEX | 3
463 | B-19388 NATIVA | PLACA PISO 13 APTOS 1308-1309 TORRE 4 | 191 | 1084 | 2026-02-07 | 3/7/2026 12:00:00 AM | 4"x8" | Concreto | IND. PLACA 3000 PSI | 28 | 0 | 21 | 23.7 | 3441.1 | 242 | 113 | CEMEX | 3
463 | B-19388 NATIVA | PLACA PISO 13 APTOS 1308-1309 TORRE 4 | 191 | 1084 | 2026-02-07 | 3/7/2026 12:00:00 AM | 4"x8" | Concreto | IND. PLACA 3000 PSI | 28 | 0 | 21 | 20.2 | 2933.9 | 206 | 96 | CEMEX | 3
463 | B-19388 NATIVA | PLACA PISO 13 APTOS 1308-1309 TORRE 4 | 191 | 1084 | 2026-02-07 | 3/7/2026 12:00:00 AM | 4"x8" | Concreto | IND. PLACA 3000 PSI | 28 | 0 | 21 | 20.4 | 2958.9 | 208 | 97 | CEMEX | 3
461 | B-19388 NATIVA | CIMENTACION EJE 6 SALON COMUNAL 3 | 191 | 1079 | 2026-02-07 | 3/7/2026 12:00:00 AM | 4"x8" | Concreto | CONVENCIONAL 4000 PSI GC | 28 | 0 | 28 | 33.5 | 4864.2 | 342 | 120 | CEMEX | 3
461 | B-19388 NATIVA | CIMENTACION EJE 6 SALON COMUNAL 3 | 191 | 1079 | 2026-02-07 | 3/7/2026 12:00:00 AM | 4"x8" | Concreto | CONVENCIONAL 4000 PSI GC | 28 | 0 | 28 | 27.4 | 3978.7 | 280 | 98 | CEMEX | 3
461 | B-19388 NATIVA | CIMENTACION EJE 6 SALON COMUNAL 3 | 191 | 1079 | 2026-02-07 | 3/7/2026 12:00:00 AM | 4"x8" | Concreto | CONVENCIONAL 4000 PSI GC | 28 | 0 | 28 | 31.6 | 4588.3 | 323 | 113 | CEMEX | 3
462 | B-19388 NATIVA | MUROS PISO 13 APTO 1302 Y 1303 TORRE 4 | 191 | 1085 | 2026-02-07 | 3/7/2026 12:00:00 AM | 4"x8" | Concreto | IND. MURO 5000 GF | 28 | 0 | 35 | 36.3 | 5260.9 | 370 | 104 | CEMEX | 3
462 | B-19388 NATIVA | MUROS PISO 13 APTO 1302 Y 1303 TORRE 4 | 191 | 1085 | 2026-02-07 | 3/7/2026 12:00:00 AM | 4"x8" | Concreto | IND. MURO 5000 GF | 28 | 0 | 35 | 30.9 | 4481.9 | 315 | 88 | CEMEX | 3
462 | B-19388 NATIVA | MUROS PISO 13 APTO 1302 Y 1303 TORRE 4 | 191 | 1085 | 2026-02-07 | 3/7/2026 12:00:00 AM | 4"x8" | Concreto | IND. MURO 5000 GF | 28 | 0 | 35 | 34.5 | 5008.6 | 352 | 99 | CEMEX | 3
551 | B-19388 NATIVA | MUROS PISO 16 APTO 1602 Y 1603 TORRE 4 | 191 | 2047 | 2026-02-28 | 3/7/2026 12:00:00 AM | 4"x8" | Concreto | IND. MURO 5000 GF | 7 | 0 | 35 | 36.9 | 5351.9 | 376 | 105 | CEMEX | 4
551 | B-19388 NATIVA | MUROS PISO 16 APTO 1602 Y 1603 TORRE 4 | 191 | 2047 | 2026-02-28 | 3/7/2026 12:00:00 AM | 4"x8" | Concreto | IND. MURO 5000 GF | 7 | 0 | 35 | 32.4 | 4695.6 | 330 | 92 | CEMEX | 4
551 | B-19388 NATIVA | MUROS PISO 16 APTO 1602 Y 1603 TORRE 4 | 191 | 2047 | 2026-02-28 | 3/7/2026 12:00:00 AM | 4"x8" | Concreto | IND. MURO 5000 GF | 7 | 0 | 35 | 32.9 | 4772.2 | 336 | 94 | CEMEX | 4
550 | B-19388 NATIVA | MUROS AP 1101-1112 TORRE 5 | 191 | 2048 | 2026-02-28 | 3/7/2026 12:00:00 AM | 4"x8" | Concreto | IND. MURO 5000 GF | 7 | 0 | 35 | 39.8 | 5771.3 | 406 | 114 | CEMEX | 4
550 | B-19388 NATIVA | MUROS AP 1101-1112 TORRE 5 | 191 | 2048 | 2026-02-28 | 3/7/2026 12:00:00 AM | 4"x8" | Concreto | IND. MURO 5000 GF | 7 | 0 | 35 | 32.2 | 4673.1 | 329 | 92 | CEMEX | 4
550 | B-19388 NATIVA | MUROS AP 1101-1112 TORRE 5 | 191 | 2048 | 2026-02-28 | 3/7/2026 12:00:00 AM | 4"x8" | Concreto | IND. MURO 5000 GF | 7 | 0 | 35 | 35.1 | 5095.9 | 358 | 100 | CEMEX | 4
549 | B-19388 NATIVA | PLACA AP 1110 Y 1111 TORRE 5 | 191 | 2044 | 2026-02-28 | 3/7/2026 12:00:00 AM | 4"x8" | Concreto | IND. PLACA 3000 PSI | 7 | 0 | 21 | 23.5 | 3402.9 | 239 | 112 | CEMEX | 4
549 | B-19388 NATIVA | PLACA AP 1110 Y 1111 TORRE 5 | 191 | 2044 | 2026-02-28 | 3/7/2026 12:00:00 AM | 4"x8" | Concreto | IND. PLACA 3000 PSI | 7 | 0 | 21 | 19.5 | 2833.2 | 199 | 93 | CEMEX | 3
549 | B-19388 NATIVA | PLACA AP 1110 Y 1111 TORRE 5 | 191 | 2044 | 2026-02-28 | 3/7/2026 12:00:00 AM | 4"x8" | Concreto | IND. PLACA 3000 PSI | 7 | 0 | 21 | 23.5 | 3411.9 | 240 | 112 | CEMEX | 4
464 | B-19388 NATIVA | PLACA P9 AP 903-902 +PASILLO + ESCALERA P5-6 EJE 23 TORRE 5 | 191 | 1091 | 2026-02-07 | 3/7/2026 12:00:00 AM | 4"x8" | Concreto | IND. PLACA 3000 PSI | 28 | 0 | 21 | 22.6 | 3281.3 | 231 | 108 | CEMEX | 3
464 | B-19388 NATIVA | PLACA P9 AP 903-902 +PASILLO + ESCALERA P5-6 EJE 23 TORRE 5 | 191 | 1091 | 2026-02-07 | 3/7/2026 12:00:00 AM | 4"x8" | Concreto | IND. PLACA 3000 PSI | 28 | 0 | 21 | 27.8 | 4029.2 | 283 | 132 | CEMEX | 3
464 | B-19388 NATIVA | PLACA P9 AP 903-902 +PASILLO + ESCALERA P5-6 EJE 23 TORRE 5 | 191 | 1091 | 2026-02-07 | 3/7/2026 12:00:00 AM | 4"x8" | Concreto | IND. PLACA 3000 PSI | 28 | 0 | 21 | 18.4 | 2675.8 | 188 | 88 | CEMEX | 3
467 | B-19388 NATIVA | PLACA PISO 13 APTOS 1310-1311 Y ESCALERA EJES (18-20) PISO 12 A 13 TORRE 4 | 191 | 1124 | 2026-02-09 | 3/9/2026 12:00:00 AM | 4"x8" | Concreto | IND. PLACA 3000 PSI | 28 | 0 | 21 | 27.8 | 4026 | 283 | 132 | CEMEX | 4
467 | B-19388 NATIVA | PLACA PISO 13 APTOS 1310-1311 Y ESCALERA EJES (18-20) PISO 12 A 13 TORRE 4 | 191 | 1124 | 2026-02-09 | 3/9/2026 12:00:00 AM | 4"x8" | Concreto | IND. PLACA 3000 PSI | 28 | 0 | 21 | 25.5 | 3695.3 | 260 | 121 | CEMEX | 3
467 | B-19388 NATIVA | PLACA PISO 13 APTOS 1310-1311 Y ESCALERA EJES (18-20) PISO 12 A 13 TORRE 4 | 191 | 1124 | 2026-02-09 | 3/9/2026 12:00:00 AM | 4"x8" | Concreto | IND. PLACA 3000 PSI | 28 | 0 | 21 | 21.9 | 3179 | 224 | 104 | CEMEX | 4
468 | B-19388 NATIVA | PLACA PISO 9 AP 904-905 TORRE 5 | 191 | 1129 | 2026-02-09 | 3/9/2026 12:00:00 AM | 4"x8" | Concreto | IND. PLACA 3000 PSI | 28 | 0 | 21 | 22.8 | 3304 | 232 | 108 | CEMEX | 3
468 | B-19388 NATIVA | PLACA PISO 9 AP 904-905 TORRE 5 | 191 | 1129 | 2026-02-09 | 3/9/2026 12:00:00 AM | 4"x8" | Concreto | IND. PLACA 3000 PSI | 28 | 0 | 21 | 24.4 | 3545 | 249 | 116 | CEMEX | 4
468 | B-19388 NATIVA | PLACA PISO 9 AP 904-905 TORRE 5 | 191 | 1129 | 2026-02-09 | 3/9/2026 12:00:00 AM | 4"x8" | Concreto | IND. PLACA 3000 PSI | 28 | 0 | 21 | 25.3 | 3665.1 | 258 | 120 | CEMEX | 2
469 | B-19388 NATIVA | MUROS PISO 13 APTO 1306 Y 1307 TORRE 4 | 191 | 1130 | 2026-02-09 | 3/9/2026 12:00:00 AM | 4"x8" | Concreto | IND. MURO 5000 GF | 28 | 0 | 35 | 40.4 | 5866 | 412 | 116 | CEMEX | 4
469 | B-19388 NATIVA | MUROS PISO 13 APTO 1306 Y 1307 TORRE 4 | 191 | 1130 | 2026-02-09 | 3/9/2026 12:00:00 AM | 4"x8" | Concreto | IND. MURO 5000 GF | 28 | 0 | 35 | 40.9 | 5938.7 | 418 | 117 | CEMEX | 3
469 | B-19388 NATIVA | MUROS PISO 13 APTO 1306 Y 1307 TORRE 4 | 191 | 1130 | 2026-02-09 | 3/9/2026 12:00:00 AM | 4"x8" | Concreto | IND. MURO 5000 GF | 28 | 0 | 35 | 41.3 | 5983.1 | 421 | 118 | CEMEX | 4
470 | B-19388 NATIVA | MUROS PISO 8 AP 808-809 TORRE 5 | 191 | 1134 | 2026-02-09 | 3/9/2026 12:00:00 AM | 4"x8" | Concreto | EVOLUTION 5000 PSI | 28 | 0 | 35 | 37.3 | 5404.4 | 380 | 106 | CEMEX | 3
470 | B-19388 NATIVA | MUROS PISO 8 AP 808-809 TORRE 5 | 191 | 1134 | 2026-02-09 | 3/9/2026 12:00:00 AM | 4"x8" | Concreto | EVOLUTION 5000 PSI | 28 | 0 | 35 | 41.2 | 5981.2 | 421 | 118 | CEMEX | 3
470 | B-19388 NATIVA | MUROS PISO 8 AP 808-809 TORRE 5 | 191 | 1134 | 2026-02-09 | 3/9/2026 12:00:00 AM | 4"x8" | Concreto | EVOLUTION 5000 PSI | 28 | 0 | 35 | 37.8 | 5489.6 | 386 | 108 | CEMEX | 3
466 | B-19388 NATIVA | PLACA PISO 2 EJES C-E 4-6 SALON COMUNAL 3 | 191 | 1166 | 2026-02-09 | 3/9/2026 12:00:00 AM | 4"x8" | Concreto | CONVENCIONAL 4000 PSI GC | 28 | 0 | 28 | 28.7 | 4160.1 | 292 | 102 | CEMEX | 4
466 | B-19388 NATIVA | PLACA PISO 2 EJES C-E 4-6 SALON COMUNAL 3 | 191 | 1166 | 2026-02-09 | 3/9/2026 12:00:00 AM | 4"x8" | Concreto | CONVENCIONAL 4000 PSI GC | 28 | 0 | 28 | 28.5 | 4136.6 | 291 | 102 | CEMEX | 4
466 | B-19388 NATIVA | PLACA PISO 2 EJES C-E 4-6 SALON COMUNAL 3 | 191 | 1166 | 2026-02-09 | 3/9/2026 12:00:00 AM | 4"x8" | Concreto | CONVENCIONAL 4000 PSI GC | 28 | 0 | 28 | 29.8 | 4322 | 304 | 106 | CEMEX | 3
475 | B-19388 NATIVA | MURO CONTENCION PARTE INFERIOR EJE 5-6 COSTADO SUR COMUNAL 3 | 191 | 1199 | 2026-02-10 | 3/10/2026 12:00:00 AM | 4"x8" | Concreto | CONVENCIONAL 4000 PSI GC | 28 | 0 | 28 | 35 | 5075 | 357 | 125 | CEMEX | 4
475 | B-19388 NATIVA | MURO CONTENCION PARTE INFERIOR EJE 5-6 COSTADO SUR COMUNAL 3 | 191 | 1199 | 2026-02-10 | 3/10/2026 12:00:00 AM | 4"x8" | Concreto | CONVENCIONAL 4000 PSI GC | 28 | 0 | 28 | 30.8 | 4469.7 | 314 | 110 | CEMEX | 4
475 | B-19388 NATIVA | MURO CONTENCION PARTE INFERIOR EJE 5-6 COSTADO SUR COMUNAL 3 | 191 | 1199 | 2026-02-10 | 3/10/2026 12:00:00 AM | 4"x8" | Concreto | CONVENCIONAL 4000 PSI GC | 28 | 0 | 28 | 35.3 | 5112.9 | 359 | 126 | CEMEX | 2
473 | B-19388 NATIVA | PLACA PISO 9 AP 906-907 + PASILLO + ESCALERA P 7-8 EJE 2 TORRE 5 | 191 | 1179 | 2026-02-10 | 3/10/2026 12:00:00 AM | 4"x8" | Concreto | IND. PLACA 3000 PSI | 28 | 0 | 21 | 23.2 | 3360 | 236 | 110 | CEMEX | 4
473 | B-19388 NATIVA | PLACA PISO 9 AP 906-907 + PASILLO + ESCALERA P 7-8 EJE 2 TORRE 5 | 191 | 1179 | 2026-02-10 | 3/10/2026 12:00:00 AM | 4"x8" | Concreto | IND. PLACA 3000 PSI | 28 | 0 | 21 | 23.6 | 3427.7 | 241 | 112 | CEMEX | 4
473 | B-19388 NATIVA | PLACA PISO 9 AP 906-907 + PASILLO + ESCALERA P 7-8 EJE 2 TORRE 5 | 191 | 1179 | 2026-02-10 | 3/10/2026 12:00:00 AM | 4"x8" | Concreto | IND. PLACA 3000 PSI | 28 | 0 | 21 | 20.3 | 2944.2 | 207 | 97 | CEMEX | 4
474 | B-19388 NATIVA | MUROS P8 811-810 TORRE 5 | 191 | 1187 | 2026-02-10 | 3/10/2026 12:00:00 AM | 4"x8" | Concreto | EVOLUTION 5000 PSI | 28 | 0 | 35 | 37.6 | 5453.6 | 383 | 107 | CEMEX | 3
474 | B-19388 NATIVA | MUROS P8 811-810 TORRE 5 | 191 | 1187 | 2026-02-10 | 3/10/2026 12:00:00 AM | 4"x8" | Concreto | EVOLUTION 5000 PSI | 28 | 0 | 35 | 39.5 | 5735.9 | 403 | 113 | CEMEX | 4
474 | B-19388 NATIVA | MUROS P8 811-810 TORRE 5 | 191 | 1187 | 2026-02-10 | 3/10/2026 12:00:00 AM | 4"x8" | Concreto | EVOLUTION 5000 PSI | 28 | 0 | 35 | 41.5 | 6024.9 | 424 | 119 | CEMEX | 4
472 | B-19388 NATIVA | MUROS PISO 13 APTO 1301 Y 1312 TORRE 4 | 191 | 1178 | 2026-02-10 | 3/10/2026 12:00:00 AM | 4"x8" | Concreto | IND. MURO 5000 GF | 28 | 0 | 35 | 30.5 | 4421.3 | 311 | 87 | CEMEX | 4
472 | B-19388 NATIVA | MUROS PISO 13 APTO 1301 Y 1312 TORRE 4 | 191 | 1178 | 2026-02-10 | 3/10/2026 12:00:00 AM | 4"x8" | Concreto | IND. MURO 5000 GF | 28 | 0 | 35 | 36.5 | 5294.3 | 372 | 104 | CEMEX | 4
472 | B-19388 NATIVA | MUROS PISO 13 APTO 1301 Y 1312 TORRE 4 | 191 | 1178 | 2026-02-10 | 3/10/2026 12:00:00 AM | 4"x8" | Concreto | IND. MURO 5000 GF | 28 | 0 | 35 | 35.4 | 5139.8 | 361 | 101 | CEMEX | 4
471 | B-19388 NATIVA | PLACA PISO 14 APTOS 1404-1405 TORRE 4 | 191 | 1172 | 2026-02-10 | 3/10/2026 12:00:00 AM | 4"x8" | Concreto | IND. PLACA 3000 PSI | 28 | 0 | 21 | 21.6 | 3139.5 | 221 | 103 | CEMEX | 4
471 | B-19388 NATIVA | PLACA PISO 14 APTOS 1404-1405 TORRE 4 | 191 | 1172 | 2026-02-10 | 3/10/2026 12:00:00 AM | 4"x8" | Concreto | IND. PLACA 3000 PSI | 28 | 0 | 21 | 18.8 | 2721.1 | 191 | 89 | CEMEX | 4
471 | B-19388 NATIVA | PLACA PISO 14 APTOS 1404-1405 TORRE 4 | 191 | 1172 | 2026-02-10 | 3/10/2026 12:00:00 AM | 4"x8" | Concreto | IND. PLACA 3000 PSI | 28 | 0 | 21 | 19.4 | 2808.6 | 197 | 92 | CEMEX | 3
481 | B-19388 NATIVA | MURO CONTENCION PARTE SUPERIOR COSTADO SUR EJE 5-6 SALON COMUNAL 3 | 191 | 1257 | 2026-02-11 | 3/11/2026 12:00:00 AM | 4"x8" | Concreto | CONVENCIONAL 4000 PSI GC | 28 | 0 | 28 | 37 | 5364.2 | 377 | 132 | CEMEX | 3
481 | B-19388 NATIVA | MURO CONTENCION PARTE SUPERIOR COSTADO SUR EJE 5-6 SALON COMUNAL 3 | 191 | 1257 | 2026-02-11 | 3/11/2026 12:00:00 AM | 4"x8" | Concreto | CONVENCIONAL 4000 PSI GC | 28 | 0 | 28 | 37.1 | 5377 | 378 | 132 | CEMEX | 3
481 | B-19388 NATIVA | MURO CONTENCION PARTE SUPERIOR COSTADO SUR EJE 5-6 SALON COMUNAL 3 | 191 | 1257 | 2026-02-11 | 3/11/2026 12:00:00 AM | 4"x8" | Concreto | CONVENCIONAL 4000 PSI GC | 28 | 0 | 28 | 34.5 | 5006.3 | 352 | 123 | CEMEX | 3
478 | B-19388 NATIVA | MUROS PISO 13 APTO 1308 Y 1309 TORRE 4 | 191 | 1236 | 2026-02-11 | 3/11/2026 12:00:00 AM | 4"x8" | Concreto | IND MURO 5000 GF | 28 | 0 | 35 | 33.9 | 4917.9 | 346 | 97 | CEMEX | 4
478 | B-19388 NATIVA | MUROS PISO 13 APTO 1308 Y 1309 TORRE 4 | 191 | 1236 | 2026-02-11 | 3/11/2026 12:00:00 AM | 4"x8" | Concreto | IND MURO 5000 GF | 28 | 0 | 35 | 30.9 | 4481.5 | 315 | 88 | CEMEX | 4
478 | B-19388 NATIVA | MUROS PISO 13 APTO 1308 Y 1309 TORRE 4 | 191 | 1236 | 2026-02-11 | 3/11/2026 12:00:00 AM | 4"x8" | Concreto | IND MURO 5000 GF | 28 | 0 | 35 | 30.7 | 4451.7 | 313 | 88 | CEMEX | 3
477 | B-19388 NATIVA | COLUMNAS PISO 1 EJES 5-A Y 5-B SALON COMUNAL 3 | 191 | 1227 | 2026-02-11 | 3/11/2026 12:00:00 AM | 4"x8" | Concreto | IND MURO 4000 GF | 28 | 0 | 28 | 27.7 | 4018.4 | 283 | 99 | CEMEX | 4
477 | B-19388 NATIVA | COLUMNAS PISO 1 EJES 5-A Y 5-B SALON COMUNAL 3 | 191 | 1227 | 2026-02-11 | 3/11/2026 12:00:00 AM | 4"x8" | Concreto | IND MURO 4000 GF | 28 | 0 | 28 | 23.8 | 3454.9 | 243 | 85 | CEMEX | 4
477 | B-19388 NATIVA | COLUMNAS PISO 1 EJES 5-A Y 5-B SALON COMUNAL 3 | 191 | 1227 | 2026-02-11 | 3/11/2026 12:00:00 AM | 4"x8" | Concreto | IND MURO 4000 GF | 28 | 0 | 28 | 24.6 | 3563 | 250 | 88 | CEMEX | 4
479 | B-19388 NATIVA | PLACA APARTAMENTOS 901-9012 TORRE 5 | 191 | 1243 | 2026-02-11 | 3/11/2026 12:00:00 AM | 4"x8" | Concreto | IND PLACA 3000 GC | 28 | 0 | 21 | 25.2 | 3654.1 | 257 | 120 | CEMEX | 4
479 | B-19388 NATIVA | PLACA APARTAMENTOS 901-9012 TORRE 5 | 191 | 1243 | 2026-02-11 | 3/11/2026 12:00:00 AM | 4"x8" | Concreto | IND PLACA 3000 GC | 28 | 0 | 21 | 24.2 | 3507.5 | 247 | 115 | CEMEX | 4
479 | B-19388 NATIVA | PLACA APARTAMENTOS 901-9012 TORRE 5 | 191 | 1243 | 2026-02-11 | 3/11/2026 12:00:00 AM | 4"x8" | Concreto | IND PLACA 3000 GC | 28 | 0 | 21 | 23.5 | 3402.3 | 239 | 112 | CEMEX | 3
480 | B-19388 NATIVA | MUROS P9 AP 903-902 TORRE 5 | 191 | 1247 | 2026-02-11 | 3/11/2026 12:00:00 AM | 4"x8" | Concreto | EVOLUTION 5000 PSI | 28 | 0 | 35 | 43.1 | 6245 | 439 | 123 | CEMEX | 3
480 | B-19388 NATIVA | MUROS P9 AP 903-902 TORRE 5 | 191 | 1247 | 2026-02-11 | 3/11/2026 12:00:00 AM | 4"x8" | Concreto | EVOLUTION 5000 PSI | 28 | 0 | 35 | 40.9 | 5937.6 | 417 | 117 | CEMEX | 3
480 | B-19388 NATIVA | MUROS P9 AP 903-902 TORRE 5 | 191 | 1247 | 2026-02-11 | 3/11/2026 12:00:00 AM | 4"x8" | Concreto | EVOLUTION 5000 PSI | 28 | 0 | 35 | 42.7 | 6197.9 | 436 | 122 | CEMEX | 3
476 | B-19388 NATIVA | PLACA APARTAMENTOS 1402-1403 TORRE 4 | 191 | 1230 | 2026-02-11 | 3/11/2026 12:00:00 AM | 4"x8" | Concreto | IND PLACA 3000 GC | 28 | 0 | 21 | 23.3 | 3377.5 | 237 | 111 | CEMEX | 4
476 | B-19388 NATIVA | PLACA APARTAMENTOS 1402-1403 TORRE 4 | 191 | 1230 | 2026-02-11 | 3/11/2026 12:00:00 AM | 4"x8" | Concreto | IND PLACA 3000 GC | 28 | 0 | 21 | 22.4 | 3243.5 | 228 | 106 | CEMEX | 4
476 | B-19388 NATIVA | PLACA APARTAMENTOS 1402-1403 TORRE 4 | 191 | 1230 | 2026-02-11 | 3/11/2026 12:00:00 AM | 4"x8" | Concreto | IND PLACA 3000 GC | 28 | 0 | 21 | 21.7 | 3142.6 | 221 | 103 | CEMEX | 4
553 | B-19388 NATIVA | PLACA PISO 16 APTOS 1610-1611 TORRE 4 | 191 | 2148 | 2026-03-03 | 3/11/2026 12:00:00 AM | 4"x8" | Concreto | IND. PLACA 3000 PSI | 8 | 0 | 21 | 22.1 | 3207.9 | 226 | 105 | CEMEX | 3
553 | B-19388 NATIVA | PLACA PISO 16 APTOS 1610-1611 TORRE 4 | 191 | 2148 | 2026-03-03 | 3/11/2026 12:00:00 AM | 4"x8" | Concreto | IND. PLACA 3000 PSI | 8 | 0 | 21 | 21.3 | 3096.2 | 218 | 102 | CEMEX | 3
553 | B-19388 NATIVA | PLACA PISO 16 APTOS 1610-1611 TORRE 4 | 191 | 2148 | 2026-03-03 | 3/11/2026 12:00:00 AM | 4"x8" | Concreto | IND. PLACA 3000 PSI | 8 | 0 | 21 | 21.1 | 3058.8 | 215 | 100 | CEMEX | 3
559 | B-19388 NATIVA | MUROS PISO 16 APTO 1601 Y 1612 TORRE 4 | 191 | 2204 | 2026-03-04 | 3/11/2026 12:00:00 AM | 4"x8" | Concreto | IND. MURO 5000 GF | 7 | 0 | 35 | 36.2 | 5252.6 | 369 | 103 | CEMEX | 4
559 | B-19388 NATIVA | MUROS PISO 16 APTO 1601 Y 1612 TORRE 4 | 191 | 2204 | 2026-03-04 | 3/11/2026 12:00:00 AM | 4"x8" | Concreto | IND. MURO 5000 GF | 7 | 0 | 35 | 35.6 | 5165.7 | 363 | 102 | CEMEX | 3
559 | B-19388 NATIVA | MUROS PISO 16 APTO 1601 Y 1612 TORRE 4 | 191 | 2204 | 2026-03-04 | 3/11/2026 12:00:00 AM | 4"x8" | Concreto | IND. MURO 5000 GF | 7 | 0 | 35 | 36 | 5227.6 | 368 | 103 | CEMEX | 3
558 | B-19388 NATIVA | MUROS P1111-1110 TORRE 5 | 191 | 2212 | 2026-03-04 | 3/11/2026 12:00:00 AM | 4"x8" | Concreto | IND. MURO 5000 GF | 7 | 0 | 35 | 36.7 | 5328.4 | 375 | 105 | CEMEX | 3
558 | B-19388 NATIVA | MUROS P1111-1110 TORRE 5 | 191 | 2212 | 2026-03-04 | 3/11/2026 12:00:00 AM | 4"x8" | Concreto | IND. MURO 5000 GF | 7 | 0 | 35 | 35.3 | 5124.3 | 360 | 101 | CEMEX | 3
558 | B-19388 NATIVA | MUROS P1111-1110 TORRE 5 | 191 | 2212 | 2026-03-04 | 3/11/2026 12:00:00 AM | 4"x8" | Concreto | IND. MURO 5000 GF | 7 | 0 | 35 | 34.3 | 4972.9 | 350 | 98 | CEMEX | 3
556 | B-19388 NATIVA | MUROS AP 1106-1107 TORRE 5 | 191 | 2151 | 2026-03-03 | 3/11/2026 12:00:00 AM | 4"x8" | Concreto | IND. MURO 5000 GF | 8 | 0 | 35 | 33.3 | 4834.6 | 340 | 95 | CEMEX | 2
556 | B-19388 NATIVA | MUROS AP 1106-1107 TORRE 5 | 191 | 2151 | 2026-03-03 | 3/11/2026 12:00:00 AM | 4"x8" | Concreto | IND. MURO 5000 GF | 8 | 0 | 35 | 33.9 | 4916.8 | 346 | 97 | CEMEX | 4
556 | B-19388 NATIVA | MUROS AP 1106-1107 TORRE 5 | 191 | 2151 | 2026-03-03 | 3/11/2026 12:00:00 AM | 4"x8" | Concreto | IND. MURO 5000 GF | 8 | 0 | 35 | 33.4 | 4841 | 340 | 95 | CEMEX | 3
555 | B-19388 NATIVA | MUROS PISO 16 APTO 1606 Y 1607 TORRE 4 | 191 | 2145 | 2026-03-03 | 3/11/2026 12:00:00 AM | 4"x8" | Concreto | IND. MURO 5000 GF | 8 | 0 | 35 | 33.8 | 4896.8 | 344 | 96 | CEMEX | 3
555 | B-19388 NATIVA | MUROS PISO 16 APTO 1606 Y 1607 TORRE 4 | 191 | 2145 | 2026-03-03 | 3/11/2026 12:00:00 AM | 4"x8" | Concreto | IND. MURO 5000 GF | 8 | 0 | 35 | 33.1 | 4801.1 | 338 | 94 | CEMEX | 3
555 | B-19388 NATIVA | MUROS PISO 16 APTO 1606 Y 1607 TORRE 4 | 191 | 2145 | 2026-03-03 | 3/11/2026 12:00:00 AM | 4"x8" | Concreto | IND. MURO 5000 GF | 8 | 0 | 35 | 33.2 | 4814.9 | 339 | 95 | CEMEX | 3
554 | B-19388 NATIVA | PLACA P12 AP 1203 - 1202 + PASILLO + ESC P10 EJE 23 TORRE 5 | 191 | 2147 | 2026-03-03 | 3/11/2026 12:00:00 AM | 4"x8" | Concreto | IND. PLACA 3000 PSI | 8 | 0 | 21 | 22.5 | 3269.5 | 230 | 107 | CEMEX | 3
554 | B-19388 NATIVA | PLACA P12 AP 1203 - 1202 + PASILLO + ESC P10 EJE 23 TORRE 5 | 191 | 2147 | 2026-03-03 | 3/11/2026 12:00:00 AM | 4"x8" | Concreto | IND. PLACA 3000 PSI | 8 | 0 | 21 | 16.9 | 2451.2 | 172 | 80 | CEMEX | 3
554 | B-19388 NATIVA | PLACA P12 AP 1203 - 1202 + PASILLO + ESC P10 EJE 23 TORRE 5 | 191 | 2147 | 2026-03-03 | 3/11/2026 12:00:00 AM | 4"x8" | Concreto | IND. PLACA 3000 PSI | 8 | 0 | 21 | 20.2 | 2934 | 206 | 96 | CEMEX | 3
563 | B-19388 NATIVA | MUROS PISO 16 APTO 1608 Y 1609 TORRE 4 | 191 | 2278 | 2026-03-05 | 3/12/2026 12:00:00 AM | 4"x8" | Concreto | IND. MURO 5000 GF | 7 | 0 | 35 | 28.5 | 4129.8 | 290 | 81 | CEMEX | 3
563 | B-19388 NATIVA | MUROS PISO 16 APTO 1608 Y 1609 TORRE 4 | 191 | 2278 | 2026-03-05 | 3/12/2026 12:00:00 AM | 4"x8" | Concreto | IND. MURO 5000 GF | 7 | 0 | 35 | 28 | 4059 | 285 | 80 | CEMEX | 3
563 | B-19388 NATIVA | MUROS PISO 16 APTO 1608 Y 1609 TORRE 4 | 191 | 2278 | 2026-03-05 | 3/12/2026 12:00:00 AM | 4"x8" | Concreto | IND. MURO 5000 GF | 7 | 0 | 35 | 31.6 | 4576.8 | 322 | 90 | CEMEX | 3
562 | B-19388 NATIVA | PLACA PISO 17 APTOS 1704-1705 TORRE 4 | 191 | 2275 | 2026-03-05 | 3/12/2026 12:00:00 AM | 4"x8" | Concreto | IND. PLACA 3000 PSI | 7 | 0 | 21 | 19.6 | 2836.3 | 199 | 93 | CEMEX | 3
562 | B-19388 NATIVA | PLACA PISO 17 APTOS 1704-1705 TORRE 4 | 191 | 2275 | 2026-03-05 | 3/12/2026 12:00:00 AM | 4"x8" | Concreto | IND. PLACA 3000 PSI | 7 | 0 | 21 | 21 | 3044.7 | 214 | 100 | CEMEX | 3
562 | B-19388 NATIVA | PLACA PISO 17 APTOS 1704-1705 TORRE 4 | 191 | 2275 | 2026-03-05 | 3/12/2026 12:00:00 AM | 4"x8" | Concreto | IND. PLACA 3000 PSI | 7 | 0 | 21 | 17.5 | 2541.1 | 179 | 83 | CEMEX | 4
560 | B-19388 NATIVA | MUROS ESCALERAS PISO 2 SALON COMUNAL 3 | 191 | 2258 | 2026-03-05 | 3/12/2026 12:00:00 AM | 4"x8" | Concreto | IND MUROS 4000 PSI GF | 7 | 0 | 28 | 25.4 | 3683 | 259 | 91 | CEMEX | 3
560 | B-19388 NATIVA | MUROS ESCALERAS PISO 2 SALON COMUNAL 3 | 191 | 2258 | 2026-03-05 | 3/12/2026 12:00:00 AM | 4"x8" | Concreto | IND MUROS 4000 PSI GF | 7 | 0 | 28 | 23.7 | 3441 | 242 | 85 | CEMEX | 3
560 | B-19388 NATIVA | MUROS ESCALERAS PISO 2 SALON COMUNAL 3 | 191 | 2258 | 2026-03-05 | 3/12/2026 12:00:00 AM | 4"x8" | Concreto | IND MUROS 4000 PSI GF | 7 | 0 | 28 | 23.2 | 3362.6 | 236 | 83 | CEMEX | 4
557 | B-19388 NATIVA | PLACA P12 AP 1204-1205 TORRE 5 | 191 | 2207 | 2026-03-04 | 3/11/2026 12:00:00 AM | 4"x8" | Concreto | IND. PLACA 3000 PSI | 7 | 0 | 21 | 22 | 3188.9 | 224 | 105 | CEMEX | 3
557 | B-19388 NATIVA | PLACA P12 AP 1204-1205 TORRE 5 | 191 | 2207 | 2026-03-04 | 3/11/2026 12:00:00 AM | 4"x8" | Concreto | IND. PLACA 3000 PSI | 7 | 0 | 21 | 18.8 | 2729.1 | 192 | 90 | CEMEX | 4
557 | B-19388 NATIVA | PLACA P12 AP 1204-1205 TORRE 5 | 191 | 2207 | 2026-03-04 | 3/11/2026 12:00:00 AM | 4"x8" | Concreto | IND. PLACA 3000 PSI | 7 | 0 | 21 | 21.7 | 3141.1 | 221 | 103 | CEMEX | 4
564 | B-19388 NATIVA | MUROS P11 AP 1108-1109 TORRE 5 | 191 | 2281 | 2026-03-05 | 3/12/2026 12:00:00 AM | 4"x8" | Concreto | IND. MURO 5000 GF | 7 | 0 | 35 | 31.8 | 4611.7 | 324 | 91 | CEMEX | 3
564 | B-19388 NATIVA | MUROS P11 AP 1108-1109 TORRE 5 | 191 | 2281 | 2026-03-05 | 3/12/2026 12:00:00 AM | 4"x8" | Concreto | IND. MURO 5000 GF | 7 | 0 | 35 | 31.3 | 4537.8 | 319 | 89 | CEMEX | 3
564 | B-19388 NATIVA | MUROS P11 AP 1108-1109 TORRE 5 | 191 | 2281 | 2026-03-05 | 3/12/2026 12:00:00 AM | 4"x8" | Concreto | IND. MURO 5000 GF | 7 | 0 | 35 | 32.5 | 4710.4 | 331 | 93 | CEMEX | 4
561 | B-19388 NATIVA | PLACA P12 1201-1212+ PASILLO + ESC P10 EJE 2 | 191 | 2109 | 2026-03-05 | 3/12/2026 12:00:00 AM | 4"x8" | Concreto | IND. PLACA 3000 PSI | 7 | 0 | 21 | 18.7 | 2710.9 | 191 | 89 | CEMEX | 3
561 | B-19388 NATIVA | PLACA P12 1201-1212+ PASILLO + ESC P10 EJE 2 | 191 | 2109 | 2026-03-05 | 3/12/2026 12:00:00 AM | 4"x8" | Concreto | IND. PLACA 3000 PSI | 7 | 0 | 21 | 17.1 | 2480.6 | 174 | 81 | CEMEX | 3
561 | B-19388 NATIVA | PLACA P12 1201-1212+ PASILLO + ESC P10 EJE 2 | 191 | 2109 | 2026-03-05 | 3/12/2026 12:00:00 AM | 4"x8" | Concreto | IND. PLACA 3000 PSI | 7 | 0 | 21 | 18.3 | 2655 | 187 | 87 | CEMEX | 3
486 | B-19388 NATIVA | MUROS AP 904-905 TORRE 5 | 191 | 1284 | 2026-02-12 | 3/12/2026 12:00:00 AM | 4"x8" | Concreto | EVOLUTION 5000 PSI | 28 | 0 | 35 | 36.8 | 5333.8 | 375 | 105 | CEMEX | 3
486 | B-19388 NATIVA | MUROS AP 904-905 TORRE 5 | 191 | 1284 | 2026-02-12 | 3/12/2026 12:00:00 AM | 4"x8" | Concreto | EVOLUTION 5000 PSI | 28 | 0 | 35 | 35.6 | 5167.6 | 363 | 102 | CEMEX | 3
486 | B-19388 NATIVA | MUROS AP 904-905 TORRE 5 | 191 | 1284 | 2026-02-12 | 3/12/2026 12:00:00 AM | 4"x8" | Concreto | EVOLUTION 5000 PSI | 28 | 0 | 35 | 37 | 5364.4 | 377 | 106 | CEMEX | 3
485 | B-19388 NATIVA | PLACA P9 AP 908-909 + pasillo + ESCALERA 7-8 eje 2 TORRE 5 | 191 | 1281 | 2026-02-12 | 3/12/2026 12:00:00 AM | 4"x8" | Concreto | IND. PLACA 3000 PSI | 28 | 0 | 21 | 23.8 | 3449.3 | 242 | 113 | CEMEX | 3
485 | B-19388 NATIVA | PLACA P9 AP 908-909 + pasillo + ESCALERA 7-8 eje 2 TORRE 5 | 191 | 1281 | 2026-02-12 | 3/12/2026 12:00:00 AM | 4"x8" | Concreto | IND. PLACA 3000 PSI | 28 | 0 | 21 | 22.6 | 3281.5 | 231 | 108 | CEMEX | 3
485 | B-19388 NATIVA | PLACA P9 AP 908-909 + pasillo + ESCALERA 7-8 eje 2 TORRE 5 | 191 | 1281 | 2026-02-12 | 3/12/2026 12:00:00 AM | 4"x8" | Concreto | IND. PLACA 3000 PSI | 28 | 0 | 21 | 25 | 3630.4 | 255 | 119 | CEMEX | 3
484 | B-19388 NATIVA | MUROS PISO 13 APTO 1310 Y 1311 TORRE 4 | 191 | 1274 | 2026-02-12 | 3/12/2026 12:00:00 AM | 4"x8" | Concreto | IND. MURO 5000 GF | 28 | 0 | 35 | 34.1 | 4939.4 | 347 | 97 | CEMEX | 3
484 | B-19388 NATIVA | MUROS PISO 13 APTO 1310 Y 1311 TORRE 4 | 191 | 1274 | 2026-02-12 | 3/12/2026 12:00:00 AM | 4"x8" | Concreto | IND. MURO 5000 GF | 28 | 0 | 35 | 30.2 | 4382.7 | 308 | 86 | CEMEX | 3
484 | B-19388 NATIVA | MUROS PISO 13 APTO 1310 Y 1311 TORRE 4 | 191 | 1274 | 2026-02-12 | 3/12/2026 12:00:00 AM | 4"x8" | Concreto | IND. MURO 5000 GF | 28 | 0 | 35 | 30.6 | 4431.8 | 312 | 87 | CEMEX | 3
483 | B-19388 NATIVA | PLACA PISO 14 APTOS 1406-1407 Y ESCALERA EJES (2-4) PISO 13 A 14 TORRE 4 | 191 | 1274 | 2026-02-12 | 3/12/2026 12:00:00 AM | 4"x8" | Concreto | IND. PLACA 3000 PSI | 28 | 0 | 21 | 26.4 | 3828 | 269 | 126 | CEMEX | 4
483 | B-19388 NATIVA | PLACA PISO 14 APTOS 1406-1407 Y ESCALERA EJES (2-4) PISO 13 A 14 TORRE 4 | 191 | 1274 | 2026-02-12 | 3/12/2026 12:00:00 AM | 4"x8" | Concreto | IND. PLACA 3000 PSI | 28 | 0 | 21 | 27.3 | 3959.3 | 278 | 130 | CEMEX | 4
483 | B-19388 NATIVA | PLACA PISO 14 APTOS 1406-1407 Y ESCALERA EJES (2-4) PISO 13 A 14 TORRE 4 | 191 | 1274 | 2026-02-12 | 3/12/2026 12:00:00 AM | 4"x8" | Concreto | IND. PLACA 3000 PSI | 28 | 0 | 21 | 27.1 | 3926 | 276 | 129 | CEMEX | 3
482 | B-19388 NATIVA | PLACA PISO 1 EJES C-D Y 8-9 SALON COMUNAL 3 | 191 | 1266 | 2026-02-12 | 3/12/2026 12:00:00 AM | 4"x8" | Concreto | CONVENCIONAL 4000 PSI GC | 28 | 0 | 28 | 27.6 | 4004.4 | 282 | 99 | CEMEX | 3
482 | B-19388 NATIVA | PLACA PISO 1 EJES C-D Y 8-9 SALON COMUNAL 3 | 191 | 1266 | 2026-02-12 | 3/12/2026 12:00:00 AM | 4"x8" | Concreto | CONVENCIONAL 4000 PSI GC | 28 | 0 | 28 | 24.2 | 3514.3 | 247 | 86 | CEMEX | 3
482 | B-19388 NATIVA | PLACA PISO 1 EJES C-D Y 8-9 SALON COMUNAL 3 | 191 | 1266 | 2026-02-12 | 3/12/2026 12:00:00 AM | 4"x8" | Concreto | CONVENCIONAL 4000 PSI GC | 28 | 0 | 28 | 26.5 | 3850.4 | 271 | 95 | CEMEX | 3
565 | B-19388 NATIVA | PLACA PISO 17 APTOS 1702-1703 Y ESCALERA EJES (18-20) PISO 15 A 16 TORRE 4 | 191 | 2334 | 2026-03-06 | 3/13/2026 12:00:00 AM | 4"x8" | Concreto | IND. PLACA 3000 PSI | 7 | 0 | 21 | 22.9 | 3325.5 | 234 | 109 | CEMEX | 4
565 | B-19388 NATIVA | PLACA PISO 17 APTOS 1702-1703 Y ESCALERA EJES (18-20) PISO 15 A 16 TORRE 4 | 191 | 2334 | 2026-03-06 | 3/13/2026 12:00:00 AM | 4"x8" | Concreto | IND. PLACA 3000 PSI | 7 | 0 | 21 | 22.8 | 3311.4 | 233 | 109 | CEMEX | 3
565 | B-19388 NATIVA | PLACA PISO 17 APTOS 1702-1703 Y ESCALERA EJES (18-20) PISO 15 A 16 TORRE 4 | 191 | 2334 | 2026-03-06 | 3/13/2026 12:00:00 AM | 4"x8" | Concreto | IND. PLACA 3000 PSI | 7 | 0 | 21 | 23.3 | 3373.7 | 237 | 111 | CEMEX | 4
491 | B-19388 NATIVA | MUROS PISO 14 APTO 1404 Y 1405 TORRE 4 | 191 | 1347 | 2026-02-13 | 3/13/2026 12:00:00 AM | 4"x8" | Concreto | IND. MURO 5000 GF | 28 | 0 | 35 | 43 | 6233.4 | 438 | 123 | CEMEX | 4
491 | B-19388 NATIVA | MUROS PISO 14 APTO 1404 Y 1405 TORRE 4 | 191 | 1347 | 2026-02-13 | 3/13/2026 12:00:00 AM | 4"x8" | Concreto | IND. MURO 5000 GF | 28 | 0 | 35 | 36.9 | 5352.7 | 376 | 105 | CEMEX | 4
491 | B-19388 NATIVA | MUROS PISO 14 APTO 1404 Y 1405 TORRE 4 | 191 | 1347 | 2026-02-13 | 3/13/2026 12:00:00 AM | 4"x8" | Concreto | IND. MURO 5000 GF | 28 | 0 | 35 | 38.4 | 5567.2 | 391 | 110 | CEMEX | 3
490 | B-19388 NATIVA | PLACA PISO 14 APTOS 1401-1412 TORRE 4 | 191 | 1339 | 2026-02-13 | 3/13/2026 12:00:00 AM | 4"x8" | Concreto | IND. PLACA 3000 PSI | 28 | 0 | 21 | 24.9 | 3614.6 | 254 | 119 | CEMEX | 4
490 | B-19388 NATIVA | PLACA PISO 14 APTOS 1401-1412 TORRE 4 | 191 | 1339 | 2026-02-13 | 3/13/2026 12:00:00 AM | 4"x8" | Concreto | IND. PLACA 3000 PSI | 28 | 0 | 21 | 25.9 | 3753.2 | 264 | 123 | CEMEX | 3
490 | B-19388 NATIVA | PLACA PISO 14 APTOS 1401-1412 TORRE 4 | 191 | 1339 | 2026-02-13 | 3/13/2026 12:00:00 AM | 4"x8" | Concreto | IND. PLACA 3000 PSI | 28 | 0 | 21 | 23.6 | 3426.1 | 241 | 112 | CEMEX | 3
489 | B-19388 NATIVA | MUROS P9 AP 906-907 TORRE 5 | 191 | 13358 | 2026-02-13 | 3/13/2026 12:00:00 AM | 4"x8" | Concreto | EVOLUTION 5000 PSI | 28 | 0 | 35 | 37.4 | 5418.7 | 381 | 107 | CEMEX | 3
489 | B-19388 NATIVA | MUROS P9 AP 906-907 TORRE 5 | 191 | 13358 | 2026-02-13 | 3/13/2026 12:00:00 AM | 4"x8" | Concreto | EVOLUTION 5000 PSI | 28 | 0 | 35 | 37.4 | 5430.7 | 382 | 107 | CEMEX | 4
489 | B-19388 NATIVA | MUROS P9 AP 906-907 TORRE 5 | 191 | 13358 | 2026-02-13 | 3/13/2026 12:00:00 AM | 4"x8" | Concreto | EVOLUTION 5000 PSI | 28 | 0 | 35 | 41.3 | 5994.5 | 421 | 118 | CEMEX | 3
488 | B-19388 NATIVA | PLACA P9 910-911 TORRE 5 | 191 | 1337 | 2026-02-13 | 3/13/2026 12:00:00 AM | 4"x8" | Concreto | IND. PLACA 3000 PSI | 28 | 0 | 21 | 27.4 | 3966.9 | 279 | 130 | CEMEX | 3
488 | B-19388 NATIVA | PLACA P9 910-911 TORRE 5 | 191 | 1337 | 2026-02-13 | 3/13/2026 12:00:00 AM | 4"x8" | Concreto | IND. PLACA 3000 PSI | 28 | 0 | 21 | 24.4 | 3537.7 | 249 | 116 | CEMEX | 2
488 | B-19388 NATIVA | PLACA P9 910-911 TORRE 5 | 191 | 1337 | 2026-02-13 | 3/13/2026 12:00:00 AM | 4"x8" | Concreto | IND. PLACA 3000 PSI | 28 | 0 | 21 | 27.6 | 3995.8 | 281 | 131 | CEMEX | 3
487 | B-19388 NATIVA | COLUMNAS PISO 2 C-E Y 4-6 COMUNAL 3 | 191 | 1328 | 2026-02-13 | 3/13/2026 12:00:00 AM | 4"x8" | Concreto | IND MUROS 4000 PSI GF | 28 | 0 | 28 | 27.4 | 3972.1 | 279 | 98 | CEMEX | 3
487 | B-19388 NATIVA | COLUMNAS PISO 2 C-E Y 4-6 COMUNAL 3 | 191 | 1328 | 2026-02-13 | 3/13/2026 12:00:00 AM | 4"x8" | Concreto | IND MUROS 4000 PSI GF | 28 | 0 | 28 | 30 | 4346.9 | 306 | 107 | CEMEX | 4
487 | B-19388 NATIVA | COLUMNAS PISO 2 C-E Y 4-6 COMUNAL 3 | 191 | 1328 | 2026-02-13 | 3/13/2026 12:00:00 AM | 4"x8" | Concreto | IND MUROS 4000 PSI GF | 28 | 0 | 28 | 27.3 | 3966.6 | 279 | 98 | CEMEX | 4
569 | B-19388 NATIVA | MUROS AP 1203-1202 TORRE 5 | 191 | 2345 | 2026-03-06 | 3/13/2026 12:00:00 AM | 4"x8" | Concreto | IND. MURO 5000 GF | 7 | 0 | 35 | 31.8 | 4607.7 | 324 | 91 | CEMEX | 3
569 | B-19388 NATIVA | MUROS AP 1203-1202 TORRE 5 | 191 | 2345 | 2026-03-06 | 3/13/2026 12:00:00 AM | 4"x8" | Concreto | IND. MURO 5000 GF | 7 | 0 | 35 | 28.7 | 4169.8 | 293 | 82 | CEMEX | 3
569 | B-19388 NATIVA | MUROS AP 1203-1202 TORRE 5 | 191 | 2345 | 2026-03-06 | 3/13/2026 12:00:00 AM | 4"x8" | Concreto | IND. MURO 5000 GF | 7 | 0 | 35 | 29.9 | 4342.5 | 305 | 86 | CEMEX | 4
568 | B-19388 NATIVA | PLACA P12 AP 1207-1206 TORRE 5 | 191 | 2342 | 2026-03-06 | 3/13/2026 12:00:00 AM | 4"x8" | Concreto | IND. PLACA 3000 PSI | 7 | 0 | 21 | 22.8 | 3307.8 | 233 | 109 | CEMEX | 3
568 | B-19388 NATIVA | PLACA P12 AP 1207-1206 TORRE 5 | 191 | 2342 | 2026-03-06 | 3/13/2026 12:00:00 AM | 4"x8" | Concreto | IND. PLACA 3000 PSI | 7 | 0 | 21 | 22 | 3196.3 | 225 | 105 | CEMEX | 4
568 | B-19388 NATIVA | PLACA P12 AP 1207-1206 TORRE 5 | 191 | 2342 | 2026-03-06 | 3/13/2026 12:00:00 AM | 4"x8" | Concreto | IND. PLACA 3000 PSI | 7 | 0 | 21 | 21.6 | 3134.1 | 220 | 103 | CEMEX | 4
567 | B-19388 NATIVA | PLACA PISO 2 EJES A-C 8-7 SALON COMUNAL 3 | 191 | 2319 | 2026-03-06 | 3/13/2026 12:00:00 AM | 4"x8" | Concreto | IND MUROS 4000 PSI GF | 7 | 0 | 28 | 26.6 | 3856.1 | 271 | 95 | CEMEX | 4
567 | B-19388 NATIVA | PLACA PISO 2 EJES A-C 8-7 SALON COMUNAL 3 | 191 | 2319 | 2026-03-06 | 3/13/2026 12:00:00 AM | 4"x8" | Concreto | IND MUROS 4000 PSI GF | 7 | 0 | 28 | 25.7 | 3725.6 | 262 | 92 | CEMEX | 3
567 | B-19388 NATIVA | PLACA PISO 2 EJES A-C 8-7 SALON COMUNAL 3 | 191 | 2319 | 2026-03-06 | 3/13/2026 12:00:00 AM | 4"x8" | Concreto | IND MUROS 4000 PSI GF | 7 | 0 | 28 | 27.1 | 3925.1 | 276 | 97 | CEMEX | 3
566 | B-19388 NATIVA | MUROS PISO 16 APTO 1610 Y 1611 TORRE 4 | 191 | 2338 | 2026-03-06 | 3/13/2026 12:00:00 AM | 4"x8" | Concreto | IND. MURO 5000 GF | 7 | 0 | 35 | 36.2 | 5251.9 | 369 | 103 | CEMEX | 3
566 | B-19388 NATIVA | MUROS PISO 16 APTO 1610 Y 1611 TORRE 4 | 191 | 2338 | 2026-03-06 | 3/13/2026 12:00:00 AM | 4"x8" | Concreto | IND. MURO 5000 GF | 7 | 0 | 35 | 35.1 | 5095 | 358 | 100 | CEMEX | 3
566 | B-19388 NATIVA | MUROS PISO 16 APTO 1610 Y 1611 TORRE 4 | 191 | 2338 | 2026-03-06 | 3/13/2026 12:00:00 AM | 4"x8" | Concreto | IND. MURO 5000 GF | 7 | 0 | 35 | 34 | 4937.2 | 347 | 97 | CEMEX | 4
572 | B-19388 NATIVA | MUROS AP 1204-1205 TORRE 5 | 191 | 2200 | 2026-03-07 | 3/14/2026 12:00:00 AM | 4"x8" | Concreto | IND. MURO 5000 GF | 7 | 0 | 35 | 32.8 | 4750.2 | 334 | 94 | CEMEX | 4
572 | B-19388 NATIVA | MUROS AP 1204-1205 TORRE 5 | 191 | 2200 | 2026-03-07 | 3/14/2026 12:00:00 AM | 4"x8" | Concreto | IND. MURO 5000 GF | 7 | 0 | 35 | 31.8 | 4611.6 | 324 | 91 | CEMEX | 4
572 | B-19388 NATIVA | MUROS AP 1204-1205 TORRE 5 | 191 | 2200 | 2026-03-07 | 3/14/2026 12:00:00 AM | 4"x8" | Concreto | IND. MURO 5000 GF | 7 | 0 | 35 | 33.2 | 4820 | 339 | 95 | CEMEX | 4
571 | B-19388 NATIVA | PLACA PISO 17 APTOS 1706-1707 TORRE 4 | 191 | 1930 | 2026-03-07 | 3/14/2026 12:00:00 AM | 4"x8" | Concreto | IND. PLACA 3000 PSI | 7 | 0 | 21 | 20.5 | 2976.4 | 209 | 98 | CEMEX | 4
571 | B-19388 NATIVA | PLACA PISO 17 APTOS 1706-1707 TORRE 4 | 191 | 1930 | 2026-03-07 | 3/14/2026 12:00:00 AM | 4"x8" | Concreto | IND. PLACA 3000 PSI | 7 | 0 | 21 | 20.9 | 3027.4 | 213 | 99 | CEMEX | 4
571 | B-19388 NATIVA | PLACA PISO 17 APTOS 1706-1707 TORRE 4 | 191 | 1930 | 2026-03-07 | 3/14/2026 12:00:00 AM | 4"x8" | Concreto | IND. PLACA 3000 PSI | 7 | 0 | 21 | 20 | 2899.1 | 204 | 95 | CEMEX | 4
570 | B-19388 NATIVA | PLACA P12 AP 1211-1210 + PASILLO TORRE 5 | 191 | 7318 | 2026-03-07 | 3/14/2026 12:00:00 AM | 4"x8" | Concreto | IND. PLACA 3000 PSI | 7 | 0 | 21 | 19.1 | 2765.1 | 194 | 91 | CEMEX | 4
570 | B-19388 NATIVA | PLACA P12 AP 1211-1210 + PASILLO TORRE 5 | 191 | 7318 | 2026-03-07 | 3/14/2026 12:00:00 AM | 4"x8" | Concreto | IND. PLACA 3000 PSI | 7 | 0 | 21 | 21.3 | 3091.4 | 217 | 102 | CEMEX | 4
570 | B-19388 NATIVA | PLACA P12 AP 1211-1210 + PASILLO TORRE 5 | 191 | 7318 | 2026-03-07 | 3/14/2026 12:00:00 AM | 4"x8" | Concreto | IND. PLACA 3000 PSI | 7 | 0 | 21 | 19.2 | 2778.2 | 195 | 91 | CEMEX | 4
493 | B-19388 NATIVA | PLACA PISO 14 APTOS 1408-1409 TORRE 4 | 191 | 1292 | 2026-02-14 | 3/14/2026 12:00:00 AM | 4"x8" | Concreto | IND. PLACA 3000 PSI | 28 | 0 | 21 | 24 | 3485.1 | 245 | 114 | CEMEX | 3
493 | B-19388 NATIVA | PLACA PISO 14 APTOS 1408-1409 TORRE 4 | 191 | 1292 | 2026-02-14 | 3/14/2026 12:00:00 AM | 4"x8" | Concreto | IND. PLACA 3000 PSI | 28 | 0 | 21 | 22.1 | 3208.4 | 226 | 105 | CEMEX | 3
493 | B-19388 NATIVA | PLACA PISO 14 APTOS 1408-1409 TORRE 4 | 191 | 1292 | 2026-02-14 | 3/14/2026 12:00:00 AM | 4"x8" | Concreto | IND. PLACA 3000 PSI | 28 | 0 | 21 | 20.4 | 2965.1 | 208 | 97 | CEMEX | 4
492 | B-19388 NATIVA | ESCALERA EJE 23 P6-7 + PLACA P10 AP 1003-1002 + pasillo TORRE 5 | 191 | 1292 | 2026-02-14 | 3/14/2026 12:00:00 AM | 4"x8" | Concreto | IND. PLACA 3000 PSI | 28 | 0 | 21 | 23.8 | 3446.4 | 242 | 113 | CEMEX | 4
492 | B-19388 NATIVA | ESCALERA EJE 23 P6-7 + PLACA P10 AP 1003-1002 + pasillo TORRE 5 | 191 | 1292 | 2026-02-14 | 3/14/2026 12:00:00 AM | 4"x8" | Concreto | IND. PLACA 3000 PSI | 28 | 0 | 21 | 22.6 | 3270.6 | 230 | 107 | CEMEX | 4
492 | B-19388 NATIVA | ESCALERA EJE 23 P6-7 + PLACA P10 AP 1003-1002 + pasillo TORRE 5 | 191 | 1292 | 2026-02-14 | 3/14/2026 12:00:00 AM | 4"x8" | Concreto | IND. PLACA 3000 PSI | 28 | 0 | 21 | 22.8 | 3308.3 | 233 | 109 | CEMEX | 3
494 | B-19388 NATIVA | MUROS P9 AP 901-912 TORRE 5 | 191 | 1386 | 2026-02-14 | 3/14/2026 12:00:00 AM | 4"x8" | Concreto | EVOLUTION 5000 PSI | 28 | 0 | 35 | 34.5 | 5001.1 | 352 | 98 | CEMEX | 3
494 | B-19388 NATIVA | MUROS P9 AP 901-912 TORRE 5 | 191 | 1386 | 2026-02-14 | 3/14/2026 12:00:00 AM | 4"x8" | Concreto | EVOLUTION 5000 PSI | 28 | 0 | 35 | 32.7 | 4736.6 | 333 | 93 | CEMEX | 3
494 | B-19388 NATIVA | MUROS P9 AP 901-912 TORRE 5 | 191 | 1386 | 2026-02-14 | 3/14/2026 12:00:00 AM | 4"x8" | Concreto | EVOLUTION 5000 PSI | 28 | 0 | 35 | 32.5 | 4708.7 | 331 | 93 | CEMEX | 4
495 | B-19388 NATIVA | MUROS PISO 14 APTO 1402 Y 1403 TORRE 4 | 191 | 1388 | 2026-02-14 | 3/14/2026 12:00:00 AM | 4"x8" | Concreto | IND. MURO 5000 GF | 28 | 0 | 35 | 38.5 | 5577.2 | 392 | 110 | CEMEX | 3
495 | B-19388 NATIVA | MUROS PISO 14 APTO 1402 Y 1403 TORRE 4 | 191 | 1388 | 2026-02-14 | 3/14/2026 12:00:00 AM | 4"x8" | Concreto | IND. MURO 5000 GF | 28 | 0 | 35 | 38.8 | 5632.8 | 396 | 111 | CEMEX | 3
495 | B-19388 NATIVA | MUROS PISO 14 APTO 1402 Y 1403 TORRE 4 | 191 | 1388 | 2026-02-14 | 3/14/2026 12:00:00 AM | 4"x8" | Concreto | IND. MURO 5000 GF | 28 | 0 | 35 | 39.3 | 5698.2 | 401 | 112 | CEMEX | 4
499 | B-19388 NATIVA | PLACA AP 1004-1005 TORRE 5 | 191 | 1426 | 2026-02-16 | 3/16/2026 12:00:00 AM | 4"x8" | Concreto | IND. PLACA 3000 PSI | 28 | 0 | 21 | 27.1 | 3934.3 | 277 | 129 | CEMEX | 3
499 | B-19388 NATIVA | PLACA AP 1004-1005 TORRE 5 | 191 | 1426 | 2026-02-16 | 3/16/2026 12:00:00 AM | 4"x8" | Concreto | IND. PLACA 3000 PSI | 28 | 0 | 21 | 26.2 | 3795 | 267 | 125 | CEMEX | 3
499 | B-19388 NATIVA | PLACA AP 1004-1005 TORRE 5 | 191 | 1426 | 2026-02-16 | 3/16/2026 12:00:00 AM | 4"x8" | Concreto | IND. PLACA 3000 PSI | 28 | 0 | 21 | 26.5 | 3845.8 | 270 | 126 | CEMEX | 3
496 | B-19388 NATIVA | PLACA PISO 2 EJES A-C Y 3-5 SALON COMUNAL 3 | 191 | 1415 | 2026-02-16 | 3/16/2026 12:00:00 AM | 4"x8" | Concreto | CONVENCIONAL 4000 PSI GC | 28 | 0 | 28 | 33.4 | 4848.6 | 341 | 119 | CEMEX | 4
496 | B-19388 NATIVA | PLACA PISO 2 EJES A-C Y 3-5 SALON COMUNAL 3 | 191 | 1415 | 2026-02-16 | 3/16/2026 12:00:00 AM | 4"x8" | Concreto | CONVENCIONAL 4000 PSI GC | 28 | 0 | 28 | 35.5 | 5149.5 | 362 | 127 | CEMEX | 3
496 | B-19388 NATIVA | PLACA PISO 2 EJES A-C Y 3-5 SALON COMUNAL 3 | 191 | 1415 | 2026-02-16 | 3/16/2026 12:00:00 AM | 4"x8" | Concreto | CONVENCIONAL 4000 PSI GC | 28 | 0 | 28 | 37.1 | 5379.7 | 378 | 132 | CEMEX | 3
501 | B-19388 NATIVA | MUROS PISO 14 APTO 1406 Y 1407 TORRE 4 | 191 | 1430 | 2026-02-16 | 3/16/2026 12:00:00 AM | 4"x8" | Concreto | IND. MURO 5000 GF | 28 | 0 | 35 | 36.6 | 5311.2 | 373 | 105 | CEMEX | 3
501 | B-19388 NATIVA | MUROS PISO 14 APTO 1406 Y 1407 TORRE 4 | 191 | 1430 | 2026-02-16 | 3/16/2026 12:00:00 AM | 4"x8" | Concreto | IND. MURO 5000 GF | 28 | 0 | 35 | 33.8 | 4900 | 344 | 96 | CEMEX | 3
501 | B-19388 NATIVA | MUROS PISO 14 APTO 1406 Y 1407 TORRE 4 | 191 | 1430 | 2026-02-16 | 3/16/2026 12:00:00 AM | 4"x8" | Concreto | IND. MURO 5000 GF | 28 | 0 | 35 | 36.5 | 5297 | 372 | 104 | CEMEX | 3
500 | B-19388 NATIVA | MUROS P9 908-909 TORRE 5 | 191 | 1429 | 2026-02-16 | 3/16/2026 12:00:00 AM | 4"x8" | Concreto | EVOLUTION 5000 PSI | 28 | 0 | 35 | 46.6 | 6760.7 | 475 | 133 | CEMEX | 3
500 | B-19388 NATIVA | MUROS P9 908-909 TORRE 5 | 191 | 1429 | 2026-02-16 | 3/16/2026 12:00:00 AM | 4"x8" | Concreto | EVOLUTION 5000 PSI | 28 | 0 | 35 | 43.3 | 6284.8 | 442 | 124 | CEMEX | 3
500 | B-19388 NATIVA | MUROS P9 908-909 TORRE 5 | 191 | 1429 | 2026-02-16 | 3/16/2026 12:00:00 AM | 4"x8" | Concreto | EVOLUTION 5000 PSI | 28 | 0 | 35 | 43.9 | 6363.2 | 447 | 125 | CEMEX | 3
498 | B-19388 NATIVA | PLACA PISO 14 APTOS 1410-1411 Y ESCALERA EJES (18-20) PISO 13 A 14 TORRE 4 | 191 | 1413 | 2026-02-16 | 3/16/2026 12:00:00 AM | 4"x8" | Concreto | IND. PLACA 3000 PSI | 28 | 0 | 21 | 22.1 | 3211.1 | 226 | 105 | CEMEX | 3
498 | B-19388 NATIVA | PLACA PISO 14 APTOS 1410-1411 Y ESCALERA EJES (18-20) PISO 13 A 14 TORRE 4 | 191 | 1413 | 2026-02-16 | 3/16/2026 12:00:00 AM | 4"x8" | Concreto | IND. PLACA 3000 PSI | 28 | 0 | 21 | 23.8 | 3450.4 | 243 | 113 | CEMEX | 4
498 | B-19388 NATIVA | PLACA PISO 14 APTOS 1410-1411 Y ESCALERA EJES (18-20) PISO 13 A 14 TORRE 4 | 191 | 1413 | 2026-02-16 | 3/16/2026 12:00:00 AM | 4"x8" | Concreto | IND. PLACA 3000 PSI | 28 | 0 | 21 | 26.9 | 3907.7 | 275 | 128 | CEMEX | 3
497 | B-19388 NATIVA | PLACA PISO 2 EJES A-C Y 3-5 SALON COMUNAL 3 | 191 | 1431 | 2026-02-16 | 3/16/2026 12:00:00 AM | 4"x8" | Concreto | CONVENCIONAL 4000 PSI GC | 28 | 0 | 28 | 33.2 | 4820.8 | 339 | 119 | CEMEX | 4
497 | B-19388 NATIVA | PLACA PISO 2 EJES A-C Y 3-5 SALON COMUNAL 3 | 191 | 1431 | 2026-02-16 | 3/16/2026 12:00:00 AM | 4"x8" | Concreto | CONVENCIONAL 4000 PSI GC | 28 | 0 | 28 | 30 | 4358.3 | 306 | 107 | CEMEX | 3
497 | B-19388 NATIVA | PLACA PISO 2 EJES A-C Y 3-5 SALON COMUNAL 3 | 191 | 1431 | 2026-02-16 | 3/16/2026 12:00:00 AM | 4"x8" | Concreto | CONVENCIONAL 4000 PSI GC | 28 | 0 | 28 | 32.4 | 4693.3 | 330 | 116 | CEMEX | 3
505 | B-19388 NATIVA | MUROS PISO 14 APTO 1401 Y 1412 TORRE 4 | 191 | 1492 | 2026-02-17 | 3/17/2026 12:00:00 AM | 4"x8" | Concreto | IND. MURO 5000 GF | 28 | 0 | 35 | 43.8 | 6345.6 | 446 | 125 | CEMEX | 4
505 | B-19388 NATIVA | MUROS PISO 14 APTO 1401 Y 1412 TORRE 4 | 191 | 1492 | 2026-02-17 | 3/17/2026 12:00:00 AM | 4"x8" | Concreto | IND. MURO 5000 GF | 28 | 0 | 35 | 44.6 | 6470.6 | 455 | 127 | CEMEX | 4
505 | B-19388 NATIVA | MUROS PISO 14 APTO 1401 Y 1412 TORRE 4 | 191 | 1492 | 2026-02-17 | 3/17/2026 12:00:00 AM | 4"x8" | Concreto | IND. MURO 5000 GF | 28 | 0 | 35 | 39 | 5653.2 | 397 | 111 | CEMEX | 4
503 | B-19388 NATIVA | PLACA PISO 15 APTOS 1504-1505 TORRE 4 | 191 | 1482 | 2026-02-17 | 3/17/2026 12:00:00 AM | 4"x8" | Concreto | IND. PLACA 3000 PSI | 28 | 0 | 21 | 45.6 | 6616.8 | 465 | 217 | CEMEX | 4
503 | B-19388 NATIVA | PLACA PISO 15 APTOS 1504-1505 TORRE 4 | 191 | 1482 | 2026-02-17 | 3/17/2026 12:00:00 AM | 4"x8" | Concreto | IND. PLACA 3000 PSI | 28 | 0 | 21 | 23.1 | 3352.4 | 236 | 110 | CEMEX | 4
503 | B-19388 NATIVA | PLACA PISO 15 APTOS 1504-1505 TORRE 4 | 191 | 1482 | 2026-02-17 | 3/17/2026 12:00:00 AM | 4"x8" | Concreto | IND. PLACA 3000 PSI | 28 | 0 | 21 | 25.9 | 3761.9 | 264 | 124 | CEMEX | 3
502 | B-19388 NATIVA | ESCALERA eje 2 P 8-9 + PLACA P10 AP 1006-1007 + PASILLO TORRE 5 | 191 | 1484 | 2026-02-17 | 3/17/2026 12:00:00 AM | 4"x8" | Concreto | IND. PLACA 3000 PSI | 28 | 0 | 21 | 24.5 | 3550.8 | 250 | 116 | CEMEX | 4
502 | B-19388 NATIVA | ESCALERA eje 2 P 8-9 + PLACA P10 AP 1006-1007 + PASILLO TORRE 5 | 191 | 1484 | 2026-02-17 | 3/17/2026 12:00:00 AM | 4"x8" | Concreto | IND. PLACA 3000 PSI | 28 | 0 | 21 | 22.7 | 3298.2 | 232 | 108 | CEMEX | 4
502 | B-19388 NATIVA | ESCALERA eje 2 P 8-9 + PLACA P10 AP 1006-1007 + PASILLO TORRE 5 | 191 | 1484 | 2026-02-17 | 3/17/2026 12:00:00 AM | 4"x8" | Concreto | IND. PLACA 3000 PSI | 28 | 0 | 21 | 22.1 | 3205 | 225 | 105 | CEMEX | 4
506 | B-19388 NATIVA | PLACA PISO 1 EJES A-C 5 -6 | 191 | 1530 | 2026-02-18 | 3/18/2026 12:00:00 AM | 4"x8" | Concreto | CONVENCIONAL 4000 PSI GC | 28 | 0 | 28 | 33.1 | 4803 | 338 | 118 | CEMEX | 4
506 | B-19388 NATIVA | PLACA PISO 1 EJES A-C 5 -6 | 191 | 1530 | 2026-02-18 | 3/18/2026 12:00:00 AM | 4"x8" | Concreto | CONVENCIONAL 4000 PSI GC | 28 | 0 | 28 | 21.2 | 3071.6 | 216 | 76 | CEMEX | 3
506 | B-19388 NATIVA | PLACA PISO 1 EJES A-C 5 -6 | 191 | 1530 | 2026-02-18 | 3/18/2026 12:00:00 AM | 4"x8" | Concreto | CONVENCIONAL 4000 PSI GC | 28 | 0 | 28 | 29.9 | 4337.5 | 305 | 107 | CEMEX | 3
509 | B-19388 NATIVA | PLACA P10 AP 1001-1012 TORRE 5 | 191 | 1556 | 2026-02-18 | 3/18/2026 12:00:00 AM | 4"x8" | Concreto | IND. PLACA 3000 PSI | 28 | 0 | 21 | 22.6 | 3281.6 | 231 | 108 | CEMEX | 3
509 | B-19388 NATIVA | PLACA P10 AP 1001-1012 TORRE 5 | 191 | 1556 | 2026-02-18 | 3/18/2026 12:00:00 AM | 4"x8" | Concreto | IND. PLACA 3000 PSI | 28 | 0 | 21 | 22.9 | 3314.9 | 233 | 109 | CEMEX | 4
509 | B-19388 NATIVA | PLACA P10 AP 1001-1012 TORRE 5 | 191 | 1556 | 2026-02-18 | 3/18/2026 12:00:00 AM | 4"x8" | Concreto | IND. PLACA 3000 PSI | 28 | 0 | 21 | 21.4 | 3099.3 | 218 | 102 | CEMEX | 4
508 | B-19388 NATIVA | MUROS PISO 14 APTO 1408 Y 1409 TORRE 4 | 191 | 1553 | 2026-02-18 | 3/18/2026 12:00:00 AM | 4"x8" | Concreto | IND. MURO 5000 GF | 28 | 0 | 35 | 35.7 | 5170.8 | 364 | 102 | CEMEX | 3
508 | B-19388 NATIVA | MUROS PISO 14 APTO 1408 Y 1409 TORRE 4 | 191 | 1553 | 2026-02-18 | 3/18/2026 12:00:00 AM | 4"x8" | Concreto | IND. MURO 5000 GF | 28 | 0 | 35 | 40.4 | 5857.4 | 412 | 115 | CEMEX | 3
508 | B-19388 NATIVA | MUROS PISO 14 APTO 1408 Y 1409 TORRE 4 | 191 | 1553 | 2026-02-18 | 3/18/2026 12:00:00 AM | 4"x8" | Concreto | IND. MURO 5000 GF | 28 | 0 | 35 | 38.9 | 5635.5 | 396 | 111 | CEMEX | 4
507 | B-19388 NATIVA | PLACA PISO 15 APTOS 1503-1502 TORRE 4 | 191 | 1548 | 2026-02-18 | 3/18/2026 12:00:00 AM | 4"x8" | Concreto | IND. PLACA 3000 PSI | 28 | 0 | 21 | 24 | 3484.6 | 245 | 114 | CEMEX | 3
507 | B-19388 NATIVA | PLACA PISO 15 APTOS 1503-1502 TORRE 4 | 191 | 1548 | 2026-02-18 | 3/18/2026 12:00:00 AM | 4"x8" | Concreto | IND. PLACA 3000 PSI | 28 | 0 | 21 | 24.4 | 3533 | 248 | 116 | CEMEX | 4
507 | B-19388 NATIVA | PLACA PISO 15 APTOS 1503-1502 TORRE 4 | 191 | 1548 | 2026-02-18 | 3/18/2026 12:00:00 AM | 4"x8" | Concreto | IND. PLACA 3000 PSI | 28 | 0 | 21 | 23.9 | 3473.4 | 244 | 114 | CEMEX | 3
588 | B-19388 NATIVA | MUROS PISO 17 APTO 1706 Y 1707 TORRE 4 | 191 | 2540 | 2026-03-11 | 3/18/2026 12:00:00 AM | 4"x8" | Concreto | IND. MURO 5000 GF | 7 | 0 | 35 | 30.9 | 4487.7 | 316 | 88 | CEMEX | 3
588 | B-19388 NATIVA | MUROS PISO 17 APTO 1706 Y 1707 TORRE 4 | 191 | 2540 | 2026-03-11 | 3/18/2026 12:00:00 AM | 4"x8" | Concreto | IND. MURO 5000 GF | 7 | 0 | 35 | 29.2 | 4231.8 | 298 | 83 | CEMEX | 4
588 | B-19388 NATIVA | MUROS PISO 17 APTO 1706 Y 1707 TORRE 4 | 191 | 2540 | 2026-03-11 | 3/18/2026 12:00:00 AM | 4"x8" | Concreto | IND. MURO 5000 GF | 7 | 0 | 35 | 30 | 4349.6 | 306 | 86 | CEMEX | 4
575 | B-19388 NATIVA | MUROS PISO 17 APTO 1704 Y 1705 TORRE 4 | 191 | 2415 | 2026-03-09 | 3/18/2026 12:00:00 AM | 4"x8" | Concreto | IND. MURO 5000 GF | 9 | 0 | 35 | 29.8 | 4315.2 | 303 | 85 | CEMEX | 4
575 | B-19388 NATIVA | MUROS PISO 17 APTO 1704 Y 1705 TORRE 4 | 191 | 2415 | 2026-03-09 | 3/18/2026 12:00:00 AM | 4"x8" | Concreto | IND. MURO 5000 GF | 9 | 0 | 35 | 32.4 | 4700.7 | 330 | 93 | CEMEX | 3
575 | B-19388 NATIVA | MUROS PISO 17 APTO 1704 Y 1705 TORRE 4 | 191 | 2415 | 2026-03-09 | 3/18/2026 12:00:00 AM | 4"x8" | Concreto | IND. MURO 5000 GF | 9 | 0 | 35 | 32 | 4639.4 | 326 | 91 | CEMEX | 3
578 | B-19388 NATIVA | PLACA PISO 17 APTOS 1708-1709 TORRE 4 | 191 | 2482 | 2026-03-10 | 3/18/2026 12:00:00 AM | 4"x8" | Concreto | IND. PLACA 3000 PSI | 8 | 0 | 21 | 20.3 | 2949.4 | 207 | 97 | CEMEX | 3
578 | B-19388 NATIVA | PLACA PISO 17 APTOS 1708-1709 TORRE 4 | 191 | 2482 | 2026-03-10 | 3/18/2026 12:00:00 AM | 4"x8" | Concreto | IND. PLACA 3000 PSI | 8 | 0 | 21 | 21.7 | 3149.4 | 221 | 103 | CEMEX | 3
578 | B-19388 NATIVA | PLACA PISO 17 APTOS 1708-1709 TORRE 4 | 191 | 2482 | 2026-03-10 | 3/18/2026 12:00:00 AM | 4"x8" | Concreto | IND. PLACA 3000 PSI | 8 | 0 | 21 | 22.1 | 3201.1 | 225 | 105 | CEMEX | 4
579 | B-19388 NATIVA | PLACA P13 AP 1303 - 1302 + PASILLO TORRE 5 | 191 | 2485 | 2026-03-10 | 3/18/2026 12:00:00 AM | 4"x8" | Concreto | IND. PLACA 3000 PSI | 8 | 0 | 21 | 25.6 | 3719.9 | 262 | 122 | CEMEX | 4
579 | B-19388 NATIVA | PLACA P13 AP 1303 - 1302 + PASILLO TORRE 5 | 191 | 2485 | 2026-03-10 | 3/18/2026 12:00:00 AM | 4"x8" | Concreto | IND. PLACA 3000 PSI | 8 | 0 | 21 | 23.2 | 3363.8 | 236 | 110 | CEMEX | 3
579 | B-19388 NATIVA | PLACA P13 AP 1303 - 1302 + PASILLO TORRE 5 | 191 | 2485 | 2026-03-10 | 3/18/2026 12:00:00 AM | 4"x8" | Concreto | IND. PLACA 3000 PSI | 8 | 0 | 21 | 31.1 | 4513.3 | 317 | 148 | CEMEX | 3
580 | B-19388 NATIVA | MUROS AP 1206-1207 TORRE 5 | 191 | 2291 | 2026-03-10 | 3/18/2026 12:00:00 AM | 4"x8" | Concreto | IND. MURO 5000 GF | 8 | 0 | 35 | 30.8 | 4471.5 | 314 | 88 | CEMEX | 4
580 | B-19388 NATIVA | MUROS AP 1206-1207 TORRE 5 | 191 | 2291 | 2026-03-10 | 3/18/2026 12:00:00 AM | 4"x8" | Concreto | IND. MURO 5000 GF | 8 | 0 | 35 | 29.7 | 4306.5 | 303 | 85 | CEMEX | 4
580 | B-19388 NATIVA | MUROS AP 1206-1207 TORRE 5 | 191 | 2291 | 2026-03-10 | 3/18/2026 12:00:00 AM | 4"x8" | Concreto | IND. MURO 5000 GF | 8 | 0 | 35 | 31.4 | 4560.3 | 321 | 90 | CEMEX | 3
582 | B-19388 NATIVA | MURO CONTENCION PARTE INFERIOR COSTADO SUR EJES 6-7 SALON COMUNAL 3 | 191 | 567 | 2026-03-10 | 3/18/2026 12:00:00 AM | 4"x8" | Concreto | CONVENCIONAL 4000 PSI GC | 8 | 0 | 28 | 37 | 5364.1 | 377 | 132 | CEMEX | 4
582 | B-19388 NATIVA | MURO CONTENCION PARTE INFERIOR COSTADO SUR EJES 6-7 SALON COMUNAL 3 | 191 | 567 | 2026-03-10 | 3/18/2026 12:00:00 AM | 4"x8" | Concreto | CONVENCIONAL 4000 PSI GC | 8 | 0 | 28 | 34.5 | 4999.8 | 352 | 123 | CEMEX | 3
582 | B-19388 NATIVA | MURO CONTENCION PARTE INFERIOR COSTADO SUR EJES 6-7 SALON COMUNAL 3 | 191 | 567 | 2026-03-10 | 3/18/2026 12:00:00 AM | 4"x8" | Concreto | CONVENCIONAL 4000 PSI GC | 8 | 0 | 28 | 38.9 | 5638.3 | 396 | 139 | CEMEX | 3
584 | B-19388 NATIVA | COLUMNA SOTANO B-7 CCOMUNAL 3 | 191 | 2525 | 2026-03-11 | 3/18/2026 12:00:00 AM | 4"x8" | Concreto | IND MUROS 4000 PSI GF | 7 | 0 | 28 | 26.4 | 3825.1 | 269 | 94 | CEMEX | 3
584 | B-19388 NATIVA | COLUMNA SOTANO B-7 CCOMUNAL 3 | 191 | 2525 | 2026-03-11 | 3/18/2026 12:00:00 AM | 4"x8" | Concreto | IND MUROS 4000 PSI GF | 7 | 0 | 28 | 24.6 | 3571.1 | 251 | 88 | CEMEX | 3
584 | B-19388 NATIVA | COLUMNA SOTANO B-7 CCOMUNAL 3 | 191 | 2525 | 2026-03-11 | 3/18/2026 12:00:00 AM | 4"x8" | Concreto | IND MUROS 4000 PSI GF | 7 | 0 | 28 | 25.3 | 3669.7 | 258 | 90 | CEMEX | 3
585 | B-19388 NATIVA | PLACA P13 AP 1304-1305 +ESCALERA P11 EJE 2 TORRE 5 | 191 | 2535 | 2026-03-11 | 3/18/2026 12:00:00 AM | 4"x8" | Concreto | IND. PLACA 3000 PSI | 7 | 0 | 21 | 12.8 | 1853.7 | 130 | 61 | CEMEX | 3
585 | B-19388 NATIVA | PLACA P13 AP 1304-1305 +ESCALERA P11 EJE 2 TORRE 5 | 191 | 2535 | 2026-03-11 | 3/18/2026 12:00:00 AM | 4"x8" | Concreto | IND. PLACA 3000 PSI | 7 | 0 | 21 | 23 | 3330.5 | 234 | 109 | CEMEX | 4
585 | B-19388 NATIVA | PLACA P13 AP 1304-1305 +ESCALERA P11 EJE 2 TORRE 5 | 191 | 2535 | 2026-03-11 | 3/18/2026 12:00:00 AM | 4"x8" | Concreto | IND. PLACA 3000 PSI | 7 | 0 | 21 | 23.9 | 3465 | 244 | 114 | CEMEX | 4
587 | B-19388 NATIVA | MUROS P12 APTOS 1210 - 1211 TORRE 5 | 191 | 2541 | 2026-03-11 | 3/18/2026 12:00:00 AM | 4"x8" | Concreto | IND. MURO 5000 GF | 7 | 0 | 35 | 33.4 | 4845.4 | 341 | 95 | CEMEX | 4
587 | B-19388 NATIVA | MUROS P12 APTOS 1210 - 1211 TORRE 5 | 191 | 2541 | 2026-03-11 | 3/18/2026 12:00:00 AM | 4"x8" | Concreto | IND. MURO 5000 GF | 7 | 0 | 35 | 29.2 | 4235.3 | 298 | 83 | CEMEX | 4
587 | B-19388 NATIVA | MUROS P12 APTOS 1210 - 1211 TORRE 5 | 191 | 2541 | 2026-03-11 | 3/18/2026 12:00:00 AM | 4"x8" | Concreto | IND. MURO 5000 GF | 7 | 0 | 35 | 30.8 | 4472.5 | 314 | 88 | CEMEX | 4
581 | B-19388 NATIVA | MUROS PISO 17 APTO 1702 Y 1703 TORRE 4 | 191 | 2486 | 2026-03-10 | 3/18/2026 12:00:00 AM | 4"x8" | Concreto | IND. MURO 5000 GF | 8 | 0 | 35 | 27.3 | 3963.6 | 279 | 78 | CEMEX | 4
581 | B-19388 NATIVA | MUROS PISO 17 APTO 1702 Y 1703 TORRE 4 | 191 | 2486 | 2026-03-10 | 3/18/2026 12:00:00 AM | 4"x8" | Concreto | IND. MURO 5000 GF | 8 | 0 | 35 | 31.3 | 4541 | 319 | 89 | CEMEX | 3
581 | B-19388 NATIVA | MUROS PISO 17 APTO 1702 Y 1703 TORRE 4 | 191 | 2486 | 2026-03-10 | 3/18/2026 12:00:00 AM | 4"x8" | Concreto | IND. MURO 5000 GF | 8 | 0 | 35 | 29.4 | 4271.3 | 300 | 84 | CEMEX | 4
583 | B-19388 NATIVA | PLACA PISO 2 EJES C-D 8-9 SALON COMUNAL 3 | 191 | 2524 | 2026-03-11 | 3/18/2026 12:00:00 AM | 4"x8" | Concreto | CONVENCIONAL 4000 PSI GC | 7 | 0 | 28 | 22.8 | 3305.4 | 232 | 81 | CEMEX | 3
583 | B-19388 NATIVA | PLACA PISO 2 EJES C-D 8-9 SALON COMUNAL 3 | 191 | 2524 | 2026-03-11 | 3/18/2026 12:00:00 AM | 4"x8" | Concreto | CONVENCIONAL 4000 PSI GC | 7 | 0 | 28 | 24.3 | 3521.8 | 248 | 87 | CEMEX | 3
583 | B-19388 NATIVA | PLACA PISO 2 EJES C-D 8-9 SALON COMUNAL 3 | 191 | 2524 | 2026-03-11 | 3/18/2026 12:00:00 AM | 4"x8" | Concreto | CONVENCIONAL 4000 PSI GC | 7 | 0 | 28 | 23.5 | 3403.1 | 239 | 84 | CEMEX | 3
586 | B-19388 NATIVA | PLACA PISO 17 APTOS 1710-1711 TORRE 4 | 191 | 2536 | 2026-03-11 | 3/18/2026 12:00:00 AM | 4"x8" | Concreto | IND. PLACA 3000 PSI | 7 | 0 | 21 | 20.6 | 2989.8 | 210 | 98 | CEMEX | 3
586 | B-19388 NATIVA | PLACA PISO 17 APTOS 1710-1711 TORRE 4 | 191 | 2536 | 2026-03-11 | 3/18/2026 12:00:00 AM | 4"x8" | Concreto | IND. PLACA 3000 PSI | 7 | 0 | 21 | 19.5 | 2835.4 | 199 | 93 | CEMEX | 4
586 | B-19388 NATIVA | PLACA PISO 17 APTOS 1710-1711 TORRE 4 | 191 | 2536 | 2026-03-11 | 3/18/2026 12:00:00 AM | 4"x8" | Concreto | IND. PLACA 3000 PSI | 7 | 0 | 21 | 21.9 | 3177.6 | 223 | 104 | CEMEX | 3
591 | B-19388 NATIVA | PLACA P13 1301-1312+ PASILLO TORRE 5 | 191 | 2593 | 2026-03-12 | 3/19/2026 12:00:00 AM | 4"x8" | Concreto | IND. PLACA 3000 PSI | 7 | 0 | 21 | 20.3 | 2945.5 | 207 | 97 | CEMEX | 3
591 | B-19388 NATIVA | PLACA P13 1301-1312+ PASILLO TORRE 5 | 191 | 2593 | 2026-03-12 | 3/19/2026 12:00:00 AM | 4"x8" | Concreto | IND. PLACA 3000 PSI | 7 | 0 | 21 | 19.3 | 2796.1 | 197 | 92 | CEMEX | 3
591 | B-19388 NATIVA | PLACA P13 1301-1312+ PASILLO TORRE 5 | 191 | 2593 | 2026-03-12 | 3/19/2026 12:00:00 AM | 4"x8" | Concreto | IND. PLACA 3000 PSI | 7 | 0 | 21 | 20.1 | 2922.1 | 205 | 96 | CEMEX | 3
402 | B-19388 NATIVA | MUROS PISO 11 APTO 1104 Y 1105 TORRE 4 | 191 | 397 | 2026-01-22 | 3/19/2026 12:00:00 AM | 4"x8" | Concreto | IND. MURO 5000 GF | 56 | 0 | 35 | 49.3 | 7145.2 | 502 | 141 | CEMEX | 3
402 | B-19388 NATIVA | MUROS PISO 11 APTO 1104 Y 1105 TORRE 4 | 191 | 397 | 2026-01-22 | 3/19/2026 12:00:00 AM | 4"x8" | Concreto | IND. MURO 5000 GF | 56 | 0 | 35 | 48.6 | 7042.5 | 495 | 139 | CEMEX | 3
402 | B-19388 NATIVA | MUROS PISO 11 APTO 1104 Y 1105 TORRE 4 | 191 | 397 | 2026-01-22 | 3/19/2026 12:00:00 AM | 4"x8" | Concreto | IND. MURO 5000 GF | 56 | 0 | 35 | 49.3 | 7143.3 | 502 | 141 | CEMEX | 3
590 | B-19388 NATIVA | PLACA PISO 18 APTOS 1804-1805 Y ESCALERA EJES (18-20) PISO 16 A 17 TORRE 4 | 191 | 2585 | 2026-03-12 | 3/19/2026 12:00:00 AM | 4"x8" | Concreto | IND. PLACA 3000 PSI | 7 | 0 | 21 | 16 | 2325.2 | 163 | 76 | CEMEX | 3
590 | B-19388 NATIVA | PLACA PISO 18 APTOS 1804-1805 Y ESCALERA EJES (18-20) PISO 16 A 17 TORRE 4 | 191 | 2585 | 2026-03-12 | 3/19/2026 12:00:00 AM | 4"x8" | Concreto | IND. PLACA 3000 PSI | 7 | 0 | 21 | 19.5 | 2825.6 | 199 | 93 | CEMEX | 3
590 | B-19388 NATIVA | PLACA PISO 18 APTOS 1804-1805 Y ESCALERA EJES (18-20) PISO 16 A 17 TORRE 4 | 191 | 2585 | 2026-03-12 | 3/19/2026 12:00:00 AM | 4"x8" | Concreto | IND. PLACA 3000 PSI | 7 | 0 | 21 | 19.8 | 2875.1 | 202 | 94 | CEMEX | 3
514 | B-19388 NATIVA | MUROS PISO 14 APTO 1410 Y 1411 TORRE 4 | 191 | 1614 | 2026-02-19 | 3/19/2026 12:00:00 AM | 4"x8" | Concreto | IND. MURO 5000 GF | 28 | 0 | 35 | 36.1 | 5241 | 368 | 103 | CEMEX | 4
514 | B-19388 NATIVA | MUROS PISO 14 APTO 1410 Y 1411 TORRE 4 | 191 | 1614 | 2026-02-19 | 3/19/2026 12:00:00 AM | 4"x8" | Concreto | IND. MURO 5000 GF | 28 | 0 | 35 | 29.2 | 4235.4 | 298 | 83 | CEMEX | 4
514 | B-19388 NATIVA | MUROS PISO 14 APTO 1410 Y 1411 TORRE 4 | 191 | 1614 | 2026-02-19 | 3/19/2026 12:00:00 AM | 4"x8" | Concreto | IND. MURO 5000 GF | 28 | 0 | 35 | 36.4 | 5276.6 | 371 | 104 | CEMEX | 4
513 | B-19388 NATIVA | MUROS AP 1002-1003 TORRE 5 | 191 | 1608 | 2026-02-19 | 3/19/2026 12:00:00 AM | 4"x8" | Concreto | EVOLUTION 5000 PSI | 28 | 0 | 35 | 36.9 | 5350.8 | 376 | 105 | CEMEX | 3
513 | B-19388 NATIVA | MUROS AP 1002-1003 TORRE 5 | 191 | 1608 | 2026-02-19 | 3/19/2026 12:00:00 AM | 4"x8" | Concreto | EVOLUTION 5000 PSI | 28 | 0 | 35 | 40.4 | 5854.7 | 412 | 115 | CEMEX | 3
513 | B-19388 NATIVA | MUROS AP 1002-1003 TORRE 5 | 191 | 1608 | 2026-02-19 | 3/19/2026 12:00:00 AM | 4"x8" | Concreto | EVOLUTION 5000 PSI | 28 | 0 | 35 | 40.8 | 5920.3 | 416 | 117 | CEMEX | 3
512 | B-19388 NATIVA | PLACA P10 AP 10 08-1009 + pasillo TORRE 5 | 191 | 1603 | 2026-02-19 | 3/19/2026 12:00:00 AM | 4"x8" | Concreto | IND. PLACA 3000 PSI | 28 | 0 | 21 | 36.3 | 5271.7 | 371 | 173 | CEMEX | 3
512 | B-19388 NATIVA | PLACA P10 AP 10 08-1009 + pasillo TORRE 5 | 191 | 1603 | 2026-02-19 | 3/19/2026 12:00:00 AM | 4"x8" | Concreto | IND. PLACA 3000 PSI | 28 | 0 | 21 | 23.7 | 3435.8 | 242 | 113 | CEMEX | 3
512 | B-19388 NATIVA | PLACA P10 AP 10 08-1009 + pasillo TORRE 5 | 191 | 1603 | 2026-02-19 | 3/19/2026 12:00:00 AM | 4"x8" | Concreto | IND. PLACA 3000 PSI | 28 | 0 | 21 | 24.8 | 3592.5 | 253 | 118 | CEMEX | 3
511 | B-19388 NATIVA | PLACA PISO 15 APTOS 1506-1507 Y ESCALERA EJES (2-4) PISO 14 A 15 TORRE 4 | 191 | 1557 | 2026-02-19 | 3/19/2026 12:00:00 AM | 4"x8" | Concreto | IND. PLACA 3000 PSI | 28 | 0 | 21 | 24.5 | 3549 | 250 | 116 | CEMEX | 3
511 | B-19388 NATIVA | PLACA PISO 15 APTOS 1506-1507 Y ESCALERA EJES (2-4) PISO 14 A 15 TORRE 4 | 191 | 1557 | 2026-02-19 | 3/19/2026 12:00:00 AM | 4"x8" | Concreto | IND. PLACA 3000 PSI | 28 | 0 | 21 | 26.8 | 3884.2 | 273 | 128 | CEMEX | 3
511 | B-19388 NATIVA | PLACA PISO 15 APTOS 1506-1507 Y ESCALERA EJES (2-4) PISO 14 A 15 TORRE 4 | 191 | 1557 | 2026-02-19 | 3/19/2026 12:00:00 AM | 4"x8" | Concreto | IND. PLACA 3000 PSI | 28 | 0 | 21 | 26.3 | 3812.6 | 268 | 125 | CEMEX | 3
510 | B-19388 NATIVA | COLUMNAS P2 A-C 3 -5 SALON COMUNAL 3 | 191 | 1502 | 2026-02-19 | 3/19/2026 12:00:00 AM | 4"x8" | Concreto | CONVENCIONAL 4000 PSI GC | 28 | 0 | 28 | 30.4 | 4414.7 | 310 | 109 | CEMEX | 3
510 | B-19388 NATIVA | COLUMNAS P2 A-C 3 -5 SALON COMUNAL 3 | 191 | 1502 | 2026-02-19 | 3/19/2026 12:00:00 AM | 4"x8" | Concreto | CONVENCIONAL 4000 PSI GC | 28 | 0 | 28 | 30.7 | 4449.3 | 313 | 110 | CEMEX | 3
510 | B-19388 NATIVA | COLUMNAS P2 A-C 3 -5 SALON COMUNAL 3 | 191 | 1502 | 2026-02-19 | 3/19/2026 12:00:00 AM | 4"x8" | Concreto | CONVENCIONAL 4000 PSI GC | 28 | 0 | 28 | 28.6 | 4142.1 | 291 | 102 | CEMEX | 3
573 | B-19388 NATIVA | PLACA PISO 17 APTOS 1701-1712 Y ESCALERA EJES (2-4) PISO 16 A 17 TORRE 4 | 191 | 2412 | 2026-03-09 | 3/18/2026 12:00:00 AM | 4"x8" | Concreto | IND. PLACA 3000 PSI | 9 | 0 | 21 | 26.2 | 3795.4 | 267 | 125 | CEMEX | 4
573 | B-19388 NATIVA | PLACA PISO 17 APTOS 1701-1712 Y ESCALERA EJES (2-4) PISO 16 A 17 TORRE 4 | 191 | 2412 | 2026-03-09 | 3/18/2026 12:00:00 AM | 4"x8" | Concreto | IND. PLACA 3000 PSI | 9 | 0 | 21 | 28 | 4060.6 | 285 | 133 | CEMEX | 3
573 | B-19388 NATIVA | PLACA PISO 17 APTOS 1701-1712 Y ESCALERA EJES (2-4) PISO 16 A 17 TORRE 4 | 191 | 2412 | 2026-03-09 | 3/18/2026 12:00:00 AM | 4"x8" | Concreto | IND. PLACA 3000 PSI | 9 | 0 | 21 | 27.2 | 3945.2 | 277 | 130 | CEMEX | 4
593 | B-19388 NATIVA | MUROS PISO 17 APTO 1701 Y 1712 TORRE 4 | 191 | 2598 | 2026-03-12 | 3/19/2026 12:00:00 AM | 4"x8" | Concreto | IND. MURO 5000 GF | 7 | 0 | 35 | 29.7 | 4309.4 | 303 | 85 | CEMEX | 3
593 | B-19388 NATIVA | MUROS PISO 17 APTO 1701 Y 1712 TORRE 4 | 191 | 2598 | 2026-03-12 | 3/19/2026 12:00:00 AM | 4"x8" | Concreto | IND. MURO 5000 GF | 7 | 0 | 35 | 35.1 | 5085.5 | 358 | 100 | CEMEX | 3
593 | B-19388 NATIVA | MUROS PISO 17 APTO 1701 Y 1712 TORRE 4 | 191 | 2598 | 2026-03-12 | 3/19/2026 12:00:00 AM | 4"x8" | Concreto | IND. MURO 5000 GF | 7 | 0 | 35 | 34.7 | 5033.8 | 354 | 99 | CEMEX | 3
574 | B-19388 NATIVA | ESCALERA P11 EJE 23 Y PLACA APTO 1208 - 1209 TORRE 5 | 191 | 2412 | 2026-03-09 | 3/18/2026 12:00:00 AM | 4"x8" | Concreto | IND. PLACA 3000 PSI | 9 | 0 | 21 | 23 | 3333.3 | 234 | 109 | CEMEX | 3
574 | B-19388 NATIVA | ESCALERA P11 EJE 23 Y PLACA APTO 1208 - 1209 TORRE 5 | 191 | 2412 | 2026-03-09 | 3/18/2026 12:00:00 AM | 4"x8" | Concreto | IND. PLACA 3000 PSI | 9 | 0 | 21 | 18.5 | 2685.6 | 189 | 88 | CEMEX | 3
574 | B-19388 NATIVA | ESCALERA P11 EJE 23 Y PLACA APTO 1208 - 1209 TORRE 5 | 191 | 2412 | 2026-03-09 | 3/18/2026 12:00:00 AM | 4"x8" | Concreto | IND. PLACA 3000 PSI | 9 | 0 | 21 | 19.5 | 2830.1 | 199 | 93 | CEMEX | 4
589 | B-19388 NATIVA | MURO CONTENCION PARTE SUPERIOR COSTADO SUR EJES 6-7 SALON COMUNAL 3 | 191 | 2574 | 2026-03-12 | 3/19/2026 12:00:00 AM | 4"x8" | Concreto | CONVENCIONAL 4000 PSI GC | 7 | 0 | 28 | 22.1 | 3200.6 | 225 | 79 | CEMEX | 3
589 | B-19388 NATIVA | MURO CONTENCION PARTE SUPERIOR COSTADO SUR EJES 6-7 SALON COMUNAL 3 | 191 | 2574 | 2026-03-12 | 3/19/2026 12:00:00 AM | 4"x8" | Concreto | CONVENCIONAL 4000 PSI GC | 7 | 0 | 28 | 22.2 | 3220.5 | 226 | 79 | CEMEX | 3
589 | B-19388 NATIVA | MURO CONTENCION PARTE SUPERIOR COSTADO SUR EJES 6-7 SALON COMUNAL 3 | 191 | 2574 | 2026-03-12 | 3/19/2026 12:00:00 AM | 4"x8" | Concreto | CONVENCIONAL 4000 PSI GC | 7 | 0 | 28 | 22.4 | 3245.8 | 228 | 80 | CEMEX | 3
592 | B-19388 NATIVA | MUROS P12 AP 1208-1209 TORRE 5 | 191 | 2599 | 2026-03-12 | 3/19/2026 12:00:00 AM | 4"x8" | Concreto | IND. MURO 5000 GF | 7 | 0 | 35 | 36.3 | 5264.2 | 370 | 104 | CEMEX | 4
592 | B-19388 NATIVA | MUROS P12 AP 1208-1209 TORRE 5 | 191 | 2599 | 2026-03-12 | 3/19/2026 12:00:00 AM | 4"x8" | Concreto | IND. MURO 5000 GF | 7 | 0 | 35 | 36.9 | 5356.5 | 377 | 106 | CEMEX | 4
592 | B-19388 NATIVA | MUROS P12 AP 1208-1209 TORRE 5 | 191 | 2599 | 2026-03-12 | 3/19/2026 12:00:00 AM | 4"x8" | Concreto | IND. MURO 5000 GF | 7 | 0 | 35 | 42.9 | 6217 | 437 | 122 | CEMEX | 3
576 | B-19388 NATIVA | MUROS AP 1201-1212 TORRE 5 | 191 | 2430 | 2026-03-09 | 3/18/2026 12:00:00 AM | 4"x8" | Concreto | IND. MURO 5000 GF | 9 | 0 | 35 | 17.7 | 2562.5 | 180 | 50 | CEMEX | 3
576 | B-19388 NATIVA | MUROS AP 1201-1212 TORRE 5 | 191 | 2430 | 2026-03-09 | 3/18/2026 12:00:00 AM | 4"x8" | Concreto | IND. MURO 5000 GF | 9 | 0 | 35 | 21.9 | 3174.7 | 223 | 62 | CEMEX | 4
576 | B-19388 NATIVA | MUROS AP 1201-1212 TORRE 5 | 191 | 2430 | 2026-03-09 | 3/18/2026 12:00:00 AM | 4"x8" | Concreto | IND. MURO 5000 GF | 9 | 0 | 35 | 20.6 | 2980.6 | 210 | 59 | CEMEX | 4
577 | B-19388 NATIVA | VIGAS CIMENTACION EJE 6-7 A-C SALON COMUNAL 3 | 191 | 2439 | 2026-03-09 | 3/18/2026 12:00:00 AM | 4"x8" | Concreto | CONVENCIONAL 4000 PSI GC | 9 | 0 | 28 | 20.6 | 2984.3 | 210 | 73 | CEMEX | 4
577 | B-19388 NATIVA | VIGAS CIMENTACION EJE 6-7 A-C SALON COMUNAL 3 | 191 | 2439 | 2026-03-09 | 3/18/2026 12:00:00 AM | 4"x8" | Concreto | CONVENCIONAL 4000 PSI GC | 9 | 0 | 28 | 29.5 | 4282.2 | 301 | 105 | CEMEX | 4
577 | B-19388 NATIVA | VIGAS CIMENTACION EJE 6-7 A-C SALON COMUNAL 3 | 191 | 2439 | 2026-03-09 | 3/18/2026 12:00:00 AM | 4"x8" | Concreto | CONVENCIONAL 4000 PSI GC | 9 | 0 | 28 | 25 | 3628.3 | 255 | 89 | CEMEX | 3
594 | B-19388 NATIVA | PLACA PISO 18 APTOS 1802-1803 TORRE 4 | 191 | 2659 | 2026-03-13 | 3/20/2026 12:00:00 AM | 4"x8" | Concreto | IND. PLACA 3000 PSI | 7 | 0 | 21 | 21.7 | 3148.5 | 221 | 103 | CEMEX | 3
594 | B-19388 NATIVA | PLACA PISO 18 APTOS 1802-1803 TORRE 4 | 191 | 2659 | 2026-03-13 | 3/20/2026 12:00:00 AM | 4"x8" | Concreto | IND. PLACA 3000 PSI | 7 | 0 | 21 | 21.8 | 3161 | 222 | 104 | CEMEX | 3
594 | B-19388 NATIVA | PLACA PISO 18 APTOS 1802-1803 TORRE 4 | 191 | 2659 | 2026-03-13 | 3/20/2026 12:00:00 AM | 4"x8" | Concreto | IND. PLACA 3000 PSI | 7 | 0 | 21 | 21.7 | 3146.7 | 221 | 103 | CEMEX | 3
595 | B-19388 NATIVA | MUROS PISO 17 APTO 1708 Y 1709 TORRE 4 | 191 | 2409 | 2026-03-13 | 3/20/2026 12:00:00 AM | 4"x8" | Concreto | IND. MURO 5000 GF | 7 | 0 | 35 | 35.6 | 5163 | 363 | 102 | CEMEX | 3
595 | B-19388 NATIVA | MUROS PISO 17 APTO 1708 Y 1709 TORRE 4 | 191 | 2409 | 2026-03-13 | 3/20/2026 12:00:00 AM | 4"x8" | Concreto | IND. MURO 5000 GF | 7 | 0 | 35 | 35.7 | 5171.3 | 364 | 102 | CEMEX | 3
595 | B-19388 NATIVA | MUROS PISO 17 APTO 1708 Y 1709 TORRE 4 | 191 | 2409 | 2026-03-13 | 3/20/2026 12:00:00 AM | 4"x8" | Concreto | IND. MURO 5000 GF | 7 | 0 | 35 | 33.8 | 4908.2 | 345 | 97 | CEMEX | 3
597 | B-19388 NATIVA | MUROS AP 1303-1302 TORRE 5 | 191 | 2666 | 2026-03-13 | 3/20/2026 12:00:00 AM | 4"x8" | Concreto | IND. MURO 5000 GF | 7 | 0 | 35 | 33.9 | 4922.5 | 346 | 97 | CEMEX | 3
597 | B-19388 NATIVA | MUROS AP 1303-1302 TORRE 5 | 191 | 2666 | 2026-03-13 | 3/20/2026 12:00:00 AM | 4"x8" | Concreto | IND. MURO 5000 GF | 7 | 0 | 35 | 34.1 | 4941.3 | 347 | 97 | CEMEX | 3
597 | B-19388 NATIVA | MUROS AP 1303-1302 TORRE 5 | 191 | 2666 | 2026-03-13 | 3/20/2026 12:00:00 AM | 4"x8" | Concreto | IND. MURO 5000 GF | 7 | 0 | 35 | 34.2 | 4959 | 349 | 98 | CEMEX | 3
596 | B-19388 NATIVA | PLACA P13 AP 1307-1306 TORRE 5 | 191 | 2664 | 2026-03-13 | 3/20/2026 12:00:00 AM | 4"x8" | Concreto | IND. PLACA 3000 PSI | 7 | 0 | 21 | 23.7 | 3442.9 | 242 | 113 | CEMEX | 3
596 | B-19388 NATIVA | PLACA P13 AP 1307-1306 TORRE 5 | 191 | 2664 | 2026-03-13 | 3/20/2026 12:00:00 AM | 4"x8" | Concreto | IND. PLACA 3000 PSI | 7 | 0 | 21 | 23.9 | 3469.9 | 244 | 114 | CEMEX | 3
596 | B-19388 NATIVA | PLACA P13 AP 1307-1306 TORRE 5 | 191 | 2664 | 2026-03-13 | 3/20/2026 12:00:00 AM | 4"x8" | Concreto | IND. PLACA 3000 PSI | 7 | 0 | 21 | 23 | 3340.2 | 235 | 110 | CEMEX | 3
408 | B-19388 NATIVA | MUROS PISO 11 APTO 1102 Y 1103 TORRE 4 | 191 | 445 | 2026-01-23 | 3/20/2026 12:00:00 AM | 4"x8" | Concreto | IND. MURO 5000 GF | 56 | 0 | 35 | 42.8 | 6209.8 | 437 | 122 | CEMEX | 3
408 | B-19388 NATIVA | MUROS PISO 11 APTO 1102 Y 1103 TORRE 4 | 191 | 445 | 2026-01-23 | 3/20/2026 12:00:00 AM | 4"x8" | Concreto | IND. MURO 5000 GF | 56 | 0 | 35 | 39.4 | 5720.1 | 402 | 113 | CEMEX | 3
408 | B-19388 NATIVA | MUROS PISO 11 APTO 1102 Y 1103 TORRE 4 | 191 | 445 | 2026-01-23 | 3/20/2026 12:00:00 AM | 4"x8" | Concreto | IND. MURO 5000 GF | 56 | 0 | 35 | 45.3 | 6575.2 | 462 | 130 | CEMEX | 3
516 | B-19388 NATIVA | PLACA PISO 15 APTOS 1501-1512 TORRE 4 | 191 | 1659 | 2026-02-20 | 3/20/2026 12:00:00 AM | 4"x8" | Concreto | IND. PLACA 3000 PSI | 28 | 0 | 21 | 24.7 | 3585 | 252 | 118 | CEMEX | 4
516 | B-19388 NATIVA | PLACA PISO 15 APTOS 1501-1512 TORRE 4 | 191 | 1659 | 2026-02-20 | 3/20/2026 12:00:00 AM | 4"x8" | Concreto | IND. PLACA 3000 PSI | 28 | 0 | 21 | 27.4 | 3970.4 | 279 | 130 | CEMEX | 4
516 | B-19388 NATIVA | PLACA PISO 15 APTOS 1501-1512 TORRE 4 | 191 | 1659 | 2026-02-20 | 3/20/2026 12:00:00 AM | 4"x8" | Concreto | IND. PLACA 3000 PSI | 28 | 0 | 21 | 27.5 | 3995.7 | 281 | 131 | CEMEX | 4
515 | B-19388 NATIVA | COLUMNAS P1 6-A Y 6-B, P1 9-C Y 9-D SALON COMUNAL 3 | 191 | 1654 | 2026-02-20 | 3/20/2026 12:00:00 AM | 4"x8" | Concreto | CONVENCIONAL 4000 PSI GC | 28 | 0 | 28 | 30.7 | 4446.3 | 313 | 109 | CEMEX | 4
515 | B-19388 NATIVA | COLUMNAS P1 6-A Y 6-B, P1 9-C Y 9-D SALON COMUNAL 3 | 191 | 1654 | 2026-02-20 | 3/20/2026 12:00:00 AM | 4"x8" | Concreto | CONVENCIONAL 4000 PSI GC | 28 | 0 | 28 | 31.2 | 4530 | 318 | 112 | CEMEX | 4
515 | B-19388 NATIVA | COLUMNAS P1 6-A Y 6-B, P1 9-C Y 9-D SALON COMUNAL 3 | 191 | 1654 | 2026-02-20 | 3/20/2026 12:00:00 AM | 4"x8" | Concreto | CONVENCIONAL 4000 PSI GC | 28 | 0 | 28 | 30.7 | 4455.7 | 313 | 110 | CEMEX | 4
518 | B-19388 NATIVA | MUROS PISO 15 APTO 1504 Y 1505 TORRE 4 | 191 | 1665 | 2026-02-20 | 3/20/2026 12:00:00 AM | 4"x8" | Concreto | IND. MURO 5000 GF | 28 | 0 | 35 | 39.1 | 5666 | 398 | 112 | CEMEX | 4
518 | B-19388 NATIVA | MUROS PISO 15 APTO 1504 Y 1505 TORRE 4 | 191 | 1665 | 2026-02-20 | 3/20/2026 12:00:00 AM | 4"x8" | Concreto | IND. MURO 5000 GF | 28 | 0 | 35 | 38.8 | 5624.7 | 395 | 111 | CEMEX | 4
518 | B-19388 NATIVA | MUROS PISO 15 APTO 1504 Y 1505 TORRE 4 | 191 | 1665 | 2026-02-20 | 3/20/2026 12:00:00 AM | 4"x8" | Concreto | IND. MURO 5000 GF | 28 | 0 | 35 | 36 | 5214.9 | 367 | 103 | CEMEX | 4
517 | B-19388 NATIVA | PLACA P10 AP 1010 Y 1011 TORRE 5 | 191 | 1660 | 2026-02-20 | 3/20/2026 12:00:00 AM | 4"x8" | Concreto | IND. PLACA 3000 PSI | 28 | 0 | 21 | 27.8 | 4035.8 | 284 | 132 | CEMEX | 4
517 | B-19388 NATIVA | PLACA P10 AP 1010 Y 1011 TORRE 5 | 191 | 1660 | 2026-02-20 | 3/20/2026 12:00:00 AM | 4"x8" | Concreto | IND. PLACA 3000 PSI | 28 | 0 | 21 | 29.1 | 4218.9 | 297 | 138 | CEMEX | 4
517 | B-19388 NATIVA | PLACA P10 AP 1010 Y 1011 TORRE 5 | 191 | 1660 | 2026-02-20 | 3/20/2026 12:00:00 AM | 4"x8" | Concreto | IND. PLACA 3000 PSI | 28 | 0 | 21 | 29.3 | 4242.8 | 298 | 139 | CEMEX | 4
504 | B-19388 NATIVA | MUROS P9 911-910 TORRE 5 | 191 | 1490 | 2026-02-17 | 3/17/2026 12:00:00 AM | 4"x8" | Concreto | EVOLUTION 5000 PSI | 28 | 0 | 35 | 37.2 | 5396.7 | 379 | 106 | CEMEX | 3
504 | B-19388 NATIVA | MUROS P9 911-910 TORRE 5 | 191 | 1490 | 2026-02-17 | 3/17/2026 12:00:00 AM | 4"x8" | Concreto | EVOLUTION 5000 PSI | 28 | 0 | 35 | 43.6 | 6318.3 | 444 | 124 | CEMEX | 4
504 | B-19388 NATIVA | MUROS P9 911-910 TORRE 5 | 191 | 1490 | 2026-02-17 | 3/17/2026 12:00:00 AM | 4"x8" | Concreto | EVOLUTION 5000 PSI | 28 | 0 | 35 | 39.1 | 5665 | 398 | 112 | CEMEX | 4
522 | B-19388 NATIVA | PLACA PISO 15 APTOS 1508-1509 TORRE 4 | 191 | 1720 | 2026-02-21 | 3/21/2026 12:00:00 AM | 4"x8" | Concreto | IND. PLACA 3000 PSI | 28 | 0 | 21 | 25.9 | 3758.7 | 264 | 123 | CEMEX | 4
522 | B-19388 NATIVA | PLACA PISO 15 APTOS 1508-1509 TORRE 4 | 191 | 1720 | 2026-02-21 | 3/21/2026 12:00:00 AM | 4"x8" | Concreto | IND. PLACA 3000 PSI | 28 | 0 | 21 | 25.5 | 3705.3 | 261 | 122 | CEMEX | 4
522 | B-19388 NATIVA | PLACA PISO 15 APTOS 1508-1509 TORRE 4 | 191 | 1720 | 2026-02-21 | 3/21/2026 12:00:00 AM | 4"x8" | Concreto | IND. PLACA 3000 PSI | 28 | 0 | 21 | 24.9 | 3617.2 | 254 | 119 | CEMEX | 4
521 | B-19388 NATIVA | MUROS PISO 15 APTO 1503 Y 1502 TORRE 4 | 191 | 1721 | 2026-02-21 | 3/21/2026 12:00:00 AM | 4"x8" | Concreto | IND. MURO 5000 GF | 28 | 0 | 35 | 39.4 | 5708.4 | 401 | 112 | CEMEX | 4
521 | B-19388 NATIVA | MUROS PISO 15 APTO 1503 Y 1502 TORRE 4 | 191 | 1721 | 2026-02-21 | 3/21/2026 12:00:00 AM | 4"x8" | Concreto | IND. MURO 5000 GF | 28 | 0 | 35 | 41 | 5941.3 | 418 | 117 | CEMEX | 4
521 | B-19388 NATIVA | MUROS PISO 15 APTO 1503 Y 1502 TORRE 4 | 191 | 1721 | 2026-02-21 | 3/21/2026 12:00:00 AM | 4"x8" | Concreto | IND. MURO 5000 GF | 28 | 0 | 35 | 43.1 | 6252.5 | 440 | 123 | CEMEX | 4
520 | B-19388 NATIVA | MUROS PISO 10 AP 1001-1012 TORRE 5 | 191 | 1717 | 2026-02-21 | 3/21/2026 12:00:00 AM | 4"x8" | Concreto | EVOLUTION 5000 PSI | 28 | 0 | 35 | 43 | 6232.9 | 438 | 123 | CEMEX | 4
520 | B-19388 NATIVA | MUROS PISO 10 AP 1001-1012 TORRE 5 | 191 | 1717 | 2026-02-21 | 3/21/2026 12:00:00 AM | 4"x8" | Concreto | EVOLUTION 5000 PSI | 28 | 0 | 35 | 43.5 | 6305.9 | 443 | 124 | CEMEX | 4
520 | B-19388 NATIVA | MUROS PISO 10 AP 1001-1012 TORRE 5 | 191 | 1717 | 2026-02-21 | 3/21/2026 12:00:00 AM | 4"x8" | Concreto | EVOLUTION 5000 PSI | 28 | 0 | 35 | 43.3 | 6276.8 | 441 | 124 | CEMEX | 4
519 | B-19388 NATIVA | MUROS AP 1004-1005 TORRE 5 | 191 | 1663 | 2026-02-20 | 3/20/2026 12:00:00 AM | 4"x8" | Concreto | EVOLUTION 5000 PSI | 28 | 0 | 35 | 36.5 | 5288.1 | 372 | 104 | CEMEX | 4
519 | B-19388 NATIVA | MUROS AP 1004-1005 TORRE 5 | 191 | 1663 | 2026-02-20 | 3/20/2026 12:00:00 AM | 4"x8" | Concreto | EVOLUTION 5000 PSI | 28 | 0 | 35 | 32.5 | 4711.2 | 331 | 93 | CEMEX | 4
519 | B-19388 NATIVA | MUROS AP 1004-1005 TORRE 5 | 191 | 1663 | 2026-02-20 | 3/20/2026 12:00:00 AM | 4"x8" | Concreto | EVOLUTION 5000 PSI | 28 | 0 | 35 | 31.4 | 4557.5 | 320 | 90 | CEMEX | 4
525 | B-19388 NATIVA | PLACA P11 AP 1103-1102 + PASILLO + ESCALERA PISO7 EJE 23 | 191 | 1777 | 2026-02-23 | 3/23/2026 12:00:00 AM | 4"x8" | Concreto | IND. PLACA 3000 PSI | 28 | 0 | 21 | 27.9 | 4046.5 | 284 | 133 | CEMEX | 3
525 | B-19388 NATIVA | PLACA P11 AP 1103-1102 + PASILLO + ESCALERA PISO7 EJE 23 | 191 | 1777 | 2026-02-23 | 3/23/2026 12:00:00 AM | 4"x8" | Concreto | IND. PLACA 3000 PSI | 28 | 0 | 21 | 27 | 3922.6 | 276 | 129 | CEMEX | 3
525 | B-19388 NATIVA | PLACA P11 AP 1103-1102 + PASILLO + ESCALERA PISO7 EJE 23 | 191 | 1777 | 2026-02-23 | 3/23/2026 12:00:00 AM | 4"x8" | Concreto | IND. PLACA 3000 PSI | 28 | 0 | 21 | 25 | 3629.6 | 255 | 119 | CEMEX | 3
527 | B-19388 NATIVA | MUROS P10 AP 1007-1006 TORRE 5 | 191 | 1779 | 2026-02-23 | 3/23/2026 12:00:00 AM | 4"x8" | Concreto | EVOLUTION 5000 PSI | 28 | 0 | 35 | 40.1 | 5808.9 | 408 | 114 | CEMEX | 4
527 | B-19388 NATIVA | MUROS P10 AP 1007-1006 TORRE 5 | 191 | 1779 | 2026-02-23 | 3/23/2026 12:00:00 AM | 4"x8" | Concreto | EVOLUTION 5000 PSI | 28 | 0 | 35 | 41.3 | 5994.5 | 421 | 118 | CEMEX | 4
527 | B-19388 NATIVA | MUROS P10 AP 1007-1006 TORRE 5 | 191 | 1779 | 2026-02-23 | 3/23/2026 12:00:00 AM | 4"x8" | Concreto | EVOLUTION 5000 PSI | 28 | 0 | 35 | 41.3 | 5986.2 | 421 | 118 | CEMEX | 3
526 | B-19388 NATIVA | MUROS PISO 15 APTO 1506 Y 1507 TORRE 4 | 191 | 1775 | 2026-02-23 | 3/23/2026 12:00:00 AM | 4"x8" | Concreto | IND. MURO 5000 GF | 28 | 0 | 35 | 35.7 | 5181.5 | 364 | 102 | CEMEX | 3
526 | B-19388 NATIVA | MUROS PISO 15 APTO 1506 Y 1507 TORRE 4 | 191 | 1775 | 2026-02-23 | 3/23/2026 12:00:00 AM | 4"x8" | Concreto | IND. MURO 5000 GF | 28 | 0 | 35 | 35.9 | 5209.9 | 366 | 103 | CEMEX | 3
526 | B-19388 NATIVA | MUROS PISO 15 APTO 1506 Y 1507 TORRE 4 | 191 | 1775 | 2026-02-23 | 3/23/2026 12:00:00 AM | 4"x8" | Concreto | IND. MURO 5000 GF | 28 | 0 | 35 | 37.4 | 5420.8 | 381 | 107 | CEMEX | 3
524 | B-19388 NATIVA | PLACA PISO 15 APTOS 1510-1511 Y ESCALERA EJES (18-20) PISO 14 A 15 TORRE 4 | 191 | 1771 | 2026-02-23 | 3/23/2026 12:00:00 AM | 4"x8" | Concreto | IND. PLACA 3000 PSI | 28 | 0 | 21 | 27.1 | 3924 | 276 | 129 | CEMEX | 3
524 | B-19388 NATIVA | PLACA PISO 15 APTOS 1510-1511 Y ESCALERA EJES (18-20) PISO 14 A 15 TORRE 4 | 191 | 1771 | 2026-02-23 | 3/23/2026 12:00:00 AM | 4"x8" | Concreto | IND. PLACA 3000 PSI | 28 | 0 | 21 | 26.2 | 3806.9 | 268 | 125 | CEMEX | 3
524 | B-19388 NATIVA | PLACA PISO 15 APTOS 1510-1511 Y ESCALERA EJES (18-20) PISO 14 A 15 TORRE 4 | 191 | 1771 | 2026-02-23 | 3/23/2026 12:00:00 AM | 4"x8" | Concreto | IND. PLACA 3000 PSI | 28 | 0 | 21 | 25.1 | 3644.5 | 256 | 120 | CEMEX | 4
523 | B-19388 NATIVA | PLACA PISO 2 EJES C-E 6-8 SALON COMUNAL 3 | 191 | 1653 | 2026-02-23 | 3/23/2026 12:00:00 AM | 4"x8" | Concreto | CONVENCIONAL 4000 PSI GC | 28 | 0 | 28 | 34.3 | 4981.3 | 350 | 123 | CEMEX | 3
523 | B-19388 NATIVA | PLACA PISO 2 EJES C-E 6-8 SALON COMUNAL 3 | 191 | 1653 | 2026-02-23 | 3/23/2026 12:00:00 AM | 4"x8" | Concreto | CONVENCIONAL 4000 PSI GC | 28 | 0 | 28 | 36.3 | 5268.1 | 370 | 130 | CEMEX | 3
523 | B-19388 NATIVA | PLACA PISO 2 EJES C-E 6-8 SALON COMUNAL 3 | 191 | 1653 | 2026-02-23 | 3/23/2026 12:00:00 AM | 4"x8" | Concreto | CONVENCIONAL 4000 PSI GC | 28 | 0 | 28 | 34.3 | 4974.6 | 350 | 122 | CEMEX | 4
598 | B-19388 NATIVA | PLACA PISO 3 C-D 4-6 SALON COMUNAL 3 | 191 | 2701 | 2026-03-14 | 3/24/2026 12:00:00 AM | 4"x8" | Concreto | CONVENCIONAL 4000 PSI GC | 10 | 0 | 28 | 23.1 | 3344.8 | 235 | 82 | CEMEX | 4
598 | B-19388 NATIVA | PLACA PISO 3 C-D 4-6 SALON COMUNAL 3 | 191 | 2701 | 2026-03-14 | 3/24/2026 12:00:00 AM | 4"x8" | Concreto | CONVENCIONAL 4000 PSI GC | 10 | 0 | 28 | 23.5 | 3404.6 | 239 | 84 | CEMEX | 4
598 | B-19388 NATIVA | PLACA PISO 3 C-D 4-6 SALON COMUNAL 3 | 191 | 2701 | 2026-03-14 | 3/24/2026 12:00:00 AM | 4"x8" | Concreto | CONVENCIONAL 4000 PSI GC | 10 | 0 | 28 | 22.6 | 3282 | 231 | 81 | CEMEX | 4
609 | B-19388 NATIVA | PLACA P14 AP 1403 - 1402 + PASILLO TORRE 5 | 191 | 3789 | 2026-03-17 | 3/24/2026 12:00:00 AM | 4"x8" | Concreto | IND. PLACA 3000 PSI | 7 | 0 | 21 | 18 | 2609.3 | 183 | 86 | CEMEX | 4
609 | B-19388 NATIVA | PLACA P14 AP 1403 - 1402 + PASILLO TORRE 5 | 191 | 3789 | 2026-03-17 | 3/24/2026 12:00:00 AM | 4"x8" | Concreto | IND. PLACA 3000 PSI | 7 | 0 | 21 | 18.3 | 2655.7 | 187 | 87 | CEMEX | 4
609 | B-19388 NATIVA | PLACA P14 AP 1403 - 1402 + PASILLO TORRE 5 | 191 | 3789 | 2026-03-17 | 3/24/2026 12:00:00 AM | 4"x8" | Concreto | IND. PLACA 3000 PSI | 7 | 0 | 21 | 15.5 | 2250.8 | 158 | 74 | CEMEX | 3
608 | B-19388 NATIVA | MUROS PISO 18 APTO 1802 Y 1803 TORRE 4 | 191 | 2806 | 2026-03-17 | 3/24/2026 12:00:00 AM | 4"x8" | Concreto | IND. MURO 5000 GF | 7 | 0 | 35 | 25.5 | 3695.6 | 260 | 73 | CEMEX | 4
608 | B-19388 NATIVA | MUROS PISO 18 APTO 1802 Y 1803 TORRE 4 | 191 | 2806 | 2026-03-17 | 3/24/2026 12:00:00 AM | 4"x8" | Concreto | IND. MURO 5000 GF | 7 | 0 | 35 | 30.1 | 4369.7 | 307 | 86 | CEMEX | 4
608 | B-19388 NATIVA | MUROS PISO 18 APTO 1802 Y 1803 TORRE 4 | 191 | 2806 | 2026-03-17 | 3/24/2026 12:00:00 AM | 4"x8" | Concreto | IND. MURO 5000 GF | 7 | 0 | 35 | 26 | 3764.6 | 265 | 74 | CEMEX | 4
607 | B-19388 NATIVA | PLACA PISO 18 APTOS 1808-1809 TORRE 4 | 191 | 2801 | 2026-03-17 | 3/24/2026 12:00:00 AM | 4"x8" | Concreto | IND. PLACA 3000 PSI | 7 | 0 | 21 | 21.4 | 3105.8 | 218 | 102 | CEMEX | 4
607 | B-19388 NATIVA | PLACA PISO 18 APTOS 1808-1809 TORRE 4 | 191 | 2801 | 2026-03-17 | 3/24/2026 12:00:00 AM | 4"x8" | Concreto | IND. PLACA 3000 PSI | 7 | 0 | 21 | 24.5 | 3557.4 | 250 | 117 | CEMEX | 4
607 | B-19388 NATIVA | PLACA PISO 18 APTOS 1808-1809 TORRE 4 | 191 | 2801 | 2026-03-17 | 3/24/2026 12:00:00 AM | 4"x8" | Concreto | IND. PLACA 3000 PSI | 7 | 0 | 21 | 24.5 | 3554.5 | 250 | 117 | CEMEX | 4
606 | B-19388 NATIVA | MUROS AP 1301-1312 TORRE 5 | 191 | 2581 | 2026-03-17 | 3/24/2026 12:00:00 AM | 4"x8" | Concreto | IND. MURO 5000 GF | 7 | 0 | 35 | 33.5 | 4863.6 | 342 | 96 | CEMEX | 4
606 | B-19388 NATIVA | MUROS AP 1301-1312 TORRE 5 | 191 | 2581 | 2026-03-17 | 3/24/2026 12:00:00 AM | 4"x8" | Concreto | IND. MURO 5000 GF | 7 | 0 | 35 | 38.7 | 5609.1 | 394 | 110 | CEMEX | 4
606 | B-19388 NATIVA | MUROS AP 1301-1312 TORRE 5 | 191 | 2581 | 2026-03-17 | 3/24/2026 12:00:00 AM | 4"x8" | Concreto | IND. MURO 5000 GF | 7 | 0 | 35 | 35.4 | 5135 | 361 | 101 | CEMEX | 4
605 | B-19388 NATIVA | MUROS PISO 18 APTO 1804 Y 1805 TORRE 4 | 191 | 2753 | 2026-03-16 | 3/24/2026 12:00:00 AM | 4"x8" | Concreto | IND. MURO 5000 GF | 8 | 0 | 35 | 34.7 | 5030.6 | 354 | 99 | CEMEX | 4
605 | B-19388 NATIVA | MUROS PISO 18 APTO 1804 Y 1805 TORRE 4 | 191 | 2753 | 2026-03-16 | 3/24/2026 12:00:00 AM | 4"x8" | Concreto | IND. MURO 5000 GF | 8 | 0 | 35 | 28.2 | 4091.1 | 288 | 80 | CEMEX | 4
605 | B-19388 NATIVA | MUROS PISO 18 APTO 1804 Y 1805 TORRE 4 | 191 | 2753 | 2026-03-16 | 3/24/2026 12:00:00 AM | 4"x8" | Concreto | IND. MURO 5000 GF | 8 | 0 | 35 | 29.9 | 4331.1 | 304 | 85 | CEMEX | 4
603 | B-19388 NATIVA | PLACA P13 1308-1309 ESCALERA P12 EJE 23 TORRE 5 | 191 | 2744 | 2026-03-16 | 3/24/2026 12:00:00 AM | 4"x8" | Concreto | IND. PLACA 3000 PSI | 8 | 0 | 21 | 18.5 | 2689.2 | 189 | 88 | CEMEX | 4
603 | B-19388 NATIVA | PLACA P13 1308-1309 ESCALERA P12 EJE 23 TORRE 5 | 191 | 2744 | 2026-03-16 | 3/24/2026 12:00:00 AM | 4"x8" | Concreto | IND. PLACA 3000 PSI | 8 | 0 | 21 | 19.1 | 2773.6 | 195 | 91 | CEMEX | 4
603 | B-19388 NATIVA | PLACA P13 1308-1309 ESCALERA P12 EJE 23 TORRE 5 | 191 | 2744 | 2026-03-16 | 3/24/2026 12:00:00 AM | 4"x8" | Concreto | IND. PLACA 3000 PSI | 8 | 0 | 21 | 16.1 | 2339.9 | 165 | 77 | CEMEX | 4
602 | B-19388 NATIVA | MUROS AP 1304-1305 TORRE 5 | 191 | 2714 | 2026-03-14 | 3/24/2026 12:00:00 AM | 4"x8" | Concreto | IND. MURO 5000 GF | 10 | 0 | 35 | 29.5 | 4285.3 | 301 | 84 | CEMEX | 4
602 | B-19388 NATIVA | MUROS AP 1304-1305 TORRE 5 | 191 | 2714 | 2026-03-14 | 3/24/2026 12:00:00 AM | 4"x8" | Concreto | IND. MURO 5000 GF | 10 | 0 | 35 | 30.3 | 4394.1 | 309 | 86 | CEMEX | 4
602 | B-19388 NATIVA | MUROS AP 1304-1305 TORRE 5 | 191 | 2714 | 2026-03-14 | 3/24/2026 12:00:00 AM | 4"x8" | Concreto | IND. MURO 5000 GF | 10 | 0 | 35 | 29.6 | 4290.7 | 302 | 84 | CEMEX | 4
601 | B-19388 NATIVA | MUROS PISO 17 APTO 1710 Y 1711 TORRE 4 | 191 | 2464 | 2026-03-14 | 3/24/2026 12:00:00 AM | 4"x8" | Concreto | IND. MURO 5000 GF | 10 | 0 | 35 | 33.1 | 4804.5 | 338 | 95 | CEMEX | 4
601 | B-19388 NATIVA | MUROS PISO 17 APTO 1710 Y 1711 TORRE 4 | 191 | 2464 | 2026-03-14 | 3/24/2026 12:00:00 AM | 4"x8" | Concreto | IND. MURO 5000 GF | 10 | 0 | 35 | 29.9 | 4338 | 305 | 85 | CEMEX | 4
601 | B-19388 NATIVA | MUROS PISO 17 APTO 1710 Y 1711 TORRE 4 | 191 | 2464 | 2026-03-14 | 3/24/2026 12:00:00 AM | 4"x8" | Concreto | IND. MURO 5000 GF | 10 | 0 | 35 | 31.6 | 4577 | 322 | 90 | CEMEX | 4
600 | B-19388 NATIVA | PLACA PISO 18 APTOS 1806-1807 TORRE 4 | 191 | 3632 | 2026-03-14 | 3/24/2026 12:00:00 AM | 4"x8" | Concreto | IND. PLACA 3000 PSI | 10 | 0 | 21 | 21.7 | 3144.3 | 221 | 103 | CEMEX | 4
600 | B-19388 NATIVA | PLACA PISO 18 APTOS 1806-1807 TORRE 4 | 191 | 3632 | 2026-03-14 | 3/24/2026 12:00:00 AM | 4"x8" | Concreto | IND. PLACA 3000 PSI | 10 | 0 | 21 | 19.8 | 2873.2 | 202 | 94 | CEMEX | 4
600 | B-19388 NATIVA | PLACA PISO 18 APTOS 1806-1807 TORRE 4 | 191 | 3632 | 2026-03-14 | 3/24/2026 12:00:00 AM | 4"x8" | Concreto | IND. PLACA 3000 PSI | 10 | 0 | 21 | 19.7 | 2858.6 | 201 | 94 | CEMEX | 4
599 | B-19388 NATIVA | PLACA P13 AP 1311-1310 + PASILLO | 191 | 2712 | 2026-03-14 | 3/24/2026 12:00:00 AM | 4"x8" | Concreto | IND. PLACA 3000 PSI | 10 | 0 | 21 | 20.2 | 2925.2 | 206 | 96 | CEMEX | 4
599 | B-19388 NATIVA | PLACA P13 AP 1311-1310 + PASILLO | 191 | 2712 | 2026-03-14 | 3/24/2026 12:00:00 AM | 4"x8" | Concreto | IND. PLACA 3000 PSI | 10 | 0 | 21 | 19.6 | 2839 | 200 | 93 | CEMEX | 4
599 | B-19388 NATIVA | PLACA P13 AP 1311-1310 + PASILLO | 191 | 2712 | 2026-03-14 | 3/24/2026 12:00:00 AM | 4"x8" | Concreto | IND. PLACA 3000 PSI | 10 | 0 | 21 | 19.9 | 2883.6 | 203 | 95 | CEMEX | 4
604 | B-19388 NATIVA | PLACA PISO 18 APTOS 1801-1812 TORRE 4 | 191 | 2752 | 2026-03-16 | 3/24/2026 12:00:00 AM | 4"x8" | Concreto | IND. PLACA 3000 PSI | 8 | 0 | 21 | 22 | 3187.6 | 224 | 105 | CEMEX | 4
604 | B-19388 NATIVA | PLACA PISO 18 APTOS 1801-1812 TORRE 4 | 191 | 2752 | 2026-03-16 | 3/24/2026 12:00:00 AM | 4"x8" | Concreto | IND. PLACA 3000 PSI | 8 | 0 | 21 | 25.6 | 3708.2 | 261 | 122 | CEMEX | 3
604 | B-19388 NATIVA | PLACA PISO 18 APTOS 1801-1812 TORRE 4 | 191 | 2752 | 2026-03-16 | 3/24/2026 12:00:00 AM | 4"x8" | Concreto | IND. PLACA 3000 PSI | 8 | 0 | 21 | 26 | 3773.8 | 265 | 124 | CEMEX | 4
532 | B-19388 NATIVA | MUROS P10 AP 1008-1009 TORRE 5 | 191 | 1836 | 2026-02-24 | 3/24/2026 12:00:00 AM | 4"x8" | Concreto | EVOLUTION 5000 PSI | 28 | 0 | 35 | 43 | 6245.5 | 439 | 123 | CEMEX
532 | B-19388 NATIVA | MUROS P10 AP 1008-1009 TORRE 5 | 191 | 1836 | 2026-02-24 | 3/24/2026 12:00:00 AM | 4"x8" | Concreto | EVOLUTION 5000 PSI | 28 | 0 | 35 | 39.3 | 5694.2 | 400 | 112 | CEMEX
532 | B-19388 NATIVA | MUROS P10 AP 1008-1009 TORRE 5 | 191 | 1836 | 2026-02-24 | 3/24/2026 12:00:00 AM | 4"x8" | Concreto | EVOLUTION 5000 PSI | 28 | 0 | 35 | 38.8 | 5620.1 | 395 | 111 | CEMEX
531 | B-19388 NATIVA | MUROS PISO 15 APTO 1501 Y 1512 TORRE 4 | 191 | 1834 | 2026-02-24 | 3/24/2026 12:00:00 AM | 4"x8" | Concreto | IND. MURO 5000 GF | 28 | 0 | 35 | 39 | 5656.9 | 398 | 111 | CEMEX | 4
531 | B-19388 NATIVA | MUROS PISO 15 APTO 1501 Y 1512 TORRE 4 | 191 | 1834 | 2026-02-24 | 3/24/2026 12:00:00 AM | 4"x8" | Concreto | IND. MURO 5000 GF | 28 | 0 | 35 | 37.2 | 5402.1 | 380 | 106 | CEMEX | 4
531 | B-19388 NATIVA | MUROS PISO 15 APTO 1501 Y 1512 TORRE 4 | 191 | 1834 | 2026-02-24 | 3/24/2026 12:00:00 AM | 4"x8" | Concreto | IND. MURO 5000 GF | 28 | 0 | 35 | 39.3 | 5696.1 | 400 | 112 | CEMEX | 4
530 | B-19388 NATIVA | PLACA PISO 16 APTOS 1604-1605 TORRE 4 | 191 | 1830 | 2026-02-24 | 3/24/2026 12:00:00 AM | 4"x8" | Concreto | IND. PLACA 3000 PSI | 28 | 0 | 21 | 23.6 | 3416.4 | 240 | 112 | CEMEX | 4
530 | B-19388 NATIVA | PLACA PISO 16 APTOS 1604-1605 TORRE 4 | 191 | 1830 | 2026-02-24 | 3/24/2026 12:00:00 AM | 4"x8" | Concreto | IND. PLACA 3000 PSI | 28 | 0 | 21 | 31.4 | 4555.3 | 320 | 150 | CEMEX | 4
530 | B-19388 NATIVA | PLACA PISO 16 APTOS 1604-1605 TORRE 4 | 191 | 1830 | 2026-02-24 | 3/24/2026 12:00:00 AM | 4"x8" | Concreto | IND. PLACA 3000 PSI | 28 | 0 | 21 | 26.6 | 3850.8 | 271 | 126 | CEMEX | 4
529 | B-19388 NATIVA | ZARPA COSTADO SUR EJES 6-7 SALON COMUNAL 3 | 191 | 1820 | 2026-02-24 | 3/24/2026 12:00:00 AM | 4"x8" | Concreto | CONVENCIONAL 4000 PSI GC | 28 | 0 | 28 | 36 | 5216.8 | 367 | 128 | CEMEX | 4
529 | B-19388 NATIVA | ZARPA COSTADO SUR EJES 6-7 SALON COMUNAL 3 | 191 | 1820 | 2026-02-24 | 3/24/2026 12:00:00 AM | 4"x8" | Concreto | CONVENCIONAL 4000 PSI GC | 28 | 0 | 28 | 40.9 | 5930 | 417 | 146 | CEMEX | 4
529 | B-19388 NATIVA | ZARPA COSTADO SUR EJES 6-7 SALON COMUNAL 3 | 191 | 1820 | 2026-02-24 | 3/24/2026 12:00:00 AM | 4"x8" | Concreto | CONVENCIONAL 4000 PSI GC | 28 | 0 | 28 | 42.3 | 6135.7 | 431 | 151 | CEMEX | 4
528 | B-19388 NATIVA | PLACA P11 AP 1104-1105 Y ESCALERA PISO 9 EJE 2 TORRE 5 | 191 | 1833 | 2026-02-24 | 3/24/2026 12:00:00 AM | 4"x8" | Concreto | IND. PLACA 3000 PSI | 28 | 0 | 21 | 31.1 | 4511.8 | 317 | 148 | CEMEX | 4
528 | B-19388 NATIVA | PLACA P11 AP 1104-1105 Y ESCALERA PISO 9 EJE 2 TORRE 5 | 191 | 1833 | 2026-02-24 | 3/24/2026 12:00:00 AM | 4"x8" | Concreto | IND. PLACA 3000 PSI | 28 | 0 | 21 | 33.6 | 4879.4 | 343 | 160 | CEMEX | 4
528 | B-19388 NATIVA | PLACA P11 AP 1104-1105 Y ESCALERA PISO 9 EJE 2 TORRE 5 | 191 | 1833 | 2026-02-24 | 3/24/2026 12:00:00 AM | 4"x8" | Concreto | IND. PLACA 3000 PSI | 28 | 0 | 21 | 35.4 | 5138.6 | 361 | 169 | CEMEX | 4
534 | B-19388 NATIVA | PLACA P11 1101-1112+ PASILLO TORRE 5 | 191 | 1891 | 2026-02-25 | 3/25/2026 12:00:00 AM | 4"x8" | Concreto | IND. PLACA 3000 PSI | 28 | 0 | 21 | 26.5 | 3839.7 | 270 | 126 | CEMEX | 4
534 | B-19388 NATIVA | PLACA P11 1101-1112+ PASILLO TORRE 5 | 191 | 1891 | 2026-02-25 | 3/25/2026 12:00:00 AM | 4"x8" | Concreto | IND. PLACA 3000 PSI | 28 | 0 | 21 | 22.6 | 3274.8 | 230 | 108 | CEMEX | 3
534 | B-19388 NATIVA | PLACA P11 1101-1112+ PASILLO TORRE 5 | 191 | 1891 | 2026-02-25 | 3/25/2026 12:00:00 AM | 4"x8" | Concreto | IND. PLACA 3000 PSI | 28 | 0 | 21 | 27 | 3912.1 | 275 | 128 | CEMEX | 4
611 | B-19388 NATIVA | PLACA PISO 18 APTOS 1810-1811 Y ESCALERA EJES (2-4) PISO 17 A 18 TORRE 4 | 191 | 2848 | 2026-03-18 | 3/25/2026 12:00:00 AM | 4"x8" | Concreto | IND. PLACA 3000 PSI | 7 | 0 | 21 | 23.1 | 3344.1 | 235 | 110 | CEMEX | 4
611 | B-19388 NATIVA | PLACA PISO 18 APTOS 1810-1811 Y ESCALERA EJES (2-4) PISO 17 A 18 TORRE 4 | 191 | 2848 | 2026-03-18 | 3/25/2026 12:00:00 AM | 4"x8" | Concreto | IND. PLACA 3000 PSI | 7 | 0 | 21 | 24 | 3474.8 | 244 | 114 | CEMEX | 3
611 | B-19388 NATIVA | PLACA PISO 18 APTOS 1810-1811 Y ESCALERA EJES (2-4) PISO 17 A 18 TORRE 4 | 191 | 2848 | 2026-03-18 | 3/25/2026 12:00:00 AM | 4"x8" | Concreto | IND. PLACA 3000 PSI | 7 | 0 | 21 | 23.8 | 3458.3 | 243 | 114 | CEMEX | 3
610 | B-19388 NATIVA | PLACA P14 AP 1404-1405 +ESCALERA P 12 EJE 2 TORRE 5 | 191 | 2848 | 2026-03-18 | 3/25/2026 12:00:00 AM | 4"x8" | Concreto | IND. PLACA 3000 PSI | 7 | 0 | 21 | 18.3 | 2649 | 186 | 87 | CEMEX | 3
610 | B-19388 NATIVA | PLACA P14 AP 1404-1405 +ESCALERA P 12 EJE 2 TORRE 5 | 191 | 2848 | 2026-03-18 | 3/25/2026 12:00:00 AM | 4"x8" | Concreto | IND. PLACA 3000 PSI | 7 | 0 | 21 | 19.2 | 2784 | 196 | 91 | CEMEX | 3
610 | B-19388 NATIVA | PLACA P14 AP 1404-1405 +ESCALERA P 12 EJE 2 TORRE 5 | 191 | 2848 | 2026-03-18 | 3/25/2026 12:00:00 AM | 4"x8" | Concreto | IND. PLACA 3000 PSI | 7 | 0 | 21 | 20.7 | 3003.4 | 211 | 99 | CEMEX | 3
614 | B-19388 NATIVA | ZARPA COSTADO SUR EJES 7-8 SALON COMUNAL 3 | 191 | 2875 | 2026-03-18 | 3/25/2026 12:00:00 AM | 4"x8" | Concreto | CONVENCIONAL 4000 PSI GC | 7 | 0 | 28 | 30.5 | 4430.3 | 311 | 109 | CEMEX | 3
614 | B-19388 NATIVA | ZARPA COSTADO SUR EJES 7-8 SALON COMUNAL 3 | 191 | 2875 | 2026-03-18 | 3/25/2026 12:00:00 AM | 4"x8" | Concreto | CONVENCIONAL 4000 PSI GC | 7 | 0 | 28 | 29.4 | 4257.1 | 299 | 105 | CEMEX | 4
614 | B-19388 NATIVA | ZARPA COSTADO SUR EJES 7-8 SALON COMUNAL 3 | 191 | 2875 | 2026-03-18 | 3/25/2026 12:00:00 AM | 4"x8" | Concreto | CONVENCIONAL 4000 PSI GC | 7 | 0 | 28 | 31.7 | 4604.1 | 324 | 113 | CEMEX | 4
613 | B-19388 NATIVA | MUROS PISO 18 APTO 1806 Y 1807 TORRE 4 | 191 | 2858 | 2026-03-18 | 3/25/2026 12:00:00 AM | 4"x8" | Concreto | IND. MURO 5000 GF | 7 | 0 | 35 | 36.4 | 5274.7 | 371 | 104 | CEMEX | 3
613 | B-19388 NATIVA | MUROS PISO 18 APTO 1806 Y 1807 TORRE 4 | 191 | 2858 | 2026-03-18 | 3/25/2026 12:00:00 AM | 4"x8" | Concreto | IND. MURO 5000 GF | 7 | 0 | 35 | 36.9 | 5345.5 | 376 | 105 | CEMEX | 3
613 | B-19388 NATIVA | MUROS PISO 18 APTO 1806 Y 1807 TORRE 4 | 191 | 2858 | 2026-03-18 | 3/25/2026 12:00:00 AM | 4"x8" | Concreto | IND. MURO 5000 GF | 7 | 0 | 35 | 36.8 | 5344.2 | 376 | 105 | CEMEX | 4
612 | B-19388 NATIVA | MUROS AP 1306-1307 TORRE 5 | 191 | 2859 | 2026-03-18 | 3/25/2026 12:00:00 AM | 4"x8" | Concreto | IND. MURO 5000 GF | 7 | 0 | 35 | 31.1 | 4510.4 | 317 | 89 | CEMEX | 4
612 | B-19388 NATIVA | MUROS AP 1306-1307 TORRE 5 | 191 | 2859 | 2026-03-18 | 3/25/2026 12:00:00 AM | 4"x8" | Concreto | IND. MURO 5000 GF | 7 | 0 | 35 | 36.5 | 5300.5 | 373 | 104 | CEMEX | 3
612 | B-19388 NATIVA | MUROS AP 1306-1307 TORRE 5 | 191 | 2859 | 2026-03-18 | 3/25/2026 12:00:00 AM | 4"x8" | Concreto | IND. MURO 5000 GF | 7 | 0 | 35 | 32.3 | 4690.3 | 330 | 92 | CEMEX | 3
533 | B-19388 NATIVA | PLACA PISO 16 APTOS 1602-1603 TORRE 4 | 191 | 1887 | 2026-02-25 | 3/25/2026 12:00:00 AM | 4"x8" | Concreto | IND. PLACA 3000 PSI | 28 | 0 | 21 | 23.6 | 3424.2 | 241 | 112 | CEMEX | 4
533 | B-19388 NATIVA | PLACA PISO 16 APTOS 1602-1603 TORRE 4 | 191 | 1887 | 2026-02-25 | 3/25/2026 12:00:00 AM | 4"x8" | Concreto | IND. PLACA 3000 PSI | 28 | 0 | 21 | 23.1 | 3344.2 | 235 | 110 | CEMEX | 4
533 | B-19388 NATIVA | PLACA PISO 16 APTOS 1602-1603 TORRE 4 | 191 | 1887 | 2026-02-25 | 3/25/2026 12:00:00 AM | 4"x8" | Concreto | IND. PLACA 3000 PSI | 28 | 0 | 21 | 25.3 | 3674.2 | 258 | 121 | CEMEX | 4
537 | B-19388 NATIVA | MURO CONTENCION PARTE INFERIOR SUR EJES 6-7 SAOL COMUNAL 3 | 191 | 1910 | 2026-02-25 | 3/25/2026 12:00:00 AM | 4"x8" | Concreto | CONVENCIONAL 4000 PSI GC | 28 | 0 | 28 | 38.1 | 5531.8 | 389 | 136 | CEMEX | 4
537 | B-19388 NATIVA | MURO CONTENCION PARTE INFERIOR SUR EJES 6-7 SAOL COMUNAL 3 | 191 | 1910 | 2026-02-25 | 3/25/2026 12:00:00 AM | 4"x8" | Concreto | CONVENCIONAL 4000 PSI GC | 28 | 0 | 28 | 36.8 | 5341.7 | 376 | 132 | CEMEX | 4
537 | B-19388 NATIVA | MURO CONTENCION PARTE INFERIOR SUR EJES 6-7 SAOL COMUNAL 3 | 191 | 1910 | 2026-02-25 | 3/25/2026 12:00:00 AM | 4"x8" | Concreto | CONVENCIONAL 4000 PSI GC | 28 | 0 | 28 | 37.6 | 5460.5 | 384 | 134 | CEMEX | 4
536 | B-19388 NATIVA | MUROS P1011-1010 TORRE 5 | 191 | 1896 | 2026-02-25 | 3/25/2026 12:00:00 AM | 4"x8" | Concreto | EVOLUTION 5000 PSI | 28 | 0 | 35 | 43 | 6239.8 | 439 | 123 | CEMEX | 3
536 | B-19388 NATIVA | MUROS P1011-1010 TORRE 5 | 191 | 1896 | 2026-02-25 | 3/25/2026 12:00:00 AM | 4"x8" | Concreto | EVOLUTION 5000 PSI | 28 | 0 | 35 | 39.2 | 5682.1 | 399 | 112 | CEMEX | 3
536 | B-19388 NATIVA | MUROS P1011-1010 TORRE 5 | 191 | 1896 | 2026-02-25 | 3/25/2026 12:00:00 AM | 4"x8" | Concreto | EVOLUTION 5000 PSI | 28 | 0 | 35 | 42.1 | 6103.3 | 429 | 120 | CEMEX | 4
535 | B-19388 NATIVA | MUROS PISO 15 APTO 1508 Y 1509 TORRE 4 | 191 | 1890 | 2026-02-25 | 3/25/2026 12:00:00 AM | 4"x8" | Concreto | IND. MURO 5000 GF | 28 | 0 | 35 | 35.2 | 5100.8 | 359 | 100 | CEMEX | 4
535 | B-19388 NATIVA | MUROS PISO 15 APTO 1508 Y 1509 TORRE 4 | 191 | 1890 | 2026-02-25 | 3/25/2026 12:00:00 AM | 4"x8" | Concreto | IND. MURO 5000 GF | 28 | 0 | 35 | 37.9 | 5491.6 | 386 | 108 | CEMEX | 4
535 | B-19388 NATIVA | MUROS PISO 15 APTO 1508 Y 1509 TORRE 4 | 191 | 1890 | 2026-02-25 | 3/25/2026 12:00:00 AM | 4"x8" | Concreto | IND. MURO 5000 GF | 28 | 0 | 35 | 36.5 | 5294.8 | 372 | 104 | CEMEX | 4
619 | B-19388 NATIVA | MURO CONTENCION INFERIOR COSTADO SUR EJES 7-8 SALON COMUNAL 3 | 191 | 3937 | 2026-03-19 | 3/26/2026 12:00:00 AM | 4"x8" | Concreto | CONVENCIONAL 4000 PSI GC | 7 | 0 | 28 | 24.5 | 3552.3 | 250 | 87 | CEMEX | 3
619 | B-19388 NATIVA | MURO CONTENCION INFERIOR COSTADO SUR EJES 7-8 SALON COMUNAL 3 | 191 | 3937 | 2026-03-19 | 3/26/2026 12:00:00 AM | 4"x8" | Concreto | CONVENCIONAL 4000 PSI GC | 7 | 0 | 28 | 33.6 | 4866.7 | 342 | 120 | CEMEX | 4
619 | B-19388 NATIVA | MURO CONTENCION INFERIOR COSTADO SUR EJES 7-8 SALON COMUNAL 3 | 191 | 3937 | 2026-03-19 | 3/26/2026 12:00:00 AM | 4"x8" | Concreto | CONVENCIONAL 4000 PSI GC | 7 | 0 | 28 | 27.6 | 4007.3 | 282 | 99 | CEMEX | 3
618 | B-19388 NATIVA | MUROS PISO 18 APTO 1801 Y 1812 TORRE 4 | 191 | 2909 | 2026-03-19 | 3/26/2026 12:00:00 AM | 4"x8" | Concreto | IND. MURO 5000 GF | 7 | 0 | 35 | 35.1 | 5088 | 358 | 100 | CEMEX | 4
618 | B-19388 NATIVA | MUROS PISO 18 APTO 1801 Y 1812 TORRE 4 | 191 | 2909 | 2026-03-19 | 3/26/2026 12:00:00 AM | 4"x8" | Concreto | IND. MURO 5000 GF | 7 | 0 | 35 | 34.8 | 5040.8 | 354 | 99 | CEMEX | 4
618 | B-19388 NATIVA | MUROS PISO 18 APTO 1801 Y 1812 TORRE 4 | 191 | 2909 | 2026-03-19 | 3/26/2026 12:00:00 AM | 4"x8" | Concreto | IND. MURO 5000 GF | 7 | 0 | 35 | 43.8 | 6351.1 | 447 | 125 | CEMEX | 3
617 | B-19388 NATIVA | MUROS P1311-1310 TORRE 5 | 191 | 2907 | 2026-03-19 | 3/26/2026 12:00:00 AM | 4"x8" | Concreto | IND. MURO 5000 GF | 7 | 0 | 35 | 31 | 4500.4 | 316 | 89 | CEMEX | 3
617 | B-19388 NATIVA | MUROS P1311-1310 TORRE 5 | 191 | 2907 | 2026-03-19 | 3/26/2026 12:00:00 AM | 4"x8" | Concreto | IND. MURO 5000 GF | 7 | 0 | 35 | 35.9 | 5212.3 | 366 | 103 | CEMEX | 3
617 | B-19388 NATIVA | MUROS P1311-1310 TORRE 5 | 191 | 2907 | 2026-03-19 | 3/26/2026 12:00:00 AM | 4"x8" | Concreto | IND. MURO 5000 GF | 7 | 0 | 35 | 38.6 | 5596.8 | 393 | 110 | CEMEX | 3
616 | B-19388 NATIVA | PLACA P14 1401-1412 TORRE 5 | 191 | 2635 | 2026-03-19 | 3/26/2026 12:00:00 AM | 4"x8" | Concreto | IND. PLACA 3000 PSI | 7 | 0 | 21 | 25.7 | 3733.6 | 262 | 122 | CEMEX | 3
616 | B-19388 NATIVA | PLACA P14 1401-1412 TORRE 5 | 191 | 2635 | 2026-03-19 | 3/26/2026 12:00:00 AM | 4"x8" | Concreto | IND. PLACA 3000 PSI | 7 | 0 | 21 | 23.1 | 3344 | 235 | 110 | CEMEX | 3
616 | B-19388 NATIVA | PLACA P14 1401-1412 TORRE 5 | 191 | 2635 | 2026-03-19 | 3/26/2026 12:00:00 AM | 4"x8" | Concreto | IND. PLACA 3000 PSI | 7 | 0 | 21 | 21.4 | 3096.7 | 218 | 102 | CEMEX | 3
615 | B-19388 NATIVA | PLACA PISO 19 APTOS 1904-1905 TORRE 4 | 191 | 2658 | 2026-03-19 | 3/26/2026 12:00:00 AM | 4"x8" | Concreto | IND. PLACA 3000 PSI | 7 | 0 | 21 | 17.8 | 2578.6 | 181 | 85 | CEMEX | 4
615 | B-19388 NATIVA | PLACA PISO 19 APTOS 1904-1905 TORRE 4 | 191 | 2658 | 2026-03-19 | 3/26/2026 12:00:00 AM | 4"x8" | Concreto | IND. PLACA 3000 PSI | 7 | 0 | 21 | 20.1 | 2912 | 205 | 96 | CEMEX | 4
615 | B-19388 NATIVA | PLACA PISO 19 APTOS 1904-1905 TORRE 4 | 191 | 2658 | 2026-03-19 | 3/26/2026 12:00:00 AM | 4"x8" | Concreto | IND. PLACA 3000 PSI | 7 | 0 | 21 | 21.3 | 3093.5 | 217 | 102 | CEMEX | 2
542 | B-19388 NATIVA | MUROS AP 1103-1102 TORRE 5 | 191 | 1959 | 2026-02-26 | 3/26/2026 12:00:00 AM | 4"x8" | Concreto | IND. MURO 5000 GF | 28 | 0 | 35 | 42.1 | 6100.4 | 429 | 120 | CEMEX | 4
542 | B-19388 NATIVA | MUROS AP 1103-1102 TORRE 5 | 191 | 1959 | 2026-02-26 | 3/26/2026 12:00:00 AM | 4"x8" | Concreto | IND. MURO 5000 GF | 28 | 0 | 35 | 45.1 | 6536.2 | 460 | 129 | CEMEX | 3
542 | B-19388 NATIVA | MUROS AP 1103-1102 TORRE 5 | 191 | 1959 | 2026-02-26 | 3/26/2026 12:00:00 AM | 4"x8" | Concreto | IND. MURO 5000 GF | 28 | 0 | 35 | 44.2 | 6414.8 | 451 | 126 | CEMEX | 4
541 | B-19388 NATIVA | PLACA P11 AP 1107-1106 TORRE 5 | 191 | 1955 | 2026-02-26 | 3/26/2026 12:00:00 AM | 4"x8" | Concreto | IND. PLACA 3000 PSI | 28 | 0 | 21 | 27.7 | 4012.7 | 282 | 132 | CEMEX | 3
541 | B-19388 NATIVA | PLACA P11 AP 1107-1106 TORRE 5 | 191 | 1955 | 2026-02-26 | 3/26/2026 12:00:00 AM | 4"x8" | Concreto | IND. PLACA 3000 PSI | 28 | 0 | 21 | 27.8 | 4025.9 | 283 | 132 | CEMEX | 4
541 | B-19388 NATIVA | PLACA P11 AP 1107-1106 TORRE 5 | 191 | 1955 | 2026-02-26 | 3/26/2026 12:00:00 AM | 4"x8" | Concreto | IND. PLACA 3000 PSI | 28 | 0 | 21 | 29.1 | 4227.6 | 297 | 139 | CEMEX | 4
539 | B-19388 NATIVA | PLACA PISO 2 EJES 5-6 A-C SALON COMUNAL 3 | 191 | 1939 | 2026-02-26 | 3/26/2026 12:00:00 AM | 4"x8" | Concreto | CONVENCIONAL 4000 PSI GC | 28 | 0 | 28 | 30 | 4345.3 | 306 | 107 | CEMEX | 3
539 | B-19388 NATIVA | PLACA PISO 2 EJES 5-6 A-C SALON COMUNAL 3 | 191 | 1939 | 2026-02-26 | 3/26/2026 12:00:00 AM | 4"x8" | Concreto | CONVENCIONAL 4000 PSI GC | 28 | 0 | 28 | 34.3 | 4978.4 | 350 | 122 | CEMEX | 3
539 | B-19388 NATIVA | PLACA PISO 2 EJES 5-6 A-C SALON COMUNAL 3 | 191 | 1939 | 2026-02-26 | 3/26/2026 12:00:00 AM | 4"x8" | Concreto | CONVENCIONAL 4000 PSI GC | 28 | 0 | 28 | 29.1 | 4221.6 | 297 | 104 | CEMEX | 4
538 | B-19388 NATIVA | PLACA PISO 16 APTOS 1606-1607 Y ESCALERA EJES (2-4) PISO 15 A 16 TORRE 4 | 191 | 1946 | 2026-02-26 | 3/26/2026 12:00:00 AM | 4"x8" | Concreto | IND. PLACA 3000 PSI | 28 | 0 | 21 | 28.5 | 4130.1 | 290 | 136 | CEMEX | 4
538 | B-19388 NATIVA | PLACA PISO 16 APTOS 1606-1607 Y ESCALERA EJES (2-4) PISO 15 A 16 TORRE 4 | 191 | 1946 | 2026-02-26 | 3/26/2026 12:00:00 AM | 4"x8" | Concreto | IND. PLACA 3000 PSI | 28 | 0 | 21 | 29.1 | 4225 | 297 | 139 | CEMEX | 4
538 | B-19388 NATIVA | PLACA PISO 16 APTOS 1606-1607 Y ESCALERA EJES (2-4) PISO 15 A 16 TORRE 4 | 191 | 1946 | 2026-02-26 | 3/26/2026 12:00:00 AM | 4"x8" | Concreto | IND. PLACA 3000 PSI | 28 | 0 | 21 | 29.9 | 4334.9 | 305 | 142 | CEMEX | 4
540 | B-19388 NATIVA | MUROS PISO 15 APTO 1510 Y 1511 TORRE 4 | 191 | 1952 | 2026-02-26 | 3/26/2026 12:00:00 AM | 4"x8" | Concreto | IND. MURO 5000 GF | 28 | 0 | 35 | 39.2 | 5691.3 | 400 | 112 | CEMEX | 4
540 | B-19388 NATIVA | MUROS PISO 15 APTO 1510 Y 1511 TORRE 4 | 191 | 1952 | 2026-02-26 | 3/26/2026 12:00:00 AM | 4"x8" | Concreto | IND. MURO 5000 GF | 28 | 0 | 35 | 36.4 | 5275.8 | 371 | 104 | CEMEX | 3
540 | B-19388 NATIVA | MUROS PISO 15 APTO 1510 Y 1511 TORRE 4 | 191 | 1952 | 2026-02-26 | 3/26/2026 12:00:00 AM | 4"x8" | Concreto | IND. MURO 5000 GF | 28 | 0 | 35 | 37 | 5364.4 | 377 | 106 | CEMEX | 3
624 | B-19388 NATIVA | MURO CONTENCION SUPERIOR COSTADO SUR EJES 7-8 SALON COMUNAL 3 | 191 | 2690 | 2026-03-20 | 3/27/2026 12:00:00 AM | 4"x8" | Concreto | CONVENCIONAL 4000 PSI GC | 7 | 0 | 28 | 30.7 | 4452.3 | 313 | 110 | CEMEX | 4
624 | B-19388 NATIVA | MURO CONTENCION SUPERIOR COSTADO SUR EJES 7-8 SALON COMUNAL 3 | 191 | 2690 | 2026-03-20 | 3/27/2026 12:00:00 AM | 4"x8" | Concreto | CONVENCIONAL 4000 PSI GC | 7 | 0 | 28 | 29.2 | 4236.3 | 298 | 104 | CEMEX | 4
624 | B-19388 NATIVA | MURO CONTENCION SUPERIOR COSTADO SUR EJES 7-8 SALON COMUNAL 3 | 191 | 2690 | 2026-03-20 | 3/27/2026 12:00:00 AM | 4"x8" | Concreto | CONVENCIONAL 4000 PSI GC | 7 | 0 | 28 | 31.5 | 4561.7 | 321 | 112 | CEMEX | 4
622 | B-19388 NATIVA | MUROS P13 AP 1308-1309 TORRE 5 | 191 | 2971 | 2026-03-20 | 3/27/2026 12:00:00 AM | 4"x8" | Concreto | IND. MURO 5000 GF | 7 | 0 | 35 | 32.6 | 4722 | 332 | 93 | CEMEX | 4
622 | B-19388 NATIVA | MUROS P13 AP 1308-1309 TORRE 5 | 191 | 2971 | 2026-03-20 | 3/27/2026 12:00:00 AM | 4"x8" | Concreto | IND. MURO 5000 GF | 7 | 0 | 35 | 33 | 4788.9 | 337 | 94 | CEMEX | 3
622 | B-19388 NATIVA | MUROS P13 AP 1308-1309 TORRE 5 | 191 | 2971 | 2026-03-20 | 3/27/2026 12:00:00 AM | 4"x8" | Concreto | IND. MURO 5000 GF | 7 | 0 | 35 | 36.1 | 5239.3 | 368 | 103 | CEMEX | 4
621 | B-19388 NATIVA | PLACA P13 AP 1307-1306 + PASILLO Y ESC P13 EJE 2 TORRE 5 | 191 | 2865 | 2026-03-20 | 3/27/2026 12:00:00 AM | 4"x8" | Concreto | IND. PLACA 3000 PSI | 7 | 0 | 21 | 21.5 | 3117.7 | 219 | 102 | CEMEX | 3
621 | B-19388 NATIVA | PLACA P13 AP 1307-1306 + PASILLO Y ESC P13 EJE 2 TORRE 5 | 191 | 2865 | 2026-03-20 | 3/27/2026 12:00:00 AM | 4"x8" | Concreto | IND. PLACA 3000 PSI | 7 | 0 | 21 | 22.6 | 3275.5 | 230 | 108 | CEMEX | 4
621 | B-19388 NATIVA | PLACA P13 AP 1307-1306 + PASILLO Y ESC P13 EJE 2 TORRE 5 | 191 | 2865 | 2026-03-20 | 3/27/2026 12:00:00 AM | 4"x8" | Concreto | IND. PLACA 3000 PSI | 7 | 0 | 21 | 21.2 | 3070.2 | 216 | 101 | CEMEX | 4
620 | B-19388 NATIVA | PLACA PISO 19 APTOS 1902-1903 Y ESCALERA EJES (18-20) PISO 17 A 18 TORRE 4 | 191 | 2966 | 2026-03-20 | 3/27/2026 12:00:00 AM | 4"x8" | Concreto | IND. PLACA 3000 PSI | 7 | 0 | 21 | 22.8 | 3303.7 | 232 | 108 | CEMEX | 3
620 | B-19388 NATIVA | PLACA PISO 19 APTOS 1902-1903 Y ESCALERA EJES (18-20) PISO 17 A 18 TORRE 4 | 191 | 2966 | 2026-03-20 | 3/27/2026 12:00:00 AM | 4"x8" | Concreto | IND. PLACA 3000 PSI | 7 | 0 | 21 | 24.3 | 3517.8 | 247 | 115 | CEMEX | 4
620 | B-19388 NATIVA | PLACA PISO 19 APTOS 1902-1903 Y ESCALERA EJES (18-20) PISO 17 A 18 TORRE 4 | 191 | 2966 | 2026-03-20 | 3/27/2026 12:00:00 AM | 4"x8" | Concreto | IND. PLACA 3000 PSI | 7 | 0 | 21 | 18.7 | 2711.4 | 191 | 89 | CEMEX | 4
623 | B-19388 NATIVA | MUROS PISO 18 APTO 1808 Y 1809 TORRE 4 | 191 | 2969 | 2026-03-20 | 3/27/2026 12:00:00 AM | 4"x8" | Concreto | IND. MURO 5000 GF | 7 | 0 | 35 | 30.3 | 4395.4 | 309 | 86 | CEMEX | 4
623 | B-19388 NATIVA | MUROS PISO 18 APTO 1808 Y 1809 TORRE 4 | 191 | 2969 | 2026-03-20 | 3/27/2026 12:00:00 AM | 4"x8" | Concreto | IND. MURO 5000 GF | 7 | 0 | 35 | 29 | 4203.4 | 296 | 83 | CEMEX | 4
623 | B-19388 NATIVA | MUROS PISO 18 APTO 1808 Y 1809 TORRE 4 | 191 | 2969 | 2026-03-20 | 3/27/2026 12:00:00 AM | 4"x8" | Concreto | IND. MURO 5000 GF | 7 | 0 | 35 | 33.1 | 4807.5 | 338 | 95 | CEMEX | 3
625 | B-19388 NATIVA | PLACA PISO 3 EJES A-C HASTA EJE 5 SALON COMUNAL 3 | 191 | 3004 | 2026-03-21 | 3/28/2026 12:00:00 AM | 4"x8" | Concreto | CONVENCIONAL 4000 PSI GC | 7 | 0 | 28 | 23.2 | 3369.2 | 237 | 83 | CEMEX | 4
625 | B-19388 NATIVA | PLACA PISO 3 EJES A-C HASTA EJE 5 SALON COMUNAL 3 | 191 | 3004 | 2026-03-21 | 3/28/2026 12:00:00 AM | 4"x8" | Concreto | CONVENCIONAL 4000 PSI GC | 7 | 0 | 28 | 16.2 | 2345.4 | 165 | 58 | CEMEX | 4
625 | B-19388 NATIVA | PLACA PISO 3 EJES A-C HASTA EJE 5 SALON COMUNAL 3 | 191 | 3004 | 2026-03-21 | 3/28/2026 12:00:00 AM | 4"x8" | Concreto | CONVENCIONAL 4000 PSI GC | 7 | 0 | 28 | 20.5 | 2970.4 | 209 | 73 | CEMEX | 4
628 | B-19388 NATIVA | MUROS AP 1403-1402 TORRE 5 | 191 | 22459 | 2026-03-21 | 3/28/2026 12:00:00 AM | 4"x8" | Concreto | IND. MURO 5000 GF | 7 | 0 | 35 | 32.6 | 4731 | 333 | 93 | CEMEX | 4
628 | B-19388 NATIVA | MUROS AP 1403-1402 TORRE 5 | 191 | 22459 | 2026-03-21 | 3/28/2026 12:00:00 AM | 4"x8" | Concreto | IND. MURO 5000 GF | 7 | 0 | 35 | 31.4 | 4559.3 | 321 | 90 | CEMEX | 3
628 | B-19388 NATIVA | MUROS AP 1403-1402 TORRE 5 | 191 | 22459 | 2026-03-21 | 3/28/2026 12:00:00 AM | 4"x8" | Concreto | IND. MURO 5000 GF | 7 | 0 | 35 | 26.8 | 3881.5 | 273 | 76 | CEMEX | 4
627 | B-19388 NATIVA | PLACA PISO 19 APTOS 1906-1907 TORRE 4 | 191 | 3026 | 2026-03-21 | 3/28/2026 12:00:00 AM | 4"x8" | Concreto | IND. PLACA 3000 PSI | 7 | 0 | 21 | 16.5 | 2386.7 | 168 | 78 | CEMEX | 3
627 | B-19388 NATIVA | PLACA PISO 19 APTOS 1906-1907 TORRE 4 | 191 | 3026 | 2026-03-21 | 3/28/2026 12:00:00 AM | 4"x8" | Concreto | IND. PLACA 3000 PSI | 7 | 0 | 21 | 16.4 | 2383 | 168 | 78 | CEMEX | 4
627 | B-19388 NATIVA | PLACA PISO 19 APTOS 1906-1907 TORRE 4 | 191 | 3026 | 2026-03-21 | 3/28/2026 12:00:00 AM | 4"x8" | Concreto | IND. PLACA 3000 PSI | 7 | 0 | 21 | 19.7 | 2852.9 | 201 | 94 | CEMEX | 4
626 | B-19388 NATIVA | MUROS PISO 18 APTO 1810 Y 1811 TORRE 4 | 191 | 3018 | 2026-03-21 | 3/28/2026 12:00:00 AM | 4"x8" | Concreto | IND. MURO 5000 GF | 7 | 0 | 35 | 27.2 | 3941.7 | 277 | 78 | CEMEX | 4
626 | B-19388 NATIVA | MUROS PISO 18 APTO 1810 Y 1811 TORRE 4 | 191 | 3018 | 2026-03-21 | 3/28/2026 12:00:00 AM | 4"x8" | Concreto | IND. MURO 5000 GF | 7 | 0 | 35 | 30.3 | 4392.5 | 309 | 86 | CEMEX | 4
626 | B-19388 NATIVA | MUROS PISO 18 APTO 1810 Y 1811 TORRE 4 | 191 | 3018 | 2026-03-21 | 3/28/2026 12:00:00 AM | 4"x8" | Concreto | IND. MURO 5000 GF | 7 | 0 | 35 | 30.8 | 4464.4 | 314 | 88 | CEMEX | 3
544 | B-19388 NATIVA | PLACA PISO 16 APTOS 1601-1612 TORRE 4 | 191 | 2005 | 2026-02-27 | 3/27/2026 12:00:00 AM | 4"x8" | Concreto | IND. PLACA 3000 PSI | 28 | 0 | 21 | 29.2 | 4229.7 | 297 | 139 | CEMEX | 4
544 | B-19388 NATIVA | PLACA PISO 16 APTOS 1601-1612 TORRE 4 | 191 | 2005 | 2026-02-27 | 3/27/2026 12:00:00 AM | 4"x8" | Concreto | IND. PLACA 3000 PSI | 28 | 0 | 21 | 27 | 3910 | 275 | 128 | CEMEX | 4
544 | B-19388 NATIVA | PLACA PISO 16 APTOS 1601-1612 TORRE 4 | 191 | 2005 | 2026-02-27 | 3/27/2026 12:00:00 AM | 4"x8" | Concreto | IND. PLACA 3000 PSI | 28 | 0 | 21 | 28 | 4056.9 | 285 | 133 | CEMEX | 4
552 | B-19388 NATIVA | PLACA PISO 16 APTOS 1608-1609 TORRE 4 | 191 | 2055 | 2026-02-28 | 3/28/2026 12:00:00 AM | 4"x8" | Concreto | IND. PLACA 3000 PSI | 28 | 0 | 21 | 28 | 4062.5 | 286 | 133 | CEMEX | 4
552 | B-19388 NATIVA | PLACA PISO 16 APTOS 1608-1609 TORRE 4 | 191 | 2055 | 2026-02-28 | 3/28/2026 12:00:00 AM | 4"x8" | Concreto | IND. PLACA 3000 PSI | 28 | 0 | 21 | 23.9 | 3465 | 244 | 114 | CEMEX | 4
552 | B-19388 NATIVA | PLACA PISO 16 APTOS 1608-1609 TORRE 4 | 191 | 2055 | 2026-02-28 | 3/28/2026 12:00:00 AM | 4"x8" | Concreto | IND. PLACA 3000 PSI | 28 | 0 | 21 | 24 | 3478.3 | 245 | 114 | CEMEX | 4
551 | B-19388 NATIVA | MUROS PISO 16 APTO 1602 Y 1603 TORRE 4 | 191 | 2047 | 2026-02-28 | 3/28/2026 12:00:00 AM | 4"x8" | Concreto | IND. MURO 5000 GF | 28 | 0 | 35 | 45.3 | 6574.6 | 462 | 130 | CEMEX | 4
551 | B-19388 NATIVA | MUROS PISO 16 APTO 1602 Y 1603 TORRE 4 | 191 | 2047 | 2026-02-28 | 3/28/2026 12:00:00 AM | 4"x8" | Concreto | IND. MURO 5000 GF | 28 | 0 | 35 | 32.5 | 4709 | 331 | 93 | CEMEX | 4
551 | B-19388 NATIVA | MUROS PISO 16 APTO 1602 Y 1603 TORRE 4 | 191 | 2047 | 2026-02-28 | 3/28/2026 12:00:00 AM | 4"x8" | Concreto | IND. MURO 5000 GF | 28 | 0 | 35 | 45.2 | 6562.1 | 461 | 129 | CEMEX | 4
550 | B-19388 NATIVA | MUROS AP 1101-1112 TORRE 5 | 191 | 2048 | 2026-02-28 | 3/28/2026 12:00:00 AM | 4"x8" | Concreto | IND. MURO 5000 GF | 28 | 0 | 35 | 47 | 6811.9 | 479 | 134 | CEMEX | 3
550 | B-19388 NATIVA | MUROS AP 1101-1112 TORRE 5 | 191 | 2048 | 2026-02-28 | 3/28/2026 12:00:00 AM | 4"x8" | Concreto | IND. MURO 5000 GF | 28 | 0 | 35 | 48.3 | 7009.2 | 493 | 138 | CEMEX | 4
550 | B-19388 NATIVA | MUROS AP 1101-1112 TORRE 5 | 191 | 2048 | 2026-02-28 | 3/28/2026 12:00:00 AM | 4"x8" | Concreto | IND. MURO 5000 GF | 28 | 0 | 35 | 52.7 | 7650 | 538 | 151 | CEMEX | 4
549 | B-19388 NATIVA | PLACA AP 1110 Y 1111 TORRE 5 | 191 | 2044 | 2026-02-28 | 3/28/2026 12:00:00 AM | 4"x8" | Concreto | IND. PLACA 3000 PSI | 28 | 0 | 21 | 30.9 | 4476.4 | 315 | 147 | CEMEX | 4
549 | B-19388 NATIVA | PLACA AP 1110 Y 1111 TORRE 5 | 191 | 2044 | 2026-02-28 | 3/28/2026 12:00:00 AM | 4"x8" | Concreto | IND. PLACA 3000 PSI | 28 | 0 | 21 | 27.4 | 3976.4 | 280 | 130 | CEMEX | 3
549 | B-19388 NATIVA | PLACA AP 1110 Y 1111 TORRE 5 | 191 | 2044 | 2026-02-28 | 3/28/2026 12:00:00 AM | 4"x8" | Concreto | IND. PLACA 3000 PSI | 28 | 0 | 21 | 24.5 | 3556.1 | 250 | 117 | CEMEX | 4
548 | B-19388 NATIVA | MUROS ASCENSOR PISO 2, COLUMNAS P2 6-A 6-B 7-D 8-D SALON COMUNAL 3 | 191 | 2481 | 2026-02-27 | 3/27/2026 12:00:00 AM | 4"x8" | Concreto | CONVENCIONAL 4000 PSI GC | 28 | 0 | 28 | 32 | 4642 | 326 | 114 | CEMEX | 4
548 | B-19388 NATIVA | MUROS ASCENSOR PISO 2, COLUMNAS P2 6-A 6-B 7-D 8-D SALON COMUNAL 3 | 191 | 2481 | 2026-02-27 | 3/27/2026 12:00:00 AM | 4"x8" | Concreto | CONVENCIONAL 4000 PSI GC | 28 | 0 | 28 | 31.4 | 4560.9 | 321 | 112 | CEMEX | 4
548 | B-19388 NATIVA | MUROS ASCENSOR PISO 2, COLUMNAS P2 6-A 6-B 7-D 8-D SALON COMUNAL 3 | 191 | 2481 | 2026-02-27 | 3/27/2026 12:00:00 AM | 4"x8" | Concreto | CONVENCIONAL 4000 PSI GC | 28 | 0 | 28 | 33.3 | 4823.3 | 339 | 119 | CEMEX | 4
547 | B-19388 NATIVA | MURO CONTENCION PARTE SUPERIOR SUR EJES 6 - 7 SALON COMUNAL 3 | 191 | 834 | 2026-02-27 | 3/27/2026 12:00:00 AM | 4"x8" | Concreto | CONVENCIONAL 4000 PSI GC | 28 | 0 | 28 | 37.6 | 5448.4 | 383 | 134 | CEMEX | 3
547 | B-19388 NATIVA | MURO CONTENCION PARTE SUPERIOR SUR EJES 6 - 7 SALON COMUNAL 3 | 191 | 834 | 2026-02-27 | 3/27/2026 12:00:00 AM | 4"x8" | Concreto | CONVENCIONAL 4000 PSI GC | 28 | 0 | 28 | 38.4 | 5566.5 | 391 | 137 | CEMEX | 4
547 | B-19388 NATIVA | MURO CONTENCION PARTE SUPERIOR SUR EJES 6 - 7 SALON COMUNAL 3 | 191 | 834 | 2026-02-27 | 3/27/2026 12:00:00 AM | 4"x8" | Concreto | CONVENCIONAL 4000 PSI GC | 28 | 0 | 28 | 25.9 | 3751.4 | 264 | 92 | CEMEX | 4
546 | B-19388 NATIVA | MUROS AP 1103 Y 1104 TORRE 5 | 191 | 2013 | 2026-02-27 | 3/27/2026 12:00:00 AM | 4"x8" | Concreto | IND. MURO 5000 GF | 28 | 0 | 35 | 46 | 6672.5 | 469 | 131 | CEMEX | 4
546 | B-19388 NATIVA | MUROS AP 1103 Y 1104 TORRE 5 | 191 | 2013 | 2026-02-27 | 3/27/2026 12:00:00 AM | 4"x8" | Concreto | IND. MURO 5000 GF | 28 | 0 | 35 | 46.7 | 6767 | 476 | 133 | CEMEX | 4
546 | B-19388 NATIVA | MUROS AP 1103 Y 1104 TORRE 5 | 191 | 2013 | 2026-02-27 | 3/27/2026 12:00:00 AM | 4"x8" | Concreto | IND. MURO 5000 GF | 28 | 0 | 35 | 44.5 | 6453.9 | 454 | 127 | CEMEX | 4
543 | B-19388 NATIVA | ESCALERA Y PLACA 1108 Y 1109 TORRE 5 | 191 | 2000 | 2026-02-27 | 3/27/2026 12:00:00 AM | 4"x8" | Concreto | IND. PLACA 3000 PSI | 28 | 0 | 21 | 27.3 | 3963 | 279 | 130 | CEMEX | 4
543 | B-19388 NATIVA | ESCALERA Y PLACA 1108 Y 1109 TORRE 5 | 191 | 2000 | 2026-02-27 | 3/27/2026 12:00:00 AM | 4"x8" | Concreto | IND. PLACA 3000 PSI | 28 | 0 | 21 | 26 | 3777.3 | 266 | 124 | CEMEX | 4
543 | B-19388 NATIVA | ESCALERA Y PLACA 1108 Y 1109 TORRE 5 | 191 | 2000 | 2026-02-27 | 3/27/2026 12:00:00 AM | 4"x8" | Concreto | IND. PLACA 3000 PSI | 28 | 0 | 21 | 25.7 | 3730 | 262 | 122 | CEMEX | 4
630 | B-19388 NATIVA | MUROS AP 1404-1405 TORRE 5 | 191 | 3111 | 2026-03-24 | 3/31/2026 12:00:00 AM | 4"x8" | Concreto | IND. MURO 5000 GF | 7 | 0 | 35 | 40.9 | 5938.9 | 418 | 117 | CEMEX | 4
630 | B-19388 NATIVA | MUROS AP 1404-1405 TORRE 5 | 191 | 3111 | 2026-03-24 | 3/31/2026 12:00:00 AM | 4"x8" | Concreto | IND. MURO 5000 GF | 7 | 0 | 35 | 44.4 | 6437.6 | 453 | 127 | CEMEX | 4
630 | B-19388 NATIVA | MUROS AP 1404-1405 TORRE 5 | 191 | 3111 | 2026-03-24 | 3/31/2026 12:00:00 AM | 4"x8" | Concreto | IND. MURO 5000 GF | 7 | 0 | 35 | 44.7 | 6477.3 | 455 | 128 | CEMEX | 4
629 | B-19388 NATIVA | PLACA P14 AP 1411-1410 + PASILLO TORRE5 | 191 | 3107 | 2026-03-24 | 3/31/2026 12:00:00 AM | 4"x8" | Concreto | IND. PLACA 3000 PSI | 7 | 0 | 21 | 38.3 | 5560.5 | 391 | 182 | CEMEX | 4
629 | B-19388 NATIVA | PLACA P14 AP 1411-1410 + PASILLO TORRE5 | 191 | 3107 | 2026-03-24 | 3/31/2026 12:00:00 AM | 4"x8" | Concreto | IND. PLACA 3000 PSI | 7 | 0 | 21 | 36.2 | 5246.3 | 369 | 172 | CEMEX | 4
629 | B-19388 NATIVA | PLACA P14 AP 1411-1410 + PASILLO TORRE5 | 191 | 3107 | 2026-03-24 | 3/31/2026 12:00:00 AM | 4"x8" | Concreto | IND. PLACA 3000 PSI | 7 | 0 | 21 | 39.7 | 5764.8 | 405 | 189 | CEMEX | 4
554 | B-19388 NATIVA | PLACA P12 AP 1203 - 1202 + PASILLO + ESC P10 EJE 23 TORRE 5 | 191 | 2147 | 2026-03-03 | 3/31/2026 12:00:00 AM | 4"x8" | Concreto | IND. PLACA 3000 PSI | 28 | 0 | 21 | 26.9 | 3901.7 | 274 | 128 | CEMEX | 4
554 | B-19388 NATIVA | PLACA P12 AP 1203 - 1202 + PASILLO + ESC P10 EJE 23 TORRE 5 | 191 | 2147 | 2026-03-03 | 3/31/2026 12:00:00 AM | 4"x8" | Concreto | IND. PLACA 3000 PSI | 28 | 0 | 21 | 25.6 | 3715 | 261 | 122 | CEMEX | 3
554 | B-19388 NATIVA | PLACA P12 AP 1203 - 1202 + PASILLO + ESC P10 EJE 23 TORRE 5 | 191 | 2147 | 2026-03-03 | 3/31/2026 12:00:00 AM | 4"x8" | Concreto | IND. PLACA 3000 PSI | 28 | 0 | 21 | 23.4 | 3392.5 | 239 | 111 | CEMEX | 3
545 | B-19388 NATIVA | MUROS PISO 16 APTO 1604 Y 1605 TORRE 4 | 191 | 2009 | 2026-02-27 | 3/27/2026 12:00:00 AM | 4"x8" | Concreto | IND. MURO 5000 GF | 28 | 0 | 35 | 38.4 | 5573.8 | 392 | 110 | CEMEX | 4
545 | B-19388 NATIVA | MUROS PISO 16 APTO 1604 Y 1605 TORRE 4 | 191 | 2009 | 2026-02-27 | 3/27/2026 12:00:00 AM | 4"x8" | Concreto | IND. MURO 5000 GF | 28 | 0 | 35 | 40.8 | 5920.2 | 416 | 117 | CEMEX | 4
545 | B-19388 NATIVA | MUROS PISO 16 APTO 1604 Y 1605 TORRE 4 | 191 | 2009 | 2026-02-27 | 3/27/2026 12:00:00 AM | 4"x8" | Concreto | IND. MURO 5000 GF | 28 | 0 | 35 | 40.5 | 5878.4 | 413 | 116 | CEMEX | 3
556 | B-19388 NATIVA | MUROS AP 1106-1107 TORRE 5 | 191 | 2151 | 2026-03-03 | 3/31/2026 12:00:00 AM | 4"x8" | Concreto | IND. MURO 5000 GF | 28 | 0 | 35 | 43.7 | 6344.9 | 446 | 125 | CEMEX | 3
556 | B-19388 NATIVA | MUROS AP 1106-1107 TORRE 5 | 191 | 2151 | 2026-03-03 | 3/31/2026 12:00:00 AM | 4"x8" | Concreto | IND. MURO 5000 GF | 28 | 0 | 35 | 38.7 | 5608.2 | 394 | 110 | CEMEX | 4
556 | B-19388 NATIVA | MUROS AP 1106-1107 TORRE 5 | 191 | 2151 | 2026-03-03 | 3/31/2026 12:00:00 AM | 4"x8" | Concreto | IND. MURO 5000 GF | 28 | 0 | 35 | 39.5 | 5731.6 | 403 | 113 | CEMEX | 2
555 | B-19388 NATIVA | MUROS PISO 16 APTO 1606 Y 1607 TORRE 4 | 191 | 2145 | 2026-03-03 | 3/31/2026 12:00:00 AM | 4"x8" | Concreto | IND. MURO 5000 GF | 28 | 0 | 35 | 40.7 | 5897.8 | 415 | 116 | CEMEX | 3
555 | B-19388 NATIVA | MUROS PISO 16 APTO 1606 Y 1607 TORRE 4 | 191 | 2145 | 2026-03-03 | 3/31/2026 12:00:00 AM | 4"x8" | Concreto | IND. MURO 5000 GF | 28 | 0 | 35 | 39.7 | 5762.1 | 405 | 114 | CEMEX | 4
555 | B-19388 NATIVA | MUROS PISO 16 APTO 1606 Y 1607 TORRE 4 | 191 | 2145 | 2026-03-03 | 3/31/2026 12:00:00 AM | 4"x8" | Concreto | IND. MURO 5000 GF | 28 | 0 | 35 | 37.2 | 5389.8 | 379 | 106 | CEMEX | 4
553 | B-19388 NATIVA | PLACA PISO 16 APTOS 1610-1611 TORRE 4 | 191 | 2148 | 2026-03-03 | 3/31/2026 12:00:00 AM | 4"x8" | Concreto | IND. PLACA 3000 PSI | 28 | 0 | 21 | 29.1 | 4213.9 | 296 | 138 | CEMEX | 3
553 | B-19388 NATIVA | PLACA PISO 16 APTOS 1610-1611 TORRE 4 | 191 | 2148 | 2026-03-03 | 3/31/2026 12:00:00 AM | 4"x8" | Concreto | IND. PLACA 3000 PSI | 28 | 0 | 21 | 27.4 | 3973.1 | 279 | 130 | CEMEX | 3
553 | B-19388 NATIVA | PLACA PISO 16 APTOS 1610-1611 TORRE 4 | 191 | 2148 | 2026-03-03 | 3/31/2026 12:00:00 AM | 4"x8" | Concreto | IND. PLACA 3000 PSI | 28 | 0 | 21 | 26.7 | 3868.2 | 272 | 127 | CEMEX | 5
632 | B-19388 NATIVA | PLACA PISO 19 APTOS 1901-1912 TORRE 4 | 191 | 3157 | 2026-03-25 | 4/1/2026 12:00:00 AM | 4"x8" | Concreto | IND. PLACA 3000 PSI | 7 | 0 | 21 | 19.4 | 2812.2 | 198 | 92 | CEMEX | 4
632 | B-19388 NATIVA | PLACA PISO 19 APTOS 1901-1912 TORRE 4 | 191 | 3157 | 2026-03-25 | 4/1/2026 12:00:00 AM | 4"x8" | Concreto | IND. PLACA 3000 PSI | 7 | 0 | 21 | 19.1 | 2764.9 | 194 | 91 | CEMEX | 4
632 | B-19388 NATIVA | PLACA PISO 19 APTOS 1901-1912 TORRE 4 | 191 | 3157 | 2026-03-25 | 4/1/2026 12:00:00 AM | 4"x8" | Concreto | IND. PLACA 3000 PSI | 7 | 0 | 21 | 18.5 | 2683 | 189 | 88 | CEMEX | 4
633 | B-19388 NATIVA | MUROS AP 1401-1412 TORRE 5 | 191 | 3159 | 2026-03-25 | 4/1/2026 12:00:00 AM | 4"x8" | Concreto | IND. MURO 5000 GF | 7 | 0 | 35 | 34.9 | 5065 | 356 | 100 | CEMEX | 4
633 | B-19388 NATIVA | MUROS AP 1401-1412 TORRE 5 | 191 | 3159 | 2026-03-25 | 4/1/2026 12:00:00 AM | 4"x8" | Concreto | IND. MURO 5000 GF | 7 | 0 | 35 | 34 | 4927.4 | 346 | 97 | CEMEX | 4
633 | B-19388 NATIVA | MUROS AP 1401-1412 TORRE 5 | 191 | 3159 | 2026-03-25 | 4/1/2026 12:00:00 AM | 4"x8" | Concreto | IND. MURO 5000 GF | 7 | 0 | 35 | 32.1 | 4659.4 | 328 | 92 | CEMEX | 4
634 | B-19388 NATIVA | MUROS PISO 19 APTO 1904 Y 1905 TORRE 4 | 191 | 3160 | 2026-03-25 | 4/1/2026 12:00:00 AM | 4"x8" | Concreto | IND. MURO 5000 GF | 7 | 0 | 35 | 32.1 | 4653.1 | 327 | 92 | CEMEX | 4
634 | B-19388 NATIVA | MUROS PISO 19 APTO 1904 Y 1905 TORRE 4 | 191 | 3160 | 2026-03-25 | 4/1/2026 12:00:00 AM | 4"x8" | Concreto | IND. MURO 5000 GF | 7 | 0 | 35 | 29.7 | 4308.8 | 303 | 85 | CEMEX | 4
634 | B-19388 NATIVA | MUROS PISO 19 APTO 1904 Y 1905 TORRE 4 | 191 | 3160 | 2026-03-25 | 4/1/2026 12:00:00 AM | 4"x8" | Concreto | IND. MURO 5000 GF | 7 | 0 | 35 | 31.4 | 4559.6 | 321 | 90 | CEMEX | 4
558 | B-19388 NATIVA | MUROS P1111-1110 TORRE 5 | 191 | 2212 | 2026-03-04 | 4/1/2026 12:00:00 AM | 4"x8" | Concreto | IND. MURO 5000 GF | 28 | 0 | 35 | 41.1 | 5963 | 419 | 117 | CEMEX | 3
558 | B-19388 NATIVA | MUROS P1111-1110 TORRE 5 | 191 | 2212 | 2026-03-04 | 4/1/2026 12:00:00 AM | 4"x8" | Concreto | IND. MURO 5000 GF | 28 | 0 | 35 | 41.1 | 5954.9 | 419 | 117 | CEMEX | 3
558 | B-19388 NATIVA | MUROS P1111-1110 TORRE 5 | 191 | 2212 | 2026-03-04 | 4/1/2026 12:00:00 AM | 4"x8" | Concreto | IND. MURO 5000 GF | 28 | 0 | 35 | 39.8 | 5773 | 406 | 114 | CEMEX | 3
559 | B-19388 NATIVA | MUROS PISO 16 APTO 1601 Y 1612 TORRE 4 | 191 | 2204 | 2026-03-04 | 4/1/2026 12:00:00 AM | 4"x8" | Concreto | IND. MURO 5000 GF | 28 | 0 | 35 | 42.5 | 6161 | 433 | 121 | CEMEX | 3
559 | B-19388 NATIVA | MUROS PISO 16 APTO 1601 Y 1612 TORRE 4 | 191 | 2204 | 2026-03-04 | 4/1/2026 12:00:00 AM | 4"x8" | Concreto | IND. MURO 5000 GF | 28 | 0 | 35 | 44.9 | 6513.7 | 458 | 128 | CEMEX | 4
559 | B-19388 NATIVA | MUROS PISO 16 APTO 1601 Y 1612 TORRE 4 | 191 | 2204 | 2026-03-04 | 4/1/2026 12:00:00 AM | 4"x8" | Concreto | IND. MURO 5000 GF | 28 | 0 | 35 | 46.4 | 6731.5 | 473 | 133 | CEMEX | 4
557 | B-19388 NATIVA | PLACA P12 AP 1204-1205 TORRE 5 | 191 | 2207 | 2026-03-04 | 4/1/2026 12:00:00 AM | 4"x8" | Concreto | IND. PLACA 3000 PSI | 28 | 0 | 21 | 24.2 | 3514.7 | 247 | 115 | CEMEX | 4
557 | B-19388 NATIVA | PLACA P12 AP 1204-1205 TORRE 5 | 191 | 2207 | 2026-03-04 | 4/1/2026 12:00:00 AM | 4"x8" | Concreto | IND. PLACA 3000 PSI | 28 | 0 | 21 | 24 | 3484 | 245 | 114 | CEMEX | 3
557 | B-19388 NATIVA | PLACA P12 AP 1204-1205 TORRE 5 | 191 | 2207 | 2026-03-04 | 4/1/2026 12:00:00 AM | 4"x8" | Concreto | IND. PLACA 3000 PSI | 28 | 0 | 21 | 21.7 | 3150.9 | 222 | 103 | CEMEX | 3
635 | B-19388 NATIVA | PLACA PISO 19 APTOS 1908-1909 Y ESCALERA EJES (2-4) PISO 18 A 19 TORRE 4 | 191 | 3190 | 2026-03-26 | 4/2/2026 12:00:00 AM | 4"x8" | Concreto | IND. PLACA 3000 PSI | 7 | 0 | 21 | 21 | 3042.2 | 214 | 100 | CEMEX | 3
635 | B-19388 NATIVA | PLACA PISO 19 APTOS 1908-1909 Y ESCALERA EJES (2-4) PISO 18 A 19 TORRE 4 | 191 | 3190 | 2026-03-26 | 4/2/2026 12:00:00 AM | 4"x8" | Concreto | IND. PLACA 3000 PSI | 7 | 0 | 21 | 22.2 | 3225 | 227 | 106 | CEMEX | 4
635 | B-19388 NATIVA | PLACA PISO 19 APTOS 1908-1909 Y ESCALERA EJES (2-4) PISO 18 A 19 TORRE 4 | 191 | 3190 | 2026-03-26 | 4/2/2026 12:00:00 AM | 4"x8" | Concreto | IND. PLACA 3000 PSI | 7 | 0 | 21 | 24 | 3483.4 | 245 | 114 | CEMEX | 4
639 | B-19388 NATIVA | CIMENTACION EJES 7-8 A-C SALON COMUNAL 3 | 191 | 3216 | 2026-03-26 | 4/2/2026 12:00:00 AM | 4"x8" | Concreto | CONVENCIONAL 4000 PSI GC | 7 | 0 | 28 | 27.8 | 4026 | 283 | 99 | CEMEX | 4
639 | B-19388 NATIVA | CIMENTACION EJES 7-8 A-C SALON COMUNAL 3 | 191 | 3216 | 2026-03-26 | 4/2/2026 12:00:00 AM | 4"x8" | Concreto | CONVENCIONAL 4000 PSI GC | 7 | 0 | 28 | 27 | 3920.4 | 276 | 96 | CEMEX | 4
639 | B-19388 NATIVA | CIMENTACION EJES 7-8 A-C SALON COMUNAL 3 | 191 | 3216 | 2026-03-26 | 4/2/2026 12:00:00 AM | 4"x8" | Concreto | CONVENCIONAL 4000 PSI GC | 7 | 0 | 28 | 27.7 | 4023 | 283 | 99 | CEMEX | 4
638 | B-19388 NATIVA | MUROS PISO 19 APTO 1902 Y 1903 TORRE 4 | 191 | 3205 | 2026-03-26 | 4/2/2026 12:00:00 AM | 4"x8" | Concreto | IND. MURO 5000 GF | 7 | 0 | 35 | 33.3 | 4828.8 | 340 | 95 | CEMEX | 3
638 | B-19388 NATIVA | MUROS PISO 19 APTO 1902 Y 1903 TORRE 4 | 191 | 3205 | 2026-03-26 | 4/2/2026 12:00:00 AM | 4"x8" | Concreto | IND. MURO 5000 GF | 7 | 0 | 35 | 34.1 | 4950.4 | 348 | 98 | CEMEX | 4
638 | B-19388 NATIVA | MUROS PISO 19 APTO 1902 Y 1903 TORRE 4 | 191 | 3205 | 2026-03-26 | 4/2/2026 12:00:00 AM | 4"x8" | Concreto | IND. MURO 5000 GF | 7 | 0 | 35 | 32.6 | 4721.5 | 332 | 93 | CEMEX | 4
636 | B-19388 NATIVA | PLACA P15 AP 1503 - 1502 + PASILLO + ESCALERA eje 23 P13 TORRE 5 | 191 | 3190 | 2026-03-26 | 4/2/2026 12:00:00 AM | 4"x8" | Concreto | IND. PLACA 3000 PSI | 7 | 0 | 21 | 20.6 | 2993 | 210 | 98 | CEMEX | 3
636 | B-19388 NATIVA | PLACA P15 AP 1503 - 1502 + PASILLO + ESCALERA eje 23 P13 TORRE 5 | 191 | 3190 | 2026-03-26 | 4/2/2026 12:00:00 AM | 4"x8" | Concreto | IND. PLACA 3000 PSI | 7 | 0 | 21 | 24.9 | 3613.2 | 254 | 119 | CEMEX | 4
636 | B-19388 NATIVA | PLACA P15 AP 1503 - 1502 + PASILLO + ESCALERA eje 23 P13 TORRE 5 | 191 | 3190 | 2026-03-26 | 4/2/2026 12:00:00 AM | 4"x8" | Concreto | IND. PLACA 3000 PSI | 7 | 0 | 21 | 19.4 | 2808.2 | 197 | 92 | CEMEX | 4
564 | B-19388 NATIVA | MUROS P11 AP 1108-1109 TORRE 5 | 191 | 2281 | 2026-03-05 | 4/2/2026 12:00:00 AM | 4"x8" | Concreto | IND. MURO 5000 GF | 28 | 0 | 35 | 39.7 | 5757.4 | 405 | 113 | CEMEX | 4
564 | B-19388 NATIVA | MUROS P11 AP 1108-1109 TORRE 5 | 191 | 2281 | 2026-03-05 | 4/2/2026 12:00:00 AM | 4"x8" | Concreto | IND. MURO 5000 GF | 28 | 0 | 35 | 38.6 | 5591.8 | 393 | 110 | CEMEX | 4
564 | B-19388 NATIVA | MUROS P11 AP 1108-1109 TORRE 5 | 191 | 2281 | 2026-03-05 | 4/2/2026 12:00:00 AM | 4"x8" | Concreto | IND. MURO 5000 GF | 28 | 0 | 35 | 34.7 | 5029.4 | 354 | 99 | CEMEX | 3
637 | B-19388 NATIVA | MUROS AP 1406-1407 TORRE 5 | 191 | 3204 | 2026-03-26 | 4/2/2026 12:00:00 AM | 4"x8" | Concreto | IND. MURO 5000 GF | 7 | 0 | 35 | 38.4 | 5574.8 | 392 | 110 | CEMEX | 4
637 | B-19388 NATIVA | MUROS AP 1406-1407 TORRE 5 | 191 | 3204 | 2026-03-26 | 4/2/2026 12:00:00 AM | 4"x8" | Concreto | IND. MURO 5000 GF | 7 | 0 | 35 | 39 | 5653.6 | 397 | 111 | CEMEX | 3
637 | B-19388 NATIVA | MUROS AP 1406-1407 TORRE 5 | 191 | 3204 | 2026-03-26 | 4/2/2026 12:00:00 AM | 4"x8" | Concreto | IND. MURO 5000 GF | 7 | 0 | 35 | 36.9 | 5357 | 377 | 106 | CEMEX | 4
560 | B-19388 NATIVA | MUROS ESCALERAS PISO 2 SALON COMUNAL 3 | 191 | 2258 | 2026-03-05 | 4/2/2026 12:00:00 AM | 4"x8" | Concreto | IND MUROS 4000 PSI GF | 28 | 0 | 28 | 27.4 | 3978.3 | 280 | 98 | CEMEX | 3
560 | B-19388 NATIVA | MUROS ESCALERAS PISO 2 SALON COMUNAL 3 | 191 | 2258 | 2026-03-05 | 4/2/2026 12:00:00 AM | 4"x8" | Concreto | IND MUROS 4000 PSI GF | 28 | 0 | 28 | 29.9 | 4336.7 | 305 | 107 | CEMEX | 4
560 | B-19388 NATIVA | MUROS ESCALERAS PISO 2 SALON COMUNAL 3 | 191 | 2258 | 2026-03-05 | 4/2/2026 12:00:00 AM | 4"x8" | Concreto | IND MUROS 4000 PSI GF | 28 | 0 | 28 | 27.9 | 4043 | 284 | 100 | CEMEX | 4
642 | B-19388 NATIVA | MUROS P1411-1410 TORRE5 | 191 | 3256 | 2026-03-27 | 4/3/2026 12:00:00 AM | 4"x8" | Concreto | IND. MURO 5000 GF | 7 | 0 | 35 | 36 | 5220.7 | 367 | 103 | CEMEX | 4
642 | B-19388 NATIVA | MUROS P1411-1410 TORRE5 | 191 | 3256 | 2026-03-27 | 4/3/2026 12:00:00 AM | 4"x8" | Concreto | IND. MURO 5000 GF | 7 | 0 | 35 | 36.1 | 5241.4 | 368 | 103 | CEMEX | 4
642 | B-19388 NATIVA | MUROS P1411-1410 TORRE5 | 191 | 3256 | 2026-03-27 | 4/3/2026 12:00:00 AM | 4"x8" | Concreto | IND. MURO 5000 GF | 7 | 0 | 35 | 38.7 | 5609.6 | 394 | 110 | CEMEX | 3
641 | B-19388 NATIVA | PLACA P15 AP 1504-1505 TORRE 5 | 191 | 3253 | 2026-03-27 | 4/3/2026 12:00:00 AM | 4"x8" | Concreto | IND. PLACA 3000 PSI | 7 | 0 | 21 | 17.8 | 2575 | 181 | 84 | CEMEX | 3
641 | B-19388 NATIVA | PLACA P15 AP 1504-1505 TORRE 5 | 191 | 3253 | 2026-03-27 | 4/3/2026 12:00:00 AM | 4"x8" | Concreto | IND. PLACA 3000 PSI | 7 | 0 | 21 | 25.8 | 3739.5 | 263 | 123 | CEMEX | 4
641 | B-19388 NATIVA | PLACA P15 AP 1504-1505 TORRE 5 | 191 | 3253 | 2026-03-27 | 4/3/2026 12:00:00 AM | 4"x8" | Concreto | IND. PLACA 3000 PSI | 7 | 0 | 21 | 24.7 | 3588.9 | 252 | 118 | CEMEX | 4
563 | B-19388 NATIVA | MUROS PISO 16 APTO 1608 Y 1609 TORRE 4 | 191 | 2278 | 2026-03-05 | 4/2/2026 12:00:00 AM | 4"x8" | Concreto | IND. MURO 5000 GF | 28 | 0 | 35 | 42.6 | 6172.5 | 434 | 122 | CEMEX | 4
563 | B-19388 NATIVA | MUROS PISO 16 APTO 1608 Y 1609 TORRE 4 | 191 | 2278 | 2026-03-05 | 4/2/2026 12:00:00 AM | 4"x8" | Concreto | IND. MURO 5000 GF | 28 | 0 | 35 | 41.1 | 5961.5 | 419 | 117 | CEMEX | 4
563 | B-19388 NATIVA | MUROS PISO 16 APTO 1608 Y 1609 TORRE 4 | 191 | 2278 | 2026-03-05 | 4/2/2026 12:00:00 AM | 4"x8" | Concreto | IND. MURO 5000 GF | 28 | 0 | 35 | 33.6 | 4876.7 | 343 | 96 | CEMEX | 4
561 | B-19388 NATIVA | PLACA P12 1201-1212+ PASILLO + ESC P10 EJE 2 | 191 | 2109 | 2026-03-05 | 4/2/2026 12:00:00 AM | 4"x8" | Concreto | IND. PLACA 3000 PSI | 28 | 0 | 21 | 25.8 | 3746.7 | 263 | 123 | CEMEX | 4
561 | B-19388 NATIVA | PLACA P12 1201-1212+ PASILLO + ESC P10 EJE 2 | 191 | 2109 | 2026-03-05 | 4/2/2026 12:00:00 AM | 4"x8" | Concreto | IND. PLACA 3000 PSI | 28 | 0 | 21 | 27.7 | 4015.6 | 282 | 132 | CEMEX | 4
561 | B-19388 NATIVA | PLACA P12 1201-1212+ PASILLO + ESC P10 EJE 2 | 191 | 2109 | 2026-03-05 | 4/2/2026 12:00:00 AM | 4"x8" | Concreto | IND. PLACA 3000 PSI | 28 | 0 | 21 | 25.1 | 3634.6 | 256 | 119 | CEMEX | 4
640 | B-19388 NATIVA | PLACA PISO 19 APTOS 1910-1911 TORRE 4 | 191 | 3250 | 2026-03-27 | 4/3/2026 12:00:00 AM | 4"x8" | Concreto | IND. PLACA 3000 PSI | 7 | 0 | 21 | 19.7 | 2855.3 | 201 | 94 | CEMEX | 4
640 | B-19388 NATIVA | PLACA PISO 19 APTOS 1910-1911 TORRE 4 | 191 | 3250 | 2026-03-27 | 4/3/2026 12:00:00 AM | 4"x8" | Concreto | IND. PLACA 3000 PSI | 7 | 0 | 21 | 18.5 | 2675.9 | 188 | 88 | CEMEX | 4
640 | B-19388 NATIVA | PLACA PISO 19 APTOS 1910-1911 TORRE 4 | 191 | 3250 | 2026-03-27 | 4/3/2026 12:00:00 AM | 4"x8" | Concreto | IND. PLACA 3000 PSI | 7 | 0 | 21 | 17.6 | 2548.8 | 179 | 84 | CEMEX | 4
643 | B-19388 NATIVA | MUROS PISO 19 APTO 1906 Y 1907 TORRE 4 | 191 | 3254 | 2026-03-27 | 4/3/2026 12:00:00 AM | 4"x8" | Concreto | IND. MURO 5000 GF | 7 | 0 | 35 | 36.4 | 5278 | 371 | 104 | CEMEX | 3
643 | B-19388 NATIVA | MUROS PISO 19 APTO 1906 Y 1907 TORRE 4 | 191 | 3254 | 2026-03-27 | 4/3/2026 12:00:00 AM | 4"x8" | Concreto | IND. MURO 5000 GF | 7 | 0 | 35 | 35.9 | 5201.4 | 366 | 102 | CEMEX | 4
643 | B-19388 NATIVA | MUROS PISO 19 APTO 1906 Y 1907 TORRE 4 | 191 | 3254 | 2026-03-27 | 4/3/2026 12:00:00 AM | 4"x8" | Concreto | IND. MURO 5000 GF | 7 | 0 | 35 | 34.1 | 4939.6 | 347 | 97 | CEMEX | 4
569 | B-19388 NATIVA | MUROS AP 1203-1202 TORRE 5 | 191 | 2345 | 2026-03-06 | 4/3/2026 12:00:00 AM | 4"x8" | Concreto | IND. MURO 5000 GF | 28 | 0 | 35 | 37.4 | 5422.3 | 381 | 107 | CEMEX | 4
569 | B-19388 NATIVA | MUROS AP 1203-1202 TORRE 5 | 191 | 2345 | 2026-03-06 | 4/3/2026 12:00:00 AM | 4"x8" | Concreto | IND. MURO 5000 GF | 28 | 0 | 35 | 32.5 | 4709.7 | 331 | 93 | CEMEX | 3
569 | B-19388 NATIVA | MUROS AP 1203-1202 TORRE 5 | 191 | 2345 | 2026-03-06 | 4/3/2026 12:00:00 AM | 4"x8" | Concreto | IND. MURO 5000 GF | 28 | 0 | 35 | 41.3 | 5986.3 | 421 | 118 | CEMEX | 4
568 | B-19388 NATIVA | PLACA P12 AP 1207-1206 TORRE 5 | 191 | 2342 | 2026-03-06 | 4/3/2026 12:00:00 AM | 4"x8" | Concreto | IND. PLACA 3000 PSI | 28 | 0 | 21 | 26.1 | 3783.9 | 266 | 124 | CEMEX | 3
568 | B-19388 NATIVA | PLACA P12 AP 1207-1206 TORRE 5 | 191 | 2342 | 2026-03-06 | 4/3/2026 12:00:00 AM | 4"x8" | Concreto | IND. PLACA 3000 PSI | 28 | 0 | 21 | 23.7 | 3432.4 | 241 | 113 | CEMEX | 3
568 | B-19388 NATIVA | PLACA P12 AP 1207-1206 TORRE 5 | 191 | 2342 | 2026-03-06 | 4/3/2026 12:00:00 AM | 4"x8" | Concreto | IND. PLACA 3000 PSI | 28 | 0 | 21 | 26.3 | 3813.2 | 268 | 125 | CEMEX | 3
567 | B-19388 NATIVA | PLACA PISO 2 EJES A-C 8-7 SALON COMUNAL 3 | 191 | 2319 | 2026-03-06 | 4/3/2026 12:00:00 AM | 4"x8" | Concreto | IND MUROS 4000 PSI GF | 28 | 0 | 28 | 39.8 | 5772.7 | 406 | 142 | CEMEX | 3
567 | B-19388 NATIVA | PLACA PISO 2 EJES A-C 8-7 SALON COMUNAL 3 | 191 | 2319 | 2026-03-06 | 4/3/2026 12:00:00 AM | 4"x8" | Concreto | IND MUROS 4000 PSI GF | 28 | 0 | 28 | 44.7 | 6486.2 | 456 | 160 | CEMEX | 4
567 | B-19388 NATIVA | PLACA PISO 2 EJES A-C 8-7 SALON COMUNAL 3 | 191 | 2319 | 2026-03-06 | 4/3/2026 12:00:00 AM | 4"x8" | Concreto | IND MUROS 4000 PSI GF | 28 | 0 | 28 | 35.8 | 5198.9 | 366 | 128 | CEMEX | 2
566 | B-19388 NATIVA | MUROS PISO 16 APTO 1610 Y 1611 TORRE 4 | 191 | 2338 | 2026-03-06 | 4/3/2026 12:00:00 AM | 4"x8" | Concreto | IND. MURO 5000 GF | 28 | 0 | 35 | 39.9 | 5784.4 | 407 | 114 | CEMEX | 4
566 | B-19388 NATIVA | MUROS PISO 16 APTO 1610 Y 1611 TORRE 4 | 191 | 2338 | 2026-03-06 | 4/3/2026 12:00:00 AM | 4"x8" | Concreto | IND. MURO 5000 GF | 28 | 0 | 35 | 41.4 | 6002.8 | 422 | 118 | CEMEX | 3
566 | B-19388 NATIVA | MUROS PISO 16 APTO 1610 Y 1611 TORRE 4 | 191 | 2338 | 2026-03-06 | 4/3/2026 12:00:00 AM | 4"x8" | Concreto | IND. MURO 5000 GF | 28 | 0 | 35 | 29.7 | 4305.1 | 303 | 85 | CEMEX | 3
562 | B-19388 NATIVA | PLACA PISO 17 APTOS 1704-1705 TORRE 4 | 191 | 2275 | 2026-03-05 | 4/2/2026 12:00:00 AM | 4"x8" | Concreto | IND. PLACA 3000 PSI | 28 | 0 | 21 | 26 | 3766.1 | 265 | 124 | CEMEX | 4
562 | B-19388 NATIVA | PLACA PISO 17 APTOS 1704-1705 TORRE 4 | 191 | 2275 | 2026-03-05 | 4/2/2026 12:00:00 AM | 4"x8" | Concreto | IND. PLACA 3000 PSI | 28 | 0 | 21 | 21.8 | 3163.5 | 222 | 104 | CEMEX | 3
562 | B-19388 NATIVA | PLACA PISO 17 APTOS 1704-1705 TORRE 4 | 191 | 2275 | 2026-03-05 | 4/2/2026 12:00:00 AM | 4"x8" | Concreto | IND. PLACA 3000 PSI | 28 | 0 | 21 | 21.1 | 3066.6 | 216 | 101 | CEMEX | 3
644 | B-19388 NATIVA | MURO CONTENCION SUR PARTE INFERIOR EJES 7-8 COMUNAL 3 | 191 | 3286 | 2026-03-28 | 4/4/2026 12:00:00 AM | 4"x8" | Concreto | CONVENCIONAL 4000 PSI GC | 7 | 0 | 28 | 23 | 3340.4 | 235 | 82 | CEMEX | 4
644 | B-19388 NATIVA | MURO CONTENCION SUR PARTE INFERIOR EJES 7-8 COMUNAL 3 | 191 | 3286 | 2026-03-28 | 4/4/2026 12:00:00 AM | 4"x8" | Concreto | CONVENCIONAL 4000 PSI GC | 7 | 0 | 28 | 24 | 3474.8 | 244 | 86 | CEMEX | 3
644 | B-19388 NATIVA | MURO CONTENCION SUR PARTE INFERIOR EJES 7-8 COMUNAL 3 | 191 | 3286 | 2026-03-28 | 4/4/2026 12:00:00 AM | 4"x8" | Concreto | CONVENCIONAL 4000 PSI GC | 7 | 0 | 28 | 24.6 | 3571.1 | 251 | 88 | CEMEX | 3
647 | B-19388 NATIVA | MUROS P14 AP 1408-1409 TORRE 5 | 191 | 3288 | 2026-03-28 | 4/4/2026 12:00:00 AM | 4"x8" | Concreto | IND. MURO 5000 GF | 7 | 0 | 35 | 38.3 | 5552.8 | 390 | 109 | CEMEX | 4
647 | B-19388 NATIVA | MUROS P14 AP 1408-1409 TORRE 5 | 191 | 3288 | 2026-03-28 | 4/4/2026 12:00:00 AM | 4"x8" | Concreto | IND. MURO 5000 GF | 7 | 0 | 35 | 36.2 | 5249.8 | 369 | 103 | CEMEX | 4
647 | B-19388 NATIVA | MUROS P14 AP 1408-1409 TORRE 5 | 191 | 3288 | 2026-03-28 | 4/4/2026 12:00:00 AM | 4"x8" | Concreto | IND. MURO 5000 GF | 7 | 0 | 35 | 37.1 | 5377.1 | 378 | 106 | CEMEX | 4
648 | B-19388 NATIVA | PLACA P15 1501-1512 +PASILLO TORRE 5 | 191 | 3295 | 2026-03-28 | 4/4/2026 12:00:00 AM | 4"x8" | Concreto | IND. PLACA 3000 PSI | 7 | 0 | 21 | 15.7 | 2273 | 160 | 75 | CEMEX | 3
648 | B-19388 NATIVA | PLACA P15 1501-1512 +PASILLO TORRE 5 | 191 | 3295 | 2026-03-28 | 4/4/2026 12:00:00 AM | 4"x8" | Concreto | IND. PLACA 3000 PSI | 7 | 0 | 21 | 13.5 | 1952.7 | 137 | 64 | CEMEX | 4
648 | B-19388 NATIVA | PLACA P15 1501-1512 +PASILLO TORRE 5 | 191 | 3295 | 2026-03-28 | 4/4/2026 12:00:00 AM | 4"x8" | Concreto | IND. PLACA 3000 PSI | 7 | 0 | 21 | 15.4 | 2228.8 | 157 | 73 | CEMEX | 3
462 | B-19388 NATIVA | MUROS PISO 13 APTO 1302 Y 1303 TORRE 4 | 191 | 1085 | 2026-02-07 | 4/4/2026 12:00:00 AM | 4"x8" | Concreto | IND. MURO 5000 GF | 56 | 0 | 35 | 34.9 | 5056.1 | 355 | 100 | CEMEX | 3
462 | B-19388 NATIVA | MUROS PISO 13 APTO 1302 Y 1303 TORRE 4 | 191 | 1085 | 2026-02-07 | 4/4/2026 12:00:00 AM | 4"x8" | Concreto | IND. MURO 5000 GF | 56 | 0 | 35 | 31.5 | 4573.2 | 322 | 90 | CEMEX | 4
462 | B-19388 NATIVA | MUROS PISO 13 APTO 1302 Y 1303 TORRE 4 | 191 | 1085 | 2026-02-07 | 4/4/2026 12:00:00 AM | 4"x8" | Concreto | IND. MURO 5000 GF | 56 | 0 | 35 | 38.3 | 5559.4 | 391 | 110 | CEMEX | 3
575 | B-19388 NATIVA | MUROS PISO 17 APTO 1704 Y 1705 TORRE 4 | 191 | 2415 | 2026-03-09 | 4/6/2026 12:00:00 AM | 4"x8" | Concreto | IND. MURO 5000 GF | 28 | 0 | 35 | 37.5 | 5440 | 382 | 107 | CEMEX | 3
575 | B-19388 NATIVA | MUROS PISO 17 APTO 1704 Y 1705 TORRE 4 | 191 | 2415 | 2026-03-09 | 4/6/2026 12:00:00 AM | 4"x8" | Concreto | IND. MURO 5000 GF | 28 | 0 | 35 | 31.4 | 4558.2 | 320 | 90 | CEMEX | 3
575 | B-19388 NATIVA | MUROS PISO 17 APTO 1704 Y 1705 TORRE 4 | 191 | 2415 | 2026-03-09 | 4/6/2026 12:00:00 AM | 4"x8" | Concreto | IND. MURO 5000 GF | 28 | 0 | 35 | 46 | 6667.2 | 469 | 131 | CEMEX | 3
576 | B-19388 NATIVA | MUROS AP 1201-1212 TORRE 5 | 191 | 2430 | 2026-03-09 | 4/6/2026 12:00:00 AM | 4"x8" | Concreto | IND. MURO 5000 GF | 28 | 0 | 35 | 27.7 | 4015.5 | 282 | 79 | CEMEX | 4
576 | B-19388 NATIVA | MUROS AP 1201-1212 TORRE 5 | 191 | 2430 | 2026-03-09 | 4/6/2026 12:00:00 AM | 4"x8" | Concreto | IND. MURO 5000 GF | 28 | 0 | 35 | 25.6 | 3708.2 | 261 | 73 | CEMEX | 3
576 | B-19388 NATIVA | MUROS AP 1201-1212 TORRE 5 | 191 | 2430 | 2026-03-09 | 4/6/2026 12:00:00 AM | 4"x8" | Concreto | IND. MURO 5000 GF | 28 | 0 | 35 | 26.2 | 3801 | 267 | 75 | CEMEX | 3
645 | B-19388 NATIVA | PLACA PISO 20 APTOS 2004-2005 TORRE 4 | 191 | 4350 | 2026-03-28 | 4/4/2026 12:00:00 AM | 4"x8" | Concreto | IND. PLACA 3000 PSI | 7 | 0 | 21 | 20.7 | 3002.8 | 211 | 98 | CEMEX | 3
645 | B-19388 NATIVA | PLACA PISO 20 APTOS 2004-2005 TORRE 4 | 191 | 4350 | 2026-03-28 | 4/4/2026 12:00:00 AM | 4"x8" | Concreto | IND. PLACA 3000 PSI | 7 | 0 | 21 | 21 | 3052.8 | 215 | 100 | CEMEX | 3
645 | B-19388 NATIVA | PLACA PISO 20 APTOS 2004-2005 TORRE 4 | 191 | 4350 | 2026-03-28 | 4/4/2026 12:00:00 AM | 4"x8" | Concreto | IND. PLACA 3000 PSI | 7 | 0 | 21 | 21.8 | 3162.6 | 222 | 104 | CEMEX | 3
646 | B-19388 NATIVA | MUROS PISO 19 APTO 1901 Y 1912 TORRE 4 | 191 | 4352 | 2026-03-28 | 4/4/2026 12:00:00 AM | 4"x8" | Concreto | IND. MURO 5000 GF | 7 | 0 | 35 | 30.5 | 4418 | 311 | 87 | CEMEX | 3
646 | B-19388 NATIVA | MUROS PISO 19 APTO 1901 Y 1912 TORRE 4 | 191 | 4352 | 2026-03-28 | 4/4/2026 12:00:00 AM | 4"x8" | Concreto | IND. MURO 5000 GF | 7 | 0 | 35 | 30.3 | 4398.1 | 309 | 87 | CEMEX | 4
646 | B-19388 NATIVA | MUROS PISO 19 APTO 1901 Y 1912 TORRE 4 | 191 | 4352 | 2026-03-28 | 4/4/2026 12:00:00 AM | 4"x8" | Concreto | IND. MURO 5000 GF | 7 | 0 | 35 | 30.8 | 4465 | 314 | 88 | CEMEX | 3
572 | B-19388 NATIVA | MUROS AP 1204-1205 TORRE 5 | 191 | 2200 | 2026-03-07 | 4/4/2026 12:00:00 AM | 4"x8" | Concreto | IND. MURO 5000 GF | 28 | 0 | 35 | 37.8 | 5484.3 | 386 | 108 | CEMEX | 3
572 | B-19388 NATIVA | MUROS AP 1204-1205 TORRE 5 | 191 | 2200 | 2026-03-07 | 4/4/2026 12:00:00 AM | 4"x8" | Concreto | IND. MURO 5000 GF | 28 | 0 | 35 | 38.7 | 5612.2 | 395 | 110 | CEMEX | 3
572 | B-19388 NATIVA | MUROS AP 1204-1205 TORRE 5 | 191 | 2200 | 2026-03-07 | 4/4/2026 12:00:00 AM | 4"x8" | Concreto | IND. MURO 5000 GF | 28 | 0 | 35 | 40 | 5804.2 | 408 | 114 | CEMEX | 3
570 | B-19388 NATIVA | PLACA P12 AP 1211-1210 + PASILLO TORRE 5 | 191 | 7318 | 2026-03-07 | 4/4/2026 12:00:00 AM | 4"x8" | Concreto | IND. PLACA 3000 PSI | 28 | 0 | 21 | 24.7 | 3577 | 251 | 117 | CEMEX | 3
570 | B-19388 NATIVA | PLACA P12 AP 1211-1210 + PASILLO TORRE 5 | 191 | 7318 | 2026-03-07 | 4/4/2026 12:00:00 AM | 4"x8" | Concreto | IND. PLACA 3000 PSI | 28 | 0 | 21 | 23.3 | 3382.7 | 238 | 111 | CEMEX | 3
570 | B-19388 NATIVA | PLACA P12 AP 1211-1210 + PASILLO TORRE 5 | 191 | 7318 | 2026-03-07 | 4/4/2026 12:00:00 AM | 4"x8" | Concreto | IND. PLACA 3000 PSI | 28 | 0 | 21 | 23.3 | 3372.9 | 237 | 111 | CEMEX | 3
571 | B-19388 NATIVA | PLACA PISO 17 APTOS 1706-1707 TORRE 4 | 191 | 1930 | 2026-03-07 | 4/4/2026 12:00:00 AM | 4"x8" | Concreto | IND. PLACA 3000 PSI | 28 | 0 | 21 | 25.7 | 3726.5 | 262 | 122 | CEMEX | 3
571 | B-19388 NATIVA | PLACA PISO 17 APTOS 1706-1707 TORRE 4 | 191 | 1930 | 2026-03-07 | 4/4/2026 12:00:00 AM | 4"x8" | Concreto | IND. PLACA 3000 PSI | 28 | 0 | 21 | 25.5 | 3700.9 | 260 | 122 | CEMEX | 3
571 | B-19388 NATIVA | PLACA PISO 17 APTOS 1706-1707 TORRE 4 | 191 | 1930 | 2026-03-07 | 4/4/2026 12:00:00 AM | 4"x8" | Concreto | IND. PLACA 3000 PSI | 28 | 0 | 21 | 26.2 | 3804.2 | 267 | 125 | CEMEX | 4
565 | B-19388 NATIVA | PLACA PISO 17 APTOS 1702-1703 Y ESCALERA EJES (18-20) PISO 15 A 16 TORRE 4 | 191 | 2334 | 2026-03-06 | 4/3/2026 12:00:00 AM | 4"x8" | Concreto | IND. PLACA 3000 PSI | 28 | 0 | 21 | 27.3 | 3955.2 | 278 | 130 | CEMEX | 3
565 | B-19388 NATIVA | PLACA PISO 17 APTOS 1702-1703 Y ESCALERA EJES (18-20) PISO 15 A 16 TORRE 4 | 191 | 2334 | 2026-03-06 | 4/3/2026 12:00:00 AM | 4"x8" | Concreto | IND. PLACA 3000 PSI | 28 | 0 | 21 | 30.1 | 4368.7 | 307 | 143 | CEMEX | 3
565 | B-19388 NATIVA | PLACA PISO 17 APTOS 1702-1703 Y ESCALERA EJES (18-20) PISO 15 A 16 TORRE 4 | 191 | 2334 | 2026-03-06 | 4/3/2026 12:00:00 AM | 4"x8" | Concreto | IND. PLACA 3000 PSI | 28 | 0 | 21 | 29.4 | 4267.5 | 300 | 140 | CEMEX | 3
574 | B-19388 NATIVA | ESCALERA P11 EJE 23 Y PLACA APTO 1208 - 1209 TORRE 5 | 191 | 2412 | 2026-03-09 | 4/6/2026 12:00:00 AM | 4"x8" | Concreto | IND. PLACA 3000 PSI | 28 | 0 | 21 | 26.9 | 3904 | 274 | 128 | CEMEX | 3
574 | B-19388 NATIVA | ESCALERA P11 EJE 23 Y PLACA APTO 1208 - 1209 TORRE 5 | 191 | 2412 | 2026-03-09 | 4/6/2026 12:00:00 AM | 4"x8" | Concreto | IND. PLACA 3000 PSI | 28 | 0 | 21 | 22.7 | 3297.9 | 232 | 108 | CEMEX | 4
574 | B-19388 NATIVA | ESCALERA P11 EJE 23 Y PLACA APTO 1208 - 1209 TORRE 5 | 191 | 2412 | 2026-03-09 | 4/6/2026 12:00:00 AM | 4"x8" | Concreto | IND. PLACA 3000 PSI | 28 | 0 | 21 | 26.4 | 3827.9 | 269 | 126 | CEMEX | 3
471 | B-19388 NATIVA | PLACA PISO 14 APTOS 1404-1405 TORRE 4 | 191 | 1172 | 2026-02-10 | 4/7/2026 12:00:00 AM | 4"x8" | Concreto | IND. PLACA 3000 PSI | 56 | 0 | 21 | 24.9 | 3612.9 | 254 | 119 | CEMEX | 3
471 | B-19388 NATIVA | PLACA PISO 14 APTOS 1404-1405 TORRE 4 | 191 | 1172 | 2026-02-10 | 4/7/2026 12:00:00 AM | 4"x8" | Concreto | IND. PLACA 3000 PSI | 56 | 0 | 21 | 23.4 | 3395.6 | 239 | 111 | CEMEX | 3
471 | B-19388 NATIVA | PLACA PISO 14 APTOS 1404-1405 TORRE 4 | 191 | 1172 | 2026-02-10 | 4/7/2026 12:00:00 AM | 4"x8" | Concreto | IND. PLACA 3000 PSI | 56 | 0 | 21 | 25.8 | 3748.6 | 264 | 123 | CEMEX | 3
472 | B-19388 NATIVA | MUROS PISO 13 APTO 1301 Y 1312 TORRE 4 | 191 | 1178 | 2026-02-10 | 4/7/2026 12:00:00 AM | 4"x8" | Concreto | IND. MURO 5000 GF | 56 | 0 | 35 | 39.5 | 5725.7 | 403 | 113 | CEMEX | 3
472 | B-19388 NATIVA | MUROS PISO 13 APTO 1301 Y 1312 TORRE 4 | 191 | 1178 | 2026-02-10 | 4/7/2026 12:00:00 AM | 4"x8" | Concreto | IND. MURO 5000 GF | 56 | 0 | 35 | 37.7 | 5460.9 | 384 | 108 | CEMEX | 3
472 | B-19388 NATIVA | MUROS PISO 13 APTO 1301 Y 1312 TORRE 4 | 191 | 1178 | 2026-02-10 | 4/7/2026 12:00:00 AM | 4"x8" | Concreto | IND. MURO 5000 GF | 56 | 0 | 35 | 39.1 | 5669.5 | 399 | 112 | CEMEX | 3
573 | B-19388 NATIVA | PLACA PISO 17 APTOS 1701-1712 Y ESCALERA EJES (2-4) PISO 16 A 17 TORRE 4 | 191 | 2412 | 2026-03-09 | 4/6/2026 12:00:00 AM | 4"x8" | Concreto | IND. PLACA 3000 PSI | 28 | 0 | 21 | 26.3 | 3814.5 | 268 | 125 | CEMEX | 3
573 | B-19388 NATIVA | PLACA PISO 17 APTOS 1701-1712 Y ESCALERA EJES (2-4) PISO 16 A 17 TORRE 4 | 191 | 2412 | 2026-03-09 | 4/6/2026 12:00:00 AM | 4"x8" | Concreto | IND. PLACA 3000 PSI | 28 | 0 | 21 | 28.5 | 4138.2 | 291 | 136 | CEMEX | 4
573 | B-19388 NATIVA | PLACA PISO 17 APTOS 1701-1712 Y ESCALERA EJES (2-4) PISO 16 A 17 TORRE 4 | 191 | 2412 | 2026-03-09 | 4/6/2026 12:00:00 AM | 4"x8" | Concreto | IND. PLACA 3000 PSI | 28 | 0 | 21 | 38.5 | 5580.7 | 392 | 183 | CEMEX | 3
577 | B-19388 NATIVA | VIGAS CIMENTACION EJE 6-7 A-C SALON COMUNAL 3 | 191 | 2439 | 2026-03-09 | 4/6/2026 12:00:00 AM | 4"x8" | Concreto | CONVENCIONAL 4000 PSI GC | 28 | 0 | 28 | 32.3 | 4683 | 329 | 115 | CEMEX | 3
577 | B-19388 NATIVA | VIGAS CIMENTACION EJE 6-7 A-C SALON COMUNAL 3 | 191 | 2439 | 2026-03-09 | 4/6/2026 12:00:00 AM | 4"x8" | Concreto | CONVENCIONAL 4000 PSI GC | 28 | 0 | 28 | 32.7 | 4743.8 | 334 | 117 | CEMEX | 4
577 | B-19388 NATIVA | VIGAS CIMENTACION EJE 6-7 A-C SALON COMUNAL 3 | 191 | 2439 | 2026-03-09 | 4/6/2026 12:00:00 AM | 4"x8" | Concreto | CONVENCIONAL 4000 PSI GC | 28 | 0 | 28 | 33.1 | 4802.6 | 338 | 118 | CEMEX | 4
580 | B-19388 NATIVA | MUROS AP 1206-1207 TORRE 5 | 191 | 2291 | 2026-03-10 | 4/7/2026 12:00:00 AM | 4"x8" | Concreto | IND. MURO 5000 GF | 28 | 0 | 35 | 38.6 | 5603.1 | 394 | 110 | CEMEX | 3
580 | B-19388 NATIVA | MUROS AP 1206-1207 TORRE 5 | 191 | 2291 | 2026-03-10 | 4/7/2026 12:00:00 AM | 4"x8" | Concreto | IND. MURO 5000 GF | 28 | 0 | 35 | 32.9 | 4778.6 | 336 | 94 | CEMEX | 4
580 | B-19388 NATIVA | MUROS AP 1206-1207 TORRE 5 | 191 | 2291 | 2026-03-10 | 4/7/2026 12:00:00 AM | 4"x8" | Concreto | IND. MURO 5000 GF | 28 | 0 | 35 | 38.2 | 5539.7 | 389 | 109 | CEMEX | 3
582 | B-19388 NATIVA | MURO CONTENCION PARTE INFERIOR COSTADO SUR EJES 6-7 SALON COMUNAL 3 | 191 | 567 | 2026-03-10 | 4/7/2026 12:00:00 AM | 4"x8" | Concreto | CONVENCIONAL 4000 PSI GC | 28 | 0 | 28 | 46.3 | 6716 | 472 | 165 | CEMEX | 3
582 | B-19388 NATIVA | MURO CONTENCION PARTE INFERIOR COSTADO SUR EJES 6-7 SALON COMUNAL 3 | 191 | 567 | 2026-03-10 | 4/7/2026 12:00:00 AM | 4"x8" | Concreto | CONVENCIONAL 4000 PSI GC | 28 | 0 | 28 | 44.7 | 6486.2 | 456 | 160 | CEMEX | 3
582 | B-19388 NATIVA | MURO CONTENCION PARTE INFERIOR COSTADO SUR EJES 6-7 SALON COMUNAL 3 | 191 | 567 | 2026-03-10 | 4/7/2026 12:00:00 AM | 4"x8" | Concreto | CONVENCIONAL 4000 PSI GC | 28 | 0 | 28 | 45.4 | 6583.7 | 463 | 162 | CEMEX | 3
578 | B-19388 NATIVA | PLACA PISO 17 APTOS 1708-1709 TORRE 4 | 191 | 2482 | 2026-03-10 | 4/7/2026 12:00:00 AM | 4"x8" | Concreto | IND. PLACA 3000 PSI | 28 | 0 | 21 | 26.1 | 3788.3 | 266 | 124 | CEMEX | 3
578 | B-19388 NATIVA | PLACA PISO 17 APTOS 1708-1709 TORRE 4 | 191 | 2482 | 2026-03-10 | 4/7/2026 12:00:00 AM | 4"x8" | Concreto | IND. PLACA 3000 PSI | 28 | 0 | 21 | 27.2 | 3949.6 | 278 | 130 | CEMEX | 3
578 | B-19388 NATIVA | PLACA PISO 17 APTOS 1708-1709 TORRE 4 | 191 | 2482 | 2026-03-10 | 4/7/2026 12:00:00 AM | 4"x8" | Concreto | IND. PLACA 3000 PSI | 28 | 0 | 21 | 27.3 | 3953.8 | 278 | 130 | CEMEX | 3
579 | B-19388 NATIVA | PLACA P13 AP 1303 - 1302 + PASILLO TORRE 5 | 191 | 2485 | 2026-03-10 | 4/7/2026 12:00:00 AM | 4"x8" | Concreto | IND. PLACA 3000 PSI | 28 | 0 | 21 | 27.6 | 4010.1 | 282 | 132 | CEMEX | 3
579 | B-19388 NATIVA | PLACA P13 AP 1303 - 1302 + PASILLO TORRE 5 | 191 | 2485 | 2026-03-10 | 4/7/2026 12:00:00 AM | 4"x8" | Concreto | IND. PLACA 3000 PSI | 28 | 0 | 21 | 24.9 | 3613.4 | 254 | 119 | CEMEX | 3
579 | B-19388 NATIVA | PLACA P13 AP 1303 - 1302 + PASILLO TORRE 5 | 191 | 2485 | 2026-03-10 | 4/7/2026 12:00:00 AM | 4"x8" | Concreto | IND. PLACA 3000 PSI | 28 | 0 | 21 | 28.3 | 4111.2 | 289 | 135 | CEMEX | 3
581 | B-19388 NATIVA | MUROS PISO 17 APTO 1702 Y 1703 TORRE 4 | 191 | 2486 | 2026-03-10 | 4/7/2026 12:00:00 AM | 4"x8" | Concreto | IND. MURO 5000 GF | 28 | 0 | 35 | 36.9 | 5358.2 | 377 | 106 | CEMEX | 3
581 | B-19388 NATIVA | MUROS PISO 17 APTO 1702 Y 1703 TORRE 4 | 191 | 2486 | 2026-03-10 | 4/7/2026 12:00:00 AM | 4"x8" | Concreto | IND. MURO 5000 GF | 28 | 0 | 35 | 35.3 | 5115.7 | 360 | 101 | CEMEX | 3
581 | B-19388 NATIVA | MUROS PISO 17 APTO 1702 Y 1703 TORRE 4 | 191 | 2486 | 2026-03-10 | 4/7/2026 12:00:00 AM | 4"x8" | Concreto | IND. MURO 5000 GF | 28 | 0 | 35 | 34.4 | 4996.2 | 351 | 98 | CEMEX | 3
477 | B-19388 NATIVA | COLUMNAS PISO 1 EJES 5-A Y 5-B SALON COMUNAL 3 | 191 | 1227 | 2026-02-11 | 4/8/2026 12:00:00 AM | 4"x8" | Concreto | CONVENCIONAL 4000 PSI GC | 56 | 0 | 28 | 28 | 4067.9 | 286 | 100 | CEMEX | 3
477 | B-19388 NATIVA | COLUMNAS PISO 1 EJES 5-A Y 5-B SALON COMUNAL 3 | 191 | 1227 | 2026-02-11 | 4/8/2026 12:00:00 AM | 4"x8" | Concreto | CONVENCIONAL 4000 PSI GC | 56 | 0 | 28 | 28.2 | 4095.8 | 288 | 101 | CEMEX | 3
477 | B-19388 NATIVA | COLUMNAS PISO 1 EJES 5-A Y 5-B SALON COMUNAL 3 | 191 | 1227 | 2026-02-11 | 4/8/2026 12:00:00 AM | 4"x8" | Concreto | CONVENCIONAL 4000 PSI GC | 56 | 0 | 28 | 30.1 | 4364.3 | 307 | 107 | CEMEX | 4
478 | B-19388 NATIVA | MUROS PISO 13 APTO 1308 Y 1309 TORRE 4 | 191 | 1236 | 2026-02-11 | 4/8/2026 12:00:00 AM | 4"x8" | Concreto | IND. MURO 5000 GF | 56 | 0 | 35 | 51 | 7391.2 | 520 | 146 | CEMEX | 3
478 | B-19388 NATIVA | MUROS PISO 13 APTO 1308 Y 1309 TORRE 4 | 191 | 1236 | 2026-02-11 | 4/8/2026 12:00:00 AM | 4"x8" | Concreto | IND. MURO 5000 GF | 56 | 0 | 35 | 39.3 | 5700.2 | 401 | 112 | CEMEX | 3
478 | B-19388 NATIVA | MUROS PISO 13 APTO 1308 Y 1309 TORRE 4 | 191 | 1236 | 2026-02-11 | 4/8/2026 12:00:00 AM | 4"x8" | Concreto | IND. MURO 5000 GF | 56 | 0 | 35 | 40.3 | 5841.8 | 411 | 115 | CEMEX | 4
588 | B-19388 NATIVA | MUROS PISO 17 APTO 1706 Y 1707 TORRE 4 | 191 | 2540 | 2026-03-11 | 4/8/2026 12:00:00 AM | 4"x8" | Concreto | IND. MURO 5000 GF | 28 | 0 | 35 | 37.3 | 5408.2 | 380 | 106 | CEMEX | 4
588 | B-19388 NATIVA | MUROS PISO 17 APTO 1706 Y 1707 TORRE 4 | 191 | 2540 | 2026-03-11 | 4/8/2026 12:00:00 AM | 4"x8" | Concreto | IND. MURO 5000 GF | 28 | 0 | 35 | 36.1 | 5236.7 | 368 | 103 | CEMEX | 4
588 | B-19388 NATIVA | MUROS PISO 17 APTO 1706 Y 1707 TORRE 4 | 191 | 2540 | 2026-03-11 | 4/8/2026 12:00:00 AM | 4"x8" | Concreto | IND. MURO 5000 GF | 28 | 0 | 35 | 35.8 | 5190.6 | 365 | 102 | CEMEX | 4
583 | B-19388 NATIVA | PLACA PISO 2 EJES C-D 8-9 SALON COMUNAL 3 | 191 | 2524 | 2026-03-11 | 4/8/2026 12:00:00 AM | 4"x8" | Concreto | CONVENCIONAL 4000 PSI GC | 28 | 0 | 28 | 35.4 | 5133.7 | 361 | 126 | CEMEX | 4
583 | B-19388 NATIVA | PLACA PISO 2 EJES C-D 8-9 SALON COMUNAL 3 | 191 | 2524 | 2026-03-11 | 4/8/2026 12:00:00 AM | 4"x8" | Concreto | CONVENCIONAL 4000 PSI GC | 28 | 0 | 28 | 27.9 | 4045.3 | 284 | 100 | CEMEX | 3
583 | B-19388 NATIVA | PLACA PISO 2 EJES C-D 8-9 SALON COMUNAL 3 | 191 | 2524 | 2026-03-11 | 4/8/2026 12:00:00 AM | 4"x8" | Concreto | CONVENCIONAL 4000 PSI GC | 28 | 0 | 28 | 31.9 | 4630.6 | 326 | 114 | CEMEX | 4
584 | B-19388 NATIVA | COLUMNA SOTANO B-7 CCOMUNAL 3 | 191 | 2525 | 2026-03-11 | 4/8/2026 12:00:00 AM | 4"x8" | Concreto | IND MUROS 4000 PSI GF | 28 | 0 | 28 | 31.8 | 4616.1 | 325 | 114 | CEMEX | 4
584 | B-19388 NATIVA | COLUMNA SOTANO B-7 CCOMUNAL 3 | 191 | 2525 | 2026-03-11 | 4/8/2026 12:00:00 AM | 4"x8" | Concreto | IND MUROS 4000 PSI GF | 28 | 0 | 28 | 33.4 | 4847.7 | 341 | 119 | CEMEX | 3
584 | B-19388 NATIVA | COLUMNA SOTANO B-7 CCOMUNAL 3 | 191 | 2525 | 2026-03-11 | 4/8/2026 12:00:00 AM | 4"x8" | Concreto | IND MUROS 4000 PSI GF | 28 | 0 | 28 | 29.8 | 4316.7 | 303 | 106 | CEMEX | 3
585 | B-19388 NATIVA | PLACA P13 AP 1304-1305 +ESCALERA P11 EJE 2 TORRE 5 | 191 | 2535 | 2026-03-11 | 4/8/2026 12:00:00 AM | 4"x8" | Concreto | IND. PLACA 3000 PSI | 28 | 0 | 21 | 27 | 3917.1 | 275 | 129 | CEMEX | 4
585 | B-19388 NATIVA | PLACA P13 AP 1304-1305 +ESCALERA P11 EJE 2 TORRE 5 | 191 | 2535 | 2026-03-11 | 4/8/2026 12:00:00 AM | 4"x8" | Concreto | IND. PLACA 3000 PSI | 28 | 0 | 21 | 28.7 | 4162.5 | 293 | 137 | CEMEX | 4
585 | B-19388 NATIVA | PLACA P13 AP 1304-1305 +ESCALERA P11 EJE 2 TORRE 5 | 191 | 2535 | 2026-03-11 | 4/8/2026 12:00:00 AM | 4"x8" | Concreto | IND. PLACA 3000 PSI | 28 | 0 | 21 | 27.7 | 4023.4 | 283 | 132 | CEMEX | 4
586 | B-19388 NATIVA | PLACA PISO 17 APTOS 1710-1711 TORRE 4 | 191 | 2536 | 2026-03-11 | 4/8/2026 12:00:00 AM | 4"x8" | Concreto | IND. PLACA 3000 PSI | 28 | 0 | 21 | 24.1 | 3498.5 | 246 | 115 | CEMEX | 3
586 | B-19388 NATIVA | PLACA PISO 17 APTOS 1710-1711 TORRE 4 | 191 | 2536 | 2026-03-11 | 4/8/2026 12:00:00 AM | 4"x8" | Concreto | IND. PLACA 3000 PSI | 28 | 0 | 21 | 22.3 | 3228.7 | 227 | 106 | CEMEX | 3
586 | B-19388 NATIVA | PLACA PISO 17 APTOS 1710-1711 TORRE 4 | 191 | 2536 | 2026-03-11 | 4/8/2026 12:00:00 AM | 4"x8" | Concreto | IND. PLACA 3000 PSI | 28 | 0 | 21 | 27.3 | 3960.8 | 278 | 130 | CEMEX | 4
587 | B-19388 NATIVA | MUROS P12 APTOS 1210 - 1211 TORRE 5 | 191 | 2541 | 2026-03-11 | 4/8/2026 12:00:00 AM | 4"x8" | Concreto | IND. MURO 5000 GF | 28 | 0 | 35 | 37.6 | 5455.4 | 384 | 107 | CEMEX | 3
587 | B-19388 NATIVA | MUROS P12 APTOS 1210 - 1211 TORRE 5 | 191 | 2541 | 2026-03-11 | 4/8/2026 12:00:00 AM | 4"x8" | Concreto | IND. MURO 5000 GF | 28 | 0 | 35 | 35.8 | 5194 | 365 | 102 | CEMEX | 4
587 | B-19388 NATIVA | MUROS P12 APTOS 1210 - 1211 TORRE 5 | 191 | 2541 | 2026-03-11 | 4/8/2026 12:00:00 AM | 4"x8" | Concreto | IND. MURO 5000 GF | 28 | 0 | 35 | 41.4 | 6000.8 | 422 | 118 | CEMEX | 4
651 | B-19388 NATIVA | PLACA P15 AP 1507-1506 TORRE 5 | 191 | 3350 | 2026-03-30 | 4/9/2026 12:00:00 AM | 4"x8" | Concreto | IND. PLACA 3000 PSI | 10 | 0 | 21 | 20.6 | 2982 | 210 | 98 | CEMEX | 3
651 | B-19388 NATIVA | PLACA P15 AP 1507-1506 TORRE 5 | 191 | 3350 | 2026-03-30 | 4/9/2026 12:00:00 AM | 4"x8" | Concreto | IND. PLACA 3000 PSI | 10 | 0 | 21 | 22 | 3183.6 | 224 | 104 | CEMEX | 3
651 | B-19388 NATIVA | PLACA P15 AP 1507-1506 TORRE 5 | 191 | 3350 | 2026-03-30 | 4/9/2026 12:00:00 AM | 4"x8" | Concreto | IND. PLACA 3000 PSI | 10 | 0 | 21 | 25.1 | 3636.8 | 256 | 119 | CEMEX | 3
650 | B-19388 NATIVA | MUROS PISO 19 APTO 1908 Y 1909 TORRE 4 | 191 | 3343 | 2026-03-30 | 4/9/2026 12:00:00 AM | 4"x8" | Concreto | IND. MURO 5000 GF | 10 | 0 | 35 | 39 | 5652.8 | 397 | 111 | CEMEX | 3
650 | B-19388 NATIVA | MUROS PISO 19 APTO 1908 Y 1909 TORRE 4 | 191 | 3343 | 2026-03-30 | 4/9/2026 12:00:00 AM | 4"x8" | Concreto | IND. MURO 5000 GF | 10 | 0 | 35 | 38.1 | 5526.7 | 389 | 109 | CEMEX | 3
650 | B-19388 NATIVA | MUROS PISO 19 APTO 1908 Y 1909 TORRE 4 | 191 | 3343 | 2026-03-30 | 4/9/2026 12:00:00 AM | 4"x8" | Concreto | IND. MURO 5000 GF | 10 | 0 | 35 | 35.2 | 5102.5 | 359 | 100 | CEMEX | 3
592 | B-19388 NATIVA | MUROS P12 AP 1208-1209 TORRE 5 | 191 | 2599 | 2026-03-12 | 4/9/2026 12:00:00 AM | 4"x8" | Concreto | IND. MURO 5000 GF | 28 | 0 | 35 | 39.3 | 5701.8 | 401 | 112 | CEMEX | 4
592 | B-19388 NATIVA | MUROS P12 AP 1208-1209 TORRE 5 | 191 | 2599 | 2026-03-12 | 4/9/2026 12:00:00 AM | 4"x8" | Concreto | IND. MURO 5000 GF | 28 | 0 | 35 | 42.8 | 6208.4 | 436 | 122 | CEMEX | 3
592 | B-19388 NATIVA | MUROS P12 AP 1208-1209 TORRE 5 | 191 | 2599 | 2026-03-12 | 4/9/2026 12:00:00 AM | 4"x8" | Concreto | IND. MURO 5000 GF | 28 | 0 | 35 | 42.7 | 6192.8 | 435 | 122 | CEMEX | 4
589 | B-19388 NATIVA | MURO CONTENCION PARTE SUPERIOR COSTADO SUR EJES 6-7 SALON COMUNAL 3 | 191 | 2574 | 2026-03-12 | 4/9/2026 12:00:00 AM | 4"x8" | Concreto | CONVENCIONAL 4000 PSI GC | 28 | 0 | 28 | 30.2 | 4381.3 | 308 | 108 | CEMEX | 3
589 | B-19388 NATIVA | MURO CONTENCION PARTE SUPERIOR COSTADO SUR EJES 6-7 SALON COMUNAL 3 | 191 | 2574 | 2026-03-12 | 4/9/2026 12:00:00 AM | 4"x8" | Concreto | CONVENCIONAL 4000 PSI GC | 28 | 0 | 28 | 26.8 | 3892 | 274 | 96 | CEMEX | 3
589 | B-19388 NATIVA | MURO CONTENCION PARTE SUPERIOR COSTADO SUR EJES 6-7 SALON COMUNAL 3 | 191 | 2574 | 2026-03-12 | 4/9/2026 12:00:00 AM | 4"x8" | Concreto | CONVENCIONAL 4000 PSI GC | 28 | 0 | 28 | 30.7 | 4453.3 | 313 | 110 | CEMEX | 3
656 | B-19388 NATIVA | MUROS AP 1504-1505 TORRE 5 | 191 | 3387 | 2026-03-31 | 4/9/2026 12:00:00 AM | 4"x8" | Concreto | IND. MURO 5000 GF | 9 | 0 | 35 | 38.2 | 5538.3 | 389 | 109 | CEMEX | 3
656 | B-19388 NATIVA | MUROS AP 1504-1505 TORRE 5 | 191 | 3387 | 2026-03-31 | 4/9/2026 12:00:00 AM | 4"x8" | Concreto | IND. MURO 5000 GF | 9 | 0 | 35 | 35.9 | 5207.2 | 366 | 102 | CEMEX | 3
656 | B-19388 NATIVA | MUROS AP 1504-1505 TORRE 5 | 191 | 3387 | 2026-03-31 | 4/9/2026 12:00:00 AM | 4"x8" | Concreto | IND. MURO 5000 GF | 9 | 0 | 35 | 35.6 | 5166.5 | 363 | 102 | CEMEX | 3
649 | B-19388 NATIVA | PLACA PISO 19 APTOS 2002-2003 Y ESCALERA EJES (18-20) PISO 18 A 19 TORRE 4 | 191 | 3342 | 2026-03-30 | 4/9/2026 12:00:00 AM | 4"x8" | Concreto | IND. PLACA 3000 PSI | 10 | 0 | 21 | 24.2 | 3509.3 | 247 | 115 | CEMEX | 3
649 | B-19388 NATIVA | PLACA PISO 19 APTOS 2002-2003 Y ESCALERA EJES (18-20) PISO 18 A 19 TORRE 4 | 191 | 3342 | 2026-03-30 | 4/9/2026 12:00:00 AM | 4"x8" | Concreto | IND. PLACA 3000 PSI | 10 | 0 | 21 | 25.5 | 3702.1 | 260 | 122 | CEMEX | 4
649 | B-19388 NATIVA | PLACA PISO 19 APTOS 2002-2003 Y ESCALERA EJES (18-20) PISO 18 A 19 TORRE 4 | 191 | 3342 | 2026-03-30 | 4/9/2026 12:00:00 AM | 4"x8" | Concreto | IND. PLACA 3000 PSI | 10 | 0 | 21 | 23.3 | 3386.5 | 238 | 111 | CEMEX | 3
593 | B-19388 NATIVA | MUROS PISO 17 APTO 1701 Y 1712 TORRE 4 | 191 | 2598 | 2026-03-12 | 4/9/2026 12:00:00 AM | 4"x8" | Concreto | IND. MURO 5000 GF | 28 | 0 | 35 | 40.8 | 5919.2 | 416 | 117 | CEMEX | 3
593 | B-19388 NATIVA | MUROS PISO 17 APTO 1701 Y 1712 TORRE 4 | 191 | 2598 | 2026-03-12 | 4/9/2026 12:00:00 AM | 4"x8" | Concreto | IND. MURO 5000 GF | 28 | 0 | 35 | 34.7 | 5034.8 | 354 | 99 | CEMEX | 3
593 | B-19388 NATIVA | MUROS PISO 17 APTO 1701 Y 1712 TORRE 4 | 191 | 2598 | 2026-03-12 | 4/9/2026 12:00:00 AM | 4"x8" | Concreto | IND. MURO 5000 GF | 28 | 0 | 35 | 28.6 | 4150.5 | 292 | 82 | CEMEX | 3
591 | B-19388 NATIVA | PLACA P13 1301-1312+ PASILLO TORRE 5 | 191 | 2593 | 2026-03-12 | 4/9/2026 12:00:00 AM | 4"x8" | Concreto | IND. PLACA 3000 PSI | 28 | 0 | 21 | 23.1 | 3351 | 236 | 110 | CEMEX | 3
591 | B-19388 NATIVA | PLACA P13 1301-1312+ PASILLO TORRE 5 | 191 | 2593 | 2026-03-12 | 4/9/2026 12:00:00 AM | 4"x8" | Concreto | IND. PLACA 3000 PSI | 28 | 0 | 21 | 23 | 3338 | 235 | 110 | CEMEX | 3
591 | B-19388 NATIVA | PLACA P13 1301-1312+ PASILLO TORRE 5 | 191 | 2593 | 2026-03-12 | 4/9/2026 12:00:00 AM | 4"x8" | Concreto | IND. PLACA 3000 PSI | 28 | 0 | 21 | 22.3 | 3239.1 | 228 | 106 | CEMEX | 3
590 | B-19388 NATIVA | PLACA PISO 18 APTOS 1804-1805 Y ESCALERA EJES (18-20) PISO 16 A 17 TORRE 4 | 191 | 2585 | 2026-03-12 | 4/9/2026 12:00:00 AM | 4"x8" | Concreto | IND. PLACA 3000 PSI | 28 | 0 | 21 | 24.2 | 3514.2 | 247 | 115 | CEMEX | 3
590 | B-19388 NATIVA | PLACA PISO 18 APTOS 1804-1805 Y ESCALERA EJES (18-20) PISO 16 A 17 TORRE 4 | 191 | 2585 | 2026-03-12 | 4/9/2026 12:00:00 AM | 4"x8" | Concreto | IND. PLACA 3000 PSI | 28 | 0 | 21 | 21.9 | 3173.2 | 223 | 104 | CEMEX | 3
590 | B-19388 NATIVA | PLACA PISO 18 APTOS 1804-1805 Y ESCALERA EJES (18-20) PISO 16 A 17 TORRE 4 | 191 | 2585 | 2026-03-12 | 4/9/2026 12:00:00 AM | 4"x8" | Concreto | IND. PLACA 3000 PSI | 28 | 0 | 21 | 24.1 | 3501.9 | 246 | 115 | CEMEX | 3
652 | B-19388 NATIVA | MUROS P15 AP 1503-1502 TORRE 5 | 191 | 3352 | 2026-03-30 | 4/9/2026 12:00:00 AM | 4"x8" | Concreto | IND. MURO 5000 GF | 10 | 0 | 35 | 37.2 | 5396.1 | 379 | 106 | CEMEX | 3
652 | B-19388 NATIVA | MUROS P15 AP 1503-1502 TORRE 5 | 191 | 3352 | 2026-03-30 | 4/9/2026 12:00:00 AM | 4"x8" | Concreto | IND. MURO 5000 GF | 10 | 0 | 35 | 40.2 | 5831.9 | 410 | 115 | CEMEX | 3
652 | B-19388 NATIVA | MUROS P15 AP 1503-1502 TORRE 5 | 191 | 3352 | 2026-03-30 | 4/9/2026 12:00:00 AM | 4"x8" | Concreto | IND. MURO 5000 GF | 10 | 0 | 35 | 35.4 | 5137 | 361 | 101 | CEMEX | 3
655 | B-19388 NATIVA | PLACA P15 AP 1511-1510 + PASILLO TORRE 5 | 191 | 3382 | 2026-03-31 | 4/9/2026 12:00:00 AM | 4"x8" | Concreto | IND. PLACA 3000 PSI | 9 | 0 | 21 | 20.2 | 2933 | 206 | 96 | CEMEX | 4
655 | B-19388 NATIVA | PLACA P15 AP 1511-1510 + PASILLO TORRE 5 | 191 | 3382 | 2026-03-31 | 4/9/2026 12:00:00 AM | 4"x8" | Concreto | IND. PLACA 3000 PSI | 9 | 0 | 21 | 21.6 | 3137.5 | 221 | 103 | CEMEX | 3
655 | B-19388 NATIVA | PLACA P15 AP 1511-1510 + PASILLO TORRE 5 | 191 | 3382 | 2026-03-31 | 4/9/2026 12:00:00 AM | 4"x8" | Concreto | IND. PLACA 3000 PSI | 9 | 0 | 21 | 19.9 | 2888.1 | 203 | 95 | CEMEX | 3
657 | B-19388 NATIVA | MUROS PISO 19 APTO 1910 Y 1911 TORRE 4 | 191 | 3388 | 2026-03-31 | 4/9/2026 12:00:00 AM | 4"x8" | Concreto | IND. MURO 5000 GF | 9 | 0 | 35 | 36.7 | 5317.7 | 374 | 105 | CEMEX | 3
657 | B-19388 NATIVA | MUROS PISO 19 APTO 1910 Y 1911 TORRE 4 | 191 | 3388 | 2026-03-31 | 4/9/2026 12:00:00 AM | 4"x8" | Concreto | IND. MURO 5000 GF | 9 | 0 | 35 | 37.5 | 5446 | 383 | 107 | CEMEX | 3
657 | B-19388 NATIVA | MUROS PISO 19 APTO 1910 Y 1911 TORRE 4 | 191 | 3388 | 2026-03-31 | 4/9/2026 12:00:00 AM | 4"x8" | Concreto | IND. MURO 5000 GF | 9 | 0 | 35 | 36.9 | 5355.8 | 377 | 106 | CEMEX | 3
484 | B-19388 NATIVA | MUROS PISO 13 APTO 1310 Y 1311 TORRE 4 | 191 | 1274 | 2026-02-12 | 4/9/2026 12:00:00 AM | 4"x8" | Concreto | IND. MURO 5000 GF | 56 | 0 | 35 | 33.3 | 4824.6 | 339 | 95 | CEMEX | 3
484 | B-19388 NATIVA | MUROS PISO 13 APTO 1310 Y 1311 TORRE 4 | 191 | 1274 | 2026-02-12 | 4/9/2026 12:00:00 AM | 4"x8" | Concreto | IND. MURO 5000 GF | 56 | 0 | 35 | 30.5 | 4417 | 311 | 87 | CEMEX | 3
484 | B-19388 NATIVA | MUROS PISO 13 APTO 1310 Y 1311 TORRE 4 | 191 | 1274 | 2026-02-12 | 4/9/2026 12:00:00 AM | 4"x8" | Concreto | IND. MURO 5000 GF | 56 | 0 | 35 | 30.7 | 4448.3 | 313 | 88 | CEMEX | 3
653 | B-19388 NATIVA | MURO CONTENCION SUR 7-8 SUPERIOR COLUMNA B-8 | 191 | 3373 | 2026-03-31 | 4/9/2026 12:00:00 AM | 4"x8" | Concreto | CONVENCIONAL 4000 PSI GC | 9 | 0 | 28 | 28.9 | 4187.1 | 294 | 103 | CEMEX | 3
653 | B-19388 NATIVA | MURO CONTENCION SUR 7-8 SUPERIOR COLUMNA B-8 | 191 | 3373 | 2026-03-31 | 4/9/2026 12:00:00 AM | 4"x8" | Concreto | CONVENCIONAL 4000 PSI GC | 9 | 0 | 28 | 31 | 4499.9 | 316 | 111 | CEMEX | 3
653 | B-19388 NATIVA | MURO CONTENCION SUR 7-8 SUPERIOR COLUMNA B-8 | 191 | 3373 | 2026-03-31 | 4/9/2026 12:00:00 AM | 4"x8" | Concreto | CONVENCIONAL 4000 PSI GC | 9 | 0 | 28 | 28.7 | 4165.1 | 293 | 102 | CEMEX | 3
654 | B-19388 NATIVA | PLACA PISO 20 APTOS 2006-2007 TORRE 4 | 191 | 6678 | 2026-03-31 | 4/9/2026 12:00:00 AM | 4"x8" | Concreto | IND. PLACA 3000 PSI | 9 | 0 | 21 | 26.4 | 3832.9 | 269 | 126 | CEMEX | 3
654 | B-19388 NATIVA | PLACA PISO 20 APTOS 2006-2007 TORRE 4 | 191 | 6678 | 2026-03-31 | 4/9/2026 12:00:00 AM | 4"x8" | Concreto | IND. PLACA 3000 PSI | 9 | 0 | 21 | 24.6 | 3561.3 | 250 | 117 | CEMEX | 3
654 | B-19388 NATIVA | PLACA PISO 20 APTOS 2006-2007 TORRE 4 | 191 | 6678 | 2026-03-31 | 4/9/2026 12:00:00 AM | 4"x8" | Concreto | IND. PLACA 3000 PSI | 9 | 0 | 21 | 26.5 | 3844.2 | 270 | 126 | CEMEX | 3
595 | B-19388 NATIVA | MUROS PISO 17 APTO 1708 Y 1709 TORRE 4 | 191 | 2409 | 2026-03-13 | 4/10/2026 12:00:00 AM | 4"x8" | Concreto | IND. MURO 5000 GF | 28 | 0 | 35 | 40.7 | 5905.6 | 415 | 116 | CEMEX | 3
595 | B-19388 NATIVA | MUROS PISO 17 APTO 1708 Y 1709 TORRE 4 | 191 | 2409 | 2026-03-13 | 4/10/2026 12:00:00 AM | 4"x8" | Concreto | IND. MURO 5000 GF | 28 | 0 | 35 | 43 | 6234 | 438 | 123 | CEMEX | 3
595 | B-19388 NATIVA | MUROS PISO 17 APTO 1708 Y 1709 TORRE 4 | 191 | 2409 | 2026-03-13 | 4/10/2026 12:00:00 AM | 4"x8" | Concreto | IND. MURO 5000 GF | 28 | 0 | 35 | 41.4 | 5997.7 | 422 | 118 | CEMEX | 3
596 | B-19388 NATIVA | PLACA P13 AP 1307-1306 TORRE 5 | 191 | 2664 | 2026-03-13 | 4/10/2026 12:00:00 AM | 4"x8" | Concreto | IND. PLACA 3000 PSI | 28 | 0 | 21 | 27 | 3922.5 | 276 | 129 | CEMEX | 3
596 | B-19388 NATIVA | PLACA P13 AP 1307-1306 TORRE 5 | 191 | 2664 | 2026-03-13 | 4/10/2026 12:00:00 AM | 4"x8" | Concreto | IND. PLACA 3000 PSI | 28 | 0 | 21 | 29 | 4199.6 | 295 | 138 | CEMEX | 3
596 | B-19388 NATIVA | PLACA P13 AP 1307-1306 TORRE 5 | 191 | 2664 | 2026-03-13 | 4/10/2026 12:00:00 AM | 4"x8" | Concreto | IND. PLACA 3000 PSI | 28 | 0 | 21 | 26.4 | 3825.9 | 269 | 126 | CEMEX | 3
597 | B-19388 NATIVA | MUROS AP 1303-1302 TORRE 5 | 191 | 2666 | 2026-03-13 | 4/10/2026 12:00:00 AM | 4"x8" | Concreto | IND. MURO 5000 GF | 28 | 0 | 35 | 48.4 | 7021.7 | 494 | 138 | CEMEX | 3
597 | B-19388 NATIVA | MUROS AP 1303-1302 TORRE 5 | 191 | 2666 | 2026-03-13 | 4/10/2026 12:00:00 AM | 4"x8" | Concreto | IND. MURO 5000 GF | 28 | 0 | 35 | 44.8 | 6495.3 | 457 | 128 | CEMEX | 4
597 | B-19388 NATIVA | MUROS AP 1303-1302 TORRE 5 | 191 | 2666 | 2026-03-13 | 4/10/2026 12:00:00 AM | 4"x8" | Concreto | IND. MURO 5000 GF | 28 | 0 | 35 | 38.2 | 5547.1 | 390 | 109 | CEMEX | 3
494 | B-19388 NATIVA | MUROS P9 AP 901-912 TORRE 5 | 191 | 1386 | 2026-02-14 | 4/11/2026 12:00:00 AM | 4"x8" | Concreto | EVOLUTION 5000 PSI | 56 | 0 | 35 | 39.1 | 5666.8 | 398 | 112 | CEMEX | 4
494 | B-19388 NATIVA | MUROS P9 AP 901-912 TORRE 5 | 191 | 1386 | 2026-02-14 | 4/11/2026 12:00:00 AM | 4"x8" | Concreto | EVOLUTION 5000 PSI | 56 | 0 | 35 | 33.8 | 4904.2 | 345 | 97 | CEMEX | 3
494 | B-19388 NATIVA | MUROS P9 AP 901-912 TORRE 5 | 191 | 1386 | 2026-02-14 | 4/11/2026 12:00:00 AM | 4"x8" | Concreto | EVOLUTION 5000 PSI | 56 | 0 | 35 | 39.9 | 5780.6 | 406 | 114 | CEMEX | 4
663 | B-19388 NATIVA | PLACA PISO 20 APTOS 2008-2009 TORRE 4 | 191 | 3539 | 2026-04-06 | 4/13/2026 12:00:00 AM | 4"x8" | Concreto | IND. PLACA 3000 PSI | 7 | 0 | 21 | 21 | 3044 | 214 | 100 | CEMEX | 3
663 | B-19388 NATIVA | PLACA PISO 20 APTOS 2008-2009 TORRE 4 | 191 | 3539 | 2026-04-06 | 4/13/2026 12:00:00 AM | 4"x8" | Concreto | IND. PLACA 3000 PSI | 7 | 0 | 21 | 21.8 | 3165.3 | 223 | 104 | CEMEX | 3
663 | B-19388 NATIVA | PLACA PISO 20 APTOS 2008-2009 TORRE 4 | 191 | 3539 | 2026-04-06 | 4/13/2026 12:00:00 AM | 4"x8" | Concreto | IND. PLACA 3000 PSI | 7 | 0 | 21 | 19.9 | 2879.5 | 202 | 94 | CEMEX | 3
662 | B-19388 NATIVA | COLUMNAS PISO C-9 Y D-9 SALON COMUNAL 3 | 191 | 512 | 2026-04-06 | 4/13/2026 12:00:00 AM | 4"x8" | Concreto | CONVENCIONAL 4000 PSO GC | 7 | 0 | 35 | 22.2 | 3216.3 | 226 | 79 | CEMEX | 3
662 | B-19388 NATIVA | COLUMNAS PISO C-9 Y D-9 SALON COMUNAL 3 | 191 | 512 | 2026-04-06 | 4/13/2026 12:00:00 AM | 4"x8" | Concreto | CONVENCIONAL 4000 PSO GC | 7 | 0 | 35 | 23.6 | 3415.8 | 240 | 84 | CEMEX | 3
662 | B-19388 NATIVA | COLUMNAS PISO C-9 Y D-9 SALON COMUNAL 3 | 191 | 512 | 2026-04-06 | 4/13/2026 12:00:00 AM | 4"x8" | Concreto | CONVENCIONAL 4000 PSO GC | 7 | 0 | 35 | 25.9 | 3749.5 | 264 | 92 | CEMEX | 3
661 | B-19388 NATIVA | MUROS PISO 20 APTO 2004 Y 2005 TORRE 4 | 191 | 514 | 2026-04-06 | 4/13/2026 12:00:00 AM | 4"x8" | Concreto | IND. MURO 5000 GF | 7 | 0 | 35 | 34.3 | 4970.8 | 349 | 98 | CEMEX | 3
661 | B-19388 NATIVA | MUROS PISO 20 APTO 2004 Y 2005 TORRE 4 | 191 | 514 | 2026-04-06 | 4/13/2026 12:00:00 AM | 4"x8" | Concreto | IND. MURO 5000 GF | 7 | 0 | 35 | 28.7 | 4158.3 | 292 | 82 | CEMEX | 3
661 | B-19388 NATIVA | MUROS PISO 20 APTO 2004 Y 2005 TORRE 4 | 191 | 514 | 2026-04-06 | 4/13/2026 12:00:00 AM | 4"x8" | Concreto | IND. MURO 5000 GF | 7 | 0 | 35 | 35.8 | 5193.5 | 365 | 102 | CEMEX | 3
660 | B-19388 NATIVA | MUROS AP 1501-1512 TORRE 5 | 191 | 510 | 2026-04-06 | 4/13/2026 12:00:00 AM | 4"x8" | Concreto | IND. MURO 5000 PSI | 7 | 0 | 35 | 33.5 | 4855.5 | 341 | 96 | CEMEX | 3
660 | B-19388 NATIVA | MUROS AP 1501-1512 TORRE 5 | 191 | 510 | 2026-04-06 | 4/13/2026 12:00:00 AM | 4"x8" | Concreto | IND. MURO 5000 PSI | 7 | 0 | 35 | 34.3 | 4974.8 | 350 | 98 | CEMEX | 3
660 | B-19388 NATIVA | MUROS AP 1501-1512 TORRE 5 | 191 | 510 | 2026-04-06 | 4/13/2026 12:00:00 AM | 4"x8" | Concreto | IND. MURO 5000 PSI | 7 | 0 | 35 | 32.5 | 4708.5 | 331 | 93 | CEMEX | 3
659 | B-19388 NATIVA | PLACA PISO 20 APTOS 2001-2012 TORRE 4 | 191 | 511 | 2026-04-06 | 4/13/2026 12:00:00 AM | 4"x8" | Concreto | IND. PLACA 3000 PSI | 7 | 0 | 21 | 23.9 | 3459.5 | 243 | 114 | CEMEX | 3
659 | B-19388 NATIVA | PLACA PISO 20 APTOS 2001-2012 TORRE 4 | 191 | 511 | 2026-04-06 | 4/13/2026 12:00:00 AM | 4"x8" | Concreto | IND. PLACA 3000 PSI | 7 | 0 | 21 | 22 | 3195.7 | 225 | 105 | CEMEX | 3
659 | B-19388 NATIVA | PLACA PISO 20 APTOS 2001-2012 TORRE 4 | 191 | 511 | 2026-04-06 | 4/13/2026 12:00:00 AM | 4"x8" | Concreto | IND. PLACA 3000 PSI | 7 | 0 | 21 | 21.5 | 3116.4 | 219 | 102 | CEMEX | 3
658 | B-19388 NATIVA | PLACA P15 1508-1509 + ESC PISO 14 EJE 23 | 191 | 2430 | 2026-04-06 | 4/13/2026 12:00:00 AM | 4"x8" | Concreto | IND. PLACA 3000 PSI | 7 | 0 | 21 | 21.4 | 3101.8 | 218 | 102 | CEMEX | 3
658 | B-19388 NATIVA | PLACA P15 1508-1509 + ESC PISO 14 EJE 23 | 191 | 2430 | 2026-04-06 | 4/13/2026 12:00:00 AM | 4"x8" | Concreto | IND. PLACA 3000 PSI | 7 | 0 | 21 | 21.9 | 3176.3 | 223 | 104 | CEMEX | 3
658 | B-19388 NATIVA | PLACA P15 1508-1509 + ESC PISO 14 EJE 23 | 191 | 2430 | 2026-04-06 | 4/13/2026 12:00:00 AM | 4"x8" | Concreto | IND. PLACA 3000 PSI | 7 | 0 | 21 | 21 | 3047.2 | 214 | 100 | CEMEX | 3
631 | B-19388 NATIVA | PLACA P14 1408-1409 TORRE 5 | 191 | 3156 | 2026-03-25 | 4/1/2026 12:00:00 AM | 4"x8" | Concreto | IND. PLACA 3000 PSI | 7 | 0 | 21 | 24.7 | 3582.4 | 252 | 118 | CEMEX | 4
631 | B-19388 NATIVA | PLACA P14 1408-1409 TORRE 5 | 191 | 3156 | 2026-03-25 | 4/1/2026 12:00:00 AM | 4"x8" | Concreto | IND. PLACA 3000 PSI | 7 | 0 | 21 | 28.2 | 4083.1 | 287 | 134 | CEMEX | 5
631 | B-19388 NATIVA | PLACA P14 1408-1409 TORRE 5 | 191 | 3156 | 2026-03-25 | 4/1/2026 12:00:00 AM | 4"x8" | Concreto | IND. PLACA 3000 PSI | 7 | 0 | 21 | 27 | 3911.1 | 275 | 128 | CEMEX | 4
667 | B-19388 NATIVA | PLACA PISO 1 EJES 7-8 A-C SALON COMUNAL 3 | 191 | 3551 | 2026-04-07 | 4/14/2026 12:00:00 AM | 4"x8" | Concreto | CONVENCIONAL 4000 PSI GC | 7 | 0 | 28 | 22.7 | 3288 | 231 | 81 | CEMEX | 4
667 | B-19388 NATIVA | PLACA PISO 1 EJES 7-8 A-C SALON COMUNAL 3 | 191 | 3551 | 2026-04-07 | 4/14/2026 12:00:00 AM | 4"x8" | Concreto | CONVENCIONAL 4000 PSI GC | 7 | 0 | 28 | 23.4 | 3387.4 | 238 | 83 | CEMEX | 3
667 | B-19388 NATIVA | PLACA PISO 1 EJES 7-8 A-C SALON COMUNAL 3 | 191 | 3551 | 2026-04-07 | 4/14/2026 12:00:00 AM | 4"x8" | Concreto | CONVENCIONAL 4000 PSI GC | 7 | 0 | 28 | 25 | 3626.1 | 255 | 89 | CEMEX | 3
666 | B-19388 NATIVA | MUROS PISO 20 APTO 2002 Y 2003 TORRE 4 | 191 | 3552 | 2026-04-07 | 4/14/2026 12:00:00 AM | 4"x8" | Concreto | IND. MURO 5000 GF | 7 | 0 | 35 | 34 | 4928.4 | 346 | 97 | CEMEX | 4
666 | B-19388 NATIVA | MUROS PISO 20 APTO 2002 Y 2003 TORRE 4 | 191 | 3552 | 2026-04-07 | 4/14/2026 12:00:00 AM | 4"x8" | Concreto | IND. MURO 5000 GF | 7 | 0 | 35 | 34.8 | 5050.2 | 355 | 99 | CEMEX | 3
666 | B-19388 NATIVA | MUROS PISO 20 APTO 2002 Y 2003 TORRE 4 | 191 | 3552 | 2026-04-07 | 4/14/2026 12:00:00 AM | 4"x8" | Concreto | IND. MURO 5000 GF | 7 | 0 | 35 | 34.4 | 4993.2 | 351 | 98 | CEMEX | 3
665 | B-19388 NATIVA | MUROS AP 1506-1507 TORRE 5 | 191 | 3217 | 2026-04-07 | 4/14/2026 12:00:00 AM | 4"x8" | Concreto | IND. MURO 5000 GF | 7 | 0 | 35 | 39.3 | 5700.1 | 401 | 112 | CEMEX | 3
665 | B-19388 NATIVA | MUROS AP 1506-1507 TORRE 5 | 191 | 3217 | 2026-04-07 | 4/14/2026 12:00:00 AM | 4"x8" | Concreto | IND. MURO 5000 GF | 7 | 0 | 35 | 31.7 | 4601.5 | 324 | 91 | CEMEX | 4
665 | B-19388 NATIVA | MUROS AP 1506-1507 TORRE 5 | 191 | 3217 | 2026-04-07 | 4/14/2026 12:00:00 AM | 4"x8" | Concreto | IND. MURO 5000 GF | 7 | 0 | 35 | 37 | 5364.7 | 377 | 106 | CEMEX | 3
594 | B-19388 NATIVA | PLACA PISO 18 APTOS 1802-1803 TORRE 4 | 191 | 2659 | 2026-03-13 | 4/10/2026 12:00:00 AM | 4"x8" | Concreto | IND. PLACA 3000 PSI | 28 | 0 | 21 | 25.3 | 3673.7 | 258 | 121 | CEMEX | 3
594 | B-19388 NATIVA | PLACA PISO 18 APTOS 1802-1803 TORRE 4 | 191 | 2659 | 2026-03-13 | 4/10/2026 12:00:00 AM | 4"x8" | Concreto | IND. PLACA 3000 PSI | 28 | 0 | 21 | 26.3 | 3817.6 | 268 | 125 | CEMEX | 3
594 | B-19388 NATIVA | PLACA PISO 18 APTOS 1802-1803 TORRE 4 | 191 | 2659 | 2026-03-13 | 4/10/2026 12:00:00 AM | 4"x8" | Concreto | IND. PLACA 3000 PSI | 28 | 0 | 21 | 27.1 | 3925.7 | 276 | 129 | CEMEX | 3
664 | B-19388 NATIVA | PLACA P16 AP 1603 - 1602 + PASILLO TORRE 5 | 191 | 3549 | 2026-04-07 | 4/14/2026 12:00:00 AM | 4"x8" | Concreto | IND. PLACA 3000 PSI | 7 | 0 | 21 | 16.7 | 2427.8 | 171 | 80 | CEMEX | 3
664 | B-19388 NATIVA | PLACA P16 AP 1603 - 1602 + PASILLO TORRE 5 | 191 | 3549 | 2026-04-07 | 4/14/2026 12:00:00 AM | 4"x8" | Concreto | IND. PLACA 3000 PSI | 7 | 0 | 21 | 19.3 | 2797.5 | 197 | 92 | CEMEX | 3
664 | B-19388 NATIVA | PLACA P16 AP 1603 - 1602 + PASILLO TORRE 5 | 191 | 3549 | 2026-04-07 | 4/14/2026 12:00:00 AM | 4"x8" | Concreto | IND. PLACA 3000 PSI | 7 | 0 | 21 | 18.7 | 2713.7 | 191 | 89 | CEMEX | 3
609 | B-19388 NATIVA | PLACA P14 AP 1403 - 1402 + PASILLO TORRE 5 | 191 | 3789 | 2026-03-17 | 4/14/2026 12:00:00 AM | 4"x8" | Concreto | IND. PLACA 3000 PSI | 28 | 0 | 21 | 22.6 | 3280.3 | 231 | 108 | CEMEX | 3
609 | B-19388 NATIVA | PLACA P14 AP 1403 - 1402 + PASILLO TORRE 5 | 191 | 3789 | 2026-03-17 | 4/14/2026 12:00:00 AM | 4"x8" | Concreto | IND. PLACA 3000 PSI | 28 | 0 | 21 | 21.2 | 3068.9 | 216 | 101 | CEMEX | 4
609 | B-19388 NATIVA | PLACA P14 AP 1403 - 1402 + PASILLO TORRE 5 | 191 | 3789 | 2026-03-17 | 4/14/2026 12:00:00 AM | 4"x8" | Concreto | IND. PLACA 3000 PSI | 28 | 0 | 21 | 24.1 | 3497.9 | 246 | 115 | CEMEX | 4
608 | B-19388 NATIVA | MUROS PISO 18 APTO 1802 Y 1803 TORRE 4 | 191 | 2806 | 2026-03-17 | 4/14/2026 12:00:00 AM | 4"x8" | Concreto | IND. MURO 5000 GF | 28 | 0 | 35 | 32.4 | 4702.9 | 331 | 93 | CEMEX | 3
608 | B-19388 NATIVA | MUROS PISO 18 APTO 1802 Y 1803 TORRE 4 | 191 | 2806 | 2026-03-17 | 4/14/2026 12:00:00 AM | 4"x8" | Concreto | IND. MURO 5000 GF | 28 | 0 | 35 | 40.1 | 5819.5 | 409 | 115 | CEMEX | 3
608 | B-19388 NATIVA | MUROS PISO 18 APTO 1802 Y 1803 TORRE 4 | 191 | 2806 | 2026-03-17 | 4/14/2026 12:00:00 AM | 4"x8" | Concreto | IND. MURO 5000 GF | 28 | 0 | 35 | 37.3 | 5405.8 | 380 | 106 | CEMEX | 4
607 | B-19388 NATIVA | PLACA PISO 18 APTOS 1808-1809 TORRE 4 | 191 | 2801 | 2026-03-17 | 4/14/2026 12:00:00 AM | 4"x8" | Concreto | IND. PLACA 3000 PSI | 28 | 0 | 21 | 27.2 | 3945.9 | 277 | 130 | CEMEX | 4
607 | B-19388 NATIVA | PLACA PISO 18 APTOS 1808-1809 TORRE 4 | 191 | 2801 | 2026-03-17 | 4/14/2026 12:00:00 AM | 4"x8" | Concreto | IND. PLACA 3000 PSI | 28 | 0 | 21 | 30.4 | 4406.4 | 310 | 145 | CEMEX | 4
607 | B-19388 NATIVA | PLACA PISO 18 APTOS 1808-1809 TORRE 4 | 191 | 2801 | 2026-03-17 | 4/14/2026 12:00:00 AM | 4"x8" | Concreto | IND. PLACA 3000 PSI | 28 | 0 | 21 | 30.4 | 4410.4 | 310 | 145 | CEMEX | 3
606 | B-19388 NATIVA | MUROS AP 1301-1312 TORRE 5 | 191 | 2581 | 2026-03-17 | 4/14/2026 12:00:00 AM | 4"x8" | Concreto | IND. MURO 5000 GF | 28 | 0 | 35 | 40.2 | 5831.1 | 410 | 115 | CEMEX | 4
606 | B-19388 NATIVA | MUROS AP 1301-1312 TORRE 5 | 191 | 2581 | 2026-03-17 | 4/14/2026 12:00:00 AM | 4"x8" | Concreto | IND. MURO 5000 GF | 28 | 0 | 35 | 47.2 | 6852.8 | 482 | 135 | CEMEX | 4
606 | B-19388 NATIVA | MUROS AP 1301-1312 TORRE 5 | 191 | 2581 | 2026-03-17 | 4/14/2026 12:00:00 AM | 4"x8" | Concreto | IND. MURO 5000 GF | 28 | 0 | 35 | 42.9 | 6220.6 | 437 | 122 | CEMEX | 3
671 | B-19388 NATIVA | MUROS PISO 20 APTO 2006 Y 2007 TORRE 4 | 191 | 3259 | 2026-04-08 | 4/15/2026 12:00:00 AM | 4"x8" | Concreto | IND. MURO 5000 GF | 7 | 0 | 35 | 30.9 | 4485.6 | 315 | 88 | CEMEX | 4
671 | B-19388 NATIVA | MUROS PISO 20 APTO 2006 Y 2007 TORRE 4 | 191 | 3259 | 2026-04-08 | 4/15/2026 12:00:00 AM | 4"x8" | Concreto | IND. MURO 5000 GF | 7 | 0 | 35 | 29.2 | 4233.6 | 298 | 83 | CEMEX | 4
671 | B-19388 NATIVA | MUROS PISO 20 APTO 2006 Y 2007 TORRE 4 | 191 | 3259 | 2026-04-08 | 4/15/2026 12:00:00 AM | 4"x8" | Concreto | IND. MURO 5000 GF | 7 | 0 | 35 | 32.7 | 4744.5 | 334 | 93 | CEMEX | 3
669 | B-19388 NATIVA | PLACA P16 AP 1604-1605 TORRE 5 | 191 | 3252 | 2026-04-08 | 4/15/2026 12:00:00 AM | 4"x8" | Concreto | IND. PLACA 3000 PSI | 7 | 0 | 21 | 20.4 | 2960.4 | 208 | 97 | CEMEX | 4
669 | B-19388 NATIVA | PLACA P16 AP 1604-1605 TORRE 5 | 191 | 3252 | 2026-04-08 | 4/15/2026 12:00:00 AM | 4"x8" | Concreto | IND. PLACA 3000 PSI | 7 | 0 | 21 | 22.7 | 3297.7 | 232 | 108 | CEMEX | 4
669 | B-19388 NATIVA | PLACA P16 AP 1604-1605 TORRE 5 | 191 | 3252 | 2026-04-08 | 4/15/2026 12:00:00 AM | 4"x8" | Concreto | IND. PLACA 3000 PSI | 7 | 0 | 21 | 21.6 | 3136.7 | 221 | 103 | CEMEX | 4
668 | B-19388 NATIVA | PLACA PISO 20 APTOS 2010-2011 Y ESCALERA EJES (2-4) PISO 19 A 20 TORRE 4 | 191 | 4683 | 2026-04-08 | 4/15/2026 12:00:00 AM | 4"x8" | Concreto | IND. PLACA 3000 PSI | 7 | 0 | 21 | 23 | 3342.8 | 235 | 110 | CEMEX | 4
668 | B-19388 NATIVA | PLACA PISO 20 APTOS 2010-2011 Y ESCALERA EJES (2-4) PISO 19 A 20 TORRE 4 | 191 | 4683 | 2026-04-08 | 4/15/2026 12:00:00 AM | 4"x8" | Concreto | IND. PLACA 3000 PSI | 7 | 0 | 21 | 25.2 | 3653.4 | 257 | 120 | CEMEX | 4
668 | B-19388 NATIVA | PLACA PISO 20 APTOS 2010-2011 Y ESCALERA EJES (2-4) PISO 19 A 20 TORRE 4 | 191 | 4683 | 2026-04-08 | 4/15/2026 12:00:00 AM | 4"x8" | Concreto | IND. PLACA 3000 PSI | 7 | 0 | 21 | 27.2 | 3941 | 277 | 129 | CEMEX | 4
672 | B-19388 NATIVA | PLACA PISO 21 APTOS 2104-2105 TORRE 4 | 191 | 544 | 2026-04-08 | 4/15/2026 12:00:00 AM | 4"x8" | Concreto | IND. PLACA 3000 PSI | 7 | 0 | 21 | 18.7 | 2708.8 | 190 | 89 | CEMEX | 4
672 | B-19388 NATIVA | PLACA PISO 21 APTOS 2104-2105 TORRE 4 | 191 | 544 | 2026-04-08 | 4/15/2026 12:00:00 AM | 4"x8" | Concreto | IND. PLACA 3000 PSI | 7 | 0 | 21 | 20.5 | 2967.4 | 209 | 97 | CEMEX | 4
672 | B-19388 NATIVA | PLACA PISO 21 APTOS 2104-2105 TORRE 4 | 191 | 544 | 2026-04-08 | 4/15/2026 12:00:00 AM | 4"x8" | Concreto | IND. PLACA 3000 PSI | 7 | 0 | 21 | 21.9 | 3180.2 | 224 | 104 | CEMEX | 4
670 | B-19388 NATIVA | MUROS P1511-1510 TORRE 5 | 191 | 3258 | 2026-04-08 | 4/15/2026 12:00:00 AM | 4"x8" | Concreto | IND. MURO 5000 GF | 7 | 0 | 35 | 32.3 | 4679 | 329 | 92 | CEMEX | 4
670 | B-19388 NATIVA | MUROS P1511-1510 TORRE 5 | 191 | 3258 | 2026-04-08 | 4/15/2026 12:00:00 AM | 4"x8" | Concreto | IND. MURO 5000 GF | 7 | 0 | 35 | 33.7 | 4894.5 | 344 | 96 | CEMEX | 4
670 | B-19388 NATIVA | MUROS P1511-1510 TORRE 5 | 191 | 3258 | 2026-04-08 | 4/15/2026 12:00:00 AM | 4"x8" | Concreto | IND. MURO 5000 GF | 7 | 0 | 35 | 30 | 4346.3 | 306 | 86 | CEMEX | 3
612 | B-19388 NATIVA | MUROS AP 1306-1307 TORRE 5 | 191 | 2859 | 2026-03-18 | 4/15/2026 12:00:00 AM | 4"x8" | Concreto | IND. MURO 5000 GF | 28 | 0 | 35 | 42.2 | 6114.9 | 430 | 120 | CEMEX | 3
612 | B-19388 NATIVA | MUROS AP 1306-1307 TORRE 5 | 191 | 2859 | 2026-03-18 | 4/15/2026 12:00:00 AM | 4"x8" | Concreto | IND. MURO 5000 GF | 28 | 0 | 35 | 40.2 | 5835.8 | 410 | 115 | CEMEX | 3
612 | B-19388 NATIVA | MUROS AP 1306-1307 TORRE 5 | 191 | 2859 | 2026-03-18 | 4/15/2026 12:00:00 AM | 4"x8" | Concreto | IND. MURO 5000 GF | 28 | 0 | 35 | 41.8 | 6064.6 | 426 | 119 | CEMEX | 3
610 | B-19388 NATIVA | PLACA P14 AP 1404-1405 +ESCALERA P 12 EJE 2 TORRE 5 | 191 | 2848 | 2026-03-18 | 4/15/2026 12:00:00 AM | 4"x8" | Concreto | IND. PLACA 3000 PSI | 28 | 0 | 21 | 24 | 3481.9 | 245 | 114 | CEMEX | 3
610 | B-19388 NATIVA | PLACA P14 AP 1404-1405 +ESCALERA P 12 EJE 2 TORRE 5 | 191 | 2848 | 2026-03-18 | 4/15/2026 12:00:00 AM | 4"x8" | Concreto | IND. PLACA 3000 PSI | 28 | 0 | 21 | 24.5 | 3555.8 | 250 | 117 | CEMEX | 3
610 | B-19388 NATIVA | PLACA P14 AP 1404-1405 +ESCALERA P 12 EJE 2 TORRE 5 | 191 | 2848 | 2026-03-18 | 4/15/2026 12:00:00 AM | 4"x8" | Concreto | IND. PLACA 3000 PSI | 28 | 0 | 21 | 23.8 | 3453.3 | 243 | 113 | CEMEX | 3
614 | B-19388 NATIVA | ZARPA COSTADO SUR EJES 7-8 SALON COMUNAL 3 | 191 | 2875 | 2026-03-18 | 4/15/2026 12:00:00 AM | 4"x8" | Concreto | CONVENCIONAL 4000 PSI GC | 28 | 0 | 28 | 37.9 | 5500.7 | 387 | 135 | CEMEX | 3
614 | B-19388 NATIVA | ZARPA COSTADO SUR EJES 7-8 SALON COMUNAL 3 | 191 | 2875 | 2026-03-18 | 4/15/2026 12:00:00 AM | 4"x8" | Concreto | CONVENCIONAL 4000 PSI GC | 28 | 0 | 28 | 38.2 | 5542.7 | 390 | 136 | CEMEX | 3
614 | B-19388 NATIVA | ZARPA COSTADO SUR EJES 7-8 SALON COMUNAL 3 | 191 | 2875 | 2026-03-18 | 4/15/2026 12:00:00 AM | 4"x8" | Concreto | CONVENCIONAL 4000 PSI GC | 28 | 0 | 28 | 40.3 | 5845.2 | 411 | 144 | CEMEX | 3
613 | B-19388 NATIVA | MUROS PISO 18 APTO 1806 Y 1807 TORRE 4 | 191 | 2858 | 2026-03-18 | 4/15/2026 12:00:00 AM | 4"x8" | Concreto | IND. MURO 5000 GF | 28 | 0 | 35 | 41.7 | 6051 | 425 | 119 | CEMEX | 3
613 | B-19388 NATIVA | MUROS PISO 18 APTO 1806 Y 1807 TORRE 4 | 191 | 2858 | 2026-03-18 | 4/15/2026 12:00:00 AM | 4"x8" | Concreto | IND. MURO 5000 GF | 28 | 0 | 35 | 40 | 5807.4 | 408 | 114 | CEMEX | 3
613 | B-19388 NATIVA | MUROS PISO 18 APTO 1806 Y 1807 TORRE 4 | 191 | 2858 | 2026-03-18 | 4/15/2026 12:00:00 AM | 4"x8" | Concreto | IND. MURO 5000 GF | 28 | 0 | 35 | 42.3 | 6133.8 | 431 | 121 | CEMEX | 3
611 | B-19388 NATIVA | PLACA PISO 18 APTOS 1810-1811 Y ESCALERA EJES (2-4) PISO 17 A 18 TORRE 4 | 191 | 2848 | 2026-03-18 | 4/15/2026 12:00:00 AM | 4"x8" | Concreto | IND. PLACA 3000 PSI | 28 | 0 | 21 | 28.7 | 4156.3 | 292 | 136 | CEMEX | 3
611 | B-19388 NATIVA | PLACA PISO 18 APTOS 1810-1811 Y ESCALERA EJES (2-4) PISO 17 A 18 TORRE 4 | 191 | 2848 | 2026-03-18 | 4/15/2026 12:00:00 AM | 4"x8" | Concreto | IND. PLACA 3000 PSI | 28 | 0 | 21 | 25.8 | 3745.9 | 263 | 123 | CEMEX | 3
611 | B-19388 NATIVA | PLACA PISO 18 APTOS 1810-1811 Y ESCALERA EJES (2-4) PISO 17 A 18 TORRE 4 | 191 | 2848 | 2026-03-18 | 4/15/2026 12:00:00 AM | 4"x8" | Concreto | IND. PLACA 3000 PSI | 28 | 0 | 21 | 28.9 | 4193.1 | 295 | 138 | CEMEX | 4
482 | B-19388 NATIVA | PLACA PISO 1 EJES C-D Y 8-9 SALON COMUNAL 3 | 191 | 1266 | 2026-02-12 | 4/15/2026 12:00:00 AM | 4"x8" | Concreto | CONVENCIONAL 4000 PSI GC | 62 | 0 | 28 | 25.2 | 3655.8 | 257 | 90 | CEMEX | 4
482 | B-19388 NATIVA | PLACA PISO 1 EJES C-D Y 8-9 SALON COMUNAL 3 | 191 | 1266 | 2026-02-12 | 4/15/2026 12:00:00 AM | 4"x8" | Concreto | CONVENCIONAL 4000 PSI GC | 62 | 0 | 28 | 33 | 4790 | 337 | 118 | CEMEX | 4
482 | B-19388 NATIVA | PLACA PISO 1 EJES C-D Y 8-9 SALON COMUNAL 3 | 191 | 1266 | 2026-02-12 | 4/15/2026 12:00:00 AM | 4"x8" | Concreto | CONVENCIONAL 4000 PSI GC | 62 | 0 | 28 | 34.8 | 5045.9 | 355 | 124 | CEMEX | 3
514. | B-19388 NATIVA | MUROS PISO 14 APTO 1410 Y 1411 TORRE 4 | 191 | 1614 | 2026-02-19 | 4/16/2026 12:00:00 AM | 4"x8" | Concreto | IND. MURO 5000 GF | 56 | 0 | 35 | 37.2 | 5397.8 | 380 | 106 | CEMEX | 3
514. | B-19388 NATIVA | MUROS PISO 14 APTO 1410 Y 1411 TORRE 4 | 191 | 1614 | 2026-02-19 | 4/16/2026 12:00:00 AM | 4"x8" | Concreto | IND. MURO 5000 GF | 56 | 0 | 35 | 37.5 | 5441.7 | 383 | 107 | CEMEX | 3
514. | B-19388 NATIVA | MUROS PISO 14 APTO 1410 Y 1411 TORRE 4 | 191 | 1614 | 2026-02-19 | 4/16/2026 12:00:00 AM | 4"x8" | Concreto | IND. MURO 5000 GF | 56 | 0 | 35 | 35.9 | 5211.3 | 366 | 103 | CEMEX | 3
675 | B-19388 NATIVA | MUROS PISO 20 APTO 2001 Y 2012 TORRE 4 | 191 | 3648 | 2026-04-09 | 4/16/2026 12:00:00 AM | 4"x8" | Concreto | IND. MURO 5000 GF | 7 | 0 | 35 | 35.3 | 5122.9 | 360 | 101 | CEMEX | 3
675 | B-19388 NATIVA | MUROS PISO 20 APTO 2001 Y 2012 TORRE 4 | 191 | 3648 | 2026-04-09 | 4/16/2026 12:00:00 AM | 4"x8" | Concreto | IND. MURO 5000 GF | 7 | 0 | 35 | 32.8 | 4751.6 | 334 | 94 | CEMEX | 3
675 | B-19388 NATIVA | MUROS PISO 20 APTO 2001 Y 2012 TORRE 4 | 191 | 3648 | 2026-04-09 | 4/16/2026 12:00:00 AM | 4"x8" | Concreto | IND. MURO 5000 GF | 7 | 0 | 35 | 32.3 | 4677.9 | 329 | 92 | CEMEX | 3
674 | B-19388 NATIVA | MUROS P1508-1509 TORRE 5 | 191 | 3642 | 2026-04-09 | 4/16/2026 12:00:00 AM | 4"x8" | Concreto | IND. MURO 5000 GF | 7 | 0 | 35 | 37.6 | 5459.9 | 384 | 108 | CEMEX | 3
674 | B-19388 NATIVA | MUROS P1508-1509 TORRE 5 | 191 | 3642 | 2026-04-09 | 4/16/2026 12:00:00 AM | 4"x8" | Concreto | IND. MURO 5000 GF | 7 | 0 | 35 | 34.1 | 4946.7 | 348 | 97 | CEMEX | 3
674 | B-19388 NATIVA | MUROS P1508-1509 TORRE 5 | 191 | 3642 | 2026-04-09 | 4/16/2026 12:00:00 AM | 4"x8" | Concreto | IND. MURO 5000 GF | 7 | 0 | 35 | 35.8 | 5194.4 | 365 | 102 | CEMEX | 4
673 | B-19388 NATIVA | PLACA P16 AP 1601-1612 + PASILLO Y ESC P14 EJE 2 TORRE 5 | 191 | 345 | 2026-04-09 | 4/16/2026 12:00:00 AM | 4"x8" | Concreto | IND. PLACA 3000 PSI | 7 | 0 | 21 | 24.2 | 3509.2 | 247 | 115 | CEMEX | 3
673 | B-19388 NATIVA | PLACA P16 AP 1601-1612 + PASILLO Y ESC P14 EJE 2 TORRE 5 | 191 | 345 | 2026-04-09 | 4/16/2026 12:00:00 AM | 4"x8" | Concreto | IND. PLACA 3000 PSI | 7 | 0 | 21 | 24 | 3475.2 | 244 | 114 | CEMEX | 4
673 | B-19388 NATIVA | PLACA P16 AP 1601-1612 + PASILLO Y ESC P14 EJE 2 TORRE 5 | 191 | 345 | 2026-04-09 | 4/16/2026 12:00:00 AM | 4"x8" | Concreto | IND. PLACA 3000 PSI | 7 | 0 | 21 | 24.1 | 3494.1 | 246 | 115 | CEMEX | 4
615 | B-19388 NATIVA | PLACA PISO 19 APTOS 1904-1905 TORRE 4 | 191 | 2658 | 2026-03-19 | 4/16/2026 12:00:00 AM | 4"x8" | Concreto | IND. PLACA 3000 PSI | 28 | 0 | 21 | 24 | 3486.3 | 245 | 114 | CEMEX | 3
615 | B-19388 NATIVA | PLACA PISO 19 APTOS 1904-1905 TORRE 4 | 191 | 2658 | 2026-03-19 | 4/16/2026 12:00:00 AM | 4"x8" | Concreto | IND. PLACA 3000 PSI | 28 | 0 | 21 | 24.4 | 3539.6 | 249 | 116 | CEMEX | 3
615 | B-19388 NATIVA | PLACA PISO 19 APTOS 1904-1905 TORRE 4 | 191 | 2658 | 2026-03-19 | 4/16/2026 12:00:00 AM | 4"x8" | Concreto | IND. PLACA 3000 PSI | 28 | 0 | 21 | 25.4 | 3689.3 | 259 | 121 | CEMEX | 3
619 | B-19388 NATIVA | MURO CONTENCION INFERIOR COSTADO SUR EJES 7-8 SALON COMUNAL 3 | 191 | 3937 | 2026-03-19 | 4/16/2026 12:00:00 AM | 4"x8" | Concreto | CONVENCIONAL 4000 PSI GC | 28 | 0 | 28 | 29 | 4206.2 | 296 | 104 | CEMEX | 3
619 | B-19388 NATIVA | MURO CONTENCION INFERIOR COSTADO SUR EJES 7-8 SALON COMUNAL 3 | 191 | 3937 | 2026-03-19 | 4/16/2026 12:00:00 AM | 4"x8" | Concreto | CONVENCIONAL 4000 PSI GC | 28 | 0 | 28 | 31 | 4493.7 | 316 | 111 | CEMEX | 3
619 | B-19388 NATIVA | MURO CONTENCION INFERIOR COSTADO SUR EJES 7-8 SALON COMUNAL 3 | 191 | 3937 | 2026-03-19 | 4/16/2026 12:00:00 AM | 4"x8" | Concreto | CONVENCIONAL 4000 PSI GC | 28 | 0 | 28 | 33.1 | 4805.9 | 338 | 118 | CEMEX | 3
618 | B-19388 NATIVA | MUROS PISO 18 APTO 1801 Y 1812 TORRE 4 | 191 | 2909 | 2026-03-19 | 4/16/2026 12:00:00 AM | 4"x8" | Concreto | IND. MURO 5000 GF | 28 | 0 | 35 | 43.4 | 6290.2 | 442 | 124 | CEMEX | 3
618 | B-19388 NATIVA | MUROS PISO 18 APTO 1801 Y 1812 TORRE 4 | 191 | 2909 | 2026-03-19 | 4/16/2026 12:00:00 AM | 4"x8" | Concreto | IND. MURO 5000 GF | 28 | 0 | 35 | 39.3 | 5696 | 400 | 112 | CEMEX | 3
618 | B-19388 NATIVA | MUROS PISO 18 APTO 1801 Y 1812 TORRE 4 | 191 | 2909 | 2026-03-19 | 4/16/2026 12:00:00 AM | 4"x8" | Concreto | IND. MURO 5000 GF | 28 | 0 | 35 | 43.7 | 6330.9 | 445 | 125 | CEMEX | 3
617 | B-19388 NATIVA | MUROS P1311-1310 TORRE 5 | 191 | 2907 | 2026-03-19 | 4/16/2026 12:00:00 AM | 4"x8" | Concreto | IND. MURO 5000 GF | 28 | 0 | 35 | 36.2 | 5245.9 | 369 | 103 | CEMEX | 3
617 | B-19388 NATIVA | MUROS P1311-1310 TORRE 5 | 191 | 2907 | 2026-03-19 | 4/16/2026 12:00:00 AM | 4"x8" | Concreto | IND. MURO 5000 GF | 28 | 0 | 35 | 38.6 | 5592.5 | 393 | 110 | CEMEX | 3
617 | B-19388 NATIVA | MUROS P1311-1310 TORRE 5 | 191 | 2907 | 2026-03-19 | 4/16/2026 12:00:00 AM | 4"x8" | Concreto | IND. MURO 5000 GF | 28 | 0 | 35 | 45.4 | 6585.3 | 463 | 130 | CEMEX | 3
677 | B-19388 NATIVA | COLUMNAS PISO 1 A-7 A-8 B-7 B-8 SALON COMUNAL 3 | 191 | 3330 | 2026-04-10 | 4/17/2026 12:00:00 AM | 4"x8" | Concreto | CONVENCIONAL 4000 PSI GC | 7 | 0 | 28 | 27.9 | 4041.4 | 284 | 100 | CEMEX | 3
677 | B-19388 NATIVA | COLUMNAS PISO 1 A-7 A-8 B-7 B-8 SALON COMUNAL 3 | 191 | 3330 | 2026-04-10 | 4/17/2026 12:00:00 AM | 4"x8" | Concreto | CONVENCIONAL 4000 PSI GC | 7 | 0 | 28 | 28.6 | 4151.4 | 292 | 102 | CEMEX | 4
677 | B-19388 NATIVA | COLUMNAS PISO 1 A-7 A-8 B-7 B-8 SALON COMUNAL 3 | 191 | 3330 | 2026-04-10 | 4/17/2026 12:00:00 AM | 4"x8" | Concreto | CONVENCIONAL 4000 PSI GC | 7 | 0 | 28 | 24.7 | 3577.9 | 252 | 88 | CEMEX | 4
676 | B-19388 NATIVA | PLACA PISO 21 APTOS 2102-2103 Y ESCALERA EJES (18-20) PISO 19 A 20 TORRE 4 | 191 | 3325 | 2026-04-10 | 4/17/2026 12:00:00 AM | 4"x8" | Concreto | IND. PLACA 3000 PSI | 7 | 0 | 21 | 22.4 | 3243.9 | 228 | 106 | CEMEX | 5
676 | B-19388 NATIVA | PLACA PISO 21 APTOS 2102-2103 Y ESCALERA EJES (18-20) PISO 19 A 20 TORRE 4 | 191 | 3325 | 2026-04-10 | 4/17/2026 12:00:00 AM | 4"x8" | Concreto | IND. PLACA 3000 PSI | 7 | 0 | 21 | 22.4 | 3244.4 | 228 | 106 | CEMEX | 4
676 | B-19388 NATIVA | PLACA PISO 21 APTOS 2102-2103 Y ESCALERA EJES (18-20) PISO 19 A 20 TORRE 4 | 191 | 3325 | 2026-04-10 | 4/17/2026 12:00:00 AM | 4"x8" | Concreto | IND. PLACA 3000 PSI | 7 | 0 | 21 | 18.7 | 2718.8 | 191 | 89 | CEMEX | 4
678 | B-19388 NATIVA | MUROS PISO 20 APTO 2008 Y 2009 TORRE 4 | 191 | 3687 | 2026-04-10 | 4/17/2026 12:00:00 AM | 4"x8" | Concreto | IND. MURO 5000 GF | 7 | 0 | 35 | 33.4 | 4845.6 | 341 | 95 | CEMEX | 4
678 | B-19388 NATIVA | MUROS PISO 20 APTO 2008 Y 2009 TORRE 4 | 191 | 3687 | 2026-04-10 | 4/17/2026 12:00:00 AM | 4"x8" | Concreto | IND. MURO 5000 GF | 7 | 0 | 35 | 31.8 | 4617.6 | 325 | 91 | CEMEX | 4
678 | B-19388 NATIVA | MUROS PISO 20 APTO 2008 Y 2009 TORRE 4 | 191 | 3687 | 2026-04-10 | 4/17/2026 12:00:00 AM | 4"x8" | Concreto | IND. MURO 5000 GF | 7 | 0 | 35 | 31.2 | 4530 | 318 | 89 | CEMEX | 3
679 | B-19388 NATIVA | PLACA P16 AP 1607-1606 TORRE 5 | 191 | 3690 | 2026-04-10 | 4/17/2026 12:00:00 AM | 4"x8" | Concreto | IND. PLACA 3000 PSI | 7 | 0 | 21 | 23.1 | 3344.4 | 235 | 110 | CEMEX | 4
679 | B-19388 NATIVA | PLACA P16 AP 1607-1606 TORRE 5 | 191 | 3690 | 2026-04-10 | 4/17/2026 12:00:00 AM | 4"x8" | Concreto | IND. PLACA 3000 PSI | 7 | 0 | 21 | 20.6 | 2985.7 | 210 | 98 | CEMEX | 4
679 | B-19388 NATIVA | PLACA P16 AP 1607-1606 TORRE 5 | 191 | 3690 | 2026-04-10 | 4/17/2026 12:00:00 AM | 4"x8" | Concreto | IND. PLACA 3000 PSI | 7 | 0 | 21 | 22.5 | 3262.2 | 229 | 107 | CEMEX | 3
519. | B-19388 NATIVA | MUROS AP 1004-1005 TORRE 5 | 191 | 1663 | 2026-02-20 | 4/17/2026 12:00:00 AM | 4"x8" | Concreto | EVOLUTION 5000 PSI | 56 | 0 | 35 | 38.6 | 5602.2 | 394 | 110 | CEMEX | 4
519. | B-19388 NATIVA | MUROS AP 1004-1005 TORRE 5 | 191 | 1663 | 2026-02-20 | 4/17/2026 12:00:00 AM | 4"x8" | Concreto | EVOLUTION 5000 PSI | 56 | 0 | 35 | 39 | 5661.8 | 398 | 112 | CEMEX | 4
519. | B-19388 NATIVA | MUROS AP 1004-1005 TORRE 5 | 191 | 1663 | 2026-02-20 | 4/17/2026 12:00:00 AM | 4"x8" | Concreto | EVOLUTION 5000 PSI | 56 | 0 | 35 | 36.8 | 5337.3 | 375 | 105 | CEMEX | 4
680 | B-19388 NATIVA | MUROS P16 AP 1603-1602 TORRE 5 | 191 | 3693 | 2026-04-10 | 4/17/2026 12:00:00 AM | 4"x8" | Concreto | IND. MURO 5000 GF | 7 | 0 | 35 | 29.9 | 4335.2 | 305 | 85 | CEMEX | 3
680 | B-19388 NATIVA | MUROS P16 AP 1603-1602 TORRE 5 | 191 | 3693 | 2026-04-10 | 4/17/2026 12:00:00 AM | 4"x8" | Concreto | IND. MURO 5000 GF | 7 | 0 | 35 | 33.3 | 4828 | 339 | 95 | CEMEX | 4
680 | B-19388 NATIVA | MUROS P16 AP 1603-1602 TORRE 5 | 191 | 3693 | 2026-04-10 | 4/17/2026 12:00:00 AM | 4"x8" | Concreto | IND. MURO 5000 GF | 7 | 0 | 35 | 30.3 | 4394.7 | 309 | 86 | CEMEX | 4
622 | B-19388 NATIVA | MUROS P13 AP 1308-1309 TORRE 5 | 191 | 2971 | 2026-03-20 | 4/17/2026 12:00:00 AM | 4"x8" | Concreto | IND. MURO 5000 GF | 28 | 0 | 35 | 38.2 | 5541.7 | 390 | 109 | CEMEX | 3
622 | B-19388 NATIVA | MUROS P13 AP 1308-1309 TORRE 5 | 191 | 2971 | 2026-03-20 | 4/17/2026 12:00:00 AM | 4"x8" | Concreto | IND. MURO 5000 GF | 28 | 0 | 35 | 38 | 5514.6 | 388 | 109 | CEMEX | 3
622 | B-19388 NATIVA | MUROS P13 AP 1308-1309 TORRE 5 | 191 | 2971 | 2026-03-20 | 4/17/2026 12:00:00 AM | 4"x8" | Concreto | IND. MURO 5000 GF | 28 | 0 | 35 | 34.6 | 5024.5 | 353 | 99 | CEMEX | 3
621 | B-19388 NATIVA | PLACA P13 AP 1307-1306 + PASILLO Y ESC P13 EJE 2 TORRE 5 | 191 | 2865 | 2026-03-20 | 4/17/2026 12:00:00 AM | 4"x8" | Concreto | IND. PLACA 3000 PSI | 28 | 0 | 21 | 24.6 | 3572.3 | 251 | 117 | CEMEX | 3
621 | B-19388 NATIVA | PLACA P13 AP 1307-1306 + PASILLO Y ESC P13 EJE 2 TORRE 5 | 191 | 2865 | 2026-03-20 | 4/17/2026 12:00:00 AM | 4"x8" | Concreto | IND. PLACA 3000 PSI | 28 | 0 | 21 | 27.1 | 3925.6 | 276 | 129 | CEMEX | 4
621 | B-19388 NATIVA | PLACA P13 AP 1307-1306 + PASILLO Y ESC P13 EJE 2 TORRE 5 | 191 | 2865 | 2026-03-20 | 4/17/2026 12:00:00 AM | 4"x8" | Concreto | IND. PLACA 3000 PSI | 28 | 0 | 21 | 21.6 | 3136 | 220 | 103 | CEMEX | 3
620 | B-19388 NATIVA | PLACA PISO 19 APTOS 1902-1903 Y ESCALERA EJES (18-20) PISO 17 A 18 TORRE 4 | 191 | 2966 | 2026-03-20 | 4/17/2026 12:00:00 AM | 4"x8" | Concreto | IND. PLACA 3000 PSI | 28 | 0 | 21 | 25.5 | 3693.2 | 260 | 121 | CEMEX | 3
620 | B-19388 NATIVA | PLACA PISO 19 APTOS 1902-1903 Y ESCALERA EJES (18-20) PISO 17 A 18 TORRE 4 | 191 | 2966 | 2026-03-20 | 4/17/2026 12:00:00 AM | 4"x8" | Concreto | IND. PLACA 3000 PSI | 28 | 0 | 21 | 24.6 | 3567.7 | 251 | 117 | CEMEX | 3
620 | B-19388 NATIVA | PLACA PISO 19 APTOS 1902-1903 Y ESCALERA EJES (18-20) PISO 17 A 18 TORRE 4 | 191 | 2966 | 2026-03-20 | 4/17/2026 12:00:00 AM | 4"x8" | Concreto | IND. PLACA 3000 PSI | 28 | 0 | 21 | 24.4 | 3538.4 | 249 | 116 | CEMEX | 3
624 | B-19388 NATIVA | MURO CONTENCION SUPERIOR COSTADO SUR EJES 7-8 SALON COMUNAL 3 | 191 | 2690 | 2026-03-20 | 4/17/2026 12:00:00 AM | 4"x8" | Concreto | CONVENCIONAL 4000 PSI GC | 28 | 0 | 28 | 36 | 5217.5 | 367 | 128 | CEMEX | 3
624 | B-19388 NATIVA | MURO CONTENCION SUPERIOR COSTADO SUR EJES 7-8 SALON COMUNAL 3 | 191 | 2690 | 2026-03-20 | 4/17/2026 12:00:00 AM | 4"x8" | Concreto | CONVENCIONAL 4000 PSI GC | 28 | 0 | 28 | 38.1 | 5530.5 | 389 | 136 | CEMEX | 4
624 | B-19388 NATIVA | MURO CONTENCION SUPERIOR COSTADO SUR EJES 7-8 SALON COMUNAL 3 | 191 | 2690 | 2026-03-20 | 4/17/2026 12:00:00 AM | 4"x8" | Concreto | CONVENCIONAL 4000 PSI GC | 28 | 0 | 28 | 27.9 | 4043.3 | 284 | 100 | CEMEX | 3
623 | B-19388 NATIVA | MUROS PISO 18 APTO 1808 Y 1809 TORRE 4 | 191 | 2969 | 2026-03-20 | 4/17/2026 12:00:00 AM | 4"x8" | Concreto | IND. MURO 5000 GF | 28 | 0 | 35 | 36.7 | 5321.3 | 374 | 105 | CEMEX | 4
623 | B-19388 NATIVA | MUROS PISO 18 APTO 1808 Y 1809 TORRE 4 | 191 | 2969 | 2026-03-20 | 4/17/2026 12:00:00 AM | 4"x8" | Concreto | IND. MURO 5000 GF | 28 | 0 | 35 | 37.5 | 5441.2 | 383 | 107 | CEMEX | 3
623 | B-19388 NATIVA | MUROS PISO 18 APTO 1808 Y 1809 TORRE 4 | 191 | 2969 | 2026-03-20 | 4/17/2026 12:00:00 AM | 4"x8" | Concreto | IND. MURO 5000 GF | 28 | 0 | 35 | 31.5 | 4573.6 | 322 | 90 | CEMEX | 3
616 | B-19388 NATIVA | PLACA P14 1401-1412 TORRE 5 | 191 | 2635 | 2026-03-19 | 4/16/2026 12:00:00 AM | 4"x8" | Concreto | IND. PLACA 3000 PSI | 28 | 0 | 21 | 25.9 | 3753.5 | 264 | 123 | CEMEX | 3
616 | B-19388 NATIVA | PLACA P14 1401-1412 TORRE 5 | 191 | 2635 | 2026-03-19 | 4/16/2026 12:00:00 AM | 4"x8" | Concreto | IND. PLACA 3000 PSI | 28 | 0 | 21 | 24.6 | 3572.6 | 251 | 117 | CEMEX | 4
616 | B-19388 NATIVA | PLACA P14 1401-1412 TORRE 5 | 191 | 2635 | 2026-03-19 | 4/16/2026 12:00:00 AM | 4"x8" | Concreto | IND. PLACA 3000 PSI | 28 | 0 | 21 | 29.3 | 4256.8 | 299 | 140 | CEMEX | 4
683 | B-19388 NATIVA | MUROS AP 1604-1605 TORRE 5 | 191 | 3725 | 2026-04-11 | 4/18/2026 12:00:00 AM | 4"x8" | Concreto | IND. MURO 5000 GF | 7 | 0 | 35 | 28 | 4061.7 | 286 | 80 | CEMEX | 4
683 | B-19388 NATIVA | MUROS AP 1604-1605 TORRE 5 | 191 | 3725 | 2026-04-11 | 4/18/2026 12:00:00 AM | 4"x8" | Concreto | IND. MURO 5000 GF | 7 | 0 | 35 | 32.8 | 4758.8 | 335 | 94 | CEMEX | 4
683 | B-19388 NATIVA | MUROS AP 1604-1605 TORRE 5 | 191 | 3725 | 2026-04-11 | 4/18/2026 12:00:00 AM | 4"x8" | Concreto | IND. MURO 5000 GF | 7 | 0 | 35 | 29.3 | 4247.6 | 299 | 84 | CEMEX | 4
684 | B-19388 NATIVA | PLACA PISO 21 APTOS 2106-2107 TORRE 4 | 191 | 3729 | 2026-04-11 | 4/18/2026 12:00:00 AM | 4"x8" | Concreto | IND. PLACA 3000 PSI | 7 | 0 | 21 | 24.5 | 3552.8 | 250 | 117 | CEMEX | 4
684 | B-19388 NATIVA | PLACA PISO 21 APTOS 2106-2107 TORRE 4 | 191 | 3729 | 2026-04-11 | 4/18/2026 12:00:00 AM | 4"x8" | Concreto | IND. PLACA 3000 PSI | 7 | 0 | 21 | 21.6 | 3135.1 | 220 | 103 | CEMEX | 3
684 | B-19388 NATIVA | PLACA PISO 21 APTOS 2106-2107 TORRE 4 | 191 | 3729 | 2026-04-11 | 4/18/2026 12:00:00 AM | 4"x8" | Concreto | IND. PLACA 3000 PSI | 7 | 0 | 21 | 20.9 | 3034.2 | 213 | 100 | CEMEX | 4
682 | B-19388 NATIVA | PLACA P16 AP 1611-1610 + PASILLO TORRE 5 | 191 | 3719 | 2026-04-11 | 4/18/2026 12:00:00 AM | 4"x8" | Concreto | IND. PLACA 3000 PSI | 7 | 0 | 21 | 18.1 | 2628.9 | 185 | 86 | CEMEX | 4
682 | B-19388 NATIVA | PLACA P16 AP 1611-1610 + PASILLO TORRE 5 | 191 | 3719 | 2026-04-11 | 4/18/2026 12:00:00 AM | 4"x8" | Concreto | IND. PLACA 3000 PSI | 7 | 0 | 21 | 18.8 | 2724.5 | 192 | 89 | CEMEX | 4
682 | B-19388 NATIVA | PLACA P16 AP 1611-1610 + PASILLO TORRE 5 | 191 | 3719 | 2026-04-11 | 4/18/2026 12:00:00 AM | 4"x8" | Concreto | IND. PLACA 3000 PSI | 7 | 0 | 21 | 19.3 | 2796.5 | 197 | 92 | CEMEX | 3
628 | B-19388 NATIVA | MUROS AP 1403-1402 TORRE 5 | 191 | 22459 | 2026-03-21 | 4/18/2026 12:00:00 AM | 4"x8" | Concreto | IND. MURO 5000 GF | 28 | 0 | 35 | 39.1 | 5669.7 | 399 | 112 | CEMEX | 3
628 | B-19388 NATIVA | MUROS AP 1403-1402 TORRE 5 | 191 | 22459 | 2026-03-21 | 4/18/2026 12:00:00 AM | 4"x8" | Concreto | IND. MURO 5000 GF | 28 | 0 | 35 | 39.7 | 5759.1 | 405 | 113 | CEMEX | 3
628 | B-19388 NATIVA | MUROS AP 1403-1402 TORRE 5 | 191 | 22459 | 2026-03-21 | 4/18/2026 12:00:00 AM | 4"x8" | Concreto | IND. MURO 5000 GF | 28 | 0 | 35 | 38.2 | 5536.4 | 389 | 109 | CEMEX | 3
627 | B-19388 NATIVA | PLACA PISO 19 APTOS 1906-1907 TORRE 4 | 191 | 3026 | 2026-03-21 | 4/18/2026 12:00:00 AM | 4"x8" | Concreto | IND. PLACA 3000 PSI | 28 | 0 | 21 | 22.2 | 3215.7 | 226 | 106 | CEMEX | 3
627 | B-19388 NATIVA | PLACA PISO 19 APTOS 1906-1907 TORRE 4 | 191 | 3026 | 2026-03-21 | 4/18/2026 12:00:00 AM | 4"x8" | Concreto | IND. PLACA 3000 PSI | 28 | 0 | 21 | 19.1 | 2767 | 195 | 91 | CEMEX | 3
627 | B-19388 NATIVA | PLACA PISO 19 APTOS 1906-1907 TORRE 4 | 191 | 3026 | 2026-03-21 | 4/18/2026 12:00:00 AM | 4"x8" | Concreto | IND. PLACA 3000 PSI | 28 | 0 | 21 | 24.2 | 3512.2 | 247 | 115 | CEMEX | 3
626 | B-19388 NATIVA | MUROS PISO 18 APTO 1810 Y 1811 TORRE 4 | 191 | 3018 | 2026-03-21 | 4/18/2026 12:00:00 AM | 4"x8" | Concreto | IND. MURO 5000 GF | 28 | 0 | 35 | 40.8 | 5922.9 | 416 | 117 | CEMEX | 3
626 | B-19388 NATIVA | MUROS PISO 18 APTO 1810 Y 1811 TORRE 4 | 191 | 3018 | 2026-03-21 | 4/18/2026 12:00:00 AM | 4"x8" | Concreto | IND. MURO 5000 GF | 28 | 0 | 35 | 41.7 | 6046 | 425 | 119 | CEMEX | 3
626 | B-19388 NATIVA | MUROS PISO 18 APTO 1810 Y 1811 TORRE 4 | 191 | 3018 | 2026-03-21 | 4/18/2026 12:00:00 AM | 4"x8" | Concreto | IND. MURO 5000 GF | 28 | 0 | 35 | 36 | 5225.6 | 367 | 103 | CEMEX | 3
625 | B-19388 NATIVA | PLACA PISO 3 EJES A-C HASTA EJE 5 SALON COMUNAL 3 | 191 | 3004 | 2026-03-21 | 4/18/2026 12:00:00 AM | 4"x8" | Concreto | CONVENCIONAL 4000 PSI GC | 28 | 0 | 28 | 28.6 | 4144.4 | 291 | 102 | CEMEX | 3
625 | B-19388 NATIVA | PLACA PISO 3 EJES A-C HASTA EJE 5 SALON COMUNAL 3 | 191 | 3004 | 2026-03-21 | 4/18/2026 12:00:00 AM | 4"x8" | Concreto | CONVENCIONAL 4000 PSI GC | 28 | 0 | 28 | 29.3 | 4256.7 | 299 | 105 | CEMEX | 3
625 | B-19388 NATIVA | PLACA PISO 3 EJES A-C HASTA EJE 5 SALON COMUNAL 3 | 191 | 3004 | 2026-03-21 | 4/18/2026 12:00:00 AM | 4"x8" | Concreto | CONVENCIONAL 4000 PSI GC | 28 | 0 | 28 | 28.3 | 4105.3 | 289 | 101 | CEMEX | 3
681 | B-19388 NATIVA | MUROS PISO 20 APTO 2010 Y 2011 TORRE 4 | 191 | 3721 | 2026-04-11 | 4/18/2026 12:00:00 AM | 4"x8" | Concreto | IND. MURO 5000 GF | 7 | 0 | 35 | 33.1 | 4801.9 | 338 | 94 | CEMEX | 4
681 | B-19388 NATIVA | MUROS PISO 20 APTO 2010 Y 2011 TORRE 4 | 191 | 3721 | 2026-04-11 | 4/18/2026 12:00:00 AM | 4"x8" | Concreto | IND. MURO 5000 GF | 7 | 0 | 35 | 33.2 | 4808.3 | 338 | 95 | CEMEX | 4
681 | B-19388 NATIVA | MUROS PISO 20 APTO 2010 Y 2011 TORRE 4 | 191 | 3721 | 2026-04-11 | 4/18/2026 12:00:00 AM | 4"x8" | Concreto | IND. MURO 5000 GF | 7 | 0 | 35 | 36.7 | 5318.8 | 374 | 105 | CEMEX | 4
685 | B-19388 NATIVA | PLACA P16 1508-1509 TORRE 5 | 191 | 374 | 2026-04-13 | 4/20/2026 12:00:00 AM | 4"x8" | Concreto | IND. PLACA 3000 PSI | 7 | 0 | 21 | 18.6 | 2700.1 | 190 | 89 | CEMEX | 5
685 | B-19388 NATIVA | PLACA P16 1508-1509 TORRE 5 | 191 | 374 | 2026-04-13 | 4/20/2026 12:00:00 AM | 4"x8" | Concreto | IND. PLACA 3000 PSI | 7 | 0 | 21 | 19.8 | 2873.7 | 202 | 94 | CEMEX | 3
685 | B-19388 NATIVA | PLACA P16 1508-1509 TORRE 5 | 191 | 374 | 2026-04-13 | 4/20/2026 12:00:00 AM | 4"x8" | Concreto | IND. PLACA 3000 PSI | 7 | 0 | 21 | 19.8 | 2876.5 | 202 | 94 | CEMEX | 3
688 | B-19388 NATIVA | PLACA PISO 21 APTOS 2101-2112 TORRE 4 | 191 | 3750 | 2026-04-13 | 4/20/2026 12:00:00 AM | 4"x8" | Concreto | IND. PLACA 3000 PSI | 7 | 0 | 21 | 19 | 2754.8 | 194 | 90 | CEMEX | 3
688 | B-19388 NATIVA | PLACA PISO 21 APTOS 2101-2112 TORRE 4 | 191 | 3750 | 2026-04-13 | 4/20/2026 12:00:00 AM | 4"x8" | Concreto | IND. PLACA 3000 PSI | 7 | 0 | 21 | 17.8 | 2575.1 | 181 | 84 | CEMEX | 3
688 | B-19388 NATIVA | PLACA PISO 21 APTOS 2101-2112 TORRE 4 | 191 | 3750 | 2026-04-13 | 4/20/2026 12:00:00 AM | 4"x8" | Concreto | IND. PLACA 3000 PSI | 7 | 0 | 21 | 19.3 | 2799.3 | 197 | 92 | CEMEX | 3
687 | B-19388 NATIVA | MUROS PISO 21 APTO 2104 Y 2105 TORRE 4 | 191 | 3754 | 2026-04-13 | 4/20/2026 12:00:00 AM | 4"x8" | Concreto | IND. MURO 4000 GF | 7 | 0 | 28 | 23.5 | 3403.4 | 239 | 84 | CEMEX | 3
687 | B-19388 NATIVA | MUROS PISO 21 APTO 2104 Y 2105 TORRE 4 | 191 | 3754 | 2026-04-13 | 4/20/2026 12:00:00 AM | 4"x8" | Concreto | IND. MURO 4000 GF | 7 | 0 | 28 | 23.7 | 3439.1 | 242 | 85 | CEMEX | 3
687 | B-19388 NATIVA | MUROS PISO 21 APTO 2104 Y 2105 TORRE 4 | 191 | 3754 | 2026-04-13 | 4/20/2026 12:00:00 AM | 4"x8" | Concreto | IND. MURO 4000 GF | 7 | 0 | 28 | 23.4 | 3394.6 | 239 | 84 | CEMEX | 4
686 | B-19388 NATIVA | MUROS AP 1601-1612 TORRE 5 | 191 | 3757 | 2026-04-13 | 4/20/2026 12:00:00 AM | 4"x8" | Concreto | IND. MURO 5000 GF | 7 | 0 | 35 | 28.5 | 4136.4 | 291 | 81 | CEMEX | 4
686 | B-19388 NATIVA | MUROS AP 1601-1612 TORRE 5 | 191 | 3757 | 2026-04-13 | 4/20/2026 12:00:00 AM | 4"x8" | Concreto | IND. MURO 5000 GF | 7 | 0 | 35 | 34.5 | 4999.9 | 352 | 98 | CEMEX | 3
686 | B-19388 NATIVA | MUROS AP 1601-1612 TORRE 5 | 191 | 3757 | 2026-04-13 | 4/20/2026 12:00:00 AM | 4"x8" | Concreto | IND. MURO 5000 GF | 7 | 0 | 35 | 29.7 | 4308.9 | 303 | 85 | CEMEX | 3
689 | B-19388 NATIVA | ZARPA COSTADO SUR EJE 8-9 SALON COMUNAL 3 | 191 | 3773 | 2026-04-13 | 4/20/2026 12:00:00 AM | 4"x8" | Concreto | CONVENCIONAL 4000 PSI GC | 7 | 0 | 28 | 20 | 2898.6 | 204 | 71 | CEMEX | 3
689 | B-19388 NATIVA | ZARPA COSTADO SUR EJE 8-9 SALON COMUNAL 3 | 191 | 3773 | 2026-04-13 | 4/20/2026 12:00:00 AM | 4"x8" | Concreto | CONVENCIONAL 4000 PSI GC | 7 | 0 | 28 | 20 | 2905.2 | 204 | 72 | CEMEX | 3
689 | B-19388 NATIVA | ZARPA COSTADO SUR EJE 8-9 SALON COMUNAL 3 | 191 | 3773 | 2026-04-13 | 4/20/2026 12:00:00 AM | 4"x8" | Concreto | CONVENCIONAL 4000 PSI GC | 7 | 0 | 28 | 21.3 | 3092.5 | 217 | 76 | CEMEX | 3
690 | B-19388 NATIVA | PLACA P17 AP 1703 - 1702 + PASILLO + ESCALERA P15 EJE 23 T5 | 191 | 3794 | 2026-04-14 | 4/21/2026 12:00:00 AM | 4"x8" | Concreto | IND. PLACA 3000 PSI | 7 | 0 | 21 | 19.4 | 2820.5 | 198 | 93 | CEMEX | 5
690 | B-19388 NATIVA | PLACA P17 AP 1703 - 1702 + PASILLO + ESCALERA P15 EJE 23 T5 | 191 | 3794 | 2026-04-14 | 4/21/2026 12:00:00 AM | 4"x8" | Concreto | IND. PLACA 3000 PSI | 7 | 0 | 21 | 18.3 | 2651.9 | 186 | 87 | CEMEX | 3
690 | B-19388 NATIVA | PLACA P17 AP 1703 - 1702 + PASILLO + ESCALERA P15 EJE 23 T5 | 191 | 3794 | 2026-04-14 | 4/21/2026 12:00:00 AM | 4"x8" | Concreto | IND. PLACA 3000 PSI | 7 | 0 | 21 | 19.4 | 2807.8 | 197 | 92 | CEMEX | 3
694 | B-19388 NATIVA | MURO CONTENCION COSTADO SUR PARTE INFERIOR EJE 8-9 SALON COMUNAL 3 | 191 | 3814 | 2026-04-14 | 4/21/2026 12:00:00 AM | 4"x8" | Concreto | CONVENCIONAL 4000 PSI GC | 7 | 0 | 28 | 18.4 | 2666.4 | 187 | 66 | CEMEX | 4
694 | B-19388 NATIVA | MURO CONTENCION COSTADO SUR PARTE INFERIOR EJE 8-9 SALON COMUNAL 3 | 191 | 3814 | 2026-04-14 | 4/21/2026 12:00:00 AM | 4"x8" | Concreto | CONVENCIONAL 4000 PSI GC | 7 | 0 | 28 | 20.7 | 3007.8 | 211 | 74 | CEMEX | 3
694 | B-19388 NATIVA | MURO CONTENCION COSTADO SUR PARTE INFERIOR EJE 8-9 SALON COMUNAL 3 | 191 | 3814 | 2026-04-14 | 4/21/2026 12:00:00 AM | 4"x8" | Concreto | CONVENCIONAL 4000 PSI GC | 7 | 0 | 28 | 19.1 | 2769.8 | 195 | 68 | CEMEX | 3
691 | B-19388 NATIVA | PLACA PISO 21 APTOS 2108-2109 TORRE 4 | 191 | 3795 | 2026-04-14 | 4/21/2026 12:00:00 AM | 4"x8" | Concreto | IND. PLACA 3000 PSI | 7 | 0 | 21 | 17.4 | 2528.1 | 178 | 83 | CEMEX | 4
691 | B-19388 NATIVA | PLACA PISO 21 APTOS 2108-2109 TORRE 4 | 191 | 3795 | 2026-04-14 | 4/21/2026 12:00:00 AM | 4"x8" | Concreto | IND. PLACA 3000 PSI | 7 | 0 | 21 | 21.3 | 3087.8 | 217 | 101 | CEMEX | 4
691 | B-19388 NATIVA | PLACA PISO 21 APTOS 2108-2109 TORRE 4 | 191 | 3795 | 2026-04-14 | 4/21/2026 12:00:00 AM | 4"x8" | Concreto | IND. PLACA 3000 PSI | 7 | 0 | 21 | 19.1 | 2777.1 | 195 | 91 | CEMEX | 3
693 | B-19388 NATIVA | MUROS AP 1606-1607 TORRE 5 | 191 | 3800 | 2026-04-14 | 4/21/2026 12:00:00 AM | 4"x8" | Concreto | IND. MURO 5000 GF | 7 | 0 | 35 | 31.8 | 4605.6 | 324 | 91 | CEMEX | 3
693 | B-19388 NATIVA | MUROS AP 1606-1607 TORRE 5 | 191 | 3800 | 2026-04-14 | 4/21/2026 12:00:00 AM | 4"x8" | Concreto | IND. MURO 5000 GF | 7 | 0 | 35 | 31.2 | 4532 | 319 | 89 | CEMEX | 4
693 | B-19388 NATIVA | MUROS AP 1606-1607 TORRE 5 | 191 | 3800 | 2026-04-14 | 4/21/2026 12:00:00 AM | 4"x8" | Concreto | IND. MURO 5000 GF | 7 | 0 | 35 | 31.9 | 4629.3 | 325 | 91 | CEMEX | 3
692 | B-19388 NATIVA | MUROS PISO 21 APTO 2102 Y 2103 TORRE 4 | 191 | 3799 | 2026-04-14 | 4/21/2026 12:00:00 AM | 4"x8" | Concreto | IND. MURO 4000 GF | 7 | 0 | 28 | 25 | 3621.2 | 255 | 89 | CEMEX | 3
692 | B-19388 NATIVA | MUROS PISO 21 APTO 2102 Y 2103 TORRE 4 | 191 | 3799 | 2026-04-14 | 4/21/2026 12:00:00 AM | 4"x8" | Concreto | IND. MURO 4000 GF | 7 | 0 | 28 | 23.8 | 3452.9 | 243 | 85 | CEMEX | 4
692 | B-19388 NATIVA | MUROS PISO 21 APTO 2102 Y 2103 TORRE 4 | 191 | 3799 | 2026-04-14 | 4/21/2026 12:00:00 AM | 4"x8" | Concreto | IND. MURO 4000 GF | 7 | 0 | 28 | 24.4 | 3541.2 | 249 | 87 | CEMEX | 3
630 | B-19388 NATIVA | MUROS AP 1404-1405 TORRE 5 | 191 | 3111 | 2026-03-24 | 4/21/2026 12:00:00 AM | 4"x8" | Concreto | IND. MURO 5000 GF | 28 | 0 | 35 | 47.4 | 6877.6 | 484 | 135 | CEMEX | 4
630 | B-19388 NATIVA | MUROS AP 1404-1405 TORRE 5 | 191 | 3111 | 2026-03-24 | 4/21/2026 12:00:00 AM | 4"x8" | Concreto | IND. MURO 5000 GF | 28 | 0 | 35 | 45.2 | 6555.9 | 461 | 129 | CEMEX | 3
630 | B-19388 NATIVA | MUROS AP 1404-1405 TORRE 5 | 191 | 3111 | 2026-03-24 | 4/21/2026 12:00:00 AM | 4"x8" | Concreto | IND. MURO 5000 GF | 28 | 0 | 35 | 41.4 | 6010.7 | 423 | 118 | CEMEX | 3
629 | B-19388 NATIVA | PLACA P14 AP 1411-1410 + PASILLO TORRE5 | 191 | 3107 | 2026-03-24 | 4/21/2026 12:00:00 AM | 4"x8" | Concreto | IND. PLACA 3000 PSI | 28 | 0 | 21 | 40.8 | 5917.3 | 416 | 194 | CEMEX | 3
629 | B-19388 NATIVA | PLACA P14 AP 1411-1410 + PASILLO TORRE5 | 191 | 3107 | 2026-03-24 | 4/21/2026 12:00:00 AM | 4"x8" | Concreto | IND. PLACA 3000 PSI | 28 | 0 | 21 | 46.3 | 6709.5 | 472 | 220 | CEMEX | 3
629 | B-19388 NATIVA | PLACA P14 AP 1411-1410 + PASILLO TORRE5 | 191 | 3107 | 2026-03-24 | 4/21/2026 12:00:00 AM | 4"x8" | Concreto | IND. PLACA 3000 PSI | 28 | 0 | 21 | 45.4 | 6590.6 | 463 | 216 | CEMEX | 3
698 | B-19388 NATIVA | MUROS P1611-1610 TORRE 5 | 191 | 3737 | 2026-04-15 | 4/22/2026 12:00:00 AM | 4"x8" | Concreto | IND. MURO 5000 GF | 7 | 0 | 35 | 31.1 | 4510.1 | 317 | 89 | CEMEX | 3
698 | B-19388 NATIVA | MUROS P1611-1610 TORRE 5 | 191 | 3737 | 2026-04-15 | 4/22/2026 12:00:00 AM | 4"x8" | Concreto | IND. MURO 5000 GF | 7 | 0 | 35 | 36.5 | 5289.2 | 372 | 104 | CEMEX | 3
698 | B-19388 NATIVA | MUROS P1611-1610 TORRE 5 | 191 | 3737 | 2026-04-15 | 4/22/2026 12:00:00 AM | 4"x8" | Concreto | IND. MURO 5000 GF | 7 | 0 | 35 | 32.1 | 4651.3 | 327 | 92 | CEMEX | 3
697 | B-19388 NATIVA | MUROS PISO 21 APTO 2106 Y 2107 TORRE 4 | 191 | 3836 | 2026-04-15 | 4/22/2026 12:00:00 AM | 4"x8" | Concreto | IND. MURO 4000 GF | 7 | 0 | 28 | 25 | 3632.6 | 255 | 89 | CEMEX | 3
697 | B-19388 NATIVA | MUROS PISO 21 APTO 2106 Y 2107 TORRE 4 | 191 | 3836 | 2026-04-15 | 4/22/2026 12:00:00 AM | 4"x8" | Concreto | IND. MURO 4000 GF | 7 | 0 | 28 | 23.4 | 3394.1 | 239 | 84 | CEMEX | 3
697 | B-19388 NATIVA | MUROS PISO 21 APTO 2106 Y 2107 TORRE 4 | 191 | 3836 | 2026-04-15 | 4/22/2026 12:00:00 AM | 4"x8" | Concreto | IND. MURO 4000 GF | 7 | 0 | 28 | 23.1 | 3355.5 | 236 | 83 | CEMEX | 3
696 | B-19388 NATIVA | PLACA P17 AP 1704-1705 TORRE 5 | 191 | 3835 | 2026-04-15 | 4/22/2026 12:00:00 AM | 4"x8" | Concreto | IND. PLACA 3000 PSI | 7 | 0 | 21 | 21.1 | 3055.9 | 215 | 100 | CEMEX | 3
696 | B-19388 NATIVA | PLACA P17 AP 1704-1705 TORRE 5 | 191 | 3835 | 2026-04-15 | 4/22/2026 12:00:00 AM | 4"x8" | Concreto | IND. PLACA 3000 PSI | 7 | 0 | 21 | 15.5 | 2247.9 | 158 | 74 | CEMEX | 3
696 | B-19388 NATIVA | PLACA P17 AP 1704-1705 TORRE 5 | 191 | 3835 | 2026-04-15 | 4/22/2026 12:00:00 AM | 4"x8" | Concreto | IND. PLACA 3000 PSI | 7 | 0 | 21 | 19.3 | 2800.1 | 197 | 92 | CEMEX | 3
695 | B-19388 NATIVA | PLACA PISO 21 APTOS 2110-2111 Y ESCALERA EJES (2-4) PISO 20 A 21 TORRE 4 | 191 | 3834 | 2026-04-15 | 4/22/2026 12:00:00 AM | 4"x8" | Concreto | IND. PLACA 3000 PSI | 7 | 0 | 21 | 19.3 | 2803.6 | 197 | 92 | CEMEX | 3
695 | B-19388 NATIVA | PLACA PISO 21 APTOS 2110-2111 Y ESCALERA EJES (2-4) PISO 20 A 21 TORRE 4 | 191 | 3834 | 2026-04-15 | 4/22/2026 12:00:00 AM | 4"x8" | Concreto | IND. PLACA 3000 PSI | 7 | 0 | 21 | 18.3 | 2655.3 | 187 | 87 | CEMEX | 3
695 | B-19388 NATIVA | PLACA PISO 21 APTOS 2110-2111 Y ESCALERA EJES (2-4) PISO 20 A 21 TORRE 4 | 191 | 3834 | 2026-04-15 | 4/22/2026 12:00:00 AM | 4"x8" | Concreto | IND. PLACA 3000 PSI | 7 | 0 | 21 | 20.9 | 3033 | 213 | 100 | CEMEX | 3
633 | B-19388 NATIVA | MUROS AP 1401-1412 TORRE 5 | 191 | 3159 | 2026-03-25 | 4/22/2026 12:00:00 AM | 4"x8" | Concreto | IND. MURO 5000 GF | 28 | 0 | 35 | 41.7 | 6050.3 | 425 | 119 | CEMEX | 4
633 | B-19388 NATIVA | MUROS AP 1401-1412 TORRE 5 | 191 | 3159 | 2026-03-25 | 4/22/2026 12:00:00 AM | 4"x8" | Concreto | IND. MURO 5000 GF | 28 | 0 | 35 | 43.4 | 6290.5 | 442 | 124 | CEMEX | 4
633 | B-19388 NATIVA | MUROS AP 1401-1412 TORRE 5 | 191 | 3159 | 2026-03-25 | 4/22/2026 12:00:00 AM | 4"x8" | Concreto | IND. MURO 5000 GF | 28 | 0 | 35 | 40.8 | 5912.8 | 416 | 116 | CEMEX | 3
632 | B-19388 NATIVA | PLACA PISO 19 APTOS 1901-1912 TORRE 4 | 191 | 3157 | 2026-03-25 | 4/22/2026 12:00:00 AM | 4"x8" | Concreto | IND. PLACA 3000 PSI | 28 | 0 | 21 | 21.5 | 3115.2 | 219 | 102 | CEMEX | 4
632 | B-19388 NATIVA | PLACA PISO 19 APTOS 1901-1912 TORRE 4 | 191 | 3157 | 2026-03-25 | 4/22/2026 12:00:00 AM | 4"x8" | Concreto | IND. PLACA 3000 PSI | 28 | 0 | 21 | 21.5 | 3114.6 | 219 | 102 | CEMEX | 4
632 | B-19388 NATIVA | PLACA PISO 19 APTOS 1901-1912 TORRE 4 | 191 | 3157 | 2026-03-25 | 4/22/2026 12:00:00 AM | 4"x8" | Concreto | IND. PLACA 3000 PSI | 28 | 0 | 21 | 23.2 | 3358.9 | 236 | 110 | CEMEX | 4
631 | B-19388 NATIVA | PLACA P14 1408-1409 TORRE 5 | 191 | 3156 | 2026-03-25 | 4/22/2026 12:00:00 AM | 4"x8" | Concreto | IND. PLACA 3000 PSI | 28 | 0 | 21 | 29 | 4198.9 | 295 | 138 | CEMEX | 4
631 | B-19388 NATIVA | PLACA P14 1408-1409 TORRE 5 | 191 | 3156 | 2026-03-25 | 4/22/2026 12:00:00 AM | 4"x8" | Concreto | IND. PLACA 3000 PSI | 28 | 0 | 21 | 27.9 | 4047.3 | 285 | 133 | CEMEX | 4
631 | B-19388 NATIVA | PLACA P14 1408-1409 TORRE 5 | 191 | 3156 | 2026-03-25 | 4/22/2026 12:00:00 AM | 4"x8" | Concreto | IND. PLACA 3000 PSI | 28 | 0 | 21 | 31 | 4495.9 | 316 | 148 | CEMEX | 3
634 | B-19388 NATIVA | MUROS PISO 19 APTO 1904 Y 1905 TORRE 4 | 191 | 3160 | 2026-03-25 | 4/22/2026 12:00:00 AM | 4"x8" | Concreto | IND. MURO 5000 GF | 28 | 0 | 35 | 42.9 | 6222.3 | 437 | 122 | CEMEX | 3
634 | B-19388 NATIVA | MUROS PISO 19 APTO 1904 Y 1905 TORRE 4 | 191 | 3160 | 2026-03-25 | 4/22/2026 12:00:00 AM | 4"x8" | Concreto | IND. MURO 5000 GF | 28 | 0 | 35 | 40 | 5798.5 | 408 | 114 | CEMEX | 4
634 | B-19388 NATIVA | MUROS PISO 19 APTO 1904 Y 1905 TORRE 4 | 191 | 3160 | 2026-03-25 | 4/22/2026 12:00:00 AM | 4"x8" | Concreto | IND. MURO 5000 GF | 28 | 0 | 35 | 38.2 | 5547.4 | 390 | 109 | CEMEX | 4
703 | B-19388 NATIVA | MUROS PISO 21 APTO 2108 Y 2109 TORRE 4 | 191 | 3890 | 2026-04-16 | 4/23/2026 12:00:00 AM | 4"x8" | Concreto | IND. MURO 4000 GF | 7 | 0 | 28 | 25.5 | 3702.3 | 260 | 91 | CEMEX | 4
703 | B-19388 NATIVA | MUROS PISO 21 APTO 2108 Y 2109 TORRE 4 | 191 | 3890 | 2026-04-16 | 4/23/2026 12:00:00 AM | 4"x8" | Concreto | IND. MURO 4000 GF | 7 | 0 | 28 | 25.9 | 3756.6 | 264 | 92 | CEMEX | 4
703 | B-19388 NATIVA | MUROS PISO 21 APTO 2108 Y 2109 TORRE 4 | 191 | 3890 | 2026-04-16 | 4/23/2026 12:00:00 AM | 4"x8" | Concreto | IND. MURO 4000 GF | 7 | 0 | 28 | 22.9 | 3318.6 | 233 | 82 | CEMEX | 4
702 | B-19388 NATIVA | PLACA P17 1701-1712 +PASILLO Y ESCALERA EJE 2 PISO 15 TORRE 5 | 191 | 3895 | 2026-04-16 | 4/23/2026 12:00:00 AM | 4"x8" | Concreto | IND. PLACA 3000 PSI | 7 | 0 | 21 | 20.3 | 2950.2 | 207 | 97 | CEMEX | 3
702 | B-19388 NATIVA | PLACA P17 1701-1712 +PASILLO Y ESCALERA EJE 2 PISO 15 TORRE 5 | 191 | 3895 | 2026-04-16 | 4/23/2026 12:00:00 AM | 4"x8" | Concreto | IND. PLACA 3000 PSI | 7 | 0 | 21 | 21.5 | 3113 | 219 | 102 | CEMEX | 4
702 | B-19388 NATIVA | PLACA P17 1701-1712 +PASILLO Y ESCALERA EJE 2 PISO 15 TORRE 5 | 191 | 3895 | 2026-04-16 | 4/23/2026 12:00:00 AM | 4"x8" | Concreto | IND. PLACA 3000 PSI | 7 | 0 | 21 | 19.4 | 2812.4 | 198 | 92 | CEMEX | 5
701 | B-19388 NATIVA | PLACA PISO 22 APTOS 2204-2205 TORRE 4 | 191 | 3886 | 2026-04-16 | 4/23/2026 12:00:00 AM | 4"x8" | Concreto | IND. PLACA 3000 PSI | 7 | 0 | 21 | 22.4 | 3251.2 | 229 | 107 | CEMEX | 3
701 | B-19388 NATIVA | PLACA PISO 22 APTOS 2204-2205 TORRE 4 | 191 | 3886 | 2026-04-16 | 4/23/2026 12:00:00 AM | 4"x8" | Concreto | IND. PLACA 3000 PSI | 7 | 0 | 21 | 20.2 | 2925.8 | 206 | 96 | CEMEX | 4
701 | B-19388 NATIVA | PLACA PISO 22 APTOS 2204-2205 TORRE 4 | 191 | 3886 | 2026-04-16 | 4/23/2026 12:00:00 AM | 4"x8" | Concreto | IND. PLACA 3000 PSI | 7 | 0 | 21 | 20.1 | 2915.6 | 205 | 96 | CEMEX | 3
700 | B-19388 NATIVA | PLACA PISO 1 B' - C' SALON COMUNAL 2 | 191 | 687 | 2026-04-16 | 4/23/2026 12:00:00 AM | 4"x8" | Concreto | CONVENCIONAL 4000 PSI GC | 7 | 0 | 28 | 30.9 | 4483.9 | 315 | 110 | CEMEX | 4
700 | B-19388 NATIVA | PLACA PISO 1 B' - C' SALON COMUNAL 2 | 191 | 687 | 2026-04-16 | 4/23/2026 12:00:00 AM | 4"x8" | Concreto | CONVENCIONAL 4000 PSI GC | 7 | 0 | 28 | 27.7 | 4015.2 | 282 | 99 | CEMEX | 3
700 | B-19388 NATIVA | PLACA PISO 1 B' - C' SALON COMUNAL 2 | 191 | 687 | 2026-04-16 | 4/23/2026 12:00:00 AM | 4"x8" | Concreto | CONVENCIONAL 4000 PSI GC | 7 | 0 | 28 | 30.6 | 4437 | 312 | 109 | CEMEX | 3
699 | B-19388 NATIVA | PLACA PISO 1 A' - B' SALON COMUNAL 2 | 191 | 677 | 2026-04-16 | 4/23/2026 12:00:00 AM | 4"x8" | Concreto | CONVENCIONAL 4000 PSI GC | 7 | 0 | 28 | 24.6 | 3571.6 | 251 | 88 | CEMEX | 3
699 | B-19388 NATIVA | PLACA PISO 1 A' - B' SALON COMUNAL 2 | 191 | 677 | 2026-04-16 | 4/23/2026 12:00:00 AM | 4"x8" | Concreto | CONVENCIONAL 4000 PSI GC | 7 | 0 | 28 | 25 | 3629.8 | 255 | 89 | CEMEX | 4
699 | B-19388 NATIVA | PLACA PISO 1 A' - B' SALON COMUNAL 2 | 191 | 677 | 2026-04-16 | 4/23/2026 12:00:00 AM | 4"x8" | Concreto | CONVENCIONAL 4000 PSI GC | 7 | 0 | 28 | 23.5 | 3405.7 | 239 | 84 | CEMEX | 4
704 | B-19388 NATIVA | MUROS P16 AP 1608-1609 TORRE 5 | 191 | 3892 | 2026-04-16 | 4/23/2026 12:00:00 AM | 4"x8" | Concreto | IND. MURO 5000 GF | 7 | 0 | 35 | 31.4 | 4551.7 | 320 | 90 | CEMEX | 4
704 | B-19388 NATIVA | MUROS P16 AP 1608-1609 TORRE 5 | 191 | 3892 | 2026-04-16 | 4/23/2026 12:00:00 AM | 4"x8" | Concreto | IND. MURO 5000 GF | 7 | 0 | 35 | 31.7 | 4603.1 | 324 | 91 | CEMEX | 3
704 | B-19388 NATIVA | MUROS P16 AP 1608-1609 TORRE 5 | 191 | 3892 | 2026-04-16 | 4/23/2026 12:00:00 AM | 4"x8" | Concreto | IND. MURO 5000 GF | 7 | 0 | 35 | 30.5 | 4429.4 | 311 | 87 | CEMEX | 4
639 | B-19388 NATIVA | CIMENTACION EJES 7-8 A-C SALON COMUNAL 3 | 191 | 3216 | 2026-03-26 | 4/23/2026 12:00:00 AM | 4"x8" | Concreto | CONVENCIONAL 4000 PSI GC | 28 | 0 | 28 | 34.4 | 4985.6 | 351 | 123 | CEMEX | 3
639 | B-19388 NATIVA | CIMENTACION EJES 7-8 A-C SALON COMUNAL 3 | 191 | 3216 | 2026-03-26 | 4/23/2026 12:00:00 AM | 4"x8" | Concreto | CONVENCIONAL 4000 PSI GC | 28 | 0 | 28 | 33.9 | 4911.6 | 345 | 121 | CEMEX | 3
639 | B-19388 NATIVA | CIMENTACION EJES 7-8 A-C SALON COMUNAL 3 | 191 | 3216 | 2026-03-26 | 4/23/2026 12:00:00 AM | 4"x8" | Concreto | CONVENCIONAL 4000 PSI GC | 28 | 0 | 28 | 30.7 | 4458.3 | 313 | 110 | CEMEX | 3
638 | B-19388 NATIVA | MUROS PISO 19 APTO 1902 Y 1903 TORRE 4 | 191 | 3205 | 2026-03-26 | 4/23/2026 12:00:00 AM | 4"x8" | Concreto | IND. MURO 5000 GF | 28 | 0 | 35 | 39 | 5653.2 | 397 | 111 | CEMEX | 3
638 | B-19388 NATIVA | MUROS PISO 19 APTO 1902 Y 1903 TORRE 4 | 191 | 3205 | 2026-03-26 | 4/23/2026 12:00:00 AM | 4"x8" | Concreto | IND. MURO 5000 GF | 28 | 0 | 35 | 39.7 | 5762.6 | 405 | 114 | CEMEX | 3
638 | B-19388 NATIVA | MUROS PISO 19 APTO 1902 Y 1903 TORRE 4 | 191 | 3205 | 2026-03-26 | 4/23/2026 12:00:00 AM | 4"x8" | Concreto | IND. MURO 5000 GF | 28 | 0 | 35 | 35.6 | 5168.7 | 363 | 102 | CEMEX | 3
636 | B-19388 NATIVA | PLACA P15 AP 1503 - 1502 + PASILLO + ESCALERA eje 23 P13 TORRE 5 | 191 | 3190 | 2026-03-26 | 4/23/2026 12:00:00 AM | 4"x8" | Concreto | IND. PLACA 3000 PSI | 28 | 0 | 21 | 20.8 | 3018.7 | 212 | 99 | CEMEX | 3
636 | B-19388 NATIVA | PLACA P15 AP 1503 - 1502 + PASILLO + ESCALERA eje 23 P13 TORRE 5 | 191 | 3190 | 2026-03-26 | 4/23/2026 12:00:00 AM | 4"x8" | Concreto | IND. PLACA 3000 PSI | 28 | 0 | 21 | 26.4 | 3826.4 | 269 | 126 | CEMEX | 4
636 | B-19388 NATIVA | PLACA P15 AP 1503 - 1502 + PASILLO + ESCALERA eje 23 P13 TORRE 5 | 191 | 3190 | 2026-03-26 | 4/23/2026 12:00:00 AM | 4"x8" | Concreto | IND. PLACA 3000 PSI | 28 | 0 | 21 | 26.3 | 3812.5 | 268 | 125 | CEMEX | 3
637 | B-19388 NATIVA | MUROS AP 1406-1407 TORRE 5 | 191 | 3204 | 2026-03-26 | 4/23/2026 12:00:00 AM | 4"x8" | Concreto | IND. MURO 5000 GF | 28 | 0 | 35 | 43.9 | 6362.7 | 447 | 125 | CEMEX | 3
637 | B-19388 NATIVA | MUROS AP 1406-1407 TORRE 5 | 191 | 3204 | 2026-03-26 | 4/23/2026 12:00:00 AM | 4"x8" | Concreto | IND. MURO 5000 GF | 28 | 0 | 35 | 46 | 6672.4 | 469 | 131 | CEMEX | 3
637 | B-19388 NATIVA | MUROS AP 1406-1407 TORRE 5 | 191 | 3204 | 2026-03-26 | 4/23/2026 12:00:00 AM | 4"x8" | Concreto | IND. MURO 5000 GF | 28 | 0 | 35 | 38.7 | 5611.5 | 395 | 110 | CEMEX | 3
635 | B-19388 NATIVA | PLACA PISO 19 APTOS 1908-1909 Y ESCALERA EJES (2-4) PISO 18 A 19 TORRE 4 | 191 | 3190 | 2026-03-26 | 4/23/2026 12:00:00 AM | 4"x8" | Concreto | IND. PLACA 3000 PSI | 28 | 0 | 21 | 24.2 | 3507.5 | 247 | 115 | CEMEX | 3
635 | B-19388 NATIVA | PLACA PISO 19 APTOS 1908-1909 Y ESCALERA EJES (2-4) PISO 18 A 19 TORRE 4 | 191 | 3190 | 2026-03-26 | 4/23/2026 12:00:00 AM | 4"x8" | Concreto | IND. PLACA 3000 PSI | 28 | 0 | 21 | 19.2 | 2790.8 | 196 | 92 | CEMEX | 3
635 | B-19388 NATIVA | PLACA PISO 19 APTOS 1908-1909 Y ESCALERA EJES (2-4) PISO 18 A 19 TORRE 4 | 191 | 3190 | 2026-03-26 | 4/23/2026 12:00:00 AM | 4"x8" | Concreto | IND. PLACA 3000 PSI | 28 | 0 | 21 | 24.8 | 3592.4 | 253 | 118 | CEMEX | 3
705 | B-19388 NATIVA | PLACA PISO 22 APTOS 2202-2203 TORRE 4 | 191 | 3935 | 2026-04-17 | 4/24/2026 12:00:00 AM | 4"x8" | Concreto | IND. PLACA 3000 PSI | 7 | 0 | 21 | 18.8 | 2733.6 | 192 | 90 | CEMEX | 4
705 | B-19388 NATIVA | PLACA PISO 22 APTOS 2202-2203 TORRE 4 | 191 | 3935 | 2026-04-17 | 4/24/2026 12:00:00 AM | 4"x8" | Concreto | IND. PLACA 3000 PSI | 7 | 0 | 21 | 21.4 | 3102 | 218 | 102 | CEMEX | 4
705 | B-19388 NATIVA | PLACA PISO 22 APTOS 2202-2203 TORRE 4 | 191 | 3935 | 2026-04-17 | 4/24/2026 12:00:00 AM | 4"x8" | Concreto | IND. PLACA 3000 PSI | 7 | 0 | 21 | 17.7 | 2567.9 | 181 | 84 | CEMEX | 3
706 | B-19388 NATIVA | MUROS PISO 21 APTO 2101 Y 2112 TORRE 4 | 191 | 3939 | 2026-04-17 | 4/24/2026 12:00:00 AM | 4"x8" | Concreto | IND. MURO 4000 GF | 7 | 0 | 28 | 25.8 | 3747.9 | 264 | 92 | CEMEX | 4
706 | B-19388 NATIVA | MUROS PISO 21 APTO 2101 Y 2112 TORRE 4 | 191 | 3939 | 2026-04-17 | 4/24/2026 12:00:00 AM | 4"x8" | Concreto | IND. MURO 4000 GF | 7 | 0 | 28 | 24 | 3477 | 244 | 86 | CEMEX | 3
706 | B-19388 NATIVA | MUROS PISO 21 APTO 2101 Y 2112 TORRE 4 | 191 | 3939 | 2026-04-17 | 4/24/2026 12:00:00 AM | 4"x8" | Concreto | IND. MURO 4000 GF | 7 | 0 | 28 | 24.8 | 3592.6 | 253 | 88 | CEMEX | 3
602 | B-19388 NATIVA | MUROS AP 1304-1305 TORRE 5 | 191 | 2714 | 2026-03-14 | 4/24/2026 12:00:00 AM | 4"x8" | Concreto | IND. MURO 5000 GF | 41 | 0 | 35 | 40.2 | 5835.1 | 410 | 115 | CEMEX | 4
602 | B-19388 NATIVA | MUROS AP 1304-1305 TORRE 5 | 191 | 2714 | 2026-03-14 | 4/24/2026 12:00:00 AM | 4"x8" | Concreto | IND. MURO 5000 GF | 41 | 0 | 35 | 26.9 | 3902.3 | 274 | 77 | CEMEX | 3
602 | B-19388 NATIVA | MUROS AP 1304-1305 TORRE 5 | 191 | 2714 | 2026-03-14 | 4/24/2026 12:00:00 AM | 4"x8" | Concreto | IND. MURO 5000 GF | 41 | 0 | 35 | 40.9 | 5929.3 | 417 | 117 | CEMEX | 3
601 | B-19388 NATIVA | MUROS PISO 17 APTO 1710 Y 1711 TORRE 4 | 191 | 2464 | 2026-03-14 | 4/24/2026 12:00:00 AM | 4"x8" | Concreto | IND. MURO 5000 GF | 41 | 0 | 35 | 35.1 | 5088.2 | 358 | 100 | CEMEX | 3
601 | B-19388 NATIVA | MUROS PISO 17 APTO 1710 Y 1711 TORRE 4 | 191 | 2464 | 2026-03-14 | 4/24/2026 12:00:00 AM | 4"x8" | Concreto | IND. MURO 5000 GF | 41 | 0 | 35 | 38.9 | 5640.1 | 397 | 111 | CEMEX | 3
601 | B-19388 NATIVA | MUROS PISO 17 APTO 1710 Y 1711 TORRE 4 | 191 | 2464 | 2026-03-14 | 4/24/2026 12:00:00 AM | 4"x8" | Concreto | IND. MURO 5000 GF | 41 | 0 | 35 | 39.4 | 5709.4 | 401 | 112 | CEMEX | 4
599 | B-19388 NATIVA | PLACA P13 AP 1311-1310 + PASILLO | 191 | 2712 | 2026-03-14 | 4/24/2026 12:00:00 AM | 4"x8" | Concreto | IND. PLACA 3000 PSI | 41 | 0 | 21 | 26.9 | 3900.6 | 274 | 128 | CEMEX | 4
599 | B-19388 NATIVA | PLACA P13 AP 1311-1310 + PASILLO | 191 | 2712 | 2026-03-14 | 4/24/2026 12:00:00 AM | 4"x8" | Concreto | IND. PLACA 3000 PSI | 41 | 0 | 21 | 25.7 | 3734.2 | 263 | 123 | CEMEX | 4
599 | B-19388 NATIVA | PLACA P13 AP 1311-1310 + PASILLO | 191 | 2712 | 2026-03-14 | 4/24/2026 12:00:00 AM | 4"x8" | Concreto | IND. PLACA 3000 PSI | 41 | 0 | 21 | 26.7 | 3870.4 | 272 | 127 | CEMEX | 4
598 | B-19388 NATIVA | PLACA PISO 3 C-D 4-6 SALON COMUNAL 3 | 191 | 2701 | 2026-03-14 | 4/24/2026 12:00:00 AM | 4"x8" | Concreto | CONVENCIONAL 4000 PSI GC | 41 | 0 | 28 | 33.9 | 4910.8 | 345 | 121 | CEMEX | 3
598 | B-19388 NATIVA | PLACA PISO 3 C-D 4-6 SALON COMUNAL 3 | 191 | 2701 | 2026-03-14 | 4/24/2026 12:00:00 AM | 4"x8" | Concreto | CONVENCIONAL 4000 PSI GC | 41 | 0 | 28 | 28.1 | 4069.5 | 286 | 100 | CEMEX | 4
598 | B-19388 NATIVA | PLACA PISO 3 C-D 4-6 SALON COMUNAL 3 | 191 | 2701 | 2026-03-14 | 4/24/2026 12:00:00 AM | 4"x8" | Concreto | CONVENCIONAL 4000 PSI GC | 41 | 0 | 28 | 36.4 | 5282.9 | 371 | 130 | CEMEX | 4
600 | B-19388 NATIVA | PLACA PISO 18 APTOS 1806-1807 TORRE 4 | 191 | 3632 | 2026-03-14 | 4/24/2026 12:00:00 AM | 4"x8" | Concreto | IND. PLACA 3000 PSI | 41 | 0 | 21 | 27.9 | 4052.5 | 285 | 133 | CEMEX | 3
600 | B-19388 NATIVA | PLACA PISO 18 APTOS 1806-1807 TORRE 4 | 191 | 3632 | 2026-03-14 | 4/24/2026 12:00:00 AM | 4"x8" | Concreto | IND. PLACA 3000 PSI | 41 | 0 | 21 | 23.4 | 3397.6 | 239 | 112 | CEMEX | 3
600 | B-19388 NATIVA | PLACA PISO 18 APTOS 1806-1807 TORRE 4 | 191 | 3632 | 2026-03-14 | 4/24/2026 12:00:00 AM | 4"x8" | Concreto | IND. PLACA 3000 PSI | 41 | 0 | 21 | 24.1 | 3498.2 | 246 | 115 | CEMEX | 3
640 | B-19388 NATIVA | PLACA PISO 19 APTOS 1910-1911 TORRE 4 | 191 | 3250 | 2026-03-27 | 4/24/2026 12:00:00 AM | 4"x8" | Concreto | IND. PLACA 3000 PSI | 28 | 0 | 21 | 25.4 | 3689.4 | 259 | 121 | CEMEX | 3
640 | B-19388 NATIVA | PLACA PISO 19 APTOS 1910-1911 TORRE 4 | 191 | 3250 | 2026-03-27 | 4/24/2026 12:00:00 AM | 4"x8" | Concreto | IND. PLACA 3000 PSI | 28 | 0 | 21 | 23.8 | 3446.6 | 242 | 113 | CEMEX | 3
640 | B-19388 NATIVA | PLACA PISO 19 APTOS 1910-1911 TORRE 4 | 191 | 3250 | 2026-03-27 | 4/24/2026 12:00:00 AM | 4"x8" | Concreto | IND. PLACA 3000 PSI | 28 | 0 | 21 | 23 | 3334.6 | 234 | 109 | CEMEX | 3
642 | B-19388 NATIVA | MUROS P1411-1410 TORRE5 | 191 | 3256 | 2026-03-27 | 4/24/2026 12:00:00 AM | 4"x8" | Concreto | IND. MURO 5000 GF | 28 | 0 | 35 | 36.6 | 5305.4 | 373 | 104 | CEMEX | 4
642 | B-19388 NATIVA | MUROS P1411-1410 TORRE5 | 191 | 3256 | 2026-03-27 | 4/24/2026 12:00:00 AM | 4"x8" | Concreto | IND. MURO 5000 GF | 28 | 0 | 35 | 43.5 | 6314.8 | 444 | 124 | CEMEX | 4
642 | B-19388 NATIVA | MUROS P1411-1410 TORRE5 | 191 | 3256 | 2026-03-27 | 4/24/2026 12:00:00 AM | 4"x8" | Concreto | IND. MURO 5000 GF | 28 | 0 | 35 | 41.2 | 5979.6 | 420 | 118 | CEMEX | 4
643 | B-19388 NATIVA | MUROS PISO 19 APTO 1906 Y 1907 TORRE 4 | 191 | 3254 | 2026-03-27 | 4/24/2026 12:00:00 AM | 4"x8" | Concreto | IND. MURO 5000 GF | 28 | 0 | 35 | 42.6 | 6175.9 | 434 | 122 | CEMEX | 4
643 | B-19388 NATIVA | MUROS PISO 19 APTO 1906 Y 1907 TORRE 4 | 191 | 3254 | 2026-03-27 | 4/24/2026 12:00:00 AM | 4"x8" | Concreto | IND. MURO 5000 GF | 28 | 0 | 35 | 43.4 | 6297.1 | 443 | 124 | CEMEX | 4
643 | B-19388 NATIVA | MUROS PISO 19 APTO 1906 Y 1907 TORRE 4 | 191 | 3254 | 2026-03-27 | 4/24/2026 12:00:00 AM | 4"x8" | Concreto | IND. MURO 5000 GF | 28 | 0 | 35 | 41.1 | 5964 | 419 | 117 | CEMEX | 3
641 | B-19388 NATIVA | PLACA P15 AP 1504-1505 TORRE 5 | 191 | 3253 | 2026-03-27 | 4/24/2026 12:00:00 AM | 4"x8" | Concreto | IND. PLACA 3000 PSI | 28 | 0 | 21 | 28 | 4057.1 | 285 | 133 | CEMEX | 4
641 | B-19388 NATIVA | PLACA P15 AP 1504-1505 TORRE 5 | 191 | 3253 | 2026-03-27 | 4/24/2026 12:00:00 AM | 4"x8" | Concreto | IND. PLACA 3000 PSI | 28 | 0 | 21 | 24.5 | 3551.6 | 250 | 117 | CEMEX | 3
641 | B-19388 NATIVA | PLACA P15 AP 1504-1505 TORRE 5 | 191 | 3253 | 2026-03-27 | 4/24/2026 12:00:00 AM | 4"x8" | Concreto | IND. PLACA 3000 PSI | 28 | 0 | 21 | 23 | 3341.8 | 235 | 110 | CEMEX | 4
707 | B-19388 NATIVA | PLACA PISO 2 EJES 6-7 A-C SALON COMUNAL 3 | 191 | 3973 | 2026-04-18 | 4/25/2026 12:00:00 AM | 4"x8" | Concreto | CONVENCIONAL 4000 PSI GC | 7 | 0 | 28 | 26.4 | 3825.7 | 269 | 94 | CEMEX | 3
707 | B-19388 NATIVA | PLACA PISO 2 EJES 6-7 A-C SALON COMUNAL 3 | 191 | 3973 | 2026-04-18 | 4/25/2026 12:00:00 AM | 4"x8" | Concreto | CONVENCIONAL 4000 PSI GC | 7 | 0 | 28 | 22.7 | 3290.9 | 231 | 81 | CEMEX | 3
707 | B-19388 NATIVA | PLACA PISO 2 EJES 6-7 A-C SALON COMUNAL 3 | 191 | 3973 | 2026-04-18 | 4/25/2026 12:00:00 AM | 4"x8" | Concreto | CONVENCIONAL 4000 PSI GC | 7 | 0 | 28 | 23.6 | 3423.2 | 241 | 84 | CEMEX | 3
708 | B-19388 NATIVA | PLACA PISO 2 EJES 7-8 A-C SALON COMUNAL 3 | 191 | 3988 | 2026-04-18 | 4/25/2026 12:00:00 AM | 4"x8" | Concreto | CONVENCIONAL 4000 PSI GC | 7 | 0 | 28 | 22.7 | 3293.5 | 232 | 81 | CEMEX | 3
708 | B-19388 NATIVA | PLACA PISO 2 EJES 7-8 A-C SALON COMUNAL 3 | 191 | 3988 | 2026-04-18 | 4/25/2026 12:00:00 AM | 4"x8" | Concreto | CONVENCIONAL 4000 PSI GC | 7 | 0 | 28 | 20.8 | 3013.3 | 212 | 74 | CEMEX | 3
708 | B-19388 NATIVA | PLACA PISO 2 EJES 7-8 A-C SALON COMUNAL 3 | 191 | 3988 | 2026-04-18 | 4/25/2026 12:00:00 AM | 4"x8" | Concreto | CONVENCIONAL 4000 PSI GC | 7 | 0 | 28 | 22.8 | 3311.1 | 233 | 82 | CEMEX | 3
644 | B-19388 NATIVA | MURO CONTENCION SUR PARTE INFERIOR EJES 7-8 COMUNAL 3 | 191 | 3286 | 2026-03-28 | 4/25/2026 12:00:00 AM | 4"x8" | Concreto | CONVENCIONAL 4000 PSI GC | 28 | 0 | 28 | 31.6 | 4578 | 322 | 113 | CEMEX | 3
644 | B-19388 NATIVA | MURO CONTENCION SUR PARTE INFERIOR EJES 7-8 COMUNAL 3 | 191 | 3286 | 2026-03-28 | 4/25/2026 12:00:00 AM | 4"x8" | Concreto | CONVENCIONAL 4000 PSI GC | 28 | 0 | 28 | 24.3 | 3519.4 | 247 | 87 | CEMEX | 3
644 | B-19388 NATIVA | MURO CONTENCION SUR PARTE INFERIOR EJES 7-8 COMUNAL 3 | 191 | 3286 | 2026-03-28 | 4/25/2026 12:00:00 AM | 4"x8" | Concreto | CONVENCIONAL 4000 PSI GC | 28 | 0 | 28 | 29.4 | 4264.5 | 300 | 105 | CEMEX | 3
645 | B-19388 NATIVA | PLACA PISO 20 APTOS 2004-2005 TORRE 4 | 191 | 4350 | 2026-03-28 | 4/25/2026 12:00:00 AM | 4"x8" | Concreto | IND. PLACA 3000 PSI | 28 | 0 | 21 | 23.5 | 3404.6 | 239 | 112 | CEMEX | 3
645 | B-19388 NATIVA | PLACA PISO 20 APTOS 2004-2005 TORRE 4 | 191 | 4350 | 2026-03-28 | 4/25/2026 12:00:00 AM | 4"x8" | Concreto | IND. PLACA 3000 PSI | 28 | 0 | 21 | 23.2 | 3359.2 | 236 | 110 | CEMEX | 4
645 | B-19388 NATIVA | PLACA PISO 20 APTOS 2004-2005 TORRE 4 | 191 | 4350 | 2026-03-28 | 4/25/2026 12:00:00 AM | 4"x8" | Concreto | IND. PLACA 3000 PSI | 28 | 0 | 21 | 24 | 3480.7 | 245 | 114 | CEMEX | 3
646 | B-19388 NATIVA | MUROS PISO 19 APTO 1901 Y 1912 TORRE 4 | 191 | 4352 | 2026-03-28 | 4/25/2026 12:00:00 AM | 4"x8" | Concreto | IND. MURO 5000 GF | 28 | 0 | 35 | 34.6 | 5012.3 | 352 | 99 | CEMEX | 3
646 | B-19388 NATIVA | MUROS PISO 19 APTO 1901 Y 1912 TORRE 4 | 191 | 4352 | 2026-03-28 | 4/25/2026 12:00:00 AM | 4"x8" | Concreto | IND. MURO 5000 GF | 28 | 0 | 35 | 33.3 | 4830.4 | 340 | 95 | CEMEX | 3
646 | B-19388 NATIVA | MUROS PISO 19 APTO 1901 Y 1912 TORRE 4 | 191 | 4352 | 2026-03-28 | 4/25/2026 12:00:00 AM | 4"x8" | Concreto | IND. MURO 5000 GF | 28 | 0 | 35 | 33.6 | 4867.9 | 342 | 96 | CEMEX | 3
647 | B-19388 NATIVA | MUROS P14 AP 1408-1409 TORRE 5 | 191 | 3288 | 2026-03-28 | 4/25/2026 12:00:00 AM | 4"x8" | Concreto | IND. MURO 5000 GF | 28 | 0 | 35 | 40.5 | 5878.8 | 413 | 116 | CEMEX | 3
647 | B-19388 NATIVA | MUROS P14 AP 1408-1409 TORRE 5 | 191 | 3288 | 2026-03-28 | 4/25/2026 12:00:00 AM | 4"x8" | Concreto | IND. MURO 5000 GF | 28 | 0 | 35 | 41.3 | 5986.6 | 421 | 118 | CEMEX | 3
647 | B-19388 NATIVA | MUROS P14 AP 1408-1409 TORRE 5 | 191 | 3288 | 2026-03-28 | 4/25/2026 12:00:00 AM | 4"x8" | Concreto | IND. MURO 5000 GF | 28 | 0 | 35 | 41.6 | 6039.7 | 425 | 119 | CEMEX | 3
648 | B-19388 NATIVA | PLACA P15 1501-1512 +PASILLO TORRE 5 | 191 | 3295 | 2026-03-28 | 4/25/2026 12:00:00 AM | 4"x8" | Concreto | IND. PLACA 3000 PSI | 28 | 0 | 21 | 14.7 | 2131.7 | 150 | 70 | CEMEX | 3
648 | B-19388 NATIVA | PLACA P15 1501-1512 +PASILLO TORRE 5 | 191 | 3295 | 2026-03-28 | 4/25/2026 12:00:00 AM | 4"x8" | Concreto | IND. PLACA 3000 PSI | 28 | 0 | 21 | 16.6 | 2409.9 | 169 | 79 | CEMEX | 3
648 | B-19388 NATIVA | PLACA P15 1501-1512 +PASILLO TORRE 5 | 191 | 3295 | 2026-03-28 | 4/25/2026 12:00:00 AM | 4"x8" | Concreto | IND. PLACA 3000 PSI | 28 | 0 | 21 | 17 | 2460.6 | 173 | 81 | CEMEX | 3
604 | B-19388 NATIVA | PLACA PISO 18 APTOS 1801-1812 TORRE 4 | 191 | 2752 | 2026-03-16 | 4/26/2026 12:00:00 AM | 4"x8" | Concreto | IND. PLACA 3000 PSI | 41 | 0 | 21 | 31.3 | 4534.6 | 319 | 149 | CEMEX | 3
604 | B-19388 NATIVA | PLACA PISO 18 APTOS 1801-1812 TORRE 4 | 191 | 2752 | 2026-03-16 | 4/26/2026 12:00:00 AM | 4"x8" | Concreto | IND. PLACA 3000 PSI | 41 | 0 | 21 | 29.1 | 4219.1 | 297 | 138 | CEMEX | 3
604 | B-19388 NATIVA | PLACA PISO 18 APTOS 1801-1812 TORRE 4 | 191 | 2752 | 2026-03-16 | 4/26/2026 12:00:00 AM | 4"x8" | Concreto | IND. PLACA 3000 PSI | 41 | 0 | 21 | 28.7 | 4155.6 | 292 | 136 | CEMEX | 3
603 | B-19388 NATIVA | PLACA P13 1308-1309 ESCALERA P12 EJE 23 TORRE 5 | 191 | 2744 | 2026-03-16 | 4/26/2026 12:00:00 AM | 4"x8" | Concreto | IND. PLACA 3000 PSI | 41 | 0 | 21 | 24.1 | 3496.8 | 246 | 115 | CEMEX | 3
603 | B-19388 NATIVA | PLACA P13 1308-1309 ESCALERA P12 EJE 23 TORRE 5 | 191 | 2744 | 2026-03-16 | 4/26/2026 12:00:00 AM | 4"x8" | Concreto | IND. PLACA 3000 PSI | 41 | 0 | 21 | 20.4 | 2965.4 | 208 | 97 | CEMEX | 3
603 | B-19388 NATIVA | PLACA P13 1308-1309 ESCALERA P12 EJE 23 TORRE 5 | 191 | 2744 | 2026-03-16 | 4/26/2026 12:00:00 AM | 4"x8" | Concreto | IND. PLACA 3000 PSI | 41 | 0 | 21 | 25.8 | 3740.4 | 263 | 123 | CEMEX | 3
605 | B-19388 NATIVA | MUROS PISO 18 APTO 1804 Y 1805 TORRE 4 | 191 | 2753 | 2026-03-16 | 4/26/2026 12:00:00 AM | 4"x8" | Concreto | IND. MURO 5000 GF | 41 | 0 | 35 | 42.4 | 6147.3 | 432 | 121 | CEMEX | 3
605 | B-19388 NATIVA | MUROS PISO 18 APTO 1804 Y 1805 TORRE 4 | 191 | 2753 | 2026-03-16 | 4/26/2026 12:00:00 AM | 4"x8" | Concreto | IND. MURO 5000 GF | 41 | 0 | 35 | 37.9 | 5502.3 | 387 | 108 | CEMEX | 3
605 | B-19388 NATIVA | MUROS PISO 18 APTO 1804 Y 1805 TORRE 4 | 191 | 2753 | 2026-03-16 | 4/26/2026 12:00:00 AM | 4"x8" | Concreto | IND. MURO 5000 GF | 41 | 0 | 35 | 40 | 5796.4 | 408 | 114 | CEMEX | 3
709 | B-19388 NATIVA | PLACA P17 AP 1707-1706 TORRE 5 | 191 | 3681 | 2026-04-20 | 4/27/2026 12:00:00 AM | 4"x8" | Concreto | IND. PLACA 3000 PSI | 7 | 0 | 21 | 18.4 | 2673.3 | 188 | 88 | CEMEX | 4
709 | B-19388 NATIVA | PLACA P17 AP 1707-1706 TORRE 5 | 191 | 3681 | 2026-04-20 | 4/27/2026 12:00:00 AM | 4"x8" | Concreto | IND. PLACA 3000 PSI | 7 | 0 | 21 | 17 | 2462 | 173 | 81 | CEMEX | 4
709 | B-19388 NATIVA | PLACA P17 AP 1707-1706 TORRE 5 | 191 | 3681 | 2026-04-20 | 4/27/2026 12:00:00 AM | 4"x8" | Concreto | IND. PLACA 3000 PSI | 7 | 0 | 21 | 17.8 | 2579.5 | 181 | 85 | CEMEX | 4
711 | B-19388 NATIVA | MUROS PISO 21 APTO 2110 Y 2111 TORRE 4 | 191 | 4026 | 2026-04-20 | 4/27/2026 12:00:00 AM | 4"x8" | Concreto | IND. MURO 4000 GF | 7 | 0 | 28 | 24.7 | 3577.9 | 252 | 88 | CEMEX | 4
711 | B-19388 NATIVA | MUROS PISO 21 APTO 2110 Y 2111 TORRE 4 | 191 | 4026 | 2026-04-20 | 4/27/2026 12:00:00 AM | 4"x8" | Concreto | IND. MURO 4000 GF | 7 | 0 | 28 | 25.7 | 3722.8 | 262 | 92 | CEMEX | 3
711 | B-19388 NATIVA | MUROS PISO 21 APTO 2110 Y 2111 TORRE 4 | 191 | 4026 | 2026-04-20 | 4/27/2026 12:00:00 AM | 4"x8" | Concreto | IND. MURO 4000 GF | 7 | 0 | 28 | 23.7 | 3430.1 | 241 | 84 | CEMEX | 4
712 | B-19388 NATIVA | MUROS P17 AP 1703-1702 TORRE 5 | 191 | 4024 | 2026-04-20 | 4/27/2026 12:00:00 AM | 4"x8" | Concreto | IND. MURO 5000 GF | 7 | 0 | 35 | 31.9 | 4626.6 | 325 | 91 | CEMEX | 4
712 | B-19388 NATIVA | MUROS P17 AP 1703-1702 TORRE 5 | 191 | 4024 | 2026-04-20 | 4/27/2026 12:00:00 AM | 4"x8" | Concreto | IND. MURO 5000 GF | 7 | 0 | 35 | 30.2 | 4375.2 | 308 | 86 | CEMEX | 4
712 | B-19388 NATIVA | MUROS P17 AP 1703-1702 TORRE 5 | 191 | 4024 | 2026-04-20 | 4/27/2026 12:00:00 AM | 4"x8" | Concreto | IND. MURO 5000 GF | 7 | 0 | 35 | 33.3 | 4835.1 | 340 | 95 | CEMEX | 4
710 | B-19388 NATIVA | MURO CONTENCION COSTADO SUR PARTE SUPERIOR EJE 8-9 SALON COMUNAL 3 | 191 | 3696 | 2026-04-20 | 4/27/2026 12:00:00 AM | 4"x8" | Concreto | CONVENCIONAL 4000 PSI GC | 7 | 0 | 28 | 23.7 | 3443.2 | 242 | 85 | CEMEX | 4
710 | B-19388 NATIVA | MURO CONTENCION COSTADO SUR PARTE SUPERIOR EJE 8-9 SALON COMUNAL 3 | 191 | 3696 | 2026-04-20 | 4/27/2026 12:00:00 AM | 4"x8" | Concreto | CONVENCIONAL 4000 PSI GC | 7 | 0 | 28 | 21.8 | 3165.4 | 223 | 78 | CEMEX | 4
710 | B-19388 NATIVA | MURO CONTENCION COSTADO SUR PARTE SUPERIOR EJE 8-9 SALON COMUNAL 3 | 191 | 3696 | 2026-04-20 | 4/27/2026 12:00:00 AM | 4"x8" | Concreto | CONVENCIONAL 4000 PSI GC | 7 | 0 | 28 | 22.1 | 3204 | 225 | 79 | CEMEX | 4
713 | B-19388 NATIVA | PLACA PISO 22 APTOS 2206-2207 Y ESCALERA EJES (18-20) PISO 20 A 21 TORRE 4 | 191 | 3693 | 2026-04-20 | 4/27/2026 12:00:00 AM | 4"x8" | Concreto | IND. PLACA 3000 PSI | 7 | 0 | 21 | 18.3 | 2654.4 | 187 | 87 | CEMEX | 3
713 | B-19388 NATIVA | PLACA PISO 22 APTOS 2206-2207 Y ESCALERA EJES (18-20) PISO 20 A 21 TORRE 4 | 191 | 3693 | 2026-04-20 | 4/27/2026 12:00:00 AM | 4"x8" | Concreto | IND. PLACA 3000 PSI | 7 | 0 | 21 | 20.7 | 3001.3 | 211 | 98 | CEMEX | 3
713 | B-19388 NATIVA | PLACA PISO 22 APTOS 2206-2207 Y ESCALERA EJES (18-20) PISO 20 A 21 TORRE 4 | 191 | 3693 | 2026-04-20 | 4/27/2026 12:00:00 AM | 4"x8" | Concreto | IND. PLACA 3000 PSI | 7 | 0 | 21 | 21 | 3046.9 | 214 | 100 | CEMEX | 4
714 | B-19388 NATIVA | COLUMNAS PISO 1 A MEZZANINE A'-3 B'-3 Y MURO ESCALERA PRINCIPAL SALON COMUNAL 2 | 191 | 4040 | 2026-04-20 | 4/27/2026 12:00:00 AM | 4"x8" | Concreto | CONVENCIONAL 4000 PSI GC | 7 | 0 | 28 | 25.1 | 3645.3 | 256 | 90 | CEMEX | 4
714 | B-19388 NATIVA | COLUMNAS PISO 1 A MEZZANINE A'-3 B'-3 Y MURO ESCALERA PRINCIPAL SALON COMUNAL 2 | 191 | 4040 | 2026-04-20 | 4/27/2026 12:00:00 AM | 4"x8" | Concreto | CONVENCIONAL 4000 PSI GC | 7 | 0 | 28 | 25.8 | 3736.2 | 263 | 92 | CEMEX | 4
714 | B-19388 NATIVA | COLUMNAS PISO 1 A MEZZANINE A'-3 B'-3 Y MURO ESCALERA PRINCIPAL SALON COMUNAL 2 | 191 | 4040 | 2026-04-20 | 4/27/2026 12:00:00 AM | 4"x8" | Concreto | CONVENCIONAL 4000 PSI GC | 7 | 0 | 28 | 25 | 3626.1 | 255 | 89 | CEMEX | 4
649 | B-19388 NATIVA | PLACA PISO 19 APTOS 2002-2003 Y ESCALERA EJES (18-20) PISO 18 A 19 TORRE 4 | 191 | 3342 | 2026-03-30 | 4/27/2026 12:00:00 AM | 4"x8" | Concreto | IND. PLACA 3000 PSI | 28 | 0 | 21 | 27.1 | 3936.4 | 277 | 129 | CEMEX | 3
649 | B-19388 NATIVA | PLACA PISO 19 APTOS 2002-2003 Y ESCALERA EJES (18-20) PISO 18 A 19 TORRE 4 | 191 | 3342 | 2026-03-30 | 4/27/2026 12:00:00 AM | 4"x8" | Concreto | IND. PLACA 3000 PSI | 28 | 0 | 21 | 29.1 | 4215.3 | 296 | 138 | CEMEX | 3
649 | B-19388 NATIVA | PLACA PISO 19 APTOS 2002-2003 Y ESCALERA EJES (18-20) PISO 18 A 19 TORRE 4 | 191 | 3342 | 2026-03-30 | 4/27/2026 12:00:00 AM | 4"x8" | Concreto | IND. PLACA 3000 PSI | 28 | 0 | 21 | 27.7 | 4023 | 283 | 132 | CEMEX | 3
650 | B-19388 NATIVA | MUROS PISO 19 APTO 1908 Y 1909 TORRE 4 | 191 | 3343 | 2026-03-30 | 4/27/2026 12:00:00 AM | 4"x8" | Concreto | IND. MURO 5000 GF | 28 | 0 | 35 | 45.8 | 6647.7 | 467 | 131 | CEMEX | 3
650 | B-19388 NATIVA | MUROS PISO 19 APTO 1908 Y 1909 TORRE 4 | 191 | 3343 | 2026-03-30 | 4/27/2026 12:00:00 AM | 4"x8" | Concreto | IND. MURO 5000 GF | 28 | 0 | 35 | 41.9 | 6075.1 | 427 | 120 | CEMEX | 3
650 | B-19388 NATIVA | MUROS PISO 19 APTO 1908 Y 1909 TORRE 4 | 191 | 3343 | 2026-03-30 | 4/27/2026 12:00:00 AM | 4"x8" | Concreto | IND. MURO 5000 GF | 28 | 0 | 35 | 38 | 5516.5 | 388 | 109 | CEMEX | 3
651 | B-19388 NATIVA | PLACA P15 AP 1507-1506 TORRE 5 | 191 | 3350 | 2026-03-30 | 4/27/2026 12:00:00 AM | 4"x8" | Concreto | IND. PLACA 3000 PSI | 28 | 0 | 21 | 23.2 | 3359.9 | 236 | 110 | CEMEX | 3
651 | B-19388 NATIVA | PLACA P15 AP 1507-1506 TORRE 5 | 191 | 3350 | 2026-03-30 | 4/27/2026 12:00:00 AM | 4"x8" | Concreto | IND. PLACA 3000 PSI | 28 | 0 | 21 | 24.4 | 3533.6 | 248 | 116 | CEMEX | 3
651 | B-19388 NATIVA | PLACA P15 AP 1507-1506 TORRE 5 | 191 | 3350 | 2026-03-30 | 4/27/2026 12:00:00 AM | 4"x8" | Concreto | IND. PLACA 3000 PSI | 28 | 0 | 21 | 25.5 | 3699.7 | 260 | 121 | CEMEX | 3
652 | B-19388 NATIVA | MUROS P15 AP 1503-1502 TORRE 5 | 191 | 3352 | 2026-03-30 | 4/27/2026 12:00:00 AM | 4"x8" | Concreto | IND. MURO 5000 GF | 28 | 0 | 35 | 46.5 | 6750.5 | 475 | 133 | CEMEX | 3
652 | B-19388 NATIVA | MUROS P15 AP 1503-1502 TORRE 5 | 191 | 3352 | 2026-03-30 | 4/27/2026 12:00:00 AM | 4"x8" | Concreto | IND. MURO 5000 GF | 28 | 0 | 35 | 43.8 | 6357.6 | 447 | 125 | CEMEX | 3
652 | B-19388 NATIVA | MUROS P15 AP 1503-1502 TORRE 5 | 191 | 3352 | 2026-03-30 | 4/27/2026 12:00:00 AM | 4"x8" | Concreto | IND. MURO 5000 GF | 28 | 0 | 35 | 43.1 | 6248 | 439 | 123 | CEMEX | 3
718 | B-19388 NATIVA | MUROS PISO 22 APTO 2204 Y 2205 TORRE 4 | 191 | 4088 | 2026-04-21 | 4/28/2026 12:00:00 AM | 4"x8" | Concreto | IND. MURO 4000 GF | 7 | 0 | 28 | 30.1 | 4370.1 | 307 | 108 | CEMEX | 3
718 | B-19388 NATIVA | MUROS PISO 22 APTO 2204 Y 2205 TORRE 4 | 191 | 4088 | 2026-04-21 | 4/28/2026 12:00:00 AM | 4"x8" | Concreto | IND. MURO 4000 GF | 7 | 0 | 28 | 29.7 | 4305.3 | 303 | 106 | CEMEX | 3
718 | B-19388 NATIVA | MUROS PISO 22 APTO 2204 Y 2205 TORRE 4 | 191 | 4088 | 2026-04-21 | 4/28/2026 12:00:00 AM | 4"x8" | Concreto | IND. MURO 4000 GF | 7 | 0 | 28 | 32.1 | 4658.9 | 328 | 115 | CEMEX | 3
717 | B-19388 NATIVA | MUROS AP 1704-1705 TORRE 5 | 191 | 4081 | 2026-04-21 | 4/28/2026 12:00:00 AM | 4"x8" | Concreto | IND. MURO 5000 GF | 7 | 0 | 35 | 27.5 | 3995.4 | 281 | 79 | CEMEX | 3
717 | B-19388 NATIVA | MUROS AP 1704-1705 TORRE 5 | 191 | 4081 | 2026-04-21 | 4/28/2026 12:00:00 AM | 4"x8" | Concreto | IND. MURO 5000 GF | 7 | 0 | 35 | 35.6 | 5165.7 | 363 | 102 | CEMEX | 3
717 | B-19388 NATIVA | MUROS AP 1704-1705 TORRE 5 | 191 | 4081 | 2026-04-21 | 4/28/2026 12:00:00 AM | 4"x8" | Concreto | IND. MURO 5000 GF | 7 | 0 | 35 | 36.5 | 5295.7 | 372 | 104 | CEMEX | 3
716 | B-19388 NATIVA | PLACA PISO 22 APTOS 2201-2212 TORRE 4 | 191 | 4077 | 2026-04-21 | 4/28/2026 12:00:00 AM | 4"x8" | Concreto | IND. PLACA 3000 PSI | 7 | 0 | 21 | 21.3 | 3091.4 | 217 | 101 | CEMEX | 3
716 | B-19388 NATIVA | PLACA PISO 22 APTOS 2201-2212 TORRE 4 | 191 | 4077 | 2026-04-21 | 4/28/2026 12:00:00 AM | 4"x8" | Concreto | IND. PLACA 3000 PSI | 7 | 0 | 21 | 22.8 | 3311.9 | 233 | 109 | CEMEX | 4
716 | B-19388 NATIVA | PLACA PISO 22 APTOS 2201-2212 TORRE 4 | 191 | 4077 | 2026-04-21 | 4/28/2026 12:00:00 AM | 4"x8" | Concreto | IND. PLACA 3000 PSI | 7 | 0 | 21 | 21.2 | 3071.1 | 216 | 101 | CEMEX | 3
715 | B-19388 NATIVA | PLACA P17 AP 1711-1710 + PASILLO y ESCALERA P16 EJE 23 | 191 | 4078 | 2026-04-21 | 4/28/2026 12:00:00 AM | 4"x8" | Concreto | IND. PLACA 3000 PSI | 7 | 0 | 21 | 20 | 2907.7 | 204 | 95 | CEMEX | 3
715 | B-19388 NATIVA | PLACA P17 AP 1711-1710 + PASILLO y ESCALERA P16 EJE 23 | 191 | 4078 | 2026-04-21 | 4/28/2026 12:00:00 AM | 4"x8" | Concreto | IND. PLACA 3000 PSI | 7 | 0 | 21 | 21.7 | 3149.5 | 221 | 103 | CEMEX | 4
715 | B-19388 NATIVA | PLACA P17 AP 1711-1710 + PASILLO y ESCALERA P16 EJE 23 | 191 | 4078 | 2026-04-21 | 4/28/2026 12:00:00 AM | 4"x8" | Concreto | IND. PLACA 3000 PSI | 7 | 0 | 21 | 18.4 | 2672.3 | 188 | 88 | CEMEX | 3
654 | B-19388 NATIVA | PLACA PISO 20 APTOS 2006-2007 TORRE 4 | 191 | 6678 | 2026-03-31 | 4/28/2026 12:00:00 AM | 4"x8" | Concreto | IND. PLACA 3000 PSI | 28 | 0 | 21 | 29.9 | 4339.2 | 305 | 142 | CEMEX | 4
654 | B-19388 NATIVA | PLACA PISO 20 APTOS 2006-2007 TORRE 4 | 191 | 6678 | 2026-03-31 | 4/28/2026 12:00:00 AM | 4"x8" | Concreto | IND. PLACA 3000 PSI | 28 | 0 | 21 | 29.6 | 4286.2 | 301 | 141 | CEMEX | 4
654 | B-19388 NATIVA | PLACA PISO 20 APTOS 2006-2007 TORRE 4 | 191 | 6678 | 2026-03-31 | 4/28/2026 12:00:00 AM | 4"x8" | Concreto | IND. PLACA 3000 PSI | 28 | 0 | 21 | 30.3 | 4398.6 | 309 | 144 | CEMEX | 4
657 | B-19388 NATIVA | MUROS PISO 19 APTO 1910 Y 1911 TORRE 4 | 191 | 3388 | 2026-03-31 | 4/28/2026 12:00:00 AM | 4"x8" | Concreto | IND. MURO 5000 GF | 28 | 0 | 35 | 45.5 | 6602.4 | 464 | 130 | CEMEX | 3
657 | B-19388 NATIVA | MUROS PISO 19 APTO 1910 Y 1911 TORRE 4 | 191 | 3388 | 2026-03-31 | 4/28/2026 12:00:00 AM | 4"x8" | Concreto | IND. MURO 5000 GF | 28 | 0 | 35 | 44.6 | 6471.4 | 455 | 127 | CEMEX | 4
657 | B-19388 NATIVA | MUROS PISO 19 APTO 1910 Y 1911 TORRE 4 | 191 | 3388 | 2026-03-31 | 4/28/2026 12:00:00 AM | 4"x8" | Concreto | IND. MURO 5000 GF | 28 | 0 | 35 | 44.8 | 6491 | 456 | 128 | CEMEX | 4
655 | B-19388 NATIVA | PLACA P15 AP 1511-1510 + PASILLO TORRE 5 | 191 | 3382 | 2026-03-31 | 4/28/2026 12:00:00 AM | 4"x8" | Concreto | IND. PLACA 3000 PSI | 28 | 0 | 21 | 25 | 3631.8 | 255 | 119 | CEMEX | 4
655 | B-19388 NATIVA | PLACA P15 AP 1511-1510 + PASILLO TORRE 5 | 191 | 3382 | 2026-03-31 | 4/28/2026 12:00:00 AM | 4"x8" | Concreto | IND. PLACA 3000 PSI | 28 | 0 | 21 | 25.1 | 3646 | 256 | 120 | CEMEX | 4
655 | B-19388 NATIVA | PLACA P15 AP 1511-1510 + PASILLO TORRE 5 | 191 | 3382 | 2026-03-31 | 4/28/2026 12:00:00 AM | 4"x8" | Concreto | IND. PLACA 3000 PSI | 28 | 0 | 21 | 24.7 | 3587.6 | 252 | 118 | CEMEX | 4
656 | B-19388 NATIVA | MUROS AP 1504-1505 TORRE 5 | 191 | 3387 | 2026-03-31 | 4/28/2026 12:00:00 AM | 4"x8" | Concreto | IND. MURO 5000 GF | 28 | 0 | 35 | 42.9 | 6225 | 438 | 123 | CEMEX | 3
656 | B-19388 NATIVA | MUROS AP 1504-1505 TORRE 5 | 191 | 3387 | 2026-03-31 | 4/28/2026 12:00:00 AM | 4"x8" | Concreto | IND. MURO 5000 GF | 28 | 0 | 35 | 42.7 | 6194.2 | 435 | 122 | CEMEX | 4
656 | B-19388 NATIVA | MUROS AP 1504-1505 TORRE 5 | 191 | 3387 | 2026-03-31 | 4/28/2026 12:00:00 AM | 4"x8" | Concreto | IND. MURO 5000 GF | 28 | 0 | 35 | 43.3 | 6283.5 | 442 | 124 | CEMEX | 3
653 | B-19388 NATIVA | MURO CONTENCION SUR 7-8 SUPERIOR COLUMNA B-8 | 191 | 3373 | 2026-03-31 | 4/28/2026 12:00:00 AM | 4"x8" | Concreto | CONVENCIONAL 4000 PSI GC | 28 | 0 | 28 | 34.2 | 4957.2 | 349 | 122 | CEMEX | 3
653 | B-19388 NATIVA | MURO CONTENCION SUR 7-8 SUPERIOR COLUMNA B-8 | 191 | 3373 | 2026-03-31 | 4/28/2026 12:00:00 AM | 4"x8" | Concreto | CONVENCIONAL 4000 PSI GC | 28 | 0 | 28 | 33.4 | 4841.3 | 340 | 119 | CEMEX | 3
653 | B-19388 NATIVA | MURO CONTENCION SUR 7-8 SUPERIOR COLUMNA B-8 | 191 | 3373 | 2026-03-31 | 4/28/2026 12:00:00 AM | 4"x8" | Concreto | CONVENCIONAL 4000 PSI GC | 28 | 0 | 28 | 36.2 | 5254.1 | 369 | 129 | CEMEX | 4
729 | B-19388 NATIVA | COLUMNAS PISO 1 1-C' 1-B' 2-B' 1-A' 2-A' SALON COMUNAL 2 | 191 | 4184 | 2026-04-23 | 5/2/2026 12:00:00 AM | 4"x8" | Concreto | IND. MURO 4000 GF | 9 | 0 | 28 | 28.8 | 4170.3 | 293 | 103 | CEMEX | 4
729 | B-19388 NATIVA | COLUMNAS PISO 1 1-C' 1-B' 2-B' 1-A' 2-A' SALON COMUNAL 2 | 191 | 4184 | 2026-04-23 | 5/2/2026 12:00:00 AM | 4"x8" | Concreto | IND. MURO 4000 GF | 9 | 0 | 28 | 31.5 | 4561.4 | 321 | 112 | CEMEX | 4
729 | B-19388 NATIVA | COLUMNAS PISO 1 1-C' 1-B' 2-B' 1-A' 2-A' SALON COMUNAL 2 | 191 | 4184 | 2026-04-23 | 5/2/2026 12:00:00 AM | 4"x8" | Concreto | IND. MURO 4000 GF | 9 | 0 | 28 | 29.1 | 4220.2 | 297 | 104 | CEMEX | 4
738 | B-19388 NATIVA | MUROS PISO 22 APTO 2208 Y 2209 TORRE 4 | 191 | 4264 | 2026-04-25 | 5/2/2026 12:00:00 AM | 4"x8" | Concreto | IND. MURO 4000 GF | 7 | 0 | 28 | 25.4 | 3689.8 | 259 | 91 | CEMEX | 4
738 | B-19388 NATIVA | MUROS PISO 22 APTO 2208 Y 2209 TORRE 4 | 191 | 4264 | 2026-04-25 | 5/2/2026 12:00:00 AM | 4"x8" | Concreto | IND. MURO 4000 GF | 7 | 0 | 28 | 24.1 | 3490.9 | 245 | 86 | CEMEX | 5
738 | B-19388 NATIVA | MUROS PISO 22 APTO 2208 Y 2209 TORRE 4 | 191 | 4264 | 2026-04-25 | 5/2/2026 12:00:00 AM | 4"x8" | Concreto | IND. MURO 4000 GF | 7 | 0 | 28 | 25.3 | 3670.9 | 258 | 90 | CEMEX | 4
727 | B-19388 NATIVA | MUROS AP 1706-1707 TORRE 5 | 191 | 3817 | 2026-04-23 | 5/2/2026 12:00:00 AM | 4"x8" | Concreto | IND. MURO 5000 GF | 9 | 0 | 35 | 37.1 | 5381.6 | 378 | 106 | CEMEX | 4
727 | B-19388 NATIVA | MUROS AP 1706-1707 TORRE 5 | 191 | 3817 | 2026-04-23 | 5/2/2026 12:00:00 AM | 4"x8" | Concreto | IND. MURO 5000 GF | 9 | 0 | 35 | 37.1 | 5382.7 | 378 | 106 | CEMEX | 4
727 | B-19388 NATIVA | MUROS AP 1706-1707 TORRE 5 | 191 | 3817 | 2026-04-23 | 5/2/2026 12:00:00 AM | 4"x8" | Concreto | IND. MURO 5000 GF | 9 | 0 | 35 | 39.1 | 5664.9 | 398 | 112 | CEMEX | 4
730 | B-19388 NATIVA | PLACA P18 AP 1804-1805 TORRE 5 | 191 | 4216 | 2026-04-24 | 5/2/2026 12:00:00 AM | 4"x8" | Concreto | IND. PLACA 3000 PSI | 8 | 0 | 21 | 19.6 | 2835.5 | 199 | 93 | CEMEX | 3
730 | B-19388 NATIVA | PLACA P18 AP 1804-1805 TORRE 5 | 191 | 4216 | 2026-04-24 | 5/2/2026 12:00:00 AM | 4"x8" | Concreto | IND. PLACA 3000 PSI | 8 | 0 | 21 | 20.9 | 3036.4 | 213 | 100 | CEMEX | 4
730 | B-19388 NATIVA | PLACA P18 AP 1804-1805 TORRE 5 | 191 | 4216 | 2026-04-24 | 5/2/2026 12:00:00 AM | 4"x8" | Concreto | IND. PLACA 3000 PSI | 8 | 0 | 21 | 21.5 | 3122.2 | 220 | 102 | CEMEX | 4
736 | B-19388 NATIVA | PLACA PISO 23 APTOS 2302-2303 TORRE 4 | 191 | 4262 | 2026-04-25 | 5/2/2026 12:00:00 AM | 4"x8" | Concreto | IND. PLACA 3000 PSI | 7 | 0 | 21 | 19.1 | 2774.2 | 195 | 91 | CEMEX | 4
736 | B-19388 NATIVA | PLACA PISO 23 APTOS 2302-2303 TORRE 4 | 191 | 4262 | 2026-04-25 | 5/2/2026 12:00:00 AM | 4"x8" | Concreto | IND. PLACA 3000 PSI | 7 | 0 | 21 | 20.5 | 2972 | 209 | 98 | CEMEX | 4
736 | B-19388 NATIVA | PLACA PISO 23 APTOS 2302-2303 TORRE 4 | 191 | 4262 | 2026-04-25 | 5/2/2026 12:00:00 AM | 4"x8" | Concreto | IND. PLACA 3000 PSI | 7 | 0 | 21 | 14.8 | 2151.7 | 151 | 71 | CEMEX | 4
737 | B-19388 NATIVA | MUROS P17 AP 1708-1709 TORRE 5 | 191 | 4268 | 2026-04-25 | 5/2/2026 12:00:00 AM | 4"x8" | Concreto | IND. MURO 5000 GF | 7 | 0 | 35 | 32.8 | 4751.4 | 334 | 94 | CEMEX | 4
737 | B-19388 NATIVA | MUROS P17 AP 1708-1709 TORRE 5 | 191 | 4268 | 2026-04-25 | 5/2/2026 12:00:00 AM | 4"x8" | Concreto | IND. MURO 5000 GF | 7 | 0 | 35 | 31.5 | 4570.4 | 321 | 90 | CEMEX | 4
737 | B-19388 NATIVA | MUROS P17 AP 1708-1709 TORRE 5 | 191 | 4268 | 2026-04-25 | 5/2/2026 12:00:00 AM | 4"x8" | Concreto | IND. MURO 5000 GF | 7 | 0 | 35 | 33 | 4780.9 | 336 | 94 | CEMEX | 4
733 | B-19388 NATIVA | MUROS PISO 22 APTO 2201 Y 2212 TORRE 4 | 191 | 4220 | 2026-04-24 | 5/2/2026 12:00:00 AM | 4"x8" | Concreto | IND. MURO 4000 GF | 8 | 0 | 28 | 31.1 | 4507.7 | 317 | 111 | CEMEX | 4
733 | B-19388 NATIVA | MUROS PISO 22 APTO 2201 Y 2212 TORRE 4 | 191 | 4220 | 2026-04-24 | 5/2/2026 12:00:00 AM | 4"x8" | Concreto | IND. MURO 4000 GF | 8 | 0 | 28 | 31.8 | 4616.4 | 325 | 114 | CEMEX | 4
733 | B-19388 NATIVA | MUROS PISO 22 APTO 2201 Y 2212 TORRE 4 | 191 | 4220 | 2026-04-24 | 5/2/2026 12:00:00 AM | 4"x8" | Concreto | IND. MURO 4000 GF | 8 | 0 | 28 | 31.9 | 4632 | 326 | 114 | CEMEX | 4
728 | B-19388 NATIVA | MUROS PISO 22 APTO 2206 Y 2207 TORRE 4 | 191 | 4168 | 2026-04-23 | 5/2/2026 12:00:00 AM | 4"x8" | Concreto | IND. MURO 4000 GF | 9 | 0 | 28 | 28.5 | 4134.2 | 291 | 102 | CEMEX | 4
728 | B-19388 NATIVA | MUROS PISO 22 APTO 2206 Y 2207 TORRE 4 | 191 | 4168 | 2026-04-23 | 5/2/2026 12:00:00 AM | 4"x8" | Concreto | IND. MURO 4000 GF | 9 | 0 | 28 | 25.9 | 3760.8 | 264 | 93 | CEMEX | 4
728 | B-19388 NATIVA | MUROS PISO 22 APTO 2206 Y 2207 TORRE 4 | 191 | 4168 | 2026-04-23 | 5/2/2026 12:00:00 AM | 4"x8" | Concreto | IND. MURO 4000 GF | 9 | 0 | 28 | 30.7 | 4453.7 | 313 | 110 | CEMEX | 4
719 | B-19388 NATIVA | PLACA P17 1708-1709 TORRE 5 | 191 | 4121 | 2026-04-22 | 5/2/2026 12:00:00 AM | 4"x8" | Concreto | IND. PLACA 3000 PSI | 10 | 0 | 21 | 24 | 3486.7 | 245 | 114 | CEMEX | 4
719 | B-19388 NATIVA | PLACA P17 1708-1709 TORRE 5 | 191 | 4121 | 2026-04-22 | 5/2/2026 12:00:00 AM | 4"x8" | Concreto | IND. PLACA 3000 PSI | 10 | 0 | 21 | 22.8 | 3301.9 | 232 | 108 | CEMEX | 4
719 | B-19388 NATIVA | PLACA P17 1708-1709 TORRE 5 | 191 | 4121 | 2026-04-22 | 5/2/2026 12:00:00 AM | 4"x8" | Concreto | IND. PLACA 3000 PSI | 10 | 0 | 21 | 21.3 | 3086.3 | 217 | 101 | CEMEX | 3
720 | B-19388 NATIVA | PLACA PISO 22 APTOS 2208-2209 TORRE 4 | 191 | 4120 | 2026-04-22 | 5/2/2026 12:00:00 AM | 4"x8" | Concreto | IND. PLACA 3000 PSI | 10 | 0 | 21 | 20.8 | 3011.8 | 212 | 99 | CEMEX | 4
720 | B-19388 NATIVA | PLACA PISO 22 APTOS 2208-2209 TORRE 4 | 191 | 4120 | 2026-04-22 | 5/2/2026 12:00:00 AM | 4"x8" | Concreto | IND. PLACA 3000 PSI | 10 | 0 | 21 | 19.4 | 2817.2 | 198 | 92 | CEMEX | 3
720 | B-19388 NATIVA | PLACA PISO 22 APTOS 2208-2209 TORRE 4 | 191 | 4120 | 2026-04-22 | 5/2/2026 12:00:00 AM | 4"x8" | Concreto | IND. PLACA 3000 PSI | 10 | 0 | 21 | 20.5 | 2977 | 209 | 98 | CEMEX | 3
724 | B-19388 NATIVA | PLACA PISO 22 APTOS 2210-2211 Y ESCALERA EJES (2-4) PISO 21 A 22 TORRE 4 | 191 | 4155 | 2026-04-23 | 5/2/2026 12:00:00 AM | 4"x8" | Concreto | IND. PLACA 3000 PSI | 9 | 0 | 21 | 20.8 | 3020.1 | 212 | 99 | CEMEX | 3
724 | B-19388 NATIVA | PLACA PISO 22 APTOS 2210-2211 Y ESCALERA EJES (2-4) PISO 21 A 22 TORRE 4 | 191 | 4155 | 2026-04-23 | 5/2/2026 12:00:00 AM | 4"x8" | Concreto | IND. PLACA 3000 PSI | 9 | 0 | 21 | 23.6 | 3420.5 | 240 | 112 | CEMEX | 4
724 | B-19388 NATIVA | PLACA PISO 22 APTOS 2210-2211 Y ESCALERA EJES (2-4) PISO 21 A 22 TORRE 4 | 191 | 4155 | 2026-04-23 | 5/2/2026 12:00:00 AM | 4"x8" | Concreto | IND. PLACA 3000 PSI | 9 | 0 | 21 | 21.8 | 3166.2 | 223 | 104 | CEMEX | 4
734 | B-19388 NATIVA | CIMENTACION EJES C-D 9-10 SALON COMUNAL 3 | 191 | 4254 | 2026-04-25 | 5/2/2026 12:00:00 AM | 4"x8" | Concreto | CONVENCIONAL 4000 PSI GC | 7 | 0 | 28 | 23.4 | 3396.6 | 239 | 84 | CEMEX | 4
734 | B-19388 NATIVA | CIMENTACION EJES C-D 9-10 SALON COMUNAL 3 | 191 | 4254 | 2026-04-25 | 5/2/2026 12:00:00 AM | 4"x8" | Concreto | CONVENCIONAL 4000 PSI GC | 7 | 0 | 28 | 21.6 | 3135.9 | 220 | 77 | CEMEX | 4
734 | B-19388 NATIVA | CIMENTACION EJES C-D 9-10 SALON COMUNAL 3 | 191 | 4254 | 2026-04-25 | 5/2/2026 12:00:00 AM | 4"x8" | Concreto | CONVENCIONAL 4000 PSI GC | 7 | 0 | 28 | 23.8 | 3447.3 | 242 | 85 | CEMEX | 3
740 | B-19388 NATIVA | PLACA P17 AP 1707-1706 TORRE 5 | 191 | 4298 | 2026-04-27 | 5/4/2026 12:00:00 AM | 4"x8" | Concreto | IND. PLACA 3000 PSI | 7 | 0 | 21 | 15.5 | 2255 | 159 | 74 | CEMEX | 4
740 | B-19388 NATIVA | PLACA P17 AP 1707-1706 TORRE 5 | 191 | 4298 | 2026-04-27 | 5/4/2026 12:00:00 AM | 4"x8" | Concreto | IND. PLACA 3000 PSI | 7 | 0 | 21 | 19 | 2753 | 194 | 90 | CEMEX | 4
740 | B-19388 NATIVA | PLACA P17 AP 1707-1706 TORRE 5 | 191 | 4298 | 2026-04-27 | 5/4/2026 12:00:00 AM | 4"x8" | Concreto | IND. PLACA 3000 PSI | 7 | 0 | 21 | 19 | 2749.9 | 193 | 90 | CEMEX | 4
722 | B-19388 NATIVA | MUROS AP 1701-1712 TORRE 5 | 191 | 4123 | 2026-04-22 | 5/2/2026 12:00:00 AM | 4"x8" | Concreto | IND. MURO 5000 GF | 10 | 0 | 35 | 27.1 | 3930 | 276 | 77 | CEMEX | 3
722 | B-19388 NATIVA | MUROS AP 1701-1712 TORRE 5 | 191 | 4123 | 2026-04-22 | 5/2/2026 12:00:00 AM | 4"x8" | Concreto | IND. MURO 5000 GF | 10 | 0 | 35 | 26.5 | 3846.2 | 270 | 76 | CEMEX | 3
722 | B-19388 NATIVA | MUROS AP 1701-1712 TORRE 5 | 191 | 4123 | 2026-04-22 | 5/2/2026 12:00:00 AM | 4"x8" | Concreto | IND. MURO 5000 GF | 10 | 0 | 35 | 25.7 | 3731.3 | 262 | 74 | CEMEX | 4
723 | B-19388 NATIVA | MUROS ESCALERA Y ASCENSOR PISO 1 SALON COMUNAL 2 | 191 | 4134 | 2026-04-22 | 5/2/2026 12:00:00 AM | 4"x8" | Concreto | CONVENCIONAL 4000 PSI GC | 10 | 0 | 28 | 30.4 | 4405.2 | 310 | 108 | CEMEX | 4
723 | B-19388 NATIVA | MUROS ESCALERA Y ASCENSOR PISO 1 SALON COMUNAL 2 | 191 | 4134 | 2026-04-22 | 5/2/2026 12:00:00 AM | 4"x8" | Concreto | CONVENCIONAL 4000 PSI GC | 10 | 0 | 28 | 28.5 | 4129.3 | 290 | 102 | CEMEX | 4
723 | B-19388 NATIVA | MUROS ESCALERA Y ASCENSOR PISO 1 SALON COMUNAL 2 | 191 | 4134 | 2026-04-22 | 5/2/2026 12:00:00 AM | 4"x8" | Concreto | CONVENCIONAL 4000 PSI GC | 10 | 0 | 28 | 31.6 | 4582.4 | 322 | 113 | CEMEX | 4
725 | B-19388 NATIVA | ESCALERA P 16EJE 2 PLACA P18 AP 1802-1803 TORRE 5 | 191 | 4165 | 2026-04-23 | 5/2/2026 12:00:00 AM | 4"x8" | Concreto | IND. PLACA 3000 PSI | 9 | 0 | 21 | 17.4 | 2523.2 | 177 | 83 | CEMEX | 4
725 | B-19388 NATIVA | ESCALERA P 16EJE 2 PLACA P18 AP 1802-1803 TORRE 5 | 191 | 4165 | 2026-04-23 | 5/2/2026 12:00:00 AM | 4"x8" | Concreto | IND. PLACA 3000 PSI | 9 | 0 | 21 | 20.8 | 3018.2 | 212 | 99 | CEMEX | 4
725 | B-19388 NATIVA | ESCALERA P 16EJE 2 PLACA P18 AP 1802-1803 TORRE 5 | 191 | 4165 | 2026-04-23 | 5/2/2026 12:00:00 AM | 4"x8" | Concreto | IND. PLACA 3000 PSI | 9 | 0 | 21 | 22.6 | 3277.2 | 230 | 108 | CEMEX | 3
731 | B-19388 NATIVA | PLACA PISO 23 APTOS 2304-2305 TORRE 4 | 191 | 3841 | 2026-04-24 | 5/2/2026 12:00:00 AM | 4"x8" | Concreto | IND. PLACA 3000 PSI | 8 | 0 | 21 | 18.4 | 2670.6 | 188 | 88 | CEMEX | 3
731 | B-19388 NATIVA | PLACA PISO 23 APTOS 2304-2305 TORRE 4 | 191 | 3841 | 2026-04-24 | 5/2/2026 12:00:00 AM | 4"x8" | Concreto | IND. PLACA 3000 PSI | 8 | 0 | 21 | 18.5 | 2684.6 | 189 | 88 | CEMEX | 3
731 | B-19388 NATIVA | PLACA PISO 23 APTOS 2304-2305 TORRE 4 | 191 | 3841 | 2026-04-24 | 5/2/2026 12:00:00 AM | 4"x8" | Concreto | IND. PLACA 3000 PSI | 8 | 0 | 21 | 19.2 | 2781.2 | 196 | 91 | CEMEX | 3
726 | B-19388 NATIVA | PLACA PISO 1 EJE A'-A SALON COMUNAL 2 | 191 | 4156 | 2026-04-23 | 5/2/2026 12:00:00 AM | 4"x8" | Concreto | CONVENCIONAL 4000 PSI GC | 9 | 0 | 28 | 29.8 | 4326.5 | 304 | 106 | CEMEX | 4
726 | B-19388 NATIVA | PLACA PISO 1 EJE A'-A SALON COMUNAL 2 | 191 | 4156 | 2026-04-23 | 5/2/2026 12:00:00 AM | 4"x8" | Concreto | CONVENCIONAL 4000 PSI GC | 9 | 0 | 28 | 29.2 | 4240.6 | 298 | 104 | CEMEX | 4
726 | B-19388 NATIVA | PLACA PISO 1 EJE A'-A SALON COMUNAL 2 | 191 | 4156 | 2026-04-23 | 5/2/2026 12:00:00 AM | 4"x8" | Concreto | CONVENCIONAL 4000 PSI GC | 9 | 0 | 28 | 28.6 | 4150 | 292 | 102 | CEMEX | 4
732 | B-19388 NATIVA | MUROS P1711-1710 TORRE 5 | 191 | 4222 | 2026-04-24 | 5/2/2026 12:00:00 AM | 4"x8" | Concreto | IND. MURO 5000 GF | 8 | 0 | 35 | 43.5 | 6304.8 | 443 | 124 | CEMEX | 4
732 | B-19388 NATIVA | MUROS P1711-1710 TORRE 5 | 191 | 4222 | 2026-04-24 | 5/2/2026 12:00:00 AM | 4"x8" | Concreto | IND. MURO 5000 GF | 8 | 0 | 35 | 39.4 | 5720.4 | 402 | 113 | CEMEX | 4
732 | B-19388 NATIVA | MUROS P1711-1710 TORRE 5 | 191 | 4222 | 2026-04-24 | 5/2/2026 12:00:00 AM | 4"x8" | Concreto | IND. MURO 5000 GF | 8 | 0 | 35 | 40.9 | 5938.5 | 418 | 117 | CEMEX | 4
735 | B-19388 NATIVA | PLACA P18 1801-1812 +PASILLO TORRE 5 | 191 | 4259 | 2026-04-25 | 5/2/2026 12:00:00 AM | 4"x8" | Concreto | IND. PLACA 3000 PSI | 7 | 0 | 21 | 19.5 | 2830.1 | 199 | 93 | CEMEX | 4
735 | B-19388 NATIVA | PLACA P18 1801-1812 +PASILLO TORRE 5 | 191 | 4259 | 2026-04-25 | 5/2/2026 12:00:00 AM | 4"x8" | Concreto | IND. PLACA 3000 PSI | 7 | 0 | 21 | 21.8 | 3162.9 | 222 | 104 | CEMEX | 2
735 | B-19388 NATIVA | PLACA P18 1801-1812 +PASILLO TORRE 5 | 191 | 4259 | 2026-04-25 | 5/2/2026 12:00:00 AM | 4"x8" | Concreto | IND. PLACA 3000 PSI | 7 | 0 | 21 | 19.1 | 2771.9 | 195 | 91 | CEMEX | 2
721 | B-19388 NATIVA | MUROS PISO 22 APTO 2202 Y 2203 TORRE 4 | 191 | 4131 | 2026-04-22 | 5/2/2026 12:00:00 AM | 4"x8" | Concreto | IND. MURO 4000 GF | 10 | 0 | 28 | 33.2 | 4815.8 | 339 | 118 | CEMEX | 4
721 | B-19388 NATIVA | MUROS PISO 22 APTO 2202 Y 2203 TORRE 4 | 191 | 4131 | 2026-04-22 | 5/2/2026 12:00:00 AM | 4"x8" | Concreto | IND. MURO 4000 GF | 10 | 0 | 28 | 32.4 | 4700.4 | 330 | 116 | CEMEX | 4
721 | B-19388 NATIVA | MUROS PISO 22 APTO 2202 Y 2203 TORRE 4 | 191 | 4131 | 2026-04-22 | 5/2/2026 12:00:00 AM | 4"x8" | Concreto | IND. MURO 4000 GF | 10 | 0 | 28 | 33.8 | 4898.8 | 344 | 121 | CEMEX | 3
742 | B-19388 NATIVA | MUROS P18 AP 1803-1802 TORRE 5 | 191 | 4305 | 2026-04-27 | 5/4/2026 12:00:00 AM | 4"x8" | Concreto | IND. MURO 5000 GF | 7 | 0 | 35 | 26 | 3770.9 | 265 | 74 | CEMEX | 4
742 | B-19388 NATIVA | MUROS P18 AP 1803-1802 TORRE 5 | 191 | 4305 | 2026-04-27 | 5/4/2026 12:00:00 AM | 4"x8" | Concreto | IND. MURO 5000 GF | 7 | 0 | 35 | 23.8 | 3450 | 243 | 68 | CEMEX | 3
742 | B-19388 NATIVA | MUROS P18 AP 1803-1802 TORRE 5 | 191 | 4305 | 2026-04-27 | 5/4/2026 12:00:00 AM | 4"x8" | Concreto | IND. MURO 5000 GF | 7 | 0 | 35 | 27.5 | 3992.1 | 281 | 79 | CEMEX | 4
743 | B-19388 NATIVA | COLUMNAS DOBLE ALTURA PISO 1 SALON COMUNAL 2 | 191 | 4306 | 2026-04-27 | 5/4/2026 12:00:00 AM | 4"x8" | Concreto | IND. MURO 4000 GF | 7 | 0 | 28 | 21.4 | 3103.7 | 218 | 76 | CEMEX | 4
743 | B-19388 NATIVA | COLUMNAS DOBLE ALTURA PISO 1 SALON COMUNAL 2 | 191 | 4306 | 2026-04-27 | 5/4/2026 12:00:00 AM | 4"x8" | Concreto | IND. MURO 4000 GF | 7 | 0 | 28 | 25 | 3625.4 | 255 | 89 | CEMEX | 3
743 | B-19388 NATIVA | COLUMNAS DOBLE ALTURA PISO 1 SALON COMUNAL 2 | 191 | 4306 | 2026-04-27 | 5/4/2026 12:00:00 AM | 4"x8" | Concreto | IND. MURO 4000 GF | 7 | 0 | 28 | 23.2 | 3362.5 | 236 | 83 | CEMEX | 4
741 | B-19388 NATIVA | MUROS PISO 22 APTO 2210 Y 2211 TORRE 4 | 191 | 4297 | 2026-04-27 | 5/4/2026 12:00:00 AM | 4"x8" | Concreto | IND. MURO 4000 GF | 7 | 0 | 28 | 21.6 | 3125.7 | 220 | 77 | CEMEX | 4
741 | B-19388 NATIVA | MUROS PISO 22 APTO 2210 Y 2211 TORRE 4 | 191 | 4297 | 2026-04-27 | 5/4/2026 12:00:00 AM | 4"x8" | Concreto | IND. MURO 4000 GF | 7 | 0 | 28 | 25.1 | 3634.5 | 256 | 89 | CEMEX | 3
741 | B-19388 NATIVA | MUROS PISO 22 APTO 2210 Y 2211 TORRE 4 | 191 | 4297 | 2026-04-27 | 5/4/2026 12:00:00 AM | 4"x8" | Concreto | IND. MURO 4000 GF | 7 | 0 | 28 | 21 | 3042.8 | 214 | 75 | CEMEX | 4
739 | B-19388 NATIVA | PLACA PISO 23 APTOS 2306-2307 Y ESCALERA EJES (18-20) PISO 21 A 22 TORRE 4 | 191 | 4289 | 2026-04-27 | 5/4/2026 12:00:00 AM | 4"x8" | Concreto | IND. PLACA 3000 PSI | 7 | 0 | 21 | 19.3 | 2799.6 | 197 | 92 | CEMEX | 3
739 | B-19388 NATIVA | PLACA PISO 23 APTOS 2306-2307 Y ESCALERA EJES (18-20) PISO 21 A 22 TORRE 4 | 191 | 4289 | 2026-04-27 | 5/4/2026 12:00:00 AM | 4"x8" | Concreto | IND. PLACA 3000 PSI | 7 | 0 | 21 | 19.7 | 2859 | 201 | 94 | CEMEX | 4
739 | B-19388 NATIVA | PLACA PISO 23 APTOS 2306-2307 Y ESCALERA EJES (18-20) PISO 21 A 22 TORRE 4 | 191 | 4289 | 2026-04-27 | 5/4/2026 12:00:00 AM | 4"x8" | Concreto | IND. PLACA 3000 PSI | 7 | 0 | 21 | 17.3 | 2505.4 | 176 | 82 | CEMEX | 3
663 | B-19388 NATIVA | PLACA PISO 20 APTOS 2008-2009 TORRE 4 | 191 | 3539 | 2026-04-06 | 5/4/2026 12:00:00 AM | 4"x8" | Concreto | IND. PLACA 3000 PSI | 28 | 0 | 21 | 23.9 | 3469.6 | 244 | 114 | CEMEX | 3
663 | B-19388 NATIVA | PLACA PISO 20 APTOS 2008-2009 TORRE 4 | 191 | 3539 | 2026-04-06 | 5/4/2026 12:00:00 AM | 4"x8" | Concreto | IND. PLACA 3000 PSI | 28 | 0 | 21 | 20.3 | 2938.1 | 207 | 96 | CEMEX | 3
663 | B-19388 NATIVA | PLACA PISO 20 APTOS 2008-2009 TORRE 4 | 191 | 3539 | 2026-04-06 | 5/4/2026 12:00:00 AM | 4"x8" | Concreto | IND. PLACA 3000 PSI | 28 | 0 | 21 | 26 | 3763.9 | 265 | 124 | CEMEX | 3
660 | B-19388 NATIVA | MUROS AP 1501-1512 TORRE 5 | 191 | 510 | 2026-04-06 | 5/4/2026 12:00:00 AM | 4"x8" | Concreto | IND. MURO 5000 PSI | 28 | 0 | 35 | 38.8 | 5621.3 | 395 | 111 | CEMEX | 3
660 | B-19388 NATIVA | MUROS AP 1501-1512 TORRE 5 | 191 | 510 | 2026-04-06 | 5/4/2026 12:00:00 AM | 4"x8" | Concreto | IND. MURO 5000 PSI | 28 | 0 | 35 | 42 | 6091.3 | 428 | 120 | CEMEX | 4
660 | B-19388 NATIVA | MUROS AP 1501-1512 TORRE 5 | 191 | 510 | 2026-04-06 | 5/4/2026 12:00:00 AM | 4"x8" | Concreto | IND. MURO 5000 PSI | 28 | 0 | 35 | 40.2 | 5824.5 | 410 | 115 | CEMEX | 3
658 | B-19388 NATIVA | PLACA P15 1508-1509 + ESC PISO 14 EJE 23 | 191 | 2430 | 2026-04-06 | 5/4/2026 12:00:00 AM | 4"x8" | Concreto | IND. PLACA 3000 PSI | 28 | 0 | 21 | 29.9 | 4339.6 | 305 | 142 | CEMEX | 4
658 | B-19388 NATIVA | PLACA P15 1508-1509 + ESC PISO 14 EJE 23 | 191 | 2430 | 2026-04-06 | 5/4/2026 12:00:00 AM | 4"x8" | Concreto | IND. PLACA 3000 PSI | 28 | 0 | 21 | 25.9 | 3753.1 | 264 | 123 | CEMEX | 3
658 | B-19388 NATIVA | PLACA P15 1508-1509 + ESC PISO 14 EJE 23 | 191 | 2430 | 2026-04-06 | 5/4/2026 12:00:00 AM | 4"x8" | Concreto | IND. PLACA 3000 PSI | 28 | 0 | 21 | 26.8 | 3892.2 | 274 | 128 | CEMEX | 3
662 | B-19388 NATIVA | COLUMNAS PISO C-9 Y D-9 SALON COMUNAL 3 | 191 | 512 | 2026-04-06 | 5/4/2026 12:00:00 AM | 4"x8" | Concreto | CONVENCIONAL 4000 PSO GC | 28 | 0 | 28 | 30.3 | 4397.3 | 309 | 108 | CEMEX | 3
662 | B-19388 NATIVA | COLUMNAS PISO C-9 Y D-9 SALON COMUNAL 3 | 191 | 512 | 2026-04-06 | 5/4/2026 12:00:00 AM | 4"x8" | Concreto | CONVENCIONAL 4000 PSO GC | 28 | 0 | 28 | 28.6 | 4141.3 | 291 | 102 | CEMEX | 4
662 | B-19388 NATIVA | COLUMNAS PISO C-9 Y D-9 SALON COMUNAL 3 | 191 | 512 | 2026-04-06 | 5/4/2026 12:00:00 AM | 4"x8" | Concreto | CONVENCIONAL 4000 PSO GC | 28 | 0 | 28 | 29.1 | 4220.6 | 297 | 104 | CEMEX | 3
661 | B-19388 NATIVA | MUROS PISO 20 APTO 2004 Y 2005 TORRE 4 | 191 | 514 | 2026-04-06 | 5/4/2026 12:00:00 AM | 4"x8" | Concreto | IND. MURO 5000 GF | 28 | 0 | 35 | 41 | 5940.8 | 418 | 117 | CEMEX | 4
661 | B-19388 NATIVA | MUROS PISO 20 APTO 2004 Y 2005 TORRE 4 | 191 | 514 | 2026-04-06 | 5/4/2026 12:00:00 AM | 4"x8" | Concreto | IND. MURO 5000 GF | 28 | 0 | 35 | 41.7 | 6048.2 | 425 | 119 | CEMEX | 4
661 | B-19388 NATIVA | MUROS PISO 20 APTO 2004 Y 2005 TORRE 4 | 191 | 514 | 2026-04-06 | 5/4/2026 12:00:00 AM | 4"x8" | Concreto | IND. MURO 5000 GF | 28 | 0 | 35 | 35.5 | 5151 | 362 | 101 | CEMEX | 3
659 | B-19388 NATIVA | PLACA PISO 20 APTOS 2001-2012 TORRE 4 | 191 | 511 | 2026-04-06 | 5/4/2026 12:00:00 AM | 4"x8" | Concreto | IND. PLACA 3000 PSI | 28 | 0 | 21 | 28.3 | 4105.5 | 289 | 135 | CEMEX | 4
659 | B-19388 NATIVA | PLACA PISO 20 APTOS 2001-2012 TORRE 4 | 191 | 511 | 2026-04-06 | 5/4/2026 12:00:00 AM | 4"x8" | Concreto | IND. PLACA 3000 PSI | 28 | 0 | 21 | 26.5 | 3839.6 | 270 | 126 | CEMEX | 4
659 | B-19388 NATIVA | PLACA PISO 20 APTOS 2001-2012 TORRE 4 | 191 | 511 | 2026-04-06 | 5/4/2026 12:00:00 AM | 4"x8" | Concreto | IND. PLACA 3000 PSI | 28 | 0 | 21 | 27.1 | 3937 | 277 | 129 | CEMEX | 4
576. | B-19388 NATIVA | MUROS AP 1201-1212 TORRE 5 | 191 | 2430 | 2026-03-09 | 5/4/2026 12:00:00 AM | 4"x8" | Concreto | IND. MURO 5000 GF | 56 | 0 | 35 | 48.5 | 7032.3 | 494 | 138 | CEMEX | 4
576. | B-19388 NATIVA | MUROS AP 1201-1212 TORRE 5 | 191 | 2430 | 2026-03-09 | 5/4/2026 12:00:00 AM | 4"x8" | Concreto | IND. MURO 5000 GF | 56 | 0 | 35 | 23.5 | 3405.2 | 239 | 67 | CEMEX | 4
576. | B-19388 NATIVA | MUROS AP 1201-1212 TORRE 5 | 191 | 2430 | 2026-03-09 | 5/4/2026 12:00:00 AM | 4"x8" | Concreto | IND. MURO 5000 GF | 56 | 0 | 35 | 20.3 | 2942.4 | 207 | 58 | CEMEX | 4
744 | B-19388 NATIVA | PLACA P18 AP 1811-1810 + PASILLO + ESC P17 EJE 23 | 191 | 4340 | 2026-04-28 | 5/5/2026 12:00:00 AM | 4"x8" | Concreto | IND. PLACA 3000 PSI | 7 | 0 | 21 | 21 | 3047.2 | 214 | 100 | CEMEX | 3
744 | B-19388 NATIVA | PLACA P18 AP 1811-1810 + PASILLO + ESC P17 EJE 23 | 191 | 4340 | 2026-04-28 | 5/5/2026 12:00:00 AM | 4"x8" | Concreto | IND. PLACA 3000 PSI | 7 | 0 | 21 | 21.9 | 3174.2 | 223 | 104 | CEMEX | 3
744 | B-19388 NATIVA | PLACA P18 AP 1811-1810 + PASILLO + ESC P17 EJE 23 | 191 | 4340 | 2026-04-28 | 5/5/2026 12:00:00 AM | 4"x8" | Concreto | IND. PLACA 3000 PSI | 7 | 0 | 21 | 21.3 | 3096.5 | 218 | 102 | CEMEX | 4
745 | B-19388 NATIVA | PLACA PISO 23 APTOS 2301-2312 TORRE 4 | 191 | 4341 | 2026-04-28 | 5/5/2026 12:00:00 AM | 4"x8" | Concreto | IND. PLACA 3000 PSI | 7 | 0 | 21 | 23.3 | 3375.6 | 237 | 111 | CEMEX | 3
745 | B-19388 NATIVA | PLACA PISO 23 APTOS 2301-2312 TORRE 4 | 191 | 4341 | 2026-04-28 | 5/5/2026 12:00:00 AM | 4"x8" | Concreto | IND. PLACA 3000 PSI | 7 | 0 | 21 | 21.2 | 3067.5 | 216 | 101 | CEMEX | 3
745 | B-19388 NATIVA | PLACA PISO 23 APTOS 2301-2312 TORRE 4 | 191 | 4341 | 2026-04-28 | 5/5/2026 12:00:00 AM | 4"x8" | Concreto | IND. PLACA 3000 PSI | 7 | 0 | 21 | 21.2 | 3069.5 | 216 | 101 | CEMEX | 3
746 | B-19388 NATIVA | MUROS AP 1804-1805 TORRE 5 | 191 | 4343 | 2026-04-28 | 5/5/2026 12:00:00 AM | 4"x8" | Concreto | IND. MURO 5000 GF | 7 | 0 | 35 | 36.5 | 5287 | 372 | 104 | CEMEX | 3
746 | B-19388 NATIVA | MUROS AP 1804-1805 TORRE 5 | 191 | 4343 | 2026-04-28 | 5/5/2026 12:00:00 AM | 4"x8" | Concreto | IND. MURO 5000 GF | 7 | 0 | 35 | 33.7 | 4887.1 | 344 | 96 | CEMEX | 3
746 | B-19388 NATIVA | MUROS AP 1804-1805 TORRE 5 | 191 | 4343 | 2026-04-28 | 5/5/2026 12:00:00 AM | 4"x8" | Concreto | IND. MURO 5000 GF | 7 | 0 | 35 | 36.9 | 5354.9 | 376 | 105 | CEMEX | 3
747 | B-19388 NATIVA | MUROS PISO 23 APTO 2304 Y 2305 TORRE 4 | 191 | 4344 | 2026-04-28 | 5/5/2026 12:00:00 AM | 4"x8" | Concreto | IND. MURO 4000 GF | 7 | 0 | 28 | 25.9 | 3753.3 | 264 | 92 | CEMEX | 3
747 | B-19388 NATIVA | MUROS PISO 23 APTO 2304 Y 2305 TORRE 4 | 191 | 4344 | 2026-04-28 | 5/5/2026 12:00:00 AM | 4"x8" | Concreto | IND. MURO 4000 GF | 7 | 0 | 28 | 27.3 | 3964.3 | 279 | 98 | CEMEX | 3
747 | B-19388 NATIVA | MUROS PISO 23 APTO 2304 Y 2305 TORRE 4 | 191 | 4344 | 2026-04-28 | 5/5/2026 12:00:00 AM | 4"x8" | Concreto | IND. MURO 4000 GF | 7 | 0 | 28 | 26.6 | 3857.4 | 271 | 95 | CEMEX | 3
666 | B-19388 NATIVA | MUROS PISO 20 APTO 2002 Y 2003 TORRE 4 | 191 | 3552 | 2026-04-07 | 5/5/2026 12:00:00 AM | 4"x8" | Concreto | IND. MURO 5000 GF | 28 | 0 | 35 | 40.7 | 5909.6 | 415 | 116 | CEMEX | 3
666 | B-19388 NATIVA | MUROS PISO 20 APTO 2002 Y 2003 TORRE 4 | 191 | 3552 | 2026-04-07 | 5/5/2026 12:00:00 AM | 4"x8" | Concreto | IND. MURO 5000 GF | 28 | 0 | 35 | 38.7 | 5611.9 | 395 | 110 | CEMEX | 3
666 | B-19388 NATIVA | MUROS PISO 20 APTO 2002 Y 2003 TORRE 4 | 191 | 3552 | 2026-04-07 | 5/5/2026 12:00:00 AM | 4"x8" | Concreto | IND. MURO 5000 GF | 28 | 0 | 35 | 38.1 | 5527.1 | 389 | 109 | CEMEX | 3
665 | B-19388 NATIVA | MUROS AP 1506-1507 TORRE 5 | 191 | 3217 | 2026-04-07 | 5/5/2026 12:00:00 AM | 4"x8" | Concreto | IND. MURO 5000 GF | 28 | 0 | 35 | 47 | 6821.1 | 480 | 134 | CEMEX | 3
665 | B-19388 NATIVA | MUROS AP 1506-1507 TORRE 5 | 191 | 3217 | 2026-04-07 | 5/5/2026 12:00:00 AM | 4"x8" | Concreto | IND. MURO 5000 GF | 28 | 0 | 35 | 47.1 | 6830.3 | 480 | 134 | CEMEX | 3
665 | B-19388 NATIVA | MUROS AP 1506-1507 TORRE 5 | 191 | 3217 | 2026-04-07 | 5/5/2026 12:00:00 AM | 4"x8" | Concreto | IND. MURO 5000 GF | 28 | 0 | 35 | 46.2 | 6706.1 | 471 | 132 | CEMEX | 3
664 | B-19388 NATIVA | PLACA P16 AP 1603 - 1602 + PASILLO TORRE 5 | 191 | 3549 | 2026-04-07 | 5/5/2026 12:00:00 AM | 4"x8" | Concreto | IND. PLACA 3000 PSI | 28 | 0 | 21 | 22.9 | 3319.5 | 233 | 109 | CEMEX | 3
664 | B-19388 NATIVA | PLACA P16 AP 1603 - 1602 + PASILLO TORRE 5 | 191 | 3549 | 2026-04-07 | 5/5/2026 12:00:00 AM | 4"x8" | Concreto | IND. PLACA 3000 PSI | 28 | 0 | 21 | 25.1 | 3634.1 | 256 | 119 | CEMEX | 3
664 | B-19388 NATIVA | PLACA P16 AP 1603 - 1602 + PASILLO TORRE 5 | 191 | 3549 | 2026-04-07 | 5/5/2026 12:00:00 AM | 4"x8" | Concreto | IND. PLACA 3000 PSI | 28 | 0 | 21 | 20.9 | 3028.4 | 213 | 99 | CEMEX | 2
750 | B-19388 NATIVA | MUROS AP 1801-1812 TORRE 5 | 191 | 4379 | 2026-04-29 | 5/6/2026 12:00:00 AM | 4"x8" | Concreto | IND. MURO 5000 GF | 7 | 0 | 35 | 36 | 5225.4 | 367 | 103 | CEMEX | 3
750 | B-19388 NATIVA | MUROS AP 1801-1812 TORRE 5 | 191 | 4379 | 2026-04-29 | 5/6/2026 12:00:00 AM | 4"x8" | Concreto | IND. MURO 5000 GF | 7 | 0 | 35 | 35.8 | 5187.6 | 365 | 102 | CEMEX | 4
750 | B-19388 NATIVA | MUROS AP 1801-1812 TORRE 5 | 191 | 4379 | 2026-04-29 | 5/6/2026 12:00:00 AM | 4"x8" | Concreto | IND. MURO 5000 GF | 7 | 0 | 35 | 37.3 | 5413.1 | 381 | 107 | CEMEX | 4
752 | B-19388 NATIVA | COLUMNAS SOTANO EJES C-10 D-10, CIMENTACION EJE 9 A-C SALON COMUNAL 3 | 191 | 4057 | 2026-04-29 | 5/6/2026 12:00:00 AM | 4"x8" | Concreto | CONVENCIONAL 4000 PSI GC | 7 | 0 | 28 | 19.6 | 2841.2 | 200 | 70 | CEMEX | 4
752 | B-19388 NATIVA | COLUMNAS SOTANO EJES C-10 D-10, CIMENTACION EJE 9 A-C SALON COMUNAL 3 | 191 | 4057 | 2026-04-29 | 5/6/2026 12:00:00 AM | 4"x8" | Concreto | CONVENCIONAL 4000 PSI GC | 7 | 0 | 28 | 26.9 | 3899.6 | 274 | 96 | CEMEX | 4
752 | B-19388 NATIVA | COLUMNAS SOTANO EJES C-10 D-10, CIMENTACION EJE 9 A-C SALON COMUNAL 3 | 191 | 4057 | 2026-04-29 | 5/6/2026 12:00:00 AM | 4"x8" | Concreto | CONVENCIONAL 4000 PSI GC | 7 | 0 | 28 | 19.4 | 2814.5 | 198 | 69 | CEMEX | 4
748 | B-19388 NATIVA | PLACA P17 1808-1809 TORRE 5 | 191 | 4376 | 2026-04-29 | 5/6/2026 12:00:00 AM | 4"x8" | Concreto | IND. PLACA 3000 PSI | 7 | 0 | 21 | 17.8 | 2575.3 | 181 | 84 | CEMEX | 3
748 | B-19388 NATIVA | PLACA P17 1808-1809 TORRE 5 | 191 | 4376 | 2026-04-29 | 5/6/2026 12:00:00 AM | 4"x8" | Concreto | IND. PLACA 3000 PSI | 7 | 0 | 21 | 17.4 | 2516.6 | 177 | 83 | CEMEX | 4
748 | B-19388 NATIVA | PLACA P17 1808-1809 TORRE 5 | 191 | 4376 | 2026-04-29 | 5/6/2026 12:00:00 AM | 4"x8" | Concreto | IND. PLACA 3000 PSI | 7 | 0 | 21 | 17.5 | 2542.8 | 179 | 83 | CEMEX | 3
749 | B-19388 NATIVA | PLACA PISO 23 APTOS 2308-2309 TORRE 4 | 191 | 4041 | 2026-04-29 | 5/6/2026 12:00:00 AM | 4"x8" | Concreto | IND. PLACA 3000 PSI | 7 | 0 | 21 | 22.9 | 3328.5 | 234 | 109 | CEMEX | 4
749 | B-19388 NATIVA | PLACA PISO 23 APTOS 2308-2309 TORRE 4 | 191 | 4041 | 2026-04-29 | 5/6/2026 12:00:00 AM | 4"x8" | Concreto | IND. PLACA 3000 PSI | 7 | 0 | 21 | 21.2 | 3070.7 | 216 | 101 | CEMEX | 4
749 | B-19388 NATIVA | PLACA PISO 23 APTOS 2308-2309 TORRE 4 | 191 | 4041 | 2026-04-29 | 5/6/2026 12:00:00 AM | 4"x8" | Concreto | IND. PLACA 3000 PSI | 7 | 0 | 21 | 21.8 | 3161.2 | 222 | 104 | CEMEX | 4
751 | B-19388 NATIVA | MUROS PISO 23 APTO 2302 Y 2303 TORRE 4 | 191 | 4382 | 2026-04-29 | 5/6/2026 12:00:00 AM | 4"x8" | Concreto | IND. MURO 4000 GF | 7 | 0 | 28 | 22.5 | 3260.7 | 229 | 80 | CEMEX | 3
751 | B-19388 NATIVA | MUROS PISO 23 APTO 2302 Y 2303 TORRE 4 | 191 | 4382 | 2026-04-29 | 5/6/2026 12:00:00 AM | 4"x8" | Concreto | IND. MURO 4000 GF | 7 | 0 | 28 | 26.6 | 3862.6 | 272 | 95 | CEMEX | 4
751 | B-19388 NATIVA | MUROS PISO 23 APTO 2302 Y 2303 TORRE 4 | 191 | 4382 | 2026-04-29 | 5/6/2026 12:00:00 AM | 4"x8" | Concreto | IND. MURO 4000 GF | 7 | 0 | 28 | 25.5 | 3697.3 | 260 | 91 | CEMEX | 4
672 | B-19388 NATIVA | PLACA PISO 21 APTOS 2104-2105 TORRE 4 | 191 | 544 | 2026-04-08 | 5/6/2026 12:00:00 AM | 4"x8" | Concreto | IND. PLACA 3000 PSI | 28 | 0 | 21 | 24.7 | 3575.9 | 251 | 117 | CEMEX | 3
672 | B-19388 NATIVA | PLACA PISO 21 APTOS 2104-2105 TORRE 4 | 191 | 544 | 2026-04-08 | 5/6/2026 12:00:00 AM | 4"x8" | Concreto | IND. PLACA 3000 PSI | 28 | 0 | 21 | 26.5 | 3849.5 | 271 | 126 | CEMEX | 4
672 | B-19388 NATIVA | PLACA PISO 21 APTOS 2104-2105 TORRE 4 | 191 | 544 | 2026-04-08 | 5/6/2026 12:00:00 AM | 4"x8" | Concreto | IND. PLACA 3000 PSI | 28 | 0 | 21 | 23.8 | 3457.8 | 243 | 114 | CEMEX | 3
671 | B-19388 NATIVA | MUROS PISO 20 APTO 2006 Y 2007 TORRE 4 | 191 | 3259 | 2026-04-08 | 5/6/2026 12:00:00 AM | 4"x8" | Concreto | IND. MURO 5000 GF | 28 | 0 | 35 | 33.4 | 4838.8 | 340 | 95 | CEMEX | 4
671 | B-19388 NATIVA | MUROS PISO 20 APTO 2006 Y 2007 TORRE 4 | 191 | 3259 | 2026-04-08 | 5/6/2026 12:00:00 AM | 4"x8" | Concreto | IND. MURO 5000 GF | 28 | 0 | 35 | 39.1 | 5672.5 | 399 | 112 | CEMEX | 4
671 | B-19388 NATIVA | MUROS PISO 20 APTO 2006 Y 2007 TORRE 4 | 191 | 3259 | 2026-04-08 | 5/6/2026 12:00:00 AM | 4"x8" | Concreto | IND. MURO 5000 GF | 28 | 0 | 35 | 31.4 | 4550.3 | 320 | 90 | CEMEX | 3
670 | B-19388 NATIVA | MUROS P1511-1510 TORRE 5 | 191 | 3258 | 2026-04-08 | 5/6/2026 12:00:00 AM | 4"x8" | Concreto | IND. MURO 5000 GF | 28 | 0 | 35 | 36.1 | 5241 | 368 | 103 | CEMEX | 3
670 | B-19388 NATIVA | MUROS P1511-1510 TORRE 5 | 191 | 3258 | 2026-04-08 | 5/6/2026 12:00:00 AM | 4"x8" | Concreto | IND. MURO 5000 GF | 28 | 0 | 35 | 39.9 | 5780.1 | 406 | 114 | CEMEX | 4
670 | B-19388 NATIVA | MUROS P1511-1510 TORRE 5 | 191 | 3258 | 2026-04-08 | 5/6/2026 12:00:00 AM | 4"x8" | Concreto | IND. MURO 5000 GF | 28 | 0 | 35 | 40.7 | 5905.6 | 415 | 116 | CEMEX | 3
669 | B-19388 NATIVA | PLACA P16 AP 1604-1605 TORRE 5 | 191 | 3252 | 2026-04-08 | 5/6/2026 12:00:00 AM | 4"x8" | Concreto | IND. PLACA 3000 PSI | 28 | 0 | 21 | 24.1 | 3492.1 | 246 | 115 | CEMEX | 4
669 | B-19388 NATIVA | PLACA P16 AP 1604-1605 TORRE 5 | 191 | 3252 | 2026-04-08 | 5/6/2026 12:00:00 AM | 4"x8" | Concreto | IND. PLACA 3000 PSI | 28 | 0 | 21 | 22 | 3195.6 | 225 | 105 | CEMEX | 4
669 | B-19388 NATIVA | PLACA P16 AP 1604-1605 TORRE 5 | 191 | 3252 | 2026-04-08 | 5/6/2026 12:00:00 AM | 4"x8" | Concreto | IND. PLACA 3000 PSI | 28 | 0 | 21 | 22 | 3189.5 | 224 | 105 | CEMEX | 4
668 | B-19388 NATIVA | PLACA PISO 20 APTOS 2010-2011 Y ESCALERA EJES (2-4) PISO 19 A 20 TORRE 4 | 191 | 4683 | 2026-04-08 | 5/6/2026 12:00:00 AM | 4"x8" | Concreto | IND. PLACA 3000 PSI | 28 | 0 | 28 | 28.6 | 4146.8 | 292 | 136 | CEMEX | 3
668 | B-19388 NATIVA | PLACA PISO 20 APTOS 2010-2011 Y ESCALERA EJES (2-4) PISO 19 A 20 TORRE 4 | 191 | 4683 | 2026-04-08 | 5/6/2026 12:00:00 AM | 4"x8" | Concreto | IND. PLACA 3000 PSI | 28 | 0 | 28 | 30.6 | 4431.6 | 312 | 146 | CEMEX | 3
668 | B-19388 NATIVA | PLACA PISO 20 APTOS 2010-2011 Y ESCALERA EJES (2-4) PISO 19 A 20 TORRE 4 | 191 | 4683 | 2026-04-08 | 5/6/2026 12:00:00 AM | 4"x8" | Concreto | IND. PLACA 3000 PSI | 28 | 0 | 28 | 28.3 | 4103.6 | 289 | 135 | CEMEX | 4
667 | B-19388 NATIVA | PLACA PISO 1 EJES 7-8 A-C SALON COMUNAL 3 | 191 | 3551 | 2026-04-07 | 5/6/2026 12:00:00 AM | 4"x8" | Concreto | CONVENCIONAL 4000 PSI GC | 28 | 0 | 28 | 31.1 | 4510.7 | 317 | 111 | CEMEX | 4
667 | B-19388 NATIVA | PLACA PISO 1 EJES 7-8 A-C SALON COMUNAL 3 | 191 | 3551 | 2026-04-07 | 5/6/2026 12:00:00 AM | 4"x8" | Concreto | CONVENCIONAL 4000 PSI GC | 28 | 0 | 28 | 48.9 | 7097.4 | 499 | 175 | CEMEX | 4
667 | B-19388 NATIVA | PLACA PISO 1 EJES 7-8 A-C SALON COMUNAL 3 | 191 | 3551 | 2026-04-07 | 5/6/2026 12:00:00 AM | 4"x8" | Concreto | CONVENCIONAL 4000 PSI GC | 28 | 0 | 28 | 48.4 | 7022.7 | 494 | 173 | CEMEX | 2
675 | B-19388 NATIVA | MUROS PISO 20 APTO 2001 Y 2012 TORRE 4 | 191 | 3648 | 2026-04-09 | 5/7/2026 12:00:00 AM | 4"x8" | Concreto | IND. MURO 5000 GF | 28 | 0 | 35 | 41.7 | 6050.1 | 425 | 119 | CEMEX | 3
675 | B-19388 NATIVA | MUROS PISO 20 APTO 2001 Y 2012 TORRE 4 | 191 | 3648 | 2026-04-09 | 5/7/2026 12:00:00 AM | 4"x8" | Concreto | IND. MURO 5000 GF | 28 | 0 | 35 | 40.3 | 5840.5 | 411 | 115 | CEMEX | 3
675 | B-19388 NATIVA | MUROS PISO 20 APTO 2001 Y 2012 TORRE 4 | 191 | 3648 | 2026-04-09 | 5/7/2026 12:00:00 AM | 4"x8" | Concreto | IND. MURO 5000 GF | 28 | 0 | 35 | 40.4 | 5853.4 | 412 | 115 | CEMEX | 3
674 | B-19388 NATIVA | MUROS P1508-1509 TORRE 5 | 191 | 3642 | 2026-04-09 | 5/7/2026 12:00:00 AM | 4"x8" | Concreto | IND. MURO 5000 GF | 28 | 0 | 35 | 39.4 | 5719.2 | 402 | 113 | CEMEX | 3
674 | B-19388 NATIVA | MUROS P1508-1509 TORRE 5 | 191 | 3642 | 2026-04-09 | 5/7/2026 12:00:00 AM | 4"x8" | Concreto | IND. MURO 5000 GF | 28 | 0 | 35 | 43.8 | 6356.3 | 447 | 125 | CEMEX | 3
674 | B-19388 NATIVA | MUROS P1508-1509 TORRE 5 | 191 | 3642 | 2026-04-09 | 5/7/2026 12:00:00 AM | 4"x8" | Concreto | IND. MURO 5000 GF | 28 | 0 | 35 | 41.4 | 6006.9 | 422 | 118 | CEMEX | 3
673 | B-19388 NATIVA | PLACA P16 AP 1601-1612 + PASILLO Y ESC P14 EJE 2 TORRE 5 | 191 | 345 | 2026-04-09 | 5/7/2026 12:00:00 AM | 4"x8" | Concreto | IND. PLACA 3000 PSI | 28 | 0 | 21 | 26.5 | 3842.9 | 270 | 126 | CEMEX | 3
673 | B-19388 NATIVA | PLACA P16 AP 1601-1612 + PASILLO Y ESC P14 EJE 2 TORRE 5 | 191 | 345 | 2026-04-09 | 5/7/2026 12:00:00 AM | 4"x8" | Concreto | IND. PLACA 3000 PSI | 28 | 0 | 21 | 25.4 | 3685 | 259 | 121 | CEMEX | 3
673 | B-19388 NATIVA | PLACA P16 AP 1601-1612 + PASILLO Y ESC P14 EJE 2 TORRE 5 | 191 | 345 | 2026-04-09 | 5/7/2026 12:00:00 AM | 4"x8" | Concreto | IND. PLACA 3000 PSI | 28 | 0 | 21 | 29.5 | 4284.8 | 301 | 141 | CEMEX | 3
593 | B-19388 NATIVA | MUROS PISO 17 APTO 1701 Y 1712 TORRE 4 | 191 | 2598 | 2026-03-12 | 5/7/2026 12:00:00 AM | 4"x8" | Concreto | IND. MURO 5000 GF | 56 | 0 | 35 | 38.2 | 5540.2 | 390 | 109 | CEMEX | 3
593 | B-19388 NATIVA | MUROS PISO 17 APTO 1701 Y 1712 TORRE 4 | 191 | 2598 | 2026-03-12 | 5/7/2026 12:00:00 AM | 4"x8" | Concreto | IND. MURO 5000 GF | 56 | 0 | 35 | 33.8 | 4902.9 | 345 | 96 | CEMEX | 4
593 | B-19388 NATIVA | MUROS PISO 17 APTO 1701 Y 1712 TORRE 4 | 191 | 2598 | 2026-03-12 | 5/7/2026 12:00:00 AM | 4"x8" | Concreto | IND. MURO 5000 GF | 56 | 0 | 35 | 43 | 6240.4 | 439 | 123 | CEMEX | 3
677 | B-19388 NATIVA | COLUMNAS PISO 1 A-7 A-8 B-7 B-8 SALON COMUNAL 3 | 191 | 3330 | 2026-04-10 | 5/8/2026 12:00:00 AM | 4"x8" | Concreto | CONVENCIONAL 4000 PSI GC | 28 | 0 | 28 | 35.3 | 5119.7 | 360 | 126 | CEMEX | 4
677 | B-19388 NATIVA | COLUMNAS PISO 1 A-7 A-8 B-7 B-8 SALON COMUNAL 3 | 191 | 3330 | 2026-04-10 | 5/8/2026 12:00:00 AM | 4"x8" | Concreto | CONVENCIONAL 4000 PSI GC | 28 | 0 | 28 | 29.7 | 4302.9 | 303 | 106 | CEMEX | 5
677 | B-19388 NATIVA | COLUMNAS PISO 1 A-7 A-8 B-7 B-8 SALON COMUNAL 3 | 191 | 3330 | 2026-04-10 | 5/8/2026 12:00:00 AM | 4"x8" | Concreto | CONVENCIONAL 4000 PSI GC | 28 | 0 | 28 | 31.1 | 4508.8 | 317 | 111 | CEMEX | 4
680 | B-19388 NATIVA | MUROS P16 AP 1603-1602 TORRE 5 | 191 | 3693 | 2026-04-10 | 5/8/2026 12:00:00 AM | 4"x8" | Concreto | IND. MURO 5000 GF | 28 | 0 | 35 | 38.3 | 5551.4 | 390 | 109 | CEMEX | 4
680 | B-19388 NATIVA | MUROS P16 AP 1603-1602 TORRE 5 | 191 | 3693 | 2026-04-10 | 5/8/2026 12:00:00 AM | 4"x8" | Concreto | IND. MURO 5000 GF | 28 | 0 | 35 | 39.3 | 5697.3 | 401 | 112 | CEMEX | 4
680 | B-19388 NATIVA | MUROS P16 AP 1603-1602 TORRE 5 | 191 | 3693 | 2026-04-10 | 5/8/2026 12:00:00 AM | 4"x8" | Concreto | IND. MURO 5000 GF | 28 | 0 | 35 | 43.1 | 6252.7 | 440 | 123 | CEMEX | 4
678 | B-19388 NATIVA | MUROS PISO 20 APTO 2008 Y 2009 TORRE 4 | 191 | 3687 | 2026-04-10 | 5/8/2026 12:00:00 AM | 4"x8" | Concreto | IND. MURO 5000 GF | 28 | 0 | 35 | 44.9 | 6510.5 | 458 | 128 | CEMEX | 3
678 | B-19388 NATIVA | MUROS PISO 20 APTO 2008 Y 2009 TORRE 4 | 191 | 3687 | 2026-04-10 | 5/8/2026 12:00:00 AM | 4"x8" | Concreto | IND. MURO 5000 GF | 28 | 0 | 35 | 43.4 | 6299.3 | 443 | 124 | CEMEX | 3
678 | B-19388 NATIVA | MUROS PISO 20 APTO 2008 Y 2009 TORRE 4 | 191 | 3687 | 2026-04-10 | 5/8/2026 12:00:00 AM | 4"x8" | Concreto | IND. MURO 5000 GF | 28 | 0 | 35 | 41.3 | 5984 | 421 | 118 | CEMEX | 4
679 | B-19388 NATIVA | PLACA P16 AP 1607-1606 TORRE 5 | 191 | 3690 | 2026-04-10 | 5/8/2026 12:00:00 AM | 4"x8" | Concreto | IND. PLACA 3000 PSI | 28 | 0 | 21 | 28 | 4063 | 286 | 133 | CEMEX | 3
679 | B-19388 NATIVA | PLACA P16 AP 1607-1606 TORRE 5 | 191 | 3690 | 2026-04-10 | 5/8/2026 12:00:00 AM | 4"x8" | Concreto | IND. PLACA 3000 PSI | 28 | 0 | 21 | 28.9 | 4198.6 | 295 | 138 | CEMEX | 4
679 | B-19388 NATIVA | PLACA P16 AP 1607-1606 TORRE 5 | 191 | 3690 | 2026-04-10 | 5/8/2026 12:00:00 AM | 4"x8" | Concreto | IND. PLACA 3000 PSI | 28 | 0 | 21 | 27 | 3920.6 | 276 | 129 | CEMEX | 4
676 | B-19388 NATIVA | PLACA PISO 21 APTOS 2102-2103 Y ESCALERA EJES (18-20) PISO 19 A 20 TORRE 4 | 191 | 3325 | 2026-04-10 | 5/8/2026 12:00:00 AM | 4"x8" | Concreto | IND. PLACA 3000 PSI | 28 | 0 | 21 | 27.3 | 3964.3 | 279 | 130 | CEMEX | 3
676 | B-19388 NATIVA | PLACA PISO 21 APTOS 2102-2103 Y ESCALERA EJES (18-20) PISO 19 A 20 TORRE 4 | 191 | 3325 | 2026-04-10 | 5/8/2026 12:00:00 AM | 4"x8" | Concreto | IND. PLACA 3000 PSI | 28 | 0 | 21 | 29.8 | 4316.5 | 303 | 142 | CEMEX | 4
676 | B-19388 NATIVA | PLACA PISO 21 APTOS 2102-2103 Y ESCALERA EJES (18-20) PISO 19 A 20 TORRE 4 | 191 | 3325 | 2026-04-10 | 5/8/2026 12:00:00 AM | 4"x8" | Concreto | IND. PLACA 3000 PSI | 28 | 0 | 21 | 26.8 | 3889.4 | 273 | 128 | CEMEX | 4
753 | B-19388 NATIVA | PLACA PISO 3 A-C 5-6 SALON COMUNAL 3 | 191 | 4413 | 2026-04-30 | 5/9/2026 12:00:00 AM | 4"x8" | Concreto | CONVENCIONAL 4000 PSI GC | 9 | 0 | 28 | 21.8 | 3159.4 | 222 | 78 | CEMEX | 4
753 | B-19388 NATIVA | PLACA PISO 3 A-C 5-6 SALON COMUNAL 3 | 191 | 4413 | 2026-04-30 | 5/9/2026 12:00:00 AM | 4"x8" | Concreto | CONVENCIONAL 4000 PSI GC | 9 | 0 | 28 | 23 | 3339.7 | 235 | 82 | CEMEX | 4
753 | B-19388 NATIVA | PLACA PISO 3 A-C 5-6 SALON COMUNAL 3 | 191 | 4413 | 2026-04-30 | 5/9/2026 12:00:00 AM | 4"x8" | Concreto | CONVENCIONAL 4000 PSI GC | 9 | 0 | 28 | 22.2 | 3220.6 | 226 | 79 | CEMEX | 4
756 | B-19388 NATIVA | MUROS AP 1806-1807 TORRE 5 | 191 | 4096 | 2026-04-30 | 5/9/2026 12:00:00 AM | 4"x8" | Concreto | IND. MURO 5000 GF | 9 | 0 | 35 | 25.7 | 3733.2 | 262 | 74 | CEMEX | 4
756 | B-19388 NATIVA | MUROS AP 1806-1807 TORRE 5 | 191 | 4096 | 2026-04-30 | 5/9/2026 12:00:00 AM | 4"x8" | Concreto | IND. MURO 5000 GF | 9 | 0 | 35 | 26.6 | 3856.1 | 271 | 76 | CEMEX | 4
756 | B-19388 NATIVA | MUROS AP 1806-1807 TORRE 5 | 191 | 4096 | 2026-04-30 | 5/9/2026 12:00:00 AM | 4"x8" | Concreto | IND. MURO 5000 GF | 9 | 0 | 35 | 27.4 | 3977 | 280 | 78 | CEMEX | 4
754 | B-19388 NATIVA | PLACA P19 AP 1903 - 1902 + PASILLO + ESCALERA P17 EJE 2 TORRE 5 | 191 | 4411 | 2026-04-30 | 5/9/2026 12:00:00 AM | 4"x8" | Concreto | IND. PLACA 3000 PSI | 9 | 0 | 21 | 21.3 | 3084.2 | 217 | 101 | CEMEX | 4
754 | B-19388 NATIVA | PLACA P19 AP 1903 - 1902 + PASILLO + ESCALERA P17 EJE 2 TORRE 5 | 191 | 4411 | 2026-04-30 | 5/9/2026 12:00:00 AM | 4"x8" | Concreto | IND. PLACA 3000 PSI | 9 | 0 | 21 | 20.7 | 3005.1 | 211 | 99 | CEMEX | 3
754 | B-19388 NATIVA | PLACA P19 AP 1903 - 1902 + PASILLO + ESCALERA P17 EJE 2 TORRE 5 | 191 | 4411 | 2026-04-30 | 5/9/2026 12:00:00 AM | 4"x8" | Concreto | IND. PLACA 3000 PSI | 9 | 0 | 21 | 20.5 | 2967.6 | 209 | 97 | CEMEX | 4
757 | B-19388 NATIVA | MUROS PISO 23 APTO 2306 Y 2307 TORRE 4 | 191 | 4323 | 2026-04-30 | 5/9/2026 12:00:00 AM | 4"x8" | Concreto | IND. MURO 4000 GF | 9 | 0 | 28 | 35.5 | 5145.1 | 362 | 127 | CEMEX | 4
757 | B-19388 NATIVA | MUROS PISO 23 APTO 2306 Y 2307 TORRE 4 | 191 | 4323 | 2026-04-30 | 5/9/2026 12:00:00 AM | 4"x8" | Concreto | IND. MURO 4000 GF | 9 | 0 | 28 | 30.1 | 4368.2 | 307 | 108 | CEMEX | 4
757 | B-19388 NATIVA | MUROS PISO 23 APTO 2306 Y 2307 TORRE 4 | 191 | 4323 | 2026-04-30 | 5/9/2026 12:00:00 AM | 4"x8" | Concreto | IND. MURO 4000 GF | 9 | 0 | 28 | 45.5 | 6602.1 | 464 | 162 | CEMEX | 4
755 | B-19388 NATIVA | PLACA PISO 23 APTOS 2310-2311 Y ESCALERA EJES (2-4) PISO 22 A 23 TORRE 4 | 191 | 4420 | 2026-04-30 | 5/9/2026 12:00:00 AM | 4"x8" | Concreto | IND. PLACA 3000 PSI | 9 | 0 | 21 | 20.5 | 2971.5 | 209 | 98 | CEMEX | 4
755 | B-19388 NATIVA | PLACA PISO 23 APTOS 2310-2311 Y ESCALERA EJES (2-4) PISO 22 A 23 TORRE 4 | 191 | 4420 | 2026-04-30 | 5/9/2026 12:00:00 AM | 4"x8" | Concreto | IND. PLACA 3000 PSI | 9 | 0 | 21 | 20.2 | 2934.4 | 206 | 96 | CEMEX | 4
755 | B-19388 NATIVA | PLACA PISO 23 APTOS 2310-2311 Y ESCALERA EJES (2-4) PISO 22 A 23 TORRE 4 | 191 | 4420 | 2026-04-30 | 5/9/2026 12:00:00 AM | 4"x8" | Concreto | IND. PLACA 3000 PSI | 9 | 0 | 21 | 18.9 | 2740.5 | 193 | 90 | CEMEX | 4
682 | B-19388 NATIVA | PLACA P16 AP 1611-1610 + PASILLO TORRE 5 | 191 | 3719 | 2026-04-11 | 5/9/2026 12:00:00 AM | 4"x8" | Concreto | IND. PLACA 3000 PSI | 28 | 0 | 21 | 21.4 | 3096.7 | 218 | 102 | CEMEX | 4
682 | B-19388 NATIVA | PLACA P16 AP 1611-1610 + PASILLO TORRE 5 | 191 | 3719 | 2026-04-11 | 5/9/2026 12:00:00 AM | 4"x8" | Concreto | IND. PLACA 3000 PSI | 28 | 0 | 21 | 21.3 | 3084.9 | 217 | 101 | CEMEX | 4
682 | B-19388 NATIVA | PLACA P16 AP 1611-1610 + PASILLO TORRE 5 | 191 | 3719 | 2026-04-11 | 5/9/2026 12:00:00 AM | 4"x8" | Concreto | IND. PLACA 3000 PSI | 28 | 0 | 21 | 22.1 | 3207.8 | 226 | 105 | CEMEX | 3
683 | B-19388 NATIVA | MUROS AP 1604-1605 TORRE 5 | 191 | 3725 | 2026-04-11 | 5/9/2026 12:00:00 AM | 4"x8" | Concreto | IND. MURO 5000 GF | 28 | 0 | 35 | 42.8 | 6202.1 | 436 | 122 | CEMEX | 2
683 | B-19388 NATIVA | MUROS AP 1604-1605 TORRE 5 | 191 | 3725 | 2026-04-11 | 5/9/2026 12:00:00 AM | 4"x8" | Concreto | IND. MURO 5000 GF | 28 | 0 | 35 | 38.2 | 5533.7 | 389 | 109 | CEMEX | 3
683 | B-19388 NATIVA | MUROS AP 1604-1605 TORRE 5 | 191 | 3725 | 2026-04-11 | 5/9/2026 12:00:00 AM | 4"x8" | Concreto | IND. MURO 5000 GF | 28 | 0 | 35 | 41.7 | 6054.4 | 426 | 119 | CEMEX | 3
684 | B-19388 NATIVA | PLACA PISO 21 APTOS 2106-2107 TORRE 4 | 191 | 3729 | 2026-04-11 | 5/9/2026 12:00:00 AM | 4"x8" | Concreto | IND. PLACA 3000 PSI | 28 | 0 | 21 | 25.1 | 3635.6 | 256 | 119 | CEMEX | 4
684 | B-19388 NATIVA | PLACA PISO 21 APTOS 2106-2107 TORRE 4 | 191 | 3729 | 2026-04-11 | 5/9/2026 12:00:00 AM | 4"x8" | Concreto | IND. PLACA 3000 PSI | 28 | 0 | 21 | 27.5 | 3986 | 280 | 131 | CEMEX | 4
684 | B-19388 NATIVA | PLACA PISO 21 APTOS 2106-2107 TORRE 4 | 191 | 3729 | 2026-04-11 | 5/9/2026 12:00:00 AM | 4"x8" | Concreto | IND. PLACA 3000 PSI | 28 | 0 | 21 | 20.4 | 2965.5 | 208 | 97 | CEMEX | 3
762 | B-19388 NATIVA | MUROS PISO 23 APTO 2301 Y 2312 TORRE 4 | 191 | 4502 | 2026-05-04 | 5/11/2026 12:00:00 AM | 4"x8" | Concreto | IND. MURO 4000 GF | 7 | 0 | 28 | 30 | 4353.2 | 306 | 107 | CEMEX | 4
762 | B-19388 NATIVA | MUROS PISO 23 APTO 2301 Y 2312 TORRE 4 | 191 | 4502 | 2026-05-04 | 5/11/2026 12:00:00 AM | 4"x8" | Concreto | IND. MURO 4000 GF | 7 | 0 | 28 | 26.8 | 3887.8 | 273 | 96 | CEMEX | 3
762 | B-19388 NATIVA | MUROS PISO 23 APTO 2301 Y 2312 TORRE 4 | 191 | 4502 | 2026-05-04 | 5/11/2026 12:00:00 AM | 4"x8" | Concreto | IND. MURO 4000 GF | 7 | 0 | 28 | 29 | 4207.4 | 296 | 104 | CEMEX | 4
761 | B-19388 NATIVA | MUROS P1811-1810 TORRE 5 | 191 | 4503 | 2026-05-04 | 5/11/2026 12:00:00 AM | 4"x8" | Concreto | IND. MURO 5000 GF | 7 | 0 | 35 | 31.1 | 4517.4 | 318 | 89 | CEMEX | 4
761 | B-19388 NATIVA | MUROS P1811-1810 TORRE 5 | 191 | 4503 | 2026-05-04 | 5/11/2026 12:00:00 AM | 4"x8" | Concreto | IND. MURO 5000 GF | 7 | 0 | 35 | 28.6 | 4143.7 | 291 | 82 | CEMEX | 4
761 | B-19388 NATIVA | MUROS P1811-1810 TORRE 5 | 191 | 4503 | 2026-05-04 | 5/11/2026 12:00:00 AM | 4"x8" | Concreto | IND. MURO 5000 GF | 7 | 0 | 35 | 31.7 | 4591.3 | 323 | 90 | CEMEX | 4
760 | B-19388 NATIVA | PLACA PISO 24 APTOS 2404-2405 TORRE 4 | 191 | 4496 | 2026-05-04 | 5/11/2026 12:00:00 AM | 4"x8" | Concreto | IND. PLACA 3000 PSI | 7 | 0 | 21 | 20.2 | 2929 | 206 | 96 | CEMEX | 4
760 | B-19388 NATIVA | PLACA PISO 24 APTOS 2404-2405 TORRE 4 | 191 | 4496 | 2026-05-04 | 5/11/2026 12:00:00 AM | 4"x8" | Concreto | IND. PLACA 3000 PSI | 7 | 0 | 21 | 18.9 | 2740.5 | 193 | 90 | CEMEX | 4
760 | B-19388 NATIVA | PLACA PISO 24 APTOS 2404-2405 TORRE 4 | 191 | 4496 | 2026-05-04 | 5/11/2026 12:00:00 AM | 4"x8" | Concreto | IND. PLACA 3000 PSI | 7 | 0 | 21 | 19.8 | 2876 | 202 | 94 | CEMEX | 4
758 | B-19388 NATIVA | MURO CONTENCION EJE 9 DOBLE ALTURA, COLUMNA SOTANO B-9 SALON COMUNAL 3 | 191 | 4495 | 2026-05-04 | 5/11/2026 12:00:00 AM | 4"x8" | Concreto | IND. MURO 4000 GF | 7 | 0 | 28 | 22.6 | 3285.1 | 231 | 81 | CEMEX | 4
758 | B-19388 NATIVA | MURO CONTENCION EJE 9 DOBLE ALTURA, COLUMNA SOTANO B-9 SALON COMUNAL 3 | 191 | 4495 | 2026-05-04 | 5/11/2026 12:00:00 AM | 4"x8" | Concreto | IND. MURO 4000 GF | 7 | 0 | 28 | 23.9 | 3469.2 | 244 | 85 | CEMEX | 4
758 | B-19388 NATIVA | MURO CONTENCION EJE 9 DOBLE ALTURA, COLUMNA SOTANO B-9 SALON COMUNAL 3 | 191 | 4495 | 2026-05-04 | 5/11/2026 12:00:00 AM | 4"x8" | Concreto | IND. MURO 4000 GF | 7 | 0 | 28 | 23.6 | 3419 | 240 | 84 | CEMEX | 4
759 | B-19388 NATIVA | PLACA P19 AP 1904-1905 TORRE 5 | 191 | 4498 | 2026-05-04 | 5/11/2026 12:00:00 AM | 4"x8" | Concreto | IND. PLACA 3000 PSI | 7 | 0 | 21 | 20.9 | 3029.5 | 213 | 99 | CEMEX | 4
759 | B-19388 NATIVA | PLACA P19 AP 1904-1905 TORRE 5 | 191 | 4498 | 2026-05-04 | 5/11/2026 12:00:00 AM | 4"x8" | Concreto | IND. PLACA 3000 PSI | 7 | 0 | 21 | 19.7 | 2852.8 | 201 | 94 | CEMEX | 4
759 | B-19388 NATIVA | PLACA P19 AP 1904-1905 TORRE 5 | 191 | 4498 | 2026-05-04 | 5/11/2026 12:00:00 AM | 4"x8" | Concreto | IND. PLACA 3000 PSI | 7 | 0 | 21 | 20.3 | 2951.4 | 208 | 97 | CEMEX | 4
686 | B-19388 NATIVA | MUROS AP 1601-1612 TORRE 5 | 191 | 3757 | 2026-04-13 | 5/11/2026 12:00:00 AM | 4"x8" | Concreto | IND. MURO 5000 GF | 28 | 0 | 35 | 34.7 | 5040 | 354 | 99 | CEMEX | 3
686 | B-19388 NATIVA | MUROS AP 1601-1612 TORRE 5 | 191 | 3757 | 2026-04-13 | 5/11/2026 12:00:00 AM | 4"x8" | Concreto | IND. MURO 5000 GF | 28 | 0 | 35 | 39.9 | 5784.2 | 407 | 114 | CEMEX | 4
686 | B-19388 NATIVA | MUROS AP 1601-1612 TORRE 5 | 191 | 3757 | 2026-04-13 | 5/11/2026 12:00:00 AM | 4"x8" | Concreto | IND. MURO 5000 GF | 28 | 0 | 35 | 37.2 | 5392.7 | 379 | 106 | CEMEX | 4
685 | B-19388 NATIVA | PLACA P16 1508-1509 TORRE 5 | 191 | 374 | 2026-04-13 | 5/11/2026 12:00:00 AM | 4"x8" | Concreto | IND. PLACA 3000 PSI | 28 | 0 | 21 | 25.3 | 3664.7 | 258 | 120 | CEMEX | 3
685 | B-19388 NATIVA | PLACA P16 1508-1509 TORRE 5 | 191 | 374 | 2026-04-13 | 5/11/2026 12:00:00 AM | 4"x8" | Concreto | IND. PLACA 3000 PSI | 28 | 0 | 21 | 24.4 | 3531.8 | 248 | 116 | CEMEX | 2
685 | B-19388 NATIVA | PLACA P16 1508-1509 TORRE 5 | 191 | 374 | 2026-04-13 | 5/11/2026 12:00:00 AM | 4"x8" | Concreto | IND. PLACA 3000 PSI | 28 | 0 | 21 | 24.1 | 3492.1 | 246 | 115 | CEMEX | 3
689 | B-19388 NATIVA | ZARPA COSTADO SUR EJE 8-9 SALON COMUNAL 3 | 191 | 3773 | 2026-04-13 | 5/11/2026 12:00:00 AM | 4"x8" | Concreto | CONVENCIONAL 4000 PSI GC | 28 | 0 | 28 | 26.6 | 3855.4 | 271 | 95 | CEMEX | 2
689 | B-19388 NATIVA | ZARPA COSTADO SUR EJE 8-9 SALON COMUNAL 3 | 191 | 3773 | 2026-04-13 | 5/11/2026 12:00:00 AM | 4"x8" | Concreto | CONVENCIONAL 4000 PSI GC | 28 | 0 | 28 | 28.6 | 4144.4 | 291 | 102 | CEMEX | 2
689 | B-19388 NATIVA | ZARPA COSTADO SUR EJE 8-9 SALON COMUNAL 3 | 191 | 3773 | 2026-04-13 | 5/11/2026 12:00:00 AM | 4"x8" | Concreto | CONVENCIONAL 4000 PSI GC | 28 | 0 | 28 | 27.3 | 3959.3 | 278 | 97 | CEMEX | 3
688 | B-19388 NATIVA | PLACA PISO 21 APTOS 2101-2112 TORRE 4 | 191 | 3750 | 2026-04-13 | 5/11/2026 12:00:00 AM | 4"x8" | Concreto | IND. PLACA 3000 PSI | 28 | 0 | 21 | 20.8 | 3018.2 | 212 | 99 | CEMEX | 3
688 | B-19388 NATIVA | PLACA PISO 21 APTOS 2101-2112 TORRE 4 | 191 | 3750 | 2026-04-13 | 5/11/2026 12:00:00 AM | 4"x8" | Concreto | IND. PLACA 3000 PSI | 28 | 0 | 21 | 26 | 3766.6 | 265 | 124 | CEMEX | 2
688 | B-19388 NATIVA | PLACA PISO 21 APTOS 2101-2112 TORRE 4 | 191 | 3750 | 2026-04-13 | 5/11/2026 12:00:00 AM | 4"x8" | Concreto | IND. PLACA 3000 PSI | 28 | 0 | 21 | 23.4 | 3387.8 | 238 | 111 | CEMEX | 3
687 | B-19388 NATIVA | MUROS PISO 21 APTO 2104 Y 2105 TORRE 4 | 191 | 3754 | 2026-04-13 | 5/11/2026 12:00:00 AM | 4"x8" | Concreto | IND. MURO 4000 GF | 28 | 0 | 28 | 30.2 | 4376.1 | 308 | 108 | CEMEX | 4
687 | B-19388 NATIVA | MUROS PISO 21 APTO 2104 Y 2105 TORRE 4 | 191 | 3754 | 2026-04-13 | 5/11/2026 12:00:00 AM | 4"x8" | Concreto | IND. MURO 4000 GF | 28 | 0 | 28 | 31.7 | 4597.9 | 323 | 113 | CEMEX | 4
687 | B-19388 NATIVA | MUROS PISO 21 APTO 2104 Y 2105 TORRE 4 | 191 | 3754 | 2026-04-13 | 5/11/2026 12:00:00 AM | 4"x8" | Concreto | IND. MURO 4000 GF | 28 | 0 | 28 | 33.9 | 4916 | 346 | 121 | CEMEX | 3
681 | B-19388 NATIVA | MUROS PISO 20 APTO 2010 Y 2011 TORRE 4 | 191 | 3721 | 2026-04-11 | 5/9/2026 12:00:00 AM | 4"x8" | Concreto | IND. MURO 5000 GF | 28 | 0 | 35 | 42.9 | 6220 | 437 | 122 | CEMEX | 3
681 | B-19388 NATIVA | MUROS PISO 20 APTO 2010 Y 2011 TORRE 4 | 191 | 3721 | 2026-04-11 | 5/9/2026 12:00:00 AM | 4"x8" | Concreto | IND. MURO 5000 GF | 28 | 0 | 35 | 42.5 | 6167.5 | 434 | 121 | CEMEX | 3
681 | B-19388 NATIVA | MUROS PISO 20 APTO 2010 Y 2011 TORRE 4 | 191 | 3721 | 2026-04-11 | 5/9/2026 12:00:00 AM | 4"x8" | Concreto | IND. MURO 5000 GF | 28 | 0 | 35 | 44.1 | 6398.1 | 450 | 126 | CEMEX | 4
766 | B-19388 NATIVA | MUROS P18 AP 1808-1809 TORRE 5 | 191 | 4532 | 2026-05-05 | 5/12/2026 12:00:00 AM | 4"x8" | Concreto | IND. MURO 5000 GF | 7 | 0 | 35 | 33.7 | 4888.2 | 344 | 96 | CEMEX | 4
766 | B-19388 NATIVA | MUROS P18 AP 1808-1809 TORRE 5 | 191 | 4532 | 2026-05-05 | 5/12/2026 12:00:00 AM | 4"x8" | Concreto | IND. MURO 5000 GF | 7 | 0 | 35 | 33.9 | 4915.2 | 346 | 97 | CEMEX | 3
766 | B-19388 NATIVA | MUROS P18 AP 1808-1809 TORRE 5 | 191 | 4532 | 2026-05-05 | 5/12/2026 12:00:00 AM | 4"x8" | Concreto | IND. MURO 5000 GF | 7 | 0 | 35 | 32.6 | 4733.1 | 333 | 93 | CEMEX | 3
765 | B-19388 NATIVA | MUROS PISO 23 APTO 2308 Y 2309 TORRE 4 | 191 | 4533 | 2026-05-05 | 5/12/2026 12:00:00 AM | 4"x8" | Concreto | IND. MURO 4000 GF | 7 | 0 | 28 | 28.1 | 4079.5 | 287 | 100 | CEMEX | 4
765 | B-19388 NATIVA | MUROS PISO 23 APTO 2308 Y 2309 TORRE 4 | 191 | 4533 | 2026-05-05 | 5/12/2026 12:00:00 AM | 4"x8" | Concreto | IND. MURO 4000 GF | 7 | 0 | 28 | 29.4 | 4261.4 | 300 | 105 | CEMEX | 4
765 | B-19388 NATIVA | MUROS PISO 23 APTO 2308 Y 2309 TORRE 4 | 191 | 4533 | 2026-05-05 | 5/12/2026 12:00:00 AM | 4"x8" | Concreto | IND. MURO 4000 GF | 7 | 0 | 28 | 25.2 | 3656.2 | 257 | 90 | CEMEX | 4
764 | B-19388 NATIVA | PLACA PISO 24 APTOS 2402-2403 Y ESCALERA EJES (18-20) PISO 22 A 23 TORRE 4 | 191 | 4529 | 2026-05-05 | 5/12/2026 12:00:00 AM | 4"x8" | Concreto | IND. PLACA 3000 PSI | 7 | 0 | 21 | 17.6 | 2556.5 | 180 | 84 | CEMEX | 4
764 | B-19388 NATIVA | PLACA PISO 24 APTOS 2402-2403 Y ESCALERA EJES (18-20) PISO 22 A 23 TORRE 4 | 191 | 4529 | 2026-05-05 | 5/12/2026 12:00:00 AM | 4"x8" | Concreto | IND. PLACA 3000 PSI | 7 | 0 | 21 | 15.2 | 2210.3 | 155 | 72 | CEMEX | 2
764 | B-19388 NATIVA | PLACA PISO 24 APTOS 2402-2403 Y ESCALERA EJES (18-20) PISO 22 A 23 TORRE 4 | 191 | 4529 | 2026-05-05 | 5/12/2026 12:00:00 AM | 4"x8" | Concreto | IND. PLACA 3000 PSI | 7 | 0 | 21 | 17.1 | 2483.7 | 175 | 82 | CEMEX | 3
763 | B-19388 NATIVA | PLACA P19 1901-1912 +PASILLO Y ESCALERA PISO 18 EJE 2 T5 | 191 | 4525 | 2026-05-05 | 5/12/2026 12:00:00 AM | 4"x8" | Concreto | IND. PLACA 3000 PSI | 7 | 0 | 21 | 23.3 | 3378.1 | 238 | 111 | CEMEX | 4
763 | B-19388 NATIVA | PLACA P19 1901-1912 +PASILLO Y ESCALERA PISO 18 EJE 2 T5 | 191 | 4525 | 2026-05-05 | 5/12/2026 12:00:00 AM | 4"x8" | Concreto | IND. PLACA 3000 PSI | 7 | 0 | 21 | 21.1 | 3061.4 | 215 | 100 | CEMEX | 4
763 | B-19388 NATIVA | PLACA P19 1901-1912 +PASILLO Y ESCALERA PISO 18 EJE 2 T5 | 191 | 4525 | 2026-05-05 | 5/12/2026 12:00:00 AM | 4"x8" | Concreto | IND. PLACA 3000 PSI | 7 | 0 | 21 | 21.8 | 3159.1 | 222 | 104 | CEMEX | 4
692 | B-19388 NATIVA | MUROS PISO 21 APTO 2102 Y 2103 TORRE 4 | 191 | 3799 | 2026-04-14 | 5/12/2026 12:00:00 AM | 4"x8" | Concreto | IND. MURO 4000 GF | 28 | 0 | 28 | 28.8 | 4178.9 | 294 | 103 | CEMEX | 4
692 | B-19388 NATIVA | MUROS PISO 21 APTO 2102 Y 2103 TORRE 4 | 191 | 3799 | 2026-04-14 | 5/12/2026 12:00:00 AM | 4"x8" | Concreto | IND. MURO 4000 GF | 28 | 0 | 28 | 29 | 4205.1 | 296 | 104 | CEMEX | 4
692 | B-19388 NATIVA | MUROS PISO 21 APTO 2102 Y 2103 TORRE 4 | 191 | 3799 | 2026-04-14 | 5/12/2026 12:00:00 AM | 4"x8" | Concreto | IND. MURO 4000 GF | 28 | 0 | 28 | 30.4 | 4408.5 | 310 | 108 | CEMEX | 4
690 | B-19388 NATIVA | PLACA P17 AP 1703 - 1702 + PASILLO + ESCALERA P15 EJE 23 T5 | 191 | 3794 | 2026-04-14 | 5/12/2026 12:00:00 AM | 4"x8" | Concreto | IND. PLACA 3000 PSI | 28 | 0 | 21 | 25 | 3625.8 | 255 | 119 | CEMEX | 3
690 | B-19388 NATIVA | PLACA P17 AP 1703 - 1702 + PASILLO + ESCALERA P15 EJE 23 T5 | 191 | 3794 | 2026-04-14 | 5/12/2026 12:00:00 AM | 4"x8" | Concreto | IND. PLACA 3000 PSI | 28 | 0 | 21 | 21.8 | 3167.5 | 223 | 104 | CEMEX | 4
690 | B-19388 NATIVA | PLACA P17 AP 1703 - 1702 + PASILLO + ESCALERA P15 EJE 23 T5 | 191 | 3794 | 2026-04-14 | 5/12/2026 12:00:00 AM | 4"x8" | Concreto | IND. PLACA 3000 PSI | 28 | 0 | 21 | 23.1 | 3354.8 | 236 | 110 | CEMEX | 4
694 | B-19388 NATIVA | MURO CONTENCION COSTADO SUR PARTE INFERIOR EJE 8-9 SALON COMUNAL 3 | 191 | 3814 | 2026-04-14 | 5/12/2026 12:00:00 AM | 4"x8" | Concreto | CONVENCIONAL 4000 PSI GC | 28 | 0 | 28 | 27 | 3911.4 | 275 | 96 | CEMEX | 4
694 | B-19388 NATIVA | MURO CONTENCION COSTADO SUR PARTE INFERIOR EJE 8-9 SALON COMUNAL 3 | 191 | 3814 | 2026-04-14 | 5/12/2026 12:00:00 AM | 4"x8" | Concreto | CONVENCIONAL 4000 PSI GC | 28 | 0 | 28 | 27.4 | 3978.5 | 280 | 98 | CEMEX | 3
694 | B-19388 NATIVA | MURO CONTENCION COSTADO SUR PARTE INFERIOR EJE 8-9 SALON COMUNAL 3 | 191 | 3814 | 2026-04-14 | 5/12/2026 12:00:00 AM | 4"x8" | Concreto | CONVENCIONAL 4000 PSI GC | 28 | 0 | 28 | 24.8 | 3596.1 | 253 | 88 | CEMEX | 4
691 | B-19388 NATIVA | PLACA PISO 21 APTOS 2108-2109 TORRE 4 | 191 | 3795 | 2026-04-14 | 5/12/2026 12:00:00 AM | 4"x8" | Concreto | IND. PLACA 3000 PSI | 28 | 0 | 21 | 27.1 | 3923.9 | 276 | 129 | CEMEX | 2
691 | B-19388 NATIVA | PLACA PISO 21 APTOS 2108-2109 TORRE 4 | 191 | 3795 | 2026-04-14 | 5/12/2026 12:00:00 AM | 4"x8" | Concreto | IND. PLACA 3000 PSI | 28 | 0 | 21 | 25.3 | 3671.2 | 258 | 120 | CEMEX | 4
691 | B-19388 NATIVA | PLACA PISO 21 APTOS 2108-2109 TORRE 4 | 191 | 3795 | 2026-04-14 | 5/12/2026 12:00:00 AM | 4"x8" | Concreto | IND. PLACA 3000 PSI | 28 | 0 | 21 | 22.2 | 3221.5 | 226 | 106 | CEMEX | 4
693 | B-19388 NATIVA | MUROS AP 1606-1607 TORRE 5 | 191 | 3800 | 2026-04-14 | 5/12/2026 12:00:00 AM | 4"x8" | Concreto | IND. MURO 5000 GF | 28 | 0 | 35 | 34 | 4935.4 | 347 | 97 | CEMEX | 4
693 | B-19388 NATIVA | MUROS AP 1606-1607 TORRE 5 | 191 | 3800 | 2026-04-14 | 5/12/2026 12:00:00 AM | 4"x8" | Concreto | IND. MURO 5000 GF | 28 | 0 | 35 | 35.6 | 5166.6 | 363 | 102 | CEMEX | 3
693 | B-19388 NATIVA | MUROS AP 1606-1607 TORRE 5 | 191 | 3800 | 2026-04-14 | 5/12/2026 12:00:00 AM | 4"x8" | Concreto | IND. MURO 5000 GF | 28 | 0 | 35 | 39.3 | 5699.5 | 401 | 112 | CEMEX | 3
768 | B-19388 NATIVA | MUROS PISO 23 APTO 2310 Y 2311 TORRE 4 | 191 | 4571 | 2026-05-06 | 5/13/2026 12:00:00 AM | 4"x8" | Concreto | IND. MURO 4000 GF | 7 | 0 | 28 | 22.1 | 3200.4 | 225 | 79 | CEMEX | 4
768 | B-19388 NATIVA | MUROS PISO 23 APTO 2310 Y 2311 TORRE 4 | 191 | 4571 | 2026-05-06 | 5/13/2026 12:00:00 AM | 4"x8" | Concreto | IND. MURO 4000 GF | 7 | 0 | 28 | 23.3 | 3372.6 | 237 | 83 | CEMEX | 4
768 | B-19388 NATIVA | MUROS PISO 23 APTO 2310 Y 2311 TORRE 4 | 191 | 4571 | 2026-05-06 | 5/13/2026 12:00:00 AM | 4"x8" | Concreto | IND. MURO 4000 GF | 7 | 0 | 28 | 22.3 | 3241.4 | 228 | 80 | CEMEX | 4
767 | B-19388 NATIVA | PLACA PISO 24 APTOS 2406-2407 TORRE 4 | 191 | 4159 | 2026-05-06 | 5/13/2026 12:00:00 AM | 4"x8" | Concreto | IND. PLACA 3000 PSI | 7 | 0 | 21 | 33.5 | 4859 | 342 | 160 | CEMEX | 3
767 | B-19388 NATIVA | PLACA PISO 24 APTOS 2406-2407 TORRE 4 | 191 | 4159 | 2026-05-06 | 5/13/2026 12:00:00 AM | 4"x8" | Concreto | IND. PLACA 3000 PSI | 7 | 0 | 21 | 33.1 | 4806.6 | 338 | 158 | CEMEX | 4
767 | B-19388 NATIVA | PLACA PISO 24 APTOS 2406-2407 TORRE 4 | 191 | 4159 | 2026-05-06 | 5/13/2026 12:00:00 AM | 4"x8" | Concreto | IND. PLACA 3000 PSI | 7 | 0 | 21 | 34.8 | 5043.7 | 355 | 166 | CEMEX | 4
698 | B-19388 NATIVA | MUROS P1611-1610 TORRE 5 | 191 | 3737 | 2026-04-15 | 5/13/2026 12:00:00 AM | 4"x8" | Concreto | IND. MURO 5000 GF | 28 | 0 | 35 | 40.5 | 5880.2 | 413 | 116 | CEMEX | 4
698 | B-19388 NATIVA | MUROS P1611-1610 TORRE 5 | 191 | 3737 | 2026-04-15 | 5/13/2026 12:00:00 AM | 4"x8" | Concreto | IND. MURO 5000 GF | 28 | 0 | 35 | 39.2 | 5689.6 | 400 | 112 | CEMEX | 4
698 | B-19388 NATIVA | MUROS P1611-1610 TORRE 5 | 191 | 3737 | 2026-04-15 | 5/13/2026 12:00:00 AM | 4"x8" | Concreto | IND. MURO 5000 GF | 28 | 0 | 35 | 24.1 | 3499.8 | 246 | 69 | CEMEX | 4
697 | B-19388 NATIVA | MUROS PISO 21 APTO 2106 Y 2107 TORRE 4 | 191 | 3836 | 2026-04-15 | 5/13/2026 12:00:00 AM | 4"x8" | Concreto | IND. MURO 4000 GF | 28 | 0 | 28 | 31.6 | 4581.9 | 322 | 113 | CEMEX | 4
697 | B-19388 NATIVA | MUROS PISO 21 APTO 2106 Y 2107 TORRE 4 | 191 | 3836 | 2026-04-15 | 5/13/2026 12:00:00 AM | 4"x8" | Concreto | IND. MURO 4000 GF | 28 | 0 | 28 | 32.4 | 4701.3 | 331 | 116 | CEMEX | 4
697 | B-19388 NATIVA | MUROS PISO 21 APTO 2106 Y 2107 TORRE 4 | 191 | 3836 | 2026-04-15 | 5/13/2026 12:00:00 AM | 4"x8" | Concreto | IND. MURO 4000 GF | 28 | 0 | 28 | 29.8 | 4327.9 | 304 | 106 | CEMEX | 4
696 | B-19388 NATIVA | PLACA P17 AP 1704-1705 TORRE 5 | 191 | 3835 | 2026-04-15 | 5/13/2026 12:00:00 AM | 4"x8" | Concreto | IND. PLACA 3000 PSI | 28 | 0 | 21 | 24.4 | 3533.1 | 248 | 116 | CEMEX | 4
696 | B-19388 NATIVA | PLACA P17 AP 1704-1705 TORRE 5 | 191 | 3835 | 2026-04-15 | 5/13/2026 12:00:00 AM | 4"x8" | Concreto | IND. PLACA 3000 PSI | 28 | 0 | 21 | 27.2 | 3949.9 | 278 | 130 | CEMEX | 4
696 | B-19388 NATIVA | PLACA P17 AP 1704-1705 TORRE 5 | 191 | 3835 | 2026-04-15 | 5/13/2026 12:00:00 AM | 4"x8" | Concreto | IND. PLACA 3000 PSI | 28 | 0 | 21 | 25 | 3632.7 | 255 | 119 | CEMEX | 3
695 | B-19388 NATIVA | PLACA PISO 21 APTOS 2110-2111 Y ESCALERA EJES (2-4) PISO 20 A 21 TORRE 4 | 191 | 3834 | 2026-04-15 | 5/13/2026 12:00:00 AM | 4"x8" | Concreto | IND. PLACA 3000 PSI | 28 | 0 | 21 | 25 | 3620.7 | 255 | 119 | CEMEX | 4
695 | B-19388 NATIVA | PLACA PISO 21 APTOS 2110-2111 Y ESCALERA EJES (2-4) PISO 20 A 21 TORRE 4 | 191 | 3834 | 2026-04-15 | 5/13/2026 12:00:00 AM | 4"x8" | Concreto | IND. PLACA 3000 PSI | 28 | 0 | 21 | 24.7 | 3578 | 252 | 117 | CEMEX | 4
695 | B-19388 NATIVA | PLACA PISO 21 APTOS 2110-2111 Y ESCALERA EJES (2-4) PISO 20 A 21 TORRE 4 | 191 | 3834 | 2026-04-15 | 5/13/2026 12:00:00 AM | 4"x8" | Concreto | IND. PLACA 3000 PSI | 28 | 0 | 21 | 25.2 | 3651.5 | 257 | 120 | CEMEX | 4
770 | B-19388 NATIVA | PLACA PISO 24 APTOS 2401-2412 TORRE 4 | 191 | 6210 | 2026-05-07 | 5/14/2026 12:00:00 AM | 4"x8" | Concreto | IND. PLACA 3000 PSI | 7 | 0 | 21 | 19.2 | 2781.3 | 196 | 91 | CEMEX | 4
770 | B-19388 NATIVA | PLACA PISO 24 APTOS 2401-2412 TORRE 4 | 191 | 6210 | 2026-05-07 | 5/14/2026 12:00:00 AM | 4"x8" | Concreto | IND. PLACA 3000 PSI | 7 | 0 | 21 | 21.6 | 3138.9 | 221 | 103 | CEMEX | 4
770 | B-19388 NATIVA | PLACA PISO 24 APTOS 2401-2412 TORRE 4 | 191 | 6210 | 2026-05-07 | 5/14/2026 12:00:00 AM | 4"x8" | Concreto | IND. PLACA 3000 PSI | 7 | 0 | 21 | 19.8 | 2868.1 | 202 | 94 | CEMEX | 4
771 | B-19388 NATIVA | MUROS P19 AP 1903-1902 TORRE 5 | 191 | 4606 | 2026-05-07 | 5/14/2026 12:00:00 AM | 4"x8" | Concreto | IND. MURO 5000 GF | 7 | 0 | 35 | 30.3 | 4390.5 | 309 | 86 | CEMEX | 4
771 | B-19388 NATIVA | MUROS P19 AP 1903-1902 TORRE 5 | 191 | 4606 | 2026-05-07 | 5/14/2026 12:00:00 AM | 4"x8" | Concreto | IND. MURO 5000 GF | 7 | 0 | 35 | 28.2 | 4090.3 | 288 | 80 | CEMEX | 4
771 | B-19388 NATIVA | MUROS P19 AP 1903-1902 TORRE 5 | 191 | 4606 | 2026-05-07 | 5/14/2026 12:00:00 AM | 4"x8" | Concreto | IND. MURO 5000 GF | 7 | 0 | 35 | 28.9 | 4196.5 | 295 | 83 | CEMEX | 4
772 | B-19388 NATIVA | MUROS PISO 24 APTO 2404 Y 2405 TORRE 4 | 191 | 4608 | 2026-05-07 | 5/14/2026 12:00:00 AM | 4"x8" | Concreto | IND. MURO 4000 GF | 7 | 0 | 28 | 34.5 | 5004.3 | 352 | 123 | CEMEX | 4
772 | B-19388 NATIVA | MUROS PISO 24 APTO 2404 Y 2405 TORRE 4 | 191 | 4608 | 2026-05-07 | 5/14/2026 12:00:00 AM | 4"x8" | Concreto | IND. MURO 4000 GF | 7 | 0 | 28 | 35.3 | 5119.5 | 360 | 126 | CEMEX | 4
772 | B-19388 NATIVA | MUROS PISO 24 APTO 2404 Y 2405 TORRE 4 | 191 | 4608 | 2026-05-07 | 5/14/2026 12:00:00 AM | 4"x8" | Concreto | IND. MURO 4000 GF | 7 | 0 | 28 | 34.5 | 5004.5 | 352 | 123 | CEMEX | 4
769 | B-19388 NATIVA | PLACA P19 AP 1907-1906 TORRE 5 | 191 | 6209 | 2026-05-07 | 5/14/2026 12:00:00 AM | 4"x8" | Concreto | IND. PLACA 3000 PSI | 7 | 0 | 21 | 18.8 | 2724.8 | 192 | 89 | CEMEX | 4
769 | B-19388 NATIVA | PLACA P19 AP 1907-1906 TORRE 5 | 191 | 6209 | 2026-05-07 | 5/14/2026 12:00:00 AM | 4"x8" | Concreto | IND. PLACA 3000 PSI | 7 | 0 | 21 | 18.9 | 2735.7 | 192 | 90 | CEMEX | 4
769 | B-19388 NATIVA | PLACA P19 AP 1907-1906 TORRE 5 | 191 | 6209 | 2026-05-07 | 5/14/2026 12:00:00 AM | 4"x8" | Concreto | IND. PLACA 3000 PSI | 7 | 0 | 21 | 21.1 | 3067.2 | 216 | 101 | CEMEX | 4
701 | B-19388 NATIVA | PLACA PISO 22 APTOS 2204-2205 TORRE 4 | 191 | 3886 | 2026-04-16 | 5/14/2026 12:00:00 AM | 4"x8" | Concreto | IND. PLACA 3000 PSI | 28 | 0 | 21 | 23 | 3340.2 | 235 | 110 | CEMEX | 4
701 | B-19388 NATIVA | PLACA PISO 22 APTOS 2204-2205 TORRE 4 | 191 | 3886 | 2026-04-16 | 5/14/2026 12:00:00 AM | 4"x8" | Concreto | IND. PLACA 3000 PSI | 28 | 0 | 21 | 24.2 | 3514.8 | 247 | 115 | CEMEX | 3
701 | B-19388 NATIVA | PLACA PISO 22 APTOS 2204-2205 TORRE 4 | 191 | 3886 | 2026-04-16 | 5/14/2026 12:00:00 AM | 4"x8" | Concreto | IND. PLACA 3000 PSI | 28 | 0 | 21 | 27.3 | 3958.3 | 278 | 130 | CEMEX | 3
699 | B-19388 NATIVA | PLACA PISO 1 A' - B' SALON COMUNAL 2 | 191 | 677 | 2026-04-16 | 5/14/2026 12:00:00 AM | 4"x8" | Concreto | CONVENCIONAL 4000 PSI GC | 28 | 0 | 28 | 32.9 | 4772.6 | 336 | 118 | CEMEX | 3
699 | B-19388 NATIVA | PLACA PISO 1 A' - B' SALON COMUNAL 2 | 191 | 677 | 2026-04-16 | 5/14/2026 12:00:00 AM | 4"x8" | Concreto | CONVENCIONAL 4000 PSI GC | 28 | 0 | 28 | 35.1 | 5088.1 | 358 | 125 | CEMEX | 3
699 | B-19388 NATIVA | PLACA PISO 1 A' - B' SALON COMUNAL 2 | 191 | 677 | 2026-04-16 | 5/14/2026 12:00:00 AM | 4"x8" | Concreto | CONVENCIONAL 4000 PSI GC | 28 | 0 | 28 | 33.2 | 4816.9 | 339 | 119 | CEMEX | 3
704 | B-19388 NATIVA | MUROS P16 AP 1608-1609 TORRE 5 | 191 | 3892 | 2026-04-16 | 5/14/2026 12:00:00 AM | 4"x8" | Concreto | IND. MURO 5000 GF | 28 | 0 | 35 | 39.5 | 5726.9 | 403 | 113 | CEMEX | 3
704 | B-19388 NATIVA | MUROS P16 AP 1608-1609 TORRE 5 | 191 | 3892 | 2026-04-16 | 5/14/2026 12:00:00 AM | 4"x8" | Concreto | IND. MURO 5000 GF | 28 | 0 | 35 | 39 | 5653.2 | 397 | 111 | CEMEX | 3
704 | B-19388 NATIVA | MUROS P16 AP 1608-1609 TORRE 5 | 191 | 3892 | 2026-04-16 | 5/14/2026 12:00:00 AM | 4"x8" | Concreto | IND. MURO 5000 GF | 28 | 0 | 35 | 39.3 | 5702.9 | 401 | 112 | CEMEX | 4
702 | B-19388 NATIVA | PLACA P17 1701-1712 +PASILLO Y ESCALERA EJE 2 PISO 15 TORRE 5 | 191 | 3895 | 2026-04-16 | 5/14/2026 12:00:00 AM | 4"x8" | Concreto | IND. PLACA 3000 PSI | 28 | 0 | 21 | 24.9 | 3607 | 254 | 118 | CEMEX | 3
702 | B-19388 NATIVA | PLACA P17 1701-1712 +PASILLO Y ESCALERA EJE 2 PISO 15 TORRE 5 | 191 | 3895 | 2026-04-16 | 5/14/2026 12:00:00 AM | 4"x8" | Concreto | IND. PLACA 3000 PSI | 28 | 0 | 21 | 23.5 | 3410.9 | 240 | 112 | CEMEX | 3
702 | B-19388 NATIVA | PLACA P17 1701-1712 +PASILLO Y ESCALERA EJE 2 PISO 15 TORRE 5 | 191 | 3895 | 2026-04-16 | 5/14/2026 12:00:00 AM | 4"x8" | Concreto | IND. PLACA 3000 PSI | 28 | 0 | 21 | 21.9 | 3171.4 | 223 | 104 | CEMEX | 3
703 | B-19388 NATIVA | MUROS PISO 21 APTO 2108 Y 2109 TORRE 4 | 191 | 3890 | 2026-04-16 | 5/14/2026 12:00:00 AM | 4"x8" | Concreto | IND. MURO 4000 GF | 28 | 0 | 28 | 30.5 | 4419.4 | 311 | 109 | CEMEX | 3
703 | B-19388 NATIVA | MUROS PISO 21 APTO 2108 Y 2109 TORRE 4 | 191 | 3890 | 2026-04-16 | 5/14/2026 12:00:00 AM | 4"x8" | Concreto | IND. MURO 4000 GF | 28 | 0 | 28 | 31.8 | 4607.9 | 324 | 113 | CEMEX | 3
703 | B-19388 NATIVA | MUROS PISO 21 APTO 2108 Y 2109 TORRE 4 | 191 | 3890 | 2026-04-16 | 5/14/2026 12:00:00 AM | 4"x8" | Concreto | IND. MURO 4000 GF | 28 | 0 | 28 | 30.9 | 4485.7 | 315 | 110 | CEMEX | 3
700 | B-19388 NATIVA | PLACA PISO 1 B' - C' SALON COMUNAL 2 | 191 | 687 | 2026-04-16 | 5/14/2026 12:00:00 AM | 4"x8" | Concreto | CONVENCIONAL 4000 PSI GC | 28 | 0 | 28 | 38 | 5506.2 | 387 | 136 | CEMEX | 4
700 | B-19388 NATIVA | PLACA PISO 1 B' - C' SALON COMUNAL 2 | 191 | 687 | 2026-04-16 | 5/14/2026 12:00:00 AM | 4"x8" | Concreto | CONVENCIONAL 4000 PSI GC | 28 | 0 | 28 | 35.5 | 5153.6 | 362 | 127 | CEMEX | 4
700 | B-19388 NATIVA | PLACA PISO 1 B' - C' SALON COMUNAL 2 | 191 | 687 | 2026-04-16 | 5/14/2026 12:00:00 AM | 4"x8" | Concreto | CONVENCIONAL 4000 PSI GC | 28 | 0 | 28 | 37.1 | 5383 | 378 | 132 | CEMEX | 3
777 | B-19388 NATIVA | MUROS PISO 24 APTOS 2402 Y 2403 TORRE 4 | 191 | 4646 | 2026-05-08 | 5/15/2026 12:00:00 AM | 4"x8" | Concreto | IND. MURO 4000 GF | 7 | 0 | 28 | 29.6 | 4298.8 | 302 | 106 | CEMEX | 2
777 | B-19388 NATIVA | MUROS PISO 24 APTOS 2402 Y 2403 TORRE 4 | 191 | 4646 | 2026-05-08 | 5/15/2026 12:00:00 AM | 4"x8" | Concreto | IND. MURO 4000 GF | 7 | 0 | 28 | 29 | 4206.7 | 296 | 104 | CEMEX | 2
777 | B-19388 NATIVA | MUROS PISO 24 APTOS 2402 Y 2403 TORRE 4 | 191 | 4646 | 2026-05-08 | 5/15/2026 12:00:00 AM | 4"x8" | Concreto | IND. MURO 4000 GF | 7 | 0 | 28 | 27.5 | 3987.6 | 280 | 98 | CEMEX | 2
776 | B-19388 NATIVA | MUROS AP 1904-1905 TORRE 5 | 191 | 4645 | 2026-05-08 | 5/15/2026 12:00:00 AM | 4"x8" | Concreto | IND. MURO 5000 GF | 7 | 0 | 35 | 34.4 | 4983.7 | 350 | 98 | CEMEX | 2
776 | B-19388 NATIVA | MUROS AP 1904-1905 TORRE 5 | 191 | 4645 | 2026-05-08 | 5/15/2026 12:00:00 AM | 4"x8" | Concreto | IND. MURO 5000 GF | 7 | 0 | 35 | 36.1 | 5238.4 | 368 | 103 | CEMEX | 4
776 | B-19388 NATIVA | MUROS AP 1904-1905 TORRE 5 | 191 | 4645 | 2026-05-08 | 5/15/2026 12:00:00 AM | 4"x8" | Concreto | IND. MURO 5000 GF | 7 | 0 | 35 | 32.1 | 4661.7 | 328 | 92 | CEMEX | 3
775 | B-19388 NATIVA | PLACA PISO 24 APTOS 2408-2409 TORRE 4 | 191 | 4640 | 2026-05-08 | 5/15/2026 12:00:00 AM | 4"x8" | Concreto | IND. PLACA 3000 PSI | 7 | 0 | 21 | 17.4 | 2522.7 | 177 | 83 | CEMEX | 3
775 | B-19388 NATIVA | PLACA PISO 24 APTOS 2408-2409 TORRE 4 | 191 | 4640 | 2026-05-08 | 5/15/2026 12:00:00 AM | 4"x8" | Concreto | IND. PLACA 3000 PSI | 7 | 0 | 21 | 17.2 | 2491.2 | 175 | 82 | CEMEX | 2
775 | B-19388 NATIVA | PLACA PISO 24 APTOS 2408-2409 TORRE 4 | 191 | 4640 | 2026-05-08 | 5/15/2026 12:00:00 AM | 4"x8" | Concreto | IND. PLACA 3000 PSI | 7 | 0 | 21 | 19 | 2752.3 | 194 | 90 | CEMEX | 3
774 | B-19388 NATIVA | PLACA P19 AP 1911-1910 + PASILLO Y ESCALERA P18 EJE 23 TORRE 5 | 191 | 4224 | 2026-05-08 | 5/15/2026 12:00:00 AM | 4"x8" | Concreto | IND. PLACA 3000 PSI | 7 | 0 | 21 | 20.5 | 2968.3 | 209 | 97 | CEMEX | 4
774 | B-19388 NATIVA | PLACA P19 AP 1911-1910 + PASILLO Y ESCALERA P18 EJE 23 TORRE 5 | 191 | 4224 | 2026-05-08 | 5/15/2026 12:00:00 AM | 4"x8" | Concreto | IND. PLACA 3000 PSI | 7 | 0 | 21 | 21.6 | 3137.3 | 221 | 103 | CEMEX | 2
774 | B-19388 NATIVA | PLACA P19 AP 1911-1910 + PASILLO Y ESCALERA P18 EJE 23 TORRE 5 | 191 | 4224 | 2026-05-08 | 5/15/2026 12:00:00 AM | 4"x8" | Concreto | IND. PLACA 3000 PSI | 7 | 0 | 21 | 21.9 | 3170.5 | 223 | 104 | CEMEX | 3
705 | B-19388 NATIVA | PLACA PISO 22 APTOS 2202-2203 TORRE 4 | 191 | 3935 | 2026-04-17 | 5/15/2026 12:00:00 AM | 4"x8" | Concreto | IND. PLACA 3000 PSI | 28 | 0 | 21 | 20.5 | 2979.5 | 209 | 98 | CEMEX | 3
705 | B-19388 NATIVA | PLACA PISO 22 APTOS 2202-2203 TORRE 4 | 191 | 3935 | 2026-04-17 | 5/15/2026 12:00:00 AM | 4"x8" | Concreto | IND. PLACA 3000 PSI | 28 | 0 | 21 | 20.7 | 3003.8 | 211 | 99 | CEMEX | 4
705 | B-19388 NATIVA | PLACA PISO 22 APTOS 2202-2203 TORRE 4 | 191 | 3935 | 2026-04-17 | 5/15/2026 12:00:00 AM | 4"x8" | Concreto | IND. PLACA 3000 PSI | 28 | 0 | 21 | 23.8 | 3446.3 | 242 | 113 | CEMEX | 4
706 | B-19388 NATIVA | MUROS PISO 21 APTO 2101 Y 2112 TORRE 4 | 191 | 3939 | 2026-04-17 | 5/15/2026 12:00:00 AM | 4"x8" | Concreto | IND. MURO 4000 GF | 28 | 0 | 28 | 27.7 | 4013 | 282 | 99 | CEMEX | 4
706 | B-19388 NATIVA | MUROS PISO 21 APTO 2101 Y 2112 TORRE 4 | 191 | 3939 | 2026-04-17 | 5/15/2026 12:00:00 AM | 4"x8" | Concreto | IND. MURO 4000 GF | 28 | 0 | 28 | 31.1 | 4511 | 317 | 111 | CEMEX | 4
706 | B-19388 NATIVA | MUROS PISO 21 APTO 2101 Y 2112 TORRE 4 | 191 | 3939 | 2026-04-17 | 5/15/2026 12:00:00 AM | 4"x8" | Concreto | IND. MURO 4000 GF | 28 | 0 | 28 | 31.6 | 4582.3 | 322 | 113 | CEMEX | 3
773 | B-19388 NATIVA | COLUNAS PISO 2 A-7 A-8 B-7 B-8 SALON COMUNAL 3 | 191 | 4321 | 2026-05-07 | 5/14/2026 12:00:00 AM | 4"x8" | Concreto | IND. MURO 4000 GF | 7 | 0 | 28 | 29.2 | 4232.1 | 298 | 104 | CEMEX | 4
773 | B-19388 NATIVA | COLUNAS PISO 2 A-7 A-8 B-7 B-8 SALON COMUNAL 3 | 191 | 4321 | 2026-05-07 | 5/14/2026 12:00:00 AM | 4"x8" | Concreto | IND. MURO 4000 GF | 7 | 0 | 28 | 30.2 | 4385.8 | 308 | 108 | CEMEX | 4
773 | B-19388 NATIVA | COLUNAS PISO 2 A-7 A-8 B-7 B-8 SALON COMUNAL 3 | 191 | 4321 | 2026-05-07 | 5/14/2026 12:00:00 AM | 4"x8" | Concreto | IND. MURO 4000 GF | 7 | 0 | 28 | 28.4 | 4120.1 | 290 | 101 | CEMEX | 4
782 | B-19388 NATIVA | MUROS AP 1901-1912 TORRE 5 | 191 | 4679 | 2026-05-09 | 5/16/2026 12:00:00 AM | 4"x8" | Concreto | IND. MURO 5000 GF | 7 | 0 | 35 | 32.3 | 4687.8 | 330 | 92 | CEMEX | 4
782 | B-19388 NATIVA | MUROS AP 1901-1912 TORRE 5 | 191 | 4679 | 2026-05-09 | 5/16/2026 12:00:00 AM | 4"x8" | Concreto | IND. MURO 5000 GF | 7 | 0 | 35 | 29.9 | 4334.2 | 305 | 85 | CEMEX | 3
782 | B-19388 NATIVA | MUROS AP 1901-1912 TORRE 5 | 191 | 4679 | 2026-05-09 | 5/16/2026 12:00:00 AM | 4"x8" | Concreto | IND. MURO 5000 GF | 7 | 0 | 35 | 32.4 | 4706.2 | 331 | 93 | CEMEX | 3
780 | B-19388 NATIVA | PLACA P19 1908-1909 TORRE 5 | 191 | 4678 | 2026-05-09 | 5/16/2026 12:00:00 AM | 4"x8" | Concreto | IND. PLACA 3000 PSI | 7 | 0 | 21 | 23.3 | 3384.5 | 238 | 111 | CEMEX | 5
780 | B-19388 NATIVA | PLACA P19 1908-1909 TORRE 5 | 191 | 4678 | 2026-05-09 | 5/16/2026 12:00:00 AM | 4"x8" | Concreto | IND. PLACA 3000 PSI | 7 | 0 | 21 | 22.9 | 3327.4 | 234 | 109 | CEMEX | 4
780 | B-19388 NATIVA | PLACA P19 1908-1909 TORRE 5 | 191 | 4678 | 2026-05-09 | 5/16/2026 12:00:00 AM | 4"x8" | Concreto | IND. PLACA 3000 PSI | 7 | 0 | 21 | 21.1 | 3060.4 | 215 | 100 | CEMEX | 2
779 | B-19388 NATIVA | PLACA MEZZANINE SALON COMUNAL 2 | 191 | 4669 | 2026-05-09 | 5/16/2026 12:00:00 AM | 4"x8" | Concreto | IND. MURO 4000 GF | 7 | 0 | 28 | 23.3 | 3381.7 | 238 | 83 | CEMEX | 4
779 | B-19388 NATIVA | PLACA MEZZANINE SALON COMUNAL 2 | 191 | 4669 | 2026-05-09 | 5/16/2026 12:00:00 AM | 4"x8" | Concreto | IND. MURO 4000 GF | 7 | 0 | 28 | 37.4 | 5424.2 | 381 | 134 | CEMEX | 5
779 | B-19388 NATIVA | PLACA MEZZANINE SALON COMUNAL 2 | 191 | 4669 | 2026-05-09 | 5/16/2026 12:00:00 AM | 4"x8" | Concreto | IND. MURO 4000 GF | 7 | 0 | 28 | 21.5 | 3111.7 | 219 | 77 | CEMEX | 3
778 | B-19388 NATIVA | PLACA PISO 24 APTOS 2410-2411 Y ESCALERA EJES (2-4) PISO 23 A 24 TORRE 4 | 191 | 4686 | 2026-05-09 | 5/16/2026 12:00:00 AM | 4"x8" | Concreto | IND. PLACA 3000 PSI | 7 | 0 | 21 | 21.7 | 3147.6 | 221 | 103 | CEMEX | 4
778 | B-19388 NATIVA | PLACA PISO 24 APTOS 2410-2411 Y ESCALERA EJES (2-4) PISO 23 A 24 TORRE 4 | 191 | 4686 | 2026-05-09 | 5/16/2026 12:00:00 AM | 4"x8" | Concreto | IND. PLACA 3000 PSI | 7 | 0 | 21 | 19.2 | 2790.5 | 196 | 92 | CEMEX | 4
778 | B-19388 NATIVA | PLACA PISO 24 APTOS 2410-2411 Y ESCALERA EJES (2-4) PISO 23 A 24 TORRE 4 | 191 | 4686 | 2026-05-09 | 5/16/2026 12:00:00 AM | 4"x8" | Concreto | IND. PLACA 3000 PSI | 7 | 0 | 21 | 19.8 | 2866.5 | 202 | 94 | CEMEX | 3
781 | B-19388 NATIVA | MUROS PISO 24 APTOS 2406 Y 2407 TORRE 4 | 191 | 4675 | 2026-05-09 | 5/16/2026 12:00:00 AM | 4"x8" | Concreto | IND. MURO 4000 GF | 7 | 0 | 28 | 26.6 | 3860 | 271 | 95 | CEMEX | 4
781 | B-19388 NATIVA | MUROS PISO 24 APTOS 2406 Y 2407 TORRE 4 | 191 | 4675 | 2026-05-09 | 5/16/2026 12:00:00 AM | 4"x8" | Concreto | IND. MURO 4000 GF | 7 | 0 | 28 | 27.7 | 4014.7 | 282 | 99 | CEMEX | 4
781 | B-19388 NATIVA | MUROS PISO 24 APTOS 2406 Y 2407 TORRE 4 | 191 | 4675 | 2026-05-09 | 5/16/2026 12:00:00 AM | 4"x8" | Concreto | IND. MURO 4000 GF | 7 | 0 | 28 | 26.6 | 3851.6 | 271 | 95 | CEMEX | 4
707 | B-19388 NATIVA | PLACA PISO 2 EJES 6-7 A-C SALON COMUNAL 3 | 191 | 3973 | 2026-04-18 | 5/16/2026 12:00:00 AM | 4"x8" | Concreto | CONVENCIONAL 4000 PSI GC | 28 | 0 | 28 | 31.5 | 4564 | 321 | 112 | CEMEX | 4
707 | B-19388 NATIVA | PLACA PISO 2 EJES 6-7 A-C SALON COMUNAL 3 | 191 | 3973 | 2026-04-18 | 5/16/2026 12:00:00 AM | 4"x8" | Concreto | CONVENCIONAL 4000 PSI GC | 28 | 0 | 28 | 33.7 | 4892.1 | 344 | 120 | CEMEX | 4
707 | B-19388 NATIVA | PLACA PISO 2 EJES 6-7 A-C SALON COMUNAL 3 | 191 | 3973 | 2026-04-18 | 5/16/2026 12:00:00 AM | 4"x8" | Concreto | CONVENCIONAL 4000 PSI GC | 28 | 0 | 28 | 31.4 | 4551.2 | 320 | 112 | CEMEX | 4
708 | B-19388 NATIVA | PLACA PISO 2 EJES 7-8 A-C SALON COMUNAL 3 | 191 | 3988 | 2026-04-18 | 5/16/2026 12:00:00 AM | 4"x8" | Concreto | CONVENCIONAL 4000 PSI GC | 28 | 0 | 28 | 26.4 | 3827 | 269 | 94 | CEMEX | 4
708 | B-19388 NATIVA | PLACA PISO 2 EJES 7-8 A-C SALON COMUNAL 3 | 191 | 3988 | 2026-04-18 | 5/16/2026 12:00:00 AM | 4"x8" | Concreto | CONVENCIONAL 4000 PSI GC | 28 | 0 | 28 | 27.1 | 3936.8 | 277 | 97 | CEMEX | 4
708 | B-19388 NATIVA | PLACA PISO 2 EJES 7-8 A-C SALON COMUNAL 3 | 191 | 3988 | 2026-04-18 | 5/16/2026 12:00:00 AM | 4"x8" | Concreto | CONVENCIONAL 4000 PSI GC | 28 | 0 | 28 | 26.3 | 3809.5 | 268 | 94 | CEMEX | 4
709 | B-19388 NATIVA | PLACA P17 AP 1707-1706 TORRE 5 | 191 | 3681 | 2026-04-20 | 5/18/2026 12:00:00 AM | 4"x8" | Concreto | IND. PLACA 3000 PSI | 28 | 0 | 21 | 13 | 1881.1 | 132 | 62 | CEMEX | 4
709 | B-19388 NATIVA | PLACA P17 AP 1707-1706 TORRE 5 | 191 | 3681 | 2026-04-20 | 5/18/2026 12:00:00 AM | 4"x8" | Concreto | IND. PLACA 3000 PSI | 28 | 0 | 21 | 22.4 | 3253.3 | 229 | 107 | CEMEX | 4
709 | B-19388 NATIVA | PLACA P17 AP 1707-1706 TORRE 5 | 191 | 3681 | 2026-04-20 | 5/18/2026 12:00:00 AM | 4"x8" | Concreto | IND. PLACA 3000 PSI | 28 | 0 | 21 | 19.3 | 2803.6 | 197 | 92 | CEMEX | 4
714 | B-19388 NATIVA | COLUMNAS PISO 1 A MEZZANINE A'-3 B'-3 Y MURO ESCALERA PRINCIPAL SALON COMUNAL 2 | 191 | 4040 | 2026-04-20 | 5/18/2026 12:00:00 AM | 4"x8" | Concreto | CONVENCIONAL 4000 PSI GC | 28 | 0 | 28 | 16.4 | 2375 | 167 | 58 | CEMEX | 4
714 | B-19388 NATIVA | COLUMNAS PISO 1 A MEZZANINE A'-3 B'-3 Y MURO ESCALERA PRINCIPAL SALON COMUNAL 2 | 191 | 4040 | 2026-04-20 | 5/18/2026 12:00:00 AM | 4"x8" | Concreto | CONVENCIONAL 4000 PSI GC | 28 | 0 | 28 | 31.3 | 4543.4 | 319 | 112 | CEMEX | 3
714 | B-19388 NATIVA | COLUMNAS PISO 1 A MEZZANINE A'-3 B'-3 Y MURO ESCALERA PRINCIPAL SALON COMUNAL 2 | 191 | 4040 | 2026-04-20 | 5/18/2026 12:00:00 AM | 4"x8" | Concreto | CONVENCIONAL 4000 PSI GC | 28 | 0 | 28 | 27.9 | 4048.3 | 285 | 100 | CEMEX | 4
710 | B-19388 NATIVA | MURO CONTENCION COSTADO SUR PARTE SUPERIOR EJE 8-9 SALON COMUNAL 3 | 191 | 3696 | 2026-04-20 | 5/18/2026 12:00:00 AM | 4"x8" | Concreto | CONVENCIONAL 4000 PSI GC | 28 | 0 | 28 | 27.7 | 4016.7 | 282 | 99 | CEMEX | 3
710 | B-19388 NATIVA | MURO CONTENCION COSTADO SUR PARTE SUPERIOR EJE 8-9 SALON COMUNAL 3 | 191 | 3696 | 2026-04-20 | 5/18/2026 12:00:00 AM | 4"x8" | Concreto | CONVENCIONAL 4000 PSI GC | 28 | 0 | 28 | 25.7 | 3725.9 | 262 | 92 | CEMEX | 4
710 | B-19388 NATIVA | MURO CONTENCION COSTADO SUR PARTE SUPERIOR EJE 8-9 SALON COMUNAL 3 | 191 | 3696 | 2026-04-20 | 5/18/2026 12:00:00 AM | 4"x8" | Concreto | CONVENCIONAL 4000 PSI GC | 28 | 0 | 28 | 23.3 | 3382.8 | 238 | 83 | CEMEX | 4
712 | B-19388 NATIVA | MUROS P17 AP 1703-1702 TORRE 5 | 191 | 4024 | 2026-04-20 | 5/18/2026 12:00:00 AM | 4"x8" | Concreto | IND. MURO 5000 GF | 28 | 0 | 35 | 38.3 | 5560.5 | 391 | 110 | CEMEX | 4
712 | B-19388 NATIVA | MUROS P17 AP 1703-1702 TORRE 5 | 191 | 4024 | 2026-04-20 | 5/18/2026 12:00:00 AM | 4"x8" | Concreto | IND. MURO 5000 GF | 28 | 0 | 35 | 34.4 | 4986.1 | 351 | 98 | CEMEX | 3
712 | B-19388 NATIVA | MUROS P17 AP 1703-1702 TORRE 5 | 191 | 4024 | 2026-04-20 | 5/18/2026 12:00:00 AM | 4"x8" | Concreto | IND. MURO 5000 GF | 28 | 0 | 35 | 34.3 | 4981.8 | 350 | 98 | CEMEX | 4
713 | B-19388 NATIVA | PLACA PISO 22 APTOS 2206-2207 Y ESCALERA EJES (18-20) PISO 20 A 21 TORRE 4 | 191 | 3693 | 2026-04-20 | 5/18/2026 12:00:00 AM | 4"x8" | Concreto | IND. PLACA 3000 PSI | 28 | 0 | 21 | 22.7 | 3290.5 | 231 | 108 | CEMEX | 4
713 | B-19388 NATIVA | PLACA PISO 22 APTOS 2206-2207 Y ESCALERA EJES (18-20) PISO 20 A 21 TORRE 4 | 191 | 3693 | 2026-04-20 | 5/18/2026 12:00:00 AM | 4"x8" | Concreto | IND. PLACA 3000 PSI | 28 | 0 | 21 | 20.3 | 2947.5 | 207 | 97 | CEMEX | 4
713 | B-19388 NATIVA | PLACA PISO 22 APTOS 2206-2207 Y ESCALERA EJES (18-20) PISO 20 A 21 TORRE 4 | 191 | 3693 | 2026-04-20 | 5/18/2026 12:00:00 AM | 4"x8" | Concreto | IND. PLACA 3000 PSI | 28 | 0 | 21 | 22.6 | 3275.2 | 230 | 108 | CEMEX | 4
711 | B-19388 NATIVA | MUROS PISO 21 APTO 2110 Y 2111 TORRE 4 | 191 | 4026 | 2026-04-20 | 5/18/2026 12:00:00 AM | 4"x8" | Concreto | IND. MURO 4000 GF | 28 | 0 | 28 | 23.6 | 3426.4 | 241 | 84 | CEMEX | 4
711 | B-19388 NATIVA | MUROS PISO 21 APTO 2110 Y 2111 TORRE 4 | 191 | 4026 | 2026-04-20 | 5/18/2026 12:00:00 AM | 4"x8" | Concreto | IND. MURO 4000 GF | 28 | 0 | 28 | 23.4 | 3393.8 | 239 | 84 | CEMEX | 4
711 | B-19388 NATIVA | MUROS PISO 21 APTO 2110 Y 2111 TORRE 4 | 191 | 4026 | 2026-04-20 | 5/18/2026 12:00:00 AM | 4"x8" | Concreto | IND. MURO 4000 GF | 28 | 0 | 28 | 29 | 4200.3 | 295 | 103 | CEMEX | 4
718 | B-19388 NATIVA | MUROS PISO 22 APTO 2204 Y 2205 TORRE 4 | 191 | 4088 | 2026-04-21 | 5/19/2026 12:00:00 AM | 4"x8" | Concreto | IND. MURO 4000 GF | 28 | 0 | 28 | 36.4 | 5272.5 | 371 | 130 | CEMEX | 4
718 | B-19388 NATIVA | MUROS PISO 22 APTO 2204 Y 2205 TORRE 4 | 191 | 4088 | 2026-04-21 | 5/19/2026 12:00:00 AM | 4"x8" | Concreto | IND. MURO 4000 GF | 28 | 0 | 28 | 23.5 | 3405.7 | 239 | 84 | CEMEX | 4
718 | B-19388 NATIVA | MUROS PISO 22 APTO 2204 Y 2205 TORRE 4 | 191 | 4088 | 2026-04-21 | 5/19/2026 12:00:00 AM | 4"x8" | Concreto | IND. MURO 4000 GF | 28 | 0 | 28 | 40.2 | 5826.7 | 410 | 143 | CEMEX | 3
717 | B-19388 NATIVA | MUROS AP 1704-1705 TORRE 5 | 191 | 4081 | 2026-04-21 | 5/19/2026 12:00:00 AM | 4"x8" | Concreto | IND. MURO 5000 GF | 28 | 0 | 35 | 39.8 | 5768.5 | 406 | 114 | CEMEX | 4
717 | B-19388 NATIVA | MUROS AP 1704-1705 TORRE 5 | 191 | 4081 | 2026-04-21 | 5/19/2026 12:00:00 AM | 4"x8" | Concreto | IND. MURO 5000 GF | 28 | 0 | 35 | 40.6 | 5886 | 414 | 116 | CEMEX | 2
717 | B-19388 NATIVA | MUROS AP 1704-1705 TORRE 5 | 191 | 4081 | 2026-04-21 | 5/19/2026 12:00:00 AM | 4"x8" | Concreto | IND. MURO 5000 GF | 28 | 0 | 35 | 37.5 | 5443.5 | 383 | 107 | CEMEX | 4
716 | B-19388 NATIVA | PLACA PISO 22 APTOS 2201-2212 TORRE 4 | 191 | 4077 | 2026-04-21 | 5/19/2026 12:00:00 AM | 4"x8" | Concreto | IND. PLACA 3000 PSI | 28 | 0 | 21 | 27.2 | 3948.4 | 278 | 130 | CEMEX | 3
716 | B-19388 NATIVA | PLACA PISO 22 APTOS 2201-2212 TORRE 4 | 191 | 4077 | 2026-04-21 | 5/19/2026 12:00:00 AM | 4"x8" | Concreto | IND. PLACA 3000 PSI | 28 | 0 | 21 | 26.5 | 3843.1 | 270 | 126 | CEMEX | 4
716 | B-19388 NATIVA | PLACA PISO 22 APTOS 2201-2212 TORRE 4 | 191 | 4077 | 2026-04-21 | 5/19/2026 12:00:00 AM | 4"x8" | Concreto | IND. PLACA 3000 PSI | 28 | 0 | 21 | 40 | 5795.6 | 407 | 190 | CEMEX | 4
715 | B-19388 NATIVA | PLACA P17 AP 1711-1710 + PASILLO y ESCALERA P16 EJE 23 | 191 | 4078 | 2026-04-21 | 5/19/2026 12:00:00 AM | 4"x8" | Concreto | IND. PLACA 3000 PSI | 28 | 0 | 21 | 24.9 | 3613.4 | 254 | 119 | CEMEX | 3
715 | B-19388 NATIVA | PLACA P17 AP 1711-1710 + PASILLO y ESCALERA P16 EJE 23 | 191 | 4078 | 2026-04-21 | 5/19/2026 12:00:00 AM | 4"x8" | Concreto | IND. PLACA 3000 PSI | 28 | 0 | 21 | 24.7 | 3589.1 | 252 | 118 | CEMEX | 3
715 | B-19388 NATIVA | PLACA P17 AP 1711-1710 + PASILLO y ESCALERA P16 EJE 23 | 191 | 4078 | 2026-04-21 | 5/19/2026 12:00:00 AM | 4"x8" | Concreto | IND. PLACA 3000 PSI | 28 | 0 | 21 | 26.2 | 3795.3 | 267 | 125 | CEMEX | 3
794 | B-19388 NATIVA | PLACA PISO 25 APTOS 2506-2507 Y ESCALERA EJES (18-20) PISO 23 A 24 TORRE 4 | 191 | 4772 | 2026-05-13 | 5/20/2026 12:00:00 AM | 4"x8" | Concreto | IND. PLACA 3000 PSI | 7 | 0 | 21 | 22.7 | 3294.3 | 232 | 108 | CEMEX | 3
794 | B-19388 NATIVA | PLACA PISO 25 APTOS 2506-2507 Y ESCALERA EJES (18-20) PISO 23 A 24 TORRE 4 | 191 | 4772 | 2026-05-13 | 5/20/2026 12:00:00 AM | 4"x8" | Concreto | IND. PLACA 3000 PSI | 7 | 0 | 21 | 20.5 | 2966.2 | 209 | 97 | CEMEX | 4
794 | B-19388 NATIVA | PLACA PISO 25 APTOS 2506-2507 Y ESCALERA EJES (18-20) PISO 23 A 24 TORRE 4 | 191 | 4772 | 2026-05-13 | 5/20/2026 12:00:00 AM | 4"x8" | Concreto | IND. PLACA 3000 PSI | 7 | 0 | 21 | 19.9 | 2892.8 | 203 | 95 | CEMEX | 3
793 | B-19388 NATIVA | PLACA P20 2001-2012 +PASILLO TORRE 5 | 191 | 4769 | 2026-05-13 | 5/20/2026 12:00:00 AM | 4"x8" | Concreto | IND. PLACA 3000 PSI | 7 | 0 | 21 | 19 | 2749.9 | 193 | 90 | CEMEX | 3
793 | B-19388 NATIVA | PLACA P20 2001-2012 +PASILLO TORRE 5 | 191 | 4769 | 2026-05-13 | 5/20/2026 12:00:00 AM | 4"x8" | Concreto | IND. PLACA 3000 PSI | 7 | 0 | 21 | 20.5 | 2975.8 | 209 | 98 | CEMEX | 4
793 | B-19388 NATIVA | PLACA P20 2001-2012 +PASILLO TORRE 5 | 191 | 4769 | 2026-05-13 | 5/20/2026 12:00:00 AM | 4"x8" | Concreto | IND. PLACA 3000 PSI | 7 | 0 | 21 | 20.8 | 3014.4 | 212 | 99 | CEMEX | 2
790 | B-19388 NATIVA | MUROS PISO 24 APTOS 2408 Y 2409 TORRE 4 | 191 | 4730 | 2026-05-12 | 5/20/2026 12:00:00 AM | 4"x8" | Concreto | IND. MURO 4000 GF | 8 | 0 | 28 | 27.9 | 4040.1 | 284 | 99 | CEMEX | 4
790 | B-19388 NATIVA | MUROS PISO 24 APTOS 2408 Y 2409 TORRE 4 | 191 | 4730 | 2026-05-12 | 5/20/2026 12:00:00 AM | 4"x8" | Concreto | IND. MURO 4000 GF | 8 | 0 | 28 | 29.5 | 4280 | 301 | 105 | CEMEX | 4
790 | B-19388 NATIVA | MUROS PISO 24 APTOS 2408 Y 2409 TORRE 4 | 191 | 4730 | 2026-05-12 | 5/20/2026 12:00:00 AM | 4"x8" | Concreto | IND. MURO 4000 GF | 8 | 0 | 28 | 26 | 3774.2 | 265 | 93 | CEMEX | 3
788 | B-19388 NATIVA | PLACA P20 AP 2004-2005 + ESCALERA P19 EJE 2 T5 | 191 | 4733 | 2026-05-12 | 5/20/2026 12:00:00 AM | 4"x8" | Concreto | IND. PLACA 3000 PSI | 8 | 0 | 21 | 22 | 3192.3 | 224 | 105 | CEMEX | 3
788 | B-19388 NATIVA | PLACA P20 AP 2004-2005 + ESCALERA P19 EJE 2 T5 | 191 | 4733 | 2026-05-12 | 5/20/2026 12:00:00 AM | 4"x8" | Concreto | IND. PLACA 3000 PSI | 8 | 0 | 21 | 21.4 | 3100.4 | 218 | 102 | CEMEX | 3
788 | B-19388 NATIVA | PLACA P20 AP 2004-2005 + ESCALERA P19 EJE 2 T5 | 191 | 4733 | 2026-05-12 | 5/20/2026 12:00:00 AM | 4"x8" | Concreto | IND. PLACA 3000 PSI | 8 | 0 | 21 | 22.4 | 3255.7 | 229 | 107 | CEMEX | 3
787 | B-19388 NATIVA | VIGA ZARPA CIMENTACION - SALON COMUNAL 3 - EJES A ENTRE 9-10 | 191 | 4707 | 2026-05-11 | 5/20/2026 12:00:00 AM | 4"x8" | Concreto | CONVENCIONAL 4000 PSI GC | 9 | 0 | 28 | 21.1 | 3062.2 | 215 | 75 | CEMEX | 3
787 | B-19388 NATIVA | VIGA ZARPA CIMENTACION - SALON COMUNAL 3 - EJES A ENTRE 9-10 | 191 | 4707 | 2026-05-11 | 5/20/2026 12:00:00 AM | 4"x8" | Concreto | CONVENCIONAL 4000 PSI GC | 9 | 0 | 28 | 20.1 | 2919.7 | 205 | 72 | CEMEX | 4
787 | B-19388 NATIVA | VIGA ZARPA CIMENTACION - SALON COMUNAL 3 - EJES A ENTRE 9-10 | 191 | 4707 | 2026-05-11 | 5/20/2026 12:00:00 AM | 4"x8" | Concreto | CONVENCIONAL 4000 PSI GC | 9 | 0 | 28 | 21.6 | 3138.4 | 221 | 77 | CEMEX | 4
786 | B-19388 NATIVA | MUROS AP 1906-1907 TORRE 5 | 191 | 497 | 2026-05-11 | 5/20/2026 12:00:00 AM | 4"x8" | Concreto | IND. MURO 5000 GF | 9 | 0 | 35 | 34.7 | 5031.2 | 354 | 99 | CEMEX | 4
786 | B-19388 NATIVA | MUROS AP 1906-1907 TORRE 5 | 191 | 497 | 2026-05-11 | 5/20/2026 12:00:00 AM | 4"x8" | Concreto | IND. MURO 5000 GF | 9 | 0 | 35 | 33.7 | 4891.8 | 344 | 96 | CEMEX | 3
786 | B-19388 NATIVA | MUROS AP 1906-1907 TORRE 5 | 191 | 497 | 2026-05-11 | 5/20/2026 12:00:00 AM | 4"x8" | Concreto | IND. MURO 5000 GF | 9 | 0 | 35 | 31.9 | 4620.5 | 325 | 91 | CEMEX | 4
785 | B-19388 NATIVA | MUROS PISO 24 APTOS 2401 Y 2412 TORRE 4 | 191 | 4696 | 2026-05-11 | 5/20/2026 12:00:00 AM | 4"x8" | Concreto | IND. MURO 4000 GF | 9 | 0 | 28 | 19.1 | 2773.8 | 195 | 68 | CEMEX | 3
785 | B-19388 NATIVA | MUROS PISO 24 APTOS 2401 Y 2412 TORRE 4 | 191 | 4696 | 2026-05-11 | 5/20/2026 12:00:00 AM | 4"x8" | Concreto | IND. MURO 4000 GF | 9 | 0 | 28 | 28.5 | 4140.1 | 291 | 102 | CEMEX | 4
785 | B-19388 NATIVA | MUROS PISO 24 APTOS 2401 Y 2412 TORRE 4 | 191 | 4696 | 2026-05-11 | 5/20/2026 12:00:00 AM | 4"x8" | Concreto | IND. MURO 4000 GF | 9 | 0 | 28 | 27.5 | 3982.1 | 280 | 98 | CEMEX | 3
783 | B-19388 NATIVA | PLACA P20 AP 2003 - 2002 + PASILLO | 191 | 4692 | 2026-05-11 | 5/20/2026 12:00:00 AM | 4"x8" | Concreto | IND. PLACA 3000 PSI | 9 | 0 | 21 | 17.3 | 2513 | 177 | 82 | CEMEX | 3
783 | B-19388 NATIVA | PLACA P20 AP 2003 - 2002 + PASILLO | 191 | 4692 | 2026-05-11 | 5/20/2026 12:00:00 AM | 4"x8" | Concreto | IND. PLACA 3000 PSI | 9 | 0 | 21 | 27.8 | 4037 | 284 | 132 | CEMEX | 4
783 | B-19388 NATIVA | PLACA P20 AP 2003 - 2002 + PASILLO | 191 | 4692 | 2026-05-11 | 5/20/2026 12:00:00 AM | 4"x8" | Concreto | IND. PLACA 3000 PSI | 9 | 0 | 21 | 20.2 | 2933.3 | 206 | 96 | CEMEX | 4
796 | B-19388 NATIVA | MUROS P19 AP 1 908-1909 TORRE 5 | 191 | 4774 | 2026-05-13 | 5/20/2026 12:00:00 AM | 4"x8" | Concreto | IND. MURO 5000 GF | 7 | 0 | 35 | 30.4 | 4408.3 | 310 | 87 | CEMEX | 3
796 | B-19388 NATIVA | MUROS P19 AP 1 908-1909 TORRE 5 | 191 | 4774 | 2026-05-13 | 5/20/2026 12:00:00 AM | 4"x8" | Concreto | IND. MURO 5000 GF | 7 | 0 | 35 | 33.3 | 4826.6 | 339 | 95 | CEMEX | 4
796 | B-19388 NATIVA | MUROS P19 AP 1 908-1909 TORRE 5 | 191 | 4774 | 2026-05-13 | 5/20/2026 12:00:00 AM | 4"x8" | Concreto | IND. MURO 5000 GF | 7 | 0 | 35 | 30.6 | 4442.7 | 312 | 88 | CEMEX | 4
792 | B-19388 NATIVA | MURO DE CONTENCION - ALTURA 1 - EJE A ENTRE 9 Y 10 | 191 | 4741 | 2026-05-12 | 5/20/2026 12:00:00 AM | 4"x8" | Concreto | CONVENCIONAL 4000 PSI GC | 8 | 0 | 28 | 23.6 | 3422.9 | 241 | 84 | CEMEX | 3
792 | B-19388 NATIVA | MURO DE CONTENCION - ALTURA 1 - EJE A ENTRE 9 Y 10 | 191 | 4741 | 2026-05-12 | 5/20/2026 12:00:00 AM | 4"x8" | Concreto | CONVENCIONAL 4000 PSI GC | 8 | 0 | 28 | 28.1 | 4075.9 | 287 | 100 | CEMEX | 2
792 | B-19388 NATIVA | MURO DE CONTENCION - ALTURA 1 - EJE A ENTRE 9 Y 10 | 191 | 4741 | 2026-05-12 | 5/20/2026 12:00:00 AM | 4"x8" | Concreto | CONVENCIONAL 4000 PSI GC | 8 | 0 | 28 | 25.3 | 3668.1 | 258 | 90 | CEMEX | 3
789 | B-19388 NATIVA | PLACA PISO 25 APTOS 2502-2503 TORRE 4 | 191 | 4721 | 2026-05-12 | 5/20/2026 12:00:00 AM | 4"x8" | Concreto | IND. PLACA 3000 PSI | 8 | 0 | 21 | 21.8 | 3161.1 | 222 | 104 | CEMEX | 4
789 | B-19388 NATIVA | PLACA PISO 25 APTOS 2502-2503 TORRE 4 | 191 | 4721 | 2026-05-12 | 5/20/2026 12:00:00 AM | 4"x8" | Concreto | IND. PLACA 3000 PSI | 8 | 0 | 21 | 20.3 | 2949.6 | 207 | 97 | CEMEX | 3
789 | B-19388 NATIVA | PLACA PISO 25 APTOS 2502-2503 TORRE 4 | 191 | 4721 | 2026-05-12 | 5/20/2026 12:00:00 AM | 4"x8" | Concreto | IND. PLACA 3000 PSI | 8 | 0 | 21 | 18 | 2613 | 184 | 86 | CEMEX | 4
784 | B-19388 NATIVA | PLACA PISO 25 APTOS 2504-2505 TORRE 4 | 191 | 4693 | 2026-05-11 | 5/20/2026 12:00:00 AM | 4"x8" | Concreto | IND. PLACA 3000 PSI | 9 | 0 | 21 | 23.7 | 3435.9 | 242 | 113 | CEMEX | 4
784 | B-19388 NATIVA | PLACA PISO 25 APTOS 2504-2505 TORRE 4 | 191 | 4693 | 2026-05-11 | 5/20/2026 12:00:00 AM | 4"x8" | Concreto | IND. PLACA 3000 PSI | 9 | 0 | 21 | 14.9 | 2163.9 | 152 | 71 | CEMEX | 3
784 | B-19388 NATIVA | PLACA PISO 25 APTOS 2504-2505 TORRE 4 | 191 | 4693 | 2026-05-11 | 5/20/2026 12:00:00 AM | 4"x8" | Concreto | IND. PLACA 3000 PSI | 9 | 0 | 21 | 22.1 | 3198.8 | 225 | 105 | CEMEX | 3
795 | B-19388 NATIVA | MUROS PISO 24 APTOS 2410 Y 2411 TORRE 4 | 191 | 4776 | 2026-05-13 | 5/20/2026 12:00:00 AM | 4"x8" | Concreto | IND. MURO 4000 GF | 7 | 0 | 28 | 29.7 | 4301 | 302 | 106 | CEMEX | 4
795 | B-19388 NATIVA | MUROS PISO 24 APTOS 2410 Y 2411 TORRE 4 | 191 | 4776 | 2026-05-13 | 5/20/2026 12:00:00 AM | 4"x8" | Concreto | IND. MURO 4000 GF | 7 | 0 | 28 | 27.3 | 3959.8 | 278 | 98 | CEMEX | 3
795 | B-19388 NATIVA | MUROS PISO 24 APTOS 2410 Y 2411 TORRE 4 | 191 | 4776 | 2026-05-13 | 5/20/2026 12:00:00 AM | 4"x8" | Concreto | IND. MURO 4000 GF | 7 | 0 | 28 | 26.5 | 3838.5 | 270 | 94 | CEMEX | 3
720 | B-19388 NATIVA | PLACA PISO 22 APTOS 2208-2209 TORRE 4 | 191 | 4120 | 2026-04-22 | 5/20/2026 12:00:00 AM | 4"x8" | Concreto | IND. PLACA 3000 PSI | 28 | 0 | 21 | 25.3 | 3675.5 | 258 | 121 | CEMEX | 3
720 | B-19388 NATIVA | PLACA PISO 22 APTOS 2208-2209 TORRE 4 | 191 | 4120 | 2026-04-22 | 5/20/2026 12:00:00 AM | 4"x8" | Concreto | IND. PLACA 3000 PSI | 28 | 0 | 21 | 24.1 | 3495.6 | 246 | 115 | CEMEX | 4
720 | B-19388 NATIVA | PLACA PISO 22 APTOS 2208-2209 TORRE 4 | 191 | 4120 | 2026-04-22 | 5/20/2026 12:00:00 AM | 4"x8" | Concreto | IND. PLACA 3000 PSI | 28 | 0 | 21 | 26.1 | 3782.1 | 266 | 124 | CEMEX | 3
721 | B-19388 NATIVA | MUROS PISO 22 APTO 2202 Y 2203 TORRE 4 | 191 | 4131 | 2026-04-22 | 5/20/2026 12:00:00 AM | 4"x8" | Concreto | IND. MURO 4000 GF | 28 | 0 | 28 | 36.3 | 5267.3 | 370 | 130 | CEMEX | 4
721 | B-19388 NATIVA | MUROS PISO 22 APTO 2202 Y 2203 TORRE 4 | 191 | 4131 | 2026-04-22 | 5/20/2026 12:00:00 AM | 4"x8" | Concreto | IND. MURO 4000 GF | 28 | 0 | 28 | 37.6 | 5452.9 | 383 | 134 | CEMEX | 4
721 | B-19388 NATIVA | MUROS PISO 22 APTO 2202 Y 2203 TORRE 4 | 191 | 4131 | 2026-04-22 | 5/20/2026 12:00:00 AM | 4"x8" | Concreto | IND. MURO 4000 GF | 28 | 0 | 28 | 38 | 5513.2 | 388 | 136 | CEMEX | 4
722 | B-19388 NATIVA | MUROS AP 1701-1712 TORRE 5 | 191 | 4123 | 2026-04-22 | 5/20/2026 12:00:00 AM | 4"x8" | Concreto | IND. MURO 5000 GF | 28 | 0 | 35 | 30.9 | 4486.1 | 315 | 88 | CEMEX | 3
722 | B-19388 NATIVA | MUROS AP 1701-1712 TORRE 5 | 191 | 4123 | 2026-04-22 | 5/20/2026 12:00:00 AM | 4"x8" | Concreto | IND. MURO 5000 GF | 28 | 0 | 35 | 31.4 | 4559.2 | 321 | 90 | CEMEX | 3
722 | B-19388 NATIVA | MUROS AP 1701-1712 TORRE 5 | 191 | 4123 | 2026-04-22 | 5/20/2026 12:00:00 AM | 4"x8" | Concreto | IND. MURO 5000 GF | 28 | 0 | 35 | 32.2 | 4668.4 | 328 | 92 | CEMEX | 3
723 | B-19388 NATIVA | MUROS ESCALERA Y ASCENSOR PISO 1 SALON COMUNAL 2 | 191 | 4134 | 2026-04-22 | 5/20/2026 12:00:00 AM | 4"x8" | Concreto | CONVENCIONAL 4000 PSI GC | 28 | 0 | 28 | 36.4 | 5272.6 | 371 | 130 | CEMEX | 3
723 | B-19388 NATIVA | MUROS ESCALERA Y ASCENSOR PISO 1 SALON COMUNAL 2 | 191 | 4134 | 2026-04-22 | 5/20/2026 12:00:00 AM | 4"x8" | Concreto | CONVENCIONAL 4000 PSI GC | 28 | 0 | 28 | 29.3 | 4243.9 | 298 | 104 | CEMEX | 2
723 | B-19388 NATIVA | MUROS ESCALERA Y ASCENSOR PISO 1 SALON COMUNAL 2 | 191 | 4134 | 2026-04-22 | 5/20/2026 12:00:00 AM | 4"x8" | Concreto | CONVENCIONAL 4000 PSI GC | 28 | 0 | 28 | 32.8 | 4756.7 | 334 | 117 | CEMEX | 3
801 | B-19388 NATIVA | MUROS P20 AP 2003-2002 TORRE5 | 191 | 4820 | 2026-05-14 | 5/21/2026 12:00:00 AM | 4"x8" | Concreto | IND. MURO 5000 GF | 7 | 0 | 35 | 36.7 | 5326.8 | 375 | 105 | CEMEX | 2
801 | B-19388 NATIVA | MUROS P20 AP 2003-2002 TORRE5 | 191 | 4820 | 2026-05-14 | 5/21/2026 12:00:00 AM | 4"x8" | Concreto | IND. MURO 5000 GF | 7 | 0 | 35 | 34.8 | 5052.5 | 355 | 100 | CEMEX | 2
801 | B-19388 NATIVA | MUROS P20 AP 2003-2002 TORRE5 | 191 | 4820 | 2026-05-14 | 5/21/2026 12:00:00 AM | 4"x8" | Concreto | IND. MURO 5000 GF | 7 | 0 | 35 | 35.2 | 5110.1 | 359 | 101 | CEMEX | 2
800 | B-19388 NATIVA | PLACA P20 AP 2007-2006 TORRE5 | 191 | 4816 | 2026-05-14 | 5/21/2026 12:00:00 AM | 4"x8" | Concreto | IND. PLACA 3000 PSI | 7 | 0 | 21 | 20.9 | 3025.2 | 213 | 99 | CEMEX | 4
800 | B-19388 NATIVA | PLACA P20 AP 2007-2006 TORRE5 | 191 | 4816 | 2026-05-14 | 5/21/2026 12:00:00 AM | 4"x8" | Concreto | IND. PLACA 3000 PSI | 7 | 0 | 21 | 22 | 3196.4 | 225 | 105 | CEMEX | 4
800 | B-19388 NATIVA | PLACA P20 AP 2007-2006 TORRE5 | 191 | 4816 | 2026-05-14 | 5/21/2026 12:00:00 AM | 4"x8" | Concreto | IND. PLACA 3000 PSI | 7 | 0 | 21 | 22.6 | 3274.3 | 230 | 108 | CEMEX | 4
799 | B-19388 NATIVA | MUROS PISO 25 APTOS 2504 Y 2505 TORRE 4 | 191 | 4814 | 2026-05-14 | 5/21/2026 12:00:00 AM | 4"x8" | Concreto | IND. MURO 4000 GF | 7 | 0 | 28 | 30.2 | 4379.7 | 308 | 108 | CEMEX | 2
799 | B-19388 NATIVA | MUROS PISO 25 APTOS 2504 Y 2505 TORRE 4 | 191 | 4814 | 2026-05-14 | 5/21/2026 12:00:00 AM | 4"x8" | Concreto | IND. MURO 4000 GF | 7 | 0 | 28 | 31.2 | 4524.7 | 318 | 111 | CEMEX | 4
799 | B-19388 NATIVA | MUROS PISO 25 APTOS 2504 Y 2505 TORRE 4 | 191 | 4814 | 2026-05-14 | 5/21/2026 12:00:00 AM | 4"x8" | Concreto | IND. MURO 4000 GF | 7 | 0 | 28 | 29.9 | 4337.1 | 305 | 107 | CEMEX | 3
798 | B-19388 NATIVA | PLACA PISO 25 APTOS 2501-2512 TORRE 4 | 191 | 4810 | 2026-05-14 | 5/21/2026 12:00:00 AM | 4"x8" | Concreto | IND. PLACA 3000 PSI | 7 | 0 | 21 | 26.4 | 3826.9 | 269 | 126 | CEMEX | 2
798 | B-19388 NATIVA | PLACA PISO 25 APTOS 2501-2512 TORRE 4 | 191 | 4810 | 2026-05-14 | 5/21/2026 12:00:00 AM | 4"x8" | Concreto | IND. PLACA 3000 PSI | 7 | 0 | 21 | 24.4 | 3542.7 | 249 | 116 | CEMEX | 2
798 | B-19388 NATIVA | PLACA PISO 25 APTOS 2501-2512 TORRE 4 | 191 | 4810 | 2026-05-14 | 5/21/2026 12:00:00 AM | 4"x8" | Concreto | IND. PLACA 3000 PSI | 7 | 0 | 21 | 23.3 | 3385.8 | 238 | 111 | CEMEX | 3
726 | B-19388 NATIVA | PLACA PISO 1 EJE A'-A SALON COMUNAL 2 | 191 | 4156 | 2026-04-23 | 5/21/2026 12:00:00 AM | 4"x8" | Concreto | CONVENCIONAL 4000 PSI GC | 28 | 0 | 28 | 32.9 | 4770 | 335 | 117 | CEMEX | 4
726 | B-19388 NATIVA | PLACA PISO 1 EJE A'-A SALON COMUNAL 2 | 191 | 4156 | 2026-04-23 | 5/21/2026 12:00:00 AM | 4"x8" | Concreto | CONVENCIONAL 4000 PSI GC | 28 | 0 | 28 | 37 | 5369.6 | 378 | 132 | CEMEX | 4
726 | B-19388 NATIVA | PLACA PISO 1 EJE A'-A SALON COMUNAL 2 | 191 | 4156 | 2026-04-23 | 5/21/2026 12:00:00 AM | 4"x8" | Concreto | CONVENCIONAL 4000 PSI GC | 28 | 0 | 28 | 32.4 | 4702.4 | 331 | 116 | CEMEX | 4
729 | B-19388 NATIVA | COLUMNAS PISO 1 1-C' 1-B' 2-B' 1-A' 2-A' SALON COMUNAL 2 | 191 | 4184 | 2026-04-23 | 5/21/2026 12:00:00 AM | 4"x8" | Concreto | IND. MURO 4000 GF | 28 | 0 | 28 | 35.6 | 5157.5 | 363 | 127 | CEMEX | 4
729 | B-19388 NATIVA | COLUMNAS PISO 1 1-C' 1-B' 2-B' 1-A' 2-A' SALON COMUNAL 2 | 191 | 4184 | 2026-04-23 | 5/21/2026 12:00:00 AM | 4"x8" | Concreto | IND. MURO 4000 GF | 28 | 0 | 28 | 32.4 | 4694 | 330 | 116 | CEMEX | 4
729 | B-19388 NATIVA | COLUMNAS PISO 1 1-C' 1-B' 2-B' 1-A' 2-A' SALON COMUNAL 2 | 191 | 4184 | 2026-04-23 | 5/21/2026 12:00:00 AM | 4"x8" | Concreto | IND. MURO 4000 GF | 28 | 0 | 28 | 35.1 | 5090.6 | 358 | 125 | CEMEX | 4
728 | B-19388 NATIVA | MUROS PISO 22 APTO 2206 Y 2207 TORRE 4 | 191 | 4168 | 2026-04-23 | 5/21/2026 12:00:00 AM | 4"x8" | Concreto | IND. MURO 4000 GF | 28 | 0 | 28 | 32.5 | 4707.4 | 331 | 116 | CEMEX | 4
728 | B-19388 NATIVA | MUROS PISO 22 APTO 2206 Y 2207 TORRE 4 | 191 | 4168 | 2026-04-23 | 5/21/2026 12:00:00 AM | 4"x8" | Concreto | IND. MURO 4000 GF | 28 | 0 | 28 | 34.5 | 5006.1 | 352 | 123 | CEMEX | 4
728 | B-19388 NATIVA | MUROS PISO 22 APTO 2206 Y 2207 TORRE 4 | 191 | 4168 | 2026-04-23 | 5/21/2026 12:00:00 AM | 4"x8" | Concreto | IND. MURO 4000 GF | 28 | 0 | 28 | 32.9 | 4769.1 | 335 | 117 | CEMEX | 3
725 | B-19388 NATIVA | ESCALERA P 16EJE 2 PLACA P18 AP 1802-1803 TORRE 5 | 191 | 4165 | 2026-04-23 | 5/21/2026 12:00:00 AM | 4"x8" | Concreto | IND. PLACA 3000 PSI | 28 | 0 | 21 | 27.3 | 3952.6 | 278 | 130 | CEMEX | 3
725 | B-19388 NATIVA | ESCALERA P 16EJE 2 PLACA P18 AP 1802-1803 TORRE 5 | 191 | 4165 | 2026-04-23 | 5/21/2026 12:00:00 AM | 4"x8" | Concreto | IND. PLACA 3000 PSI | 28 | 0 | 21 | 23.3 | 3380.3 | 238 | 111 | CEMEX | 4
725 | B-19388 NATIVA | ESCALERA P 16EJE 2 PLACA P18 AP 1802-1803 TORRE 5 | 191 | 4165 | 2026-04-23 | 5/21/2026 12:00:00 AM | 4"x8" | Concreto | IND. PLACA 3000 PSI | 28 | 0 | 21 | 25.6 | 3707.9 | 261 | 122 | CEMEX | 4
727 | B-19388 NATIVA | MUROS AP 1706-1707 TORRE 5 | 191 | 3817 | 2026-04-23 | 5/21/2026 12:00:00 AM | 4"x8" | Concreto | IND. MURO 5000 GF | 28 | 0 | 35 | 42.6 | 6183.5 | 435 | 122 | CEMEX | 4
727 | B-19388 NATIVA | MUROS AP 1706-1707 TORRE 5 | 191 | 3817 | 2026-04-23 | 5/21/2026 12:00:00 AM | 4"x8" | Concreto | IND. MURO 5000 GF | 28 | 0 | 35 | 43.4 | 6293.3 | 442 | 124 | CEMEX | 3
727 | B-19388 NATIVA | MUROS AP 1706-1707 TORRE 5 | 191 | 3817 | 2026-04-23 | 5/21/2026 12:00:00 AM | 4"x8" | Concreto | IND. MURO 5000 GF | 28 | 0 | 35 | 42.9 | 6228.6 | 438 | 123 | CEMEX | 4
805 | B-19388 NATIVA | MUROS AP 2004-2005 TORRE 5 | 191 | 4865 | 2026-05-15 | 5/22/2026 12:00:00 AM | 4"x8" | Concreto | IND. MURO 5000 GF | 7 | 0 | 35 | 31.2 | 4523.4 | 318 | 89 | CEMEX | 3
805 | B-19388 NATIVA | MUROS AP 2004-2005 TORRE 5 | 191 | 4865 | 2026-05-15 | 5/22/2026 12:00:00 AM | 4"x8" | Concreto | IND. MURO 5000 GF | 7 | 0 | 35 | 37 | 5372.3 | 378 | 106 | CEMEX | 3
805 | B-19388 NATIVA | MUROS AP 2004-2005 TORRE 5 | 191 | 4865 | 2026-05-15 | 5/22/2026 12:00:00 AM | 4"x8" | Concreto | IND. MURO 5000 GF | 7 | 0 | 35 | 32.2 | 4669.8 | 328 | 92 | CEMEX | 3
804 | B-19388 NATIVA | PLACA P20 AP 2011-2010 + PASILLO TORRE 5 | 191 | 4860 | 2026-05-15 | 5/22/2026 12:00:00 AM | 4"x8" | Concreto | IND. PLACA 3000 PSI | 7 | 0 | 21 | 16.7 | 2428.8 | 171 | 80 | CEMEX | 3
804 | B-19388 NATIVA | PLACA P20 AP 2011-2010 + PASILLO TORRE 5 | 191 | 4860 | 2026-05-15 | 5/22/2026 12:00:00 AM | 4"x8" | Concreto | IND. PLACA 3000 PSI | 7 | 0 | 21 | 19.2 | 2782.5 | 196 | 91 | CEMEX | 3
804 | B-19388 NATIVA | PLACA P20 AP 2011-2010 + PASILLO TORRE 5 | 191 | 4860 | 2026-05-15 | 5/22/2026 12:00:00 AM | 4"x8" | Concreto | IND. PLACA 3000 PSI | 7 | 0 | 21 | 15.4 | 2229.4 | 157 | 73 | CEMEX | 3
803 | B-19388 NATIVA | PLACA PISO 25 APTOS 2508-2509 TORRE 4 | 191 | 4853 | 2026-05-15 | 5/22/2026 12:00:00 AM | 4"x8" | Concreto | IND. PLACA 3000 PSI | 7 | 0 | 21 | 19 | 2752.1 | 193 | 90 | CEMEX | 3
803 | B-19388 NATIVA | PLACA PISO 25 APTOS 2508-2509 TORRE 4 | 191 | 4853 | 2026-05-15 | 5/22/2026 12:00:00 AM | 4"x8" | Concreto | IND. PLACA 3000 PSI | 7 | 0 | 21 | 22.4 | 3253.3 | 229 | 107 | CEMEX | 4
803 | B-19388 NATIVA | PLACA PISO 25 APTOS 2508-2509 TORRE 4 | 191 | 4853 | 2026-05-15 | 5/22/2026 12:00:00 AM | 4"x8" | Concreto | IND. PLACA 3000 PSI | 7 | 0 | 21 | 21.2 | 3081.5 | 217 | 101 | CEMEX | 3
802 | B-19388 NATIVA | SALON COMUNAL 3 - PLACA PISO 1 EJES A-C ENTRE 7-8 | 191 | 4840 | 2026-05-15 | 5/22/2026 12:00:00 AM | 4"x8" | Concreto | CONVENCIONAL 4000 PSI GC | 7 | 0 | 28 | 26.6 | 3863.9 | 272 | 95 | CEMEX | 3
802 | B-19388 NATIVA | SALON COMUNAL 3 - PLACA PISO 1 EJES A-C ENTRE 7-8 | 191 | 4840 | 2026-05-15 | 5/22/2026 12:00:00 AM | 4"x8" | Concreto | CONVENCIONAL 4000 PSI GC | 7 | 0 | 28 | 30 | 4345 | 305 | 107 | CEMEX | 3
802 | B-19388 NATIVA | SALON COMUNAL 3 - PLACA PISO 1 EJES A-C ENTRE 7-8 | 191 | 4840 | 2026-05-15 | 5/22/2026 12:00:00 AM | 4"x8" | Concreto | CONVENCIONAL 4000 PSI GC | 7 | 0 | 28 | 26.4 | 3822.1 | 269 | 94 | CEMEX | 3
724 | B-19388 NATIVA | PLACA PISO 22 APTOS 2210-2211 Y ESCALERA EJES (2-4) PISO 21 A 22 TORRE 4 | 191 | 4155 | 2026-04-23 | 5/21/2026 12:00:00 AM | 4"x8" | Concreto | IND. PLACA 3000 PSI | 28 | 0 | 21 | 28.6 | 4144.4 | 291 | 136 | CEMEX | 4
724 | B-19388 NATIVA | PLACA PISO 22 APTOS 2210-2211 Y ESCALERA EJES (2-4) PISO 21 A 22 TORRE 4 | 191 | 4155 | 2026-04-23 | 5/21/2026 12:00:00 AM | 4"x8" | Concreto | IND. PLACA 3000 PSI | 28 | 0 | 21 | 27.5 | 3985.1 | 280 | 131 | CEMEX | 4
724 | B-19388 NATIVA | PLACA PISO 22 APTOS 2210-2211 Y ESCALERA EJES (2-4) PISO 21 A 22 TORRE 4 | 191 | 4155 | 2026-04-23 | 5/21/2026 12:00:00 AM | 4"x8" | Concreto | IND. PLACA 3000 PSI | 28 | 0 | 21 | 28.9 | 4189.2 | 295 | 138 | CEMEX | 4
806 | B-19388 NATIVA | MUROS PISO 25 APTOS 2502 Y 2503 TORRE 4 | 191 | 4864 | 2026-05-15 | 5/22/2026 12:00:00 AM | 4"x8" | Concreto | IND. MURO 4000 GF | 7 | 0 | 28 | 30.4 | 4407.3 | 310 | 108 | CEMEX | 3
806 | B-19388 NATIVA | MUROS PISO 25 APTOS 2502 Y 2503 TORRE 4 | 191 | 4864 | 2026-05-15 | 5/22/2026 12:00:00 AM | 4"x8" | Concreto | IND. MURO 4000 GF | 7 | 0 | 28 | 26.1 | 3784 | 266 | 93 | CEMEX | 3
806 | B-19388 NATIVA | MUROS PISO 25 APTOS 2502 Y 2503 TORRE 4 | 191 | 4864 | 2026-05-15 | 5/22/2026 12:00:00 AM | 4"x8" | Concreto | IND. MURO 4000 GF | 7 | 0 | 28 | 26.4 | 3823.2 | 269 | 94 | CEMEX | 3
732 | B-19388 NATIVA | MUROS P1711-1710 TORRE 5 | 191 | 4222 | 2026-04-24 | 5/22/2026 12:00:00 AM | 4"x8" | Concreto | IND. MURO 5000 GF | 28 | 0 | 35 | 45.3 | 6565.8 | 462 | 129 | CEMEX | 4
732 | B-19388 NATIVA | MUROS P1711-1710 TORRE 5 | 191 | 4222 | 2026-04-24 | 5/22/2026 12:00:00 AM | 4"x8" | Concreto | IND. MURO 5000 GF | 28 | 0 | 35 | 46.8 | 6785.1 | 477 | 134 | CEMEX | 4
732 | B-19388 NATIVA | MUROS P1711-1710 TORRE 5 | 191 | 4222 | 2026-04-24 | 5/22/2026 12:00:00 AM | 4"x8" | Concreto | IND. MURO 5000 GF | 28 | 0 | 35 | 50.6 | 7341.1 | 516 | 145 | CEMEX | 4
730 | B-19388 NATIVA | PLACA P18 AP 1804-1805 TORRE 5 | 191 | 4216 | 2026-04-24 | 5/22/2026 12:00:00 AM | 4"x8" | Concreto | IND. PLACA 3000 PSI | 28 | 0 | 21 | 22.2 | 3216.6 | 226 | 106 | CEMEX | 4
730 | B-19388 NATIVA | PLACA P18 AP 1804-1805 TORRE 5 | 191 | 4216 | 2026-04-24 | 5/22/2026 12:00:00 AM | 4"x8" | Concreto | IND. PLACA 3000 PSI | 28 | 0 | 21 | 27.2 | 3941.6 | 277 | 129 | CEMEX | 4
730 | B-19388 NATIVA | PLACA P18 AP 1804-1805 TORRE 5 | 191 | 4216 | 2026-04-24 | 5/22/2026 12:00:00 AM | 4"x8" | Concreto | IND. PLACA 3000 PSI | 28 | 0 | 21 | 26.2 | 3795.7 | 267 | 125 | CEMEX | 4
731 | B-19388 NATIVA | PLACA PISO 23 APTOS 2304-2305 TORRE 4 | 191 | 3841 | 2026-04-24 | 5/22/2026 12:00:00 AM | 4"x8" | Concreto | IND. PLACA 3000 PSI | 28 | 0 | 21 | 20.7 | 3005.6 | 211 | 99 | CEMEX | 4
731 | B-19388 NATIVA | PLACA PISO 23 APTOS 2304-2305 TORRE 4 | 191 | 3841 | 2026-04-24 | 5/22/2026 12:00:00 AM | 4"x8" | Concreto | IND. PLACA 3000 PSI | 28 | 0 | 21 | 22.3 | 3229.1 | 227 | 106 | CEMEX | 4
731 | B-19388 NATIVA | PLACA PISO 23 APTOS 2304-2305 TORRE 4 | 191 | 3841 | 2026-04-24 | 5/22/2026 12:00:00 AM | 4"x8" | Concreto | IND. PLACA 3000 PSI | 28 | 0 | 21 | 20.9 | 3032 | 213 | 100 | CEMEX | 4
733 | B-19388 NATIVA | MUROS PISO 22 APTO 2201 Y 2212 TORRE 4 | 191 | 4220 | 2026-04-24 | 5/22/2026 12:00:00 AM | 4"x8" | Concreto | IND. MURO 4000 GF | 28 | 0 | 28 | 39.4 | 5709.1 | 401 | 140 | CEMEX | 4
733 | B-19388 NATIVA | MUROS PISO 22 APTO 2201 Y 2212 TORRE 4 | 191 | 4220 | 2026-04-24 | 5/22/2026 12:00:00 AM | 4"x8" | Concreto | IND. MURO 4000 GF | 28 | 0 | 28 | 36.7 | 5323 | 374 | 131 | CEMEX | 4
733 | B-19388 NATIVA | MUROS PISO 22 APTO 2201 Y 2212 TORRE 4 | 191 | 4220 | 2026-04-24 | 5/22/2026 12:00:00 AM | 4"x8" | Concreto | IND. MURO 4000 GF | 28 | 0 | 28 | 36 | 5217.4 | 367 | 128 | CEMEX | 4
808 | B-19388 NATIVA | MUROS PISO 25 APTOS 2506 Y 2507 TORRE 4 | 191 | 4903 | 2026-05-16 | 5/23/2026 12:00:00 AM | 4"x8" | Concreto | IND. MURO 4000 GF | 7 | 0 | 28 | 25 | 3622.8 | 255 | 89 | CEMEX | 4
808 | B-19388 NATIVA | MUROS PISO 25 APTOS 2506 Y 2507 TORRE 4 | 191 | 4903 | 2026-05-16 | 5/23/2026 12:00:00 AM | 4"x8" | Concreto | IND. MURO 4000 GF | 7 | 0 | 28 | 26.5 | 3846.6 | 270 | 95 | CEMEX | 4
808 | B-19388 NATIVA | MUROS PISO 25 APTOS 2506 Y 2507 TORRE 4 | 191 | 4903 | 2026-05-16 | 5/23/2026 12:00:00 AM | 4"x8" | Concreto | IND. MURO 4000 GF | 7 | 0 | 28 | 27.8 | 4038.9 | 284 | 99 | CEMEX | 4
736 | B-19388 NATIVA | PLACA PISO 23 APTOS 2302-2303 TORRE 4 | 191 | 4262 | 2026-04-25 | 5/23/2026 12:00:00 AM | 4"x8" | Concreto | IND. PLACA 3000 PSI | 28 | 0 | 21 | 22.8 | 3311.4 | 233 | 109 | CEMEX | 3
736 | B-19388 NATIVA | PLACA PISO 23 APTOS 2302-2303 TORRE 4 | 191 | 4262 | 2026-04-25 | 5/23/2026 12:00:00 AM | 4"x8" | Concreto | IND. PLACA 3000 PSI | 28 | 0 | 21 | 23.3 | 3385.8 | 238 | 111 | CEMEX | 4
736 | B-19388 NATIVA | PLACA PISO 23 APTOS 2302-2303 TORRE 4 | 191 | 4262 | 2026-04-25 | 5/23/2026 12:00:00 AM | 4"x8" | Concreto | IND. PLACA 3000 PSI | 28 | 0 | 21 | 22.9 | 3314.7 | 233 | 109 | CEMEX | 3
646 | B-19388 NATIVA | MUROS PISO 19 APTO 1901 Y 1912 TORRE 4 | 191 | 4352 | 2026-03-28 | 5/23/2026 12:00:00 AM | 4"x8" | Concreto | IND. MURO 5000 GF | 56 | 0 | 35 | 30.2 | 4382.1 | 308 | 86 | CEMEX | 3
646 | B-19388 NATIVA | MUROS PISO 19 APTO 1901 Y 1912 TORRE 4 | 191 | 4352 | 2026-03-28 | 5/23/2026 12:00:00 AM | 4"x8" | Concreto | IND. MURO 5000 GF | 56 | 0 | 35 | 35.2 | 5110.9 | 359 | 101 | CEMEX | 3
646 | B-19388 NATIVA | MUROS PISO 19 APTO 1901 Y 1912 TORRE 4 | 191 | 4352 | 2026-03-28 | 5/23/2026 12:00:00 AM | 4"x8" | Concreto | IND. MURO 5000 GF | 56 | 0 | 35 | 25.5 | 3697 | 260 | 73 | CEMEX | 3
734 | B-19388 NATIVA | CIMENTACION EJES C-D 9-10 SALON COMUNAL 3 | 191 | 4254 | 2026-04-25 | 5/23/2026 12:00:00 AM | 4"x8" | Concreto | CONVENCIONAL 4000 PSI GC | 28 | 0 | 28 | 27.6 | 4005.3 | 282 | 99 | CEMEX | 3
734 | B-19388 NATIVA | CIMENTACION EJES C-D 9-10 SALON COMUNAL 3 | 191 | 4254 | 2026-04-25 | 5/23/2026 12:00:00 AM | 4"x8" | Concreto | CONVENCIONAL 4000 PSI GC | 28 | 0 | 28 | 26.4 | 3825.6 | 269 | 94 | CEMEX | 3
734 | B-19388 NATIVA | CIMENTACION EJES C-D 9-10 SALON COMUNAL 3 | 191 | 4254 | 2026-04-25 | 5/23/2026 12:00:00 AM | 4"x8" | Concreto | CONVENCIONAL 4000 PSI GC | 28 | 0 | 28 | 28.5 | 4139.6 | 291 | 102 | CEMEX | 4
737 | B-19388 NATIVA | MUROS P17 AP 1708-1709 TORRE 5 | 191 | 4268 | 2026-04-25 | 5/23/2026 12:00:00 AM | 4"x8" | Concreto | IND. MURO 5000 GF | 28 | 0 | 35 | 39.5 | 5731.3 | 403 | 113 | CEMEX | 4
737 | B-19388 NATIVA | MUROS P17 AP 1708-1709 TORRE 5 | 191 | 4268 | 2026-04-25 | 5/23/2026 12:00:00 AM | 4"x8" | Concreto | IND. MURO 5000 GF | 28 | 0 | 35 | 35.2 | 5101.2 | 359 | 100 | CEMEX | 3
737 | B-19388 NATIVA | MUROS P17 AP 1708-1709 TORRE 5 | 191 | 4268 | 2026-04-25 | 5/23/2026 12:00:00 AM | 4"x8" | Concreto | IND. MURO 5000 GF | 28 | 0 | 35 | 35.5 | 5146.5 | 362 | 101 | CEMEX | 3
810 | B-19388 NATIVA | MUROS AP 2001-2012 TORRE 5 | 191 | 4911 | 2026-05-16 | 5/23/2026 12:00:00 AM | 4"x8" | Concreto | IND. MURO 5000 GF | 7 | 0 | 28 | 32.6 | 4734.6 | 333 | 116 | CEMEX | 4
810 | B-19388 NATIVA | MUROS AP 2001-2012 TORRE 5 | 191 | 4911 | 2026-05-16 | 5/23/2026 12:00:00 AM | 4"x8" | Concreto | IND. MURO 5000 GF | 7 | 0 | 28 | 31.4 | 4556.9 | 320 | 112 | CEMEX | 4
810 | B-19388 NATIVA | MUROS AP 2001-2012 TORRE 5 | 191 | 4911 | 2026-05-16 | 5/23/2026 12:00:00 AM | 4"x8" | Concreto | IND. MURO 5000 GF | 7 | 0 | 28 | 31.9 | 4628.5 | 325 | 114 | CEMEX | 4
807 | B-19388 NATIVA | PLACA PISO 25 APTOS 2510-2511 Y ESCALERA EJES (2-4) PISO 24 A 25 TORRE 4 | 191 | 4919 | 2026-05-16 | 5/23/2026 12:00:00 AM | 4"x8" | Concreto | IND. PLACA 3000 PSI | 7 | 0 | 21 | 20.3 | 2937.6 | 207 | 96 | CEMEX | 3
807 | B-19388 NATIVA | PLACA PISO 25 APTOS 2510-2511 Y ESCALERA EJES (2-4) PISO 24 A 25 TORRE 4 | 191 | 4919 | 2026-05-16 | 5/23/2026 12:00:00 AM | 4"x8" | Concreto | IND. PLACA 3000 PSI | 7 | 0 | 21 | 20.6 | 2981.6 | 210 | 98 | CEMEX | 4
807 | B-19388 NATIVA | PLACA PISO 25 APTOS 2510-2511 Y ESCALERA EJES (2-4) PISO 24 A 25 TORRE 4 | 191 | 4919 | 2026-05-16 | 5/23/2026 12:00:00 AM | 4"x8" | Concreto | IND. PLACA 3000 PSI | 7 | 0 | 21 | 20.4 | 2963 | 208 | 97 | CEMEX | 4
809 | B-19388 NATIVA | PLACA P20 2008-2009 TORRE 5 | 191 | 4907 | 2026-05-16 | 5/23/2026 12:00:00 AM | 4"x8" | Concreto | IND. PLACA 3000 PSI | 7 | 0 | 21 | 19.3 | 2802.2 | 197 | 92 | CEMEX | 4
809 | B-19388 NATIVA | PLACA P20 2008-2009 TORRE 5 | 191 | 4907 | 2026-05-16 | 5/23/2026 12:00:00 AM | 4"x8" | Concreto | IND. PLACA 3000 PSI | 7 | 0 | 21 | 19.8 | 2878.3 | 202 | 94 | CEMEX | 4
809 | B-19388 NATIVA | PLACA P20 2008-2009 TORRE 5 | 191 | 4907 | 2026-05-16 | 5/23/2026 12:00:00 AM | 4"x8" | Concreto | IND. PLACA 3000 PSI | 7 | 0 | 21 | 17.7 | 2571.3 | 181 | 84 | CEMEX | 4
738 | B-19388 NATIVA | MUROS PISO 22 APTO 2208 Y 2209 TORRE 4 | 191 | 4264 | 2026-04-25 | 5/23/2026 12:00:00 AM | 4"x8" | Concreto | IND. MURO 4000 GF | 28 | 0 | 28 | 30.3 | 4389.9 | 309 | 108 | CEMEX | 4
738 | B-19388 NATIVA | MUROS PISO 22 APTO 2208 Y 2209 TORRE 4 | 191 | 4264 | 2026-04-25 | 5/23/2026 12:00:00 AM | 4"x8" | Concreto | IND. MURO 4000 GF | 28 | 0 | 28 | 27.4 | 3974.5 | 279 | 98 | CEMEX | 3
738 | B-19388 NATIVA | MUROS PISO 22 APTO 2208 Y 2209 TORRE 4 | 191 | 4264 | 2026-04-25 | 5/23/2026 12:00:00 AM | 4"x8" | Concreto | IND. MURO 4000 GF | 28 | 0 | 28 | 24 | 3480.5 | 245 | 86 | CEMEX | 2
648 | B-19388 NATIVA | PLACA P15 1501-1512 +PASILLO TORRE 5 | 191 | 3295 | 2026-03-28 | 5/23/2026 12:00:00 AM | 4"x8" | Concreto | IND. PLACA 3000 PSI | 56 | 0 | 21 | 18.3 | 2654.8 | 187 | 87 | CEMEX | 3
648 | B-19388 NATIVA | PLACA P15 1501-1512 +PASILLO TORRE 5 | 191 | 3295 | 2026-03-28 | 5/23/2026 12:00:00 AM | 4"x8" | Concreto | IND. PLACA 3000 PSI | 56 | 0 | 21 | 18.5 | 2680.8 | 188 | 88 | CEMEX | 4
648 | B-19388 NATIVA | PLACA P15 1501-1512 +PASILLO TORRE 5 | 191 | 3295 | 2026-03-28 | 5/23/2026 12:00:00 AM | 4"x8" | Concreto | IND. PLACA 3000 PSI | 56 | 0 | 21 | 19 | 2751.9 | 193 | 90 | CEMEX | 2
742 | B-19388 NATIVA | MUROS P18 AP 1803-1802 TORRE 5 | 191 | 4305 | 2026-04-27 | 5/25/2026 12:00:00 AM | 4"x8" | Concreto | IND. MURO 5000 GF | 28 | 0 | 35 | 32.7 | 4738.4 | 333 | 93 | CEMEX | 4
742 | B-19388 NATIVA | MUROS P18 AP 1803-1802 TORRE 5 | 191 | 4305 | 2026-04-27 | 5/25/2026 12:00:00 AM | 4"x8" | Concreto | IND. MURO 5000 GF | 28 | 0 | 35 | 31.7 | 4604 | 324 | 91 | CEMEX | 4
742 | B-19388 NATIVA | MUROS P18 AP 1803-1802 TORRE 5 | 191 | 4305 | 2026-04-27 | 5/25/2026 12:00:00 AM | 4"x8" | Concreto | IND. MURO 5000 GF | 28 | 0 | 35 | 32.4 | 4694.8 | 330 | 92 | CEMEX | 3
743 | B-19388 NATIVA | COLUMNAS DOBLE ALTURA PISO 1 SALON COMUNAL 2 | 191 | 4306 | 2026-04-27 | 5/25/2026 12:00:00 AM | 4"x8" | Concreto | IND. MURO 4000 GF | 28 | 0 | 28 | 28.6 | 4154.2 | 292 | 102 | CEMEX | 4
743 | B-19388 NATIVA | COLUMNAS DOBLE ALTURA PISO 1 SALON COMUNAL 2 | 191 | 4306 | 2026-04-27 | 5/25/2026 12:00:00 AM | 4"x8" | Concreto | IND. MURO 4000 GF | 28 | 0 | 28 | 28.7 | 4156 | 292 | 102 | CEMEX | 4
743 | B-19388 NATIVA | COLUMNAS DOBLE ALTURA PISO 1 SALON COMUNAL 2 | 191 | 4306 | 2026-04-27 | 5/25/2026 12:00:00 AM | 4"x8" | Concreto | IND. MURO 4000 GF | 28 | 0 | 28 | 31.8 | 4610.6 | 324 | 114 | CEMEX | 4
741 | B-19388 NATIVA | MUROS PISO 22 APTO 2210 Y 2211 TORRE 4 | 191 | 4297 | 2026-04-27 | 5/25/2026 12:00:00 AM | 4"x8" | Concreto | IND. MURO 4000 GF | 28 | 0 | 28 | 30.4 | 4408.2 | 310 | 108 | CEMEX | 3
741 | B-19388 NATIVA | MUROS PISO 22 APTO 2210 Y 2211 TORRE 4 | 191 | 4297 | 2026-04-27 | 5/25/2026 12:00:00 AM | 4"x8" | Concreto | IND. MURO 4000 GF | 28 | 0 | 28 | 27.5 | 3986.4 | 280 | 98 | CEMEX | 3
741 | B-19388 NATIVA | MUROS PISO 22 APTO 2210 Y 2211 TORRE 4 | 191 | 4297 | 2026-04-27 | 5/25/2026 12:00:00 AM | 4"x8" | Concreto | IND. MURO 4000 GF | 28 | 0 | 28 | 28.6 | 4141.5 | 291 | 102 | CEMEX | 4
739 | B-19388 NATIVA | PLACA PISO 23 APTOS 2306-2307 Y ESCALERA EJES (18-20) PISO 21 A 22 TORRE 4 | 191 | 4289 | 2026-04-27 | 5/25/2026 12:00:00 AM | 4"x8" | Concreto | IND. PLACA 3000 PSI | 28 | 0 | 21 | 25.3 | 3667.9 | 258 | 120 | CEMEX | 4
739 | B-19388 NATIVA | PLACA PISO 23 APTOS 2306-2307 Y ESCALERA EJES (18-20) PISO 21 A 22 TORRE 4 | 191 | 4289 | 2026-04-27 | 5/25/2026 12:00:00 AM | 4"x8" | Concreto | IND. PLACA 3000 PSI | 28 | 0 | 21 | 25.3 | 3671.3 | 258 | 120 | CEMEX | 3
739 | B-19388 NATIVA | PLACA PISO 23 APTOS 2306-2307 Y ESCALERA EJES (18-20) PISO 21 A 22 TORRE 4 | 191 | 4289 | 2026-04-27 | 5/25/2026 12:00:00 AM | 4"x8" | Concreto | IND. PLACA 3000 PSI | 28 | 0 | 21 | 24 | 3482.2 | 245 | 114 | CEMEX | 3
740 | B-19388 NATIVA | PLACA P17 AP 1707-1706 TORRE 5 | 191 | 4298 | 2026-04-27 | 5/25/2026 12:00:00 AM | 4"x8" | Concreto | IND. PLACA 3000 PSI | 28 | 0 | 21 | 22.9 | 3316.3 | 233 | 109 | CEMEX | 4
740 | B-19388 NATIVA | PLACA P17 AP 1707-1706 TORRE 5 | 191 | 4298 | 2026-04-27 | 5/25/2026 12:00:00 AM | 4"x8" | Concreto | IND. PLACA 3000 PSI | 28 | 0 | 21 | 24.5 | 3558.2 | 250 | 117 | CEMEX | 3
740 | B-19388 NATIVA | PLACA P17 AP 1707-1706 TORRE 5 | 191 | 4298 | 2026-04-27 | 5/25/2026 12:00:00 AM | 4"x8" | Concreto | IND. PLACA 3000 PSI | 28 | 0 | 21 | 24.8 | 3597 | 253 | 118 | CEMEX | 3
735 | B-19388 NATIVA | PLACA P18 1801-1812 +PASILLO TORRE 5 | 191 | 4259 | 2026-04-25 | 5/23/2026 12:00:00 AM | 4"x8" | Concreto | IND. PLACA 3000 PSI | 28 | 0 | 21 | 24.7 | 3588.4 | 252 | 118 | CEMEX | 3
735 | B-19388 NATIVA | PLACA P18 1801-1812 +PASILLO TORRE 5 | 191 | 4259 | 2026-04-25 | 5/23/2026 12:00:00 AM | 4"x8" | Concreto | IND. PLACA 3000 PSI | 28 | 0 | 21 | 24.8 | 3597.3 | 253 | 118 | CEMEX | 3
735 | B-19388 NATIVA | PLACA P18 1801-1812 +PASILLO TORRE 5 | 191 | 4259 | 2026-04-25 | 5/23/2026 12:00:00 AM | 4"x8" | Concreto | IND. PLACA 3000 PSI | 28 | 0 | 21 | 26.7 | 3872.1 | 272 | 127 | CEMEX | 4
791 | B-19388 NATIVA | MUROS P1911-1910 TORRE 5 | 191 | 4724 | 2026-05-12 | 5/20/2026 12:00:00 AM | 4"x8" | Concreto | IND. MURO 5000 GF | 8 | 0 | 35 | 31.5 | 4574.3 | 322 | 90 | CEMEX | 2
791 | B-19388 NATIVA | MUROS P1911-1910 TORRE 5 | 191 | 4724 | 2026-05-12 | 5/20/2026 12:00:00 AM | 4"x8" | Concreto | IND. MURO 5000 GF | 8 | 0 | 35 | 34.1 | 4941.6 | 347 | 97 | CEMEX | 4
791 | B-19388 NATIVA | MUROS P1911-1910 TORRE 5 | 191 | 4724 | 2026-05-12 | 5/20/2026 12:00:00 AM | 4"x8" | Concreto | IND. MURO 5000 GF | 8 | 0 | 35 | 35.1 | 5092.8 | 358 | 100 | CEMEX | 3
797 | B-19388 NATIVA | MURO DE CONTENCION - ALTURA 2 - EJE A ENTRE 9 Y 10 | 191 | 4789 | 2026-05-13 | 5/20/2026 12:00:00 AM | 4"x8" | Concreto | CONVENCIONAL 4000 PSI GC | 7 | 0 | 28 | 23.5 | 3406.6 | 240 | 84 | CEMEX | 3
797 | B-19388 NATIVA | MURO DE CONTENCION - ALTURA 2 - EJE A ENTRE 9 Y 10 | 191 | 4789 | 2026-05-13 | 5/20/2026 12:00:00 AM | 4"x8" | Concreto | CONVENCIONAL 4000 PSI GC | 7 | 0 | 28 | 25.2 | 3648.2 | 256 | 90 | CEMEX | 3
797 | B-19388 NATIVA | MURO DE CONTENCION - ALTURA 2 - EJE A ENTRE 9 Y 10 | 191 | 4789 | 2026-05-13 | 5/20/2026 12:00:00 AM | 4"x8" | Concreto | CONVENCIONAL 4000 PSI GC | 7 | 0 | 28 | 26.8 | 3889.7 | 273 | 96 | CEMEX | 4
812 | B-19388 NATIVA | PLACA PISO 26 APTOS 2604-2605 TORRE 4 | 191 | 4735 | 2026-05-19 | 5/26/2026 12:00:00 AM | 4"x8" | Concreto | IND. PLACA 3000 PSI | 7 | 0 | 21 | 18.3 | 2657.8 | 187 | 87 | CEMEX | 3
812 | B-19388 NATIVA | PLACA PISO 26 APTOS 2604-2605 TORRE 4 | 191 | 4735 | 2026-05-19 | 5/26/2026 12:00:00 AM | 4"x8" | Concreto | IND. PLACA 3000 PSI | 7 | 0 | 21 | 20 | 2897.6 | 204 | 95 | CEMEX | 3
812 | B-19388 NATIVA | PLACA PISO 26 APTOS 2604-2605 TORRE 4 | 191 | 4735 | 2026-05-19 | 5/26/2026 12:00:00 AM | 4"x8" | Concreto | IND. PLACA 3000 PSI | 7 | 0 | 21 | 16.7 | 2419.1 | 170 | 79 | CEMEX | 4
815 | B-19388 NATIVA | VIGAS DE CIMENTACION COMUNAL 3 - PLACAS BAJO TANQUE | 191 | 5008 | 2026-05-19 | 5/26/2026 12:00:00 AM | 4"x8" | Concreto | CONVENCIONAL 4000 PSI GC | 7 | 0 | 28 | 28.3 | 4103.1 | 288 | 101 | CEMEX | 4
815 | B-19388 NATIVA | VIGAS DE CIMENTACION COMUNAL 3 - PLACAS BAJO TANQUE | 191 | 5008 | 2026-05-19 | 5/26/2026 12:00:00 AM | 4"x8" | Concreto | CONVENCIONAL 4000 PSI GC | 7 | 0 | 28 | 33 | 4779.1 | 336 | 118 | CEMEX | 4
815 | B-19388 NATIVA | VIGAS DE CIMENTACION COMUNAL 3 - PLACAS BAJO TANQUE | 191 | 5008 | 2026-05-19 | 5/26/2026 12:00:00 AM | 4"x8" | Concreto | CONVENCIONAL 4000 PSI GC | 7 | 0 | 28 | 31.6 | 4587.1 | 322 | 113 | CEMEX | 3
811 | B-19388 NATIVA | PLACA P21 AP 2103 - 2102 + PASILLO + ESCALERA P19 EJE 23 | 191 | 4994 | 2026-05-19 | 5/26/2026 12:00:00 AM | 4"x8" | Concreto | IND. PLACA 3000 PSI | 7 | 0 | 21 | 20.1 | 2920 | 205 | 96 | CEMEX | 4
811 | B-19388 NATIVA | PLACA P21 AP 2103 - 2102 + PASILLO + ESCALERA P19 EJE 23 | 191 | 4994 | 2026-05-19 | 5/26/2026 12:00:00 AM | 4"x8" | Concreto | IND. PLACA 3000 PSI | 7 | 0 | 21 | 20.9 | 3033.6 | 213 | 100 | CEMEX | 3
811 | B-19388 NATIVA | PLACA P21 AP 2103 - 2102 + PASILLO + ESCALERA P19 EJE 23 | 191 | 4994 | 2026-05-19 | 5/26/2026 12:00:00 AM | 4"x8" | Concreto | IND. PLACA 3000 PSI | 7 | 0 | 21 | 14.7 | 2131.1 | 150 | 70 | CEMEX | 4
814 | B-19388 NATIVA | MUROS PISO 25 APTOS 2501 Y 2512 TORRE 4 | 191 | 5000 | 2026-05-19 | 5/26/2026 12:00:00 AM | 4"x8" | Concreto | IND. MURO 4000 GF | 7 | 0 | 28 | 20.4 | 2952.3 | 208 | 73 | CEMEX | 4
814 | B-19388 NATIVA | MUROS PISO 25 APTOS 2501 Y 2512 TORRE 4 | 191 | 5000 | 2026-05-19 | 5/26/2026 12:00:00 AM | 4"x8" | Concreto | IND. MURO 4000 GF | 7 | 0 | 28 | 18 | 2609.1 | 183 | 64 | CEMEX | 3
814 | B-19388 NATIVA | MUROS PISO 25 APTOS 2501 Y 2512 TORRE 4 | 191 | 5000 | 2026-05-19 | 5/26/2026 12:00:00 AM | 4"x8" | Concreto | IND. MURO 4000 GF | 7 | 0 | 28 | 19.6 | 2836.8 | 199 | 70 | CEMEX | 3
813 | B-19388 NATIVA | MUROS AP 2006-2007 TORRE 5 | 191 | 5002 | 2026-05-19 | 5/26/2026 12:00:00 AM | 4"x8" | Concreto | IND. MURO 5000 GF | 7 | 0 | 35 | 36.6 | 5308.2 | 373 | 104 | CEMEX | 2
813 | B-19388 NATIVA | MUROS AP 2006-2007 TORRE 5 | 191 | 5002 | 2026-05-19 | 5/26/2026 12:00:00 AM | 4"x8" | Concreto | IND. MURO 5000 GF | 7 | 0 | 35 | 37.6 | 5446.9 | 383 | 107 | CEMEX | 3
813 | B-19388 NATIVA | MUROS AP 2006-2007 TORRE 5 | 191 | 5002 | 2026-05-19 | 5/26/2026 12:00:00 AM | 4"x8" | Concreto | IND. MURO 5000 GF | 7 | 0 | 35 | 34.7 | 5038.4 | 354 | 99 | CEMEX | 3
746 | B-19388 NATIVA | MUROS AP 1804-1805 TORRE 5 | 191 | 4343 | 2026-04-28 | 5/26/2026 12:00:00 AM | 4"x8" | Concreto | IND. MURO 5000 GF | 28 | 0 | 35 | 38.5 | 5588 | 393 | 110 | CEMEX | 3
746 | B-19388 NATIVA | MUROS AP 1804-1805 TORRE 5 | 191 | 4343 | 2026-04-28 | 5/26/2026 12:00:00 AM | 4"x8" | Concreto | IND. MURO 5000 GF | 28 | 0 | 35 | 41.7 | 6043.2 | 425 | 119 | CEMEX | 3
746 | B-19388 NATIVA | MUROS AP 1804-1805 TORRE 5 | 191 | 4343 | 2026-04-28 | 5/26/2026 12:00:00 AM | 4"x8" | Concreto | IND. MURO 5000 GF | 28 | 0 | 35 | 42.5 | 6171.3 | 434 | 122 | CEMEX | 3
747 | B-19388 NATIVA | MUROS PISO 23 APTO 2304 Y 2305 TORRE 4 | 191 | 4344 | 2026-04-28 | 5/26/2026 12:00:00 AM | 4"x8" | Concreto | IND. MURO 4000 GF | 28 | 0 | 28 | 31.3 | 4537.2 | 319 | 112 | CEMEX | 3
747 | B-19388 NATIVA | MUROS PISO 23 APTO 2304 Y 2305 TORRE 4 | 191 | 4344 | 2026-04-28 | 5/26/2026 12:00:00 AM | 4"x8" | Concreto | IND. MURO 4000 GF | 28 | 0 | 28 | 33.1 | 4800.5 | 338 | 118 | CEMEX | 3
747 | B-19388 NATIVA | MUROS PISO 23 APTO 2304 Y 2305 TORRE 4 | 191 | 4344 | 2026-04-28 | 5/26/2026 12:00:00 AM | 4"x8" | Concreto | IND. MURO 4000 GF | 28 | 0 | 28 | 32.2 | 4677.3 | 329 | 115 | CEMEX | 3
819 | B-19388 NATIVA | MUROS PISO 25 APTOS 2508 Y 2509 TORRE 4 | 191 | 5043 | 2026-05-20 | 5/27/2026 12:00:00 AM | 4"x8" | Concreto | IND. MURO 4000 GF | 7 | 0 | 28 | 29 | 4212 | 296 | 104 | CEMEX | 3
819 | B-19388 NATIVA | MUROS PISO 25 APTOS 2508 Y 2509 TORRE 4 | 191 | 5043 | 2026-05-20 | 5/27/2026 12:00:00 AM | 4"x8" | Concreto | IND. MURO 4000 GF | 7 | 0 | 28 | 26.5 | 3842.4 | 270 | 95 | CEMEX | 3
819 | B-19388 NATIVA | MUROS PISO 25 APTOS 2508 Y 2509 TORRE 4 | 191 | 5043 | 2026-05-20 | 5/27/2026 12:00:00 AM | 4"x8" | Concreto | IND. MURO 4000 GF | 7 | 0 | 28 | 30.1 | 4366.4 | 307 | 108 | CEMEX | 3
744 | B-19388 NATIVA | PLACA P18 AP 1811-1810 + PASILLO + ESC P17 EJE 23 | 191 | 4340 | 2026-04-28 | 5/26/2026 12:00:00 AM | 4"x8" | Concreto | IND. PLACA 3000 PSI | 28 | 0 | 21 | 26.3 | 3814.4 | 268 | 125 | CEMEX | 4
744 | B-19388 NATIVA | PLACA P18 AP 1811-1810 + PASILLO + ESC P17 EJE 23 | 191 | 4340 | 2026-04-28 | 5/26/2026 12:00:00 AM | 4"x8" | Concreto | IND. PLACA 3000 PSI | 28 | 0 | 21 | 26.5 | 3839 | 270 | 126 | CEMEX | 3
744 | B-19388 NATIVA | PLACA P18 AP 1811-1810 + PASILLO + ESC P17 EJE 23 | 191 | 4340 | 2026-04-28 | 5/26/2026 12:00:00 AM | 4"x8" | Concreto | IND. PLACA 3000 PSI | 28 | 0 | 21 | 22 | 3192.4 | 224 | 105 | CEMEX | 4
745 | B-19388 NATIVA | PLACA PISO 23 APTOS 2301-2312 TORRE 4 | 191 | 4341 | 2026-04-28 | 5/26/2026 12:00:00 AM | 4"x8" | Concreto | IND. PLACA 3000 PSI | 28 | 0 | 21 | 27 | 3920.5 | 276 | 129 | CEMEX | 3
745 | B-19388 NATIVA | PLACA PISO 23 APTOS 2301-2312 TORRE 4 | 191 | 4341 | 2026-04-28 | 5/26/2026 12:00:00 AM | 4"x8" | Concreto | IND. PLACA 3000 PSI | 28 | 0 | 21 | 28.5 | 4129.9 | 290 | 136 | CEMEX | 4
745 | B-19388 NATIVA | PLACA PISO 23 APTOS 2301-2312 TORRE 4 | 191 | 4341 | 2026-04-28 | 5/26/2026 12:00:00 AM | 4"x8" | Concreto | IND. PLACA 3000 PSI | 28 | 0 | 21 | 27.3 | 3955.5 | 278 | 130 | CEMEX | 3
748 | B-19388 NATIVA | PLACA P17 1808-1809 TORRE 5 | 191 | 4376 | 2026-04-29 | 5/27/2026 12:00:00 AM | 4"x8" | Concreto | IND. PLACA 3000 PSI | 28 | 0 | 21 | 21.4 | 3106.8 | 218 | 102 | CEMEX | 3
748 | B-19388 NATIVA | PLACA P17 1808-1809 TORRE 5 | 191 | 4376 | 2026-04-29 | 5/27/2026 12:00:00 AM | 4"x8" | Concreto | IND. PLACA 3000 PSI | 28 | 0 | 21 | 22.7 | 3299.1 | 232 | 108 | CEMEX | 3
748 | B-19388 NATIVA | PLACA P17 1808-1809 TORRE 5 | 191 | 4376 | 2026-04-29 | 5/27/2026 12:00:00 AM | 4"x8" | Concreto | IND. PLACA 3000 PSI | 28 | 0 | 21 | 22.3 | 3232.5 | 227 | 106 | CEMEX | 3
749 | B-19388 NATIVA | PLACA PISO 23 APTOS 2308-2309 TORRE 4 | 191 | 4041 | 2026-04-29 | 5/27/2026 12:00:00 AM | 4"x8" | Concreto | IND. PLACA 3000 PSI | 28 | 0 | 21 | 24.8 | 3593.5 | 253 | 118 | CEMEX | 4
749 | B-19388 NATIVA | PLACA PISO 23 APTOS 2308-2309 TORRE 4 | 191 | 4041 | 2026-04-29 | 5/27/2026 12:00:00 AM | 4"x8" | Concreto | IND. PLACA 3000 PSI | 28 | 0 | 21 | 23.6 | 3416.8 | 240 | 112 | CEMEX | 4
749 | B-19388 NATIVA | PLACA PISO 23 APTOS 2308-2309 TORRE 4 | 191 | 4041 | 2026-04-29 | 5/27/2026 12:00:00 AM | 4"x8" | Concreto | IND. PLACA 3000 PSI | 28 | 0 | 21 | 24.1 | 3490.6 | 245 | 115 | CEMEX | 4
751 | B-19388 NATIVA | MUROS PISO 23 APTO 2302 Y 2303 TORRE 4 | 191 | 4382 | 2026-04-29 | 5/27/2026 12:00:00 AM | 4"x8" | Concreto | IND. MURO 4000 GF | 28 | 0 | 28 | 29.1 | 4224.4 | 297 | 104 | CEMEX | 3
751 | B-19388 NATIVA | MUROS PISO 23 APTO 2302 Y 2303 TORRE 4 | 191 | 4382 | 2026-04-29 | 5/27/2026 12:00:00 AM | 4"x8" | Concreto | IND. MURO 4000 GF | 28 | 0 | 28 | 28.8 | 4178.5 | 294 | 103 | CEMEX | 3
751 | B-19388 NATIVA | MUROS PISO 23 APTO 2302 Y 2303 TORRE 4 | 191 | 4382 | 2026-04-29 | 5/27/2026 12:00:00 AM | 4"x8" | Concreto | IND. MURO 4000 GF | 28 | 0 | 28 | 29.6 | 4289.7 | 302 | 106 | CEMEX | 4
816 | B-19388 NATIVA | PLACA PISO 26 APTOS 2602-2603 TORRE 4 | 191 | 4783 | 2026-05-20 | 5/27/2026 12:00:00 AM | 4"x8" | Concreto | IND. PLACA 3000 PSI | 7 | 0 | 21 | 19 | 2752 | 193 | 90 | CEMEX | 3
816 | B-19388 NATIVA | PLACA PISO 26 APTOS 2602-2603 TORRE 4 | 191 | 4783 | 2026-05-20 | 5/27/2026 12:00:00 AM | 4"x8" | Concreto | IND. PLACA 3000 PSI | 7 | 0 | 21 | 20.6 | 2993.7 | 210 | 98 | CEMEX | 3
816 | B-19388 NATIVA | PLACA PISO 26 APTOS 2602-2603 TORRE 4 | 191 | 4783 | 2026-05-20 | 5/27/2026 12:00:00 AM | 4"x8" | Concreto | IND. PLACA 3000 PSI | 7 | 0 | 21 | 19.9 | 2884.9 | 203 | 95 | CEMEX | 3
817 | B-19388 NATIVA | PLACA P21 AP 2104-2105 TORRE 5 | 191 | 4793 | 2026-05-20 | 5/27/2026 12:00:00 AM | 4"x8" | Concreto | IND. PLACA 3000 PSI | 7 | 0 | 21 | 19.2 | 2785.2 | 196 | 91 | CEMEX | 3
817 | B-19388 NATIVA | PLACA P21 AP 2104-2105 TORRE 5 | 191 | 4793 | 2026-05-20 | 5/27/2026 12:00:00 AM | 4"x8" | Concreto | IND. PLACA 3000 PSI | 7 | 0 | 21 | 20.3 | 2940.1 | 207 | 96 | CEMEX | 3
817 | B-19388 NATIVA | PLACA P21 AP 2104-2105 TORRE 5 | 191 | 4793 | 2026-05-20 | 5/27/2026 12:00:00 AM | 4"x8" | Concreto | IND. PLACA 3000 PSI | 7 | 0 | 21 | 21.2 | 3079.3 | 216 | 101 | CEMEX | 3
818 | B-19388 NATIVA | MUROS P2011-2010 TORRE 5 | 191 | 5049 | 2026-05-20 | 5/27/2026 12:00:00 AM | 4"x8" | Concreto | IND. MURO 5000 GF | 7 | 0 | 35 | 34.2 | 4963.4 | 349 | 98 | CEMEX | 3
818 | B-19388 NATIVA | MUROS P2011-2010 TORRE 5 | 191 | 5049 | 2026-05-20 | 5/27/2026 12:00:00 AM | 4"x8" | Concreto | IND. MURO 5000 GF | 7 | 0 | 35 | 38.2 | 5547.6 | 390 | 109 | CEMEX | 3
818 | B-19388 NATIVA | MUROS P2011-2010 TORRE 5 | 191 | 5049 | 2026-05-20 | 5/27/2026 12:00:00 AM | 4"x8" | Concreto | IND. MURO 5000 GF | 7 | 0 | 35 | 36.2 | 5244.3 | 369 | 103 | CEMEX | 3
752 | B-19388 NATIVA | COLUMNAS SOTANO EJES C-10 D-10, CIMENTACION EJE 9 A-C SALON COMUNAL 3 | 191 | 4057 | 2026-04-29 | 5/27/2026 12:00:00 AM | 4"x8" | Concreto | CONVENCIONAL 4000 PSI GC | 28 | 0 | 28 | 25.7 | 3732.8 | 262 | 92 | CEMEX | 4
752 | B-19388 NATIVA | COLUMNAS SOTANO EJES C-10 D-10, CIMENTACION EJE 9 A-C SALON COMUNAL 3 | 191 | 4057 | 2026-04-29 | 5/27/2026 12:00:00 AM | 4"x8" | Concreto | CONVENCIONAL 4000 PSI GC | 28 | 0 | 28 | 26.7 | 3874.2 | 272 | 95 | CEMEX | 4
752 | B-19388 NATIVA | COLUMNAS SOTANO EJES C-10 D-10, CIMENTACION EJE 9 A-C SALON COMUNAL 3 | 191 | 4057 | 2026-04-29 | 5/27/2026 12:00:00 AM | 4"x8" | Concreto | CONVENCIONAL 4000 PSI GC | 28 | 0 | 28 | 27.9 | 4045.2 | 284 | 100 | CEMEX | 4
719 | B-19388 NATIVA | PLACA P17 1708-1709 TORRE 5 | 191 | 4121 | 2026-04-22 | 5/20/2026 12:00:00 AM | 4"x8" | Concreto | IND. PLACA 3000 PSI | 28 | 0 | 21 | 25.2 | 3649.9 | 257 | 120 | CEMEX | 3
719 | B-19388 NATIVA | PLACA P17 1708-1709 TORRE 5 | 191 | 4121 | 2026-04-22 | 5/20/2026 12:00:00 AM | 4"x8" | Concreto | IND. PLACA 3000 PSI | 28 | 0 | 21 | 26.1 | 3779 | 266 | 124 | CEMEX | 4
719 | B-19388 NATIVA | PLACA P17 1708-1709 TORRE 5 | 191 | 4121 | 2026-04-22 | 5/20/2026 12:00:00 AM | 4"x8" | Concreto | IND. PLACA 3000 PSI | 28 | 0 | 21 | 23.8 | 3452.5 | 243 | 113 | CEMEX | 3
750 | B-19388 NATIVA | MUROS AP 1801-1812 TORRE 5 | 191 | 4379 | 2026-04-29 | 5/27/2026 12:00:00 AM | 4"x8" | Concreto | IND. MURO 5000 GF | 28 | 0 | 35 | 39.1 | 5674.9 | 399 | 112 | CEMEX | 3
750 | B-19388 NATIVA | MUROS AP 1801-1812 TORRE 5 | 191 | 4379 | 2026-04-29 | 5/27/2026 12:00:00 AM | 4"x8" | Concreto | IND. MURO 5000 GF | 28 | 0 | 35 | 36.8 | 5338 | 375 | 105 | CEMEX | 3
750 | B-19388 NATIVA | MUROS AP 1801-1812 TORRE 5 | 191 | 4379 | 2026-04-29 | 5/27/2026 12:00:00 AM | 4"x8" | Concreto | IND. MURO 5000 GF | 28 | 0 | 35 | 36.7 | 5326.2 | 374 | 105 | CEMEX | 3
820 | B-19388 NATIVA | PLACA PISO 26 APTOS 2606-2607 Y ESCALERA EJES (18-20) PISO 24 A 25 TORRE 4 | 191 | 4844 | 2026-05-21 | 5/28/2026 12:00:00 AM | 4"x8" | Concreto | IND. PLACA 3000 PSI | 7 | 0 | 21 | 19.2 | 2783.2 | 196 | 91 | CEMEX | 4
820 | B-19388 NATIVA | PLACA PISO 26 APTOS 2606-2607 Y ESCALERA EJES (18-20) PISO 24 A 25 TORRE 4 | 191 | 4844 | 2026-05-21 | 5/28/2026 12:00:00 AM | 4"x8" | Concreto | IND. PLACA 3000 PSI | 7 | 0 | 21 | 17.8 | 2576.4 | 181 | 84 | CEMEX | 4
820 | B-19388 NATIVA | PLACA PISO 26 APTOS 2606-2607 Y ESCALERA EJES (18-20) PISO 24 A 25 TORRE 4 | 191 | 4844 | 2026-05-21 | 5/28/2026 12:00:00 AM | 4"x8" | Concreto | IND. PLACA 3000 PSI | 7 | 0 | 21 | 17.9 | 2596.6 | 183 | 85 | CEMEX | 4
821 | B-19388 NATIVA | PLACA P21 2101-2112 +PASILLO + ESCALERA P20 EJE 2 | 191 | 5090 | 2026-05-21 | 5/28/2026 12:00:00 AM | 4"x8" | Concreto | IND. PLACA 3000 PSI | 7 | 0 | 21 | 18.6 | 2692 | 189 | 88 | CEMEX | 4
821 | B-19388 NATIVA | PLACA P21 2101-2112 +PASILLO + ESCALERA P20 EJE 2 | 191 | 5090 | 2026-05-21 | 5/28/2026 12:00:00 AM | 4"x8" | Concreto | IND. PLACA 3000 PSI | 7 | 0 | 21 | 17.9 | 2597.3 | 183 | 85 | CEMEX | 4
821 | B-19388 NATIVA | PLACA P21 2101-2112 +PASILLO + ESCALERA P20 EJE 2 | 191 | 5090 | 2026-05-21 | 5/28/2026 12:00:00 AM | 4"x8" | Concreto | IND. PLACA 3000 PSI | 7 | 0 | 21 | 16.6 | 2413.3 | 170 | 79 | CEMEX | 4
823 | B-19388 NATIVA | MUROS P20 AP 2008-2009 TORRE 5 | 191 | 5095 | 2026-05-21 | 5/28/2026 12:00:00 AM | 4"x8" | Concreto | IND. MURO 5000 GF | 7 | 0 | 35 | 28.1 | 4070.2 | 286 | 80 | CEMEX | 4
823 | B-19388 NATIVA | MUROS P20 AP 2008-2009 TORRE 5 | 191 | 5095 | 2026-05-21 | 5/28/2026 12:00:00 AM | 4"x8" | Concreto | IND. MURO 5000 GF | 7 | 0 | 35 | 30.2 | 4379.7 | 308 | 86 | CEMEX | 4
823 | B-19388 NATIVA | MUROS P20 AP 2008-2009 TORRE 5 | 191 | 5095 | 2026-05-21 | 5/28/2026 12:00:00 AM | 4"x8" | Concreto | IND. MURO 5000 GF | 7 | 0 | 35 | 30.6 | 4433.2 | 312 | 87 | CEMEX | 4
822 | B-19388 NATIVA | MUROS PISO 25 APTOS 2510 Y 2511 TORRE 4 | 191 | 5092 | 2026-05-21 | 5/28/2026 12:00:00 AM | 4"x8" | Concreto | IND. MURO 4000 GF | 7 | 0 | 28 | 23.9 | 3469.9 | 244 | 85 | CEMEX | 3
822 | B-19388 NATIVA | MUROS PISO 25 APTOS 2510 Y 2511 TORRE 4 | 191 | 5092 | 2026-05-21 | 5/28/2026 12:00:00 AM | 4"x8" | Concreto | IND. MURO 4000 GF | 7 | 0 | 28 | 26.4 | 3823.1 | 269 | 94 | CEMEX | 4
822 | B-19388 NATIVA | MUROS PISO 25 APTOS 2510 Y 2511 TORRE 4 | 191 | 5092 | 2026-05-21 | 5/28/2026 12:00:00 AM | 4"x8" | Concreto | IND. MURO 4000 GF | 7 | 0 | 28 | 24.3 | 3526.3 | 248 | 87 | CEMEX | 4
824 | B-19388 NATIVA | MURO CONTENCION COSTADO ORIENTAL PRIMERA ALTURA COMUNAL 3 | 191 | 5110 | 2026-05-21 | 5/28/2026 12:00:00 AM | 4"x8" | Concreto | IND. MURO 4000 GF | 7 | 0 | 28 | 25.4 | 3678.4 | 259 | 90 | CEMEX | 4
824 | B-19388 NATIVA | MURO CONTENCION COSTADO ORIENTAL PRIMERA ALTURA COMUNAL 3 | 191 | 5110 | 2026-05-21 | 5/28/2026 12:00:00 AM | 4"x8" | Concreto | IND. MURO 4000 GF | 7 | 0 | 28 | 27.1 | 3926.5 | 276 | 97 | CEMEX | 4
824 | B-19388 NATIVA | MURO CONTENCION COSTADO ORIENTAL PRIMERA ALTURA COMUNAL 3 | 191 | 5110 | 2026-05-21 | 5/28/2026 12:00:00 AM | 4"x8" | Concreto | IND. MURO 4000 GF | 7 | 0 | 28 | 24 | 3482.7 | 245 | 86 | CEMEX | 4
757 | B-19388 NATIVA | MUROS PISO 23 APTO 2306 Y 2307 TORRE 4 | 191 | 4323 | 2026-04-30 | 5/28/2026 12:00:00 AM | 4"x8" | Concreto | IND. MURO 4000 GF | 28 | 0 | 28 | 31.7 | 4598.6 | 323 | 113 | CEMEX | 3
757 | B-19388 NATIVA | MUROS PISO 23 APTO 2306 Y 2307 TORRE 4 | 191 | 4323 | 2026-04-30 | 5/28/2026 12:00:00 AM | 4"x8" | Concreto | IND. MURO 4000 GF | 28 | 0 | 28 | 39.2 | 5690.9 | 400 | 140 | CEMEX | 4
757 | B-19388 NATIVA | MUROS PISO 23 APTO 2306 Y 2307 TORRE 4 | 191 | 4323 | 2026-04-30 | 5/28/2026 12:00:00 AM | 4"x8" | Concreto | IND. MURO 4000 GF | 28 | 0 | 28 | 38.4 | 5566.6 | 391 | 137 | CEMEX | 3
753 | B-19388 NATIVA | PLACA PISO 3 A-C 5-6 SALON COMUNAL 3 | 191 | 4413 | 2026-04-30 | 5/28/2026 12:00:00 AM | 4"x8" | Concreto | CONVENCIONAL 4000 PSI GC | 28 | 0 | 28 | 28.3 | 4110.8 | 289 | 101 | CEMEX | 3
753 | B-19388 NATIVA | PLACA PISO 3 A-C 5-6 SALON COMUNAL 3 | 191 | 4413 | 2026-04-30 | 5/28/2026 12:00:00 AM | 4"x8" | Concreto | CONVENCIONAL 4000 PSI GC | 28 | 0 | 28 | 27.2 | 3939.3 | 277 | 97 | CEMEX | 2
753 | B-19388 NATIVA | PLACA PISO 3 A-C 5-6 SALON COMUNAL 3 | 191 | 4413 | 2026-04-30 | 5/28/2026 12:00:00 AM | 4"x8" | Concreto | CONVENCIONAL 4000 PSI GC | 28 | 0 | 28 | 25.3 | 3666.3 | 258 | 90 | CEMEX | 4
833 | B-19388 NATIVA | MUROS AP 2104-2105 TORRE 5 | 191 | 4644 | 2026-05-23 | 5/30/2026 12:00:00 AM | 4"x8" | Concreto | IND. MURO 4000 GF | 7 | 0 | 28 | 21 | 3043.5 | 214 | 75 | CEMEX | 3
833 | B-19388 NATIVA | MUROS AP 2104-2105 TORRE 5 | 191 | 4644 | 2026-05-23 | 5/30/2026 12:00:00 AM | 4"x8" | Concreto | IND. MURO 4000 GF | 7 | 0 | 28 | 22.4 | 3253.7 | 229 | 80 | CEMEX | 4
833 | B-19388 NATIVA | MUROS AP 2104-2105 TORRE 5 | 191 | 4644 | 2026-05-23 | 5/30/2026 12:00:00 AM | 4"x8" | Concreto | IND. MURO 4000 GF | 7 | 0 | 28 | 21.2 | 3073 | 216 | 76 | CEMEX | 4
832 | B-19388 NATIVA | PLACA P21 AP 2111-2110 + PASILLO TORRE 5 | 191 | 5182 | 2026-05-23 | 5/30/2026 12:00:00 AM | 4"x8" | Concreto | IND. PLACA 3000 PSI | 7 | 0 | 21 | 17 | 2461.4 | 173 | 81 | CEMEX | 3
832 | B-19388 NATIVA | PLACA P21 AP 2111-2110 + PASILLO TORRE 5 | 191 | 5182 | 2026-05-23 | 5/30/2026 12:00:00 AM | 4"x8" | Concreto | IND. PLACA 3000 PSI | 7 | 0 | 21 | 15.6 | 2268.1 | 159 | 74 | CEMEX | 4
832 | B-19388 NATIVA | PLACA P21 AP 2111-2110 + PASILLO TORRE 5 | 191 | 5182 | 2026-05-23 | 5/30/2026 12:00:00 AM | 4"x8" | Concreto | IND. PLACA 3000 PSI | 7 | 0 | 21 | 16.4 | 2385.2 | 168 | 78 | CEMEX | 4
831 | B-19388 NATIVA | MUROS PISO 26 APTOS 2602 Y 2603 TORRE 4 | 191 | 4644 | 2026-05-23 | 5/30/2026 12:00:00 AM | 4"x8" | Concreto | IND. MURO 4000 GF | 7 | 0 | 28 | 22.5 | 3269.4 | 230 | 80 | CEMEX | 4
831 | B-19388 NATIVA | MUROS PISO 26 APTOS 2602 Y 2603 TORRE 4 | 191 | 4644 | 2026-05-23 | 5/30/2026 12:00:00 AM | 4"x8" | Concreto | IND. MURO 4000 GF | 7 | 0 | 28 | 27.7 | 4012.1 | 282 | 99 | CEMEX | 4
831 | B-19388 NATIVA | MUROS PISO 26 APTOS 2602 Y 2603 TORRE 4 | 191 | 4644 | 2026-05-23 | 5/30/2026 12:00:00 AM | 4"x8" | Concreto | IND. MURO 4000 GF | 7 | 0 | 28 | 25.1 | 3645.4 | 256 | 90 | CEMEX | 3
830 | B-19388 NATIVA | PLACA PISO 26 APTOS 2608-2609 TORRE 4 | 191 | 4638 | 2026-05-23 | 5/30/2026 12:00:00 AM | 4"x8" | Concreto | IND. PLACA 3000 PSI | 7 | 0 | 21 | 19.1 | 2770.9 | 195 | 91 | CEMEX | 3
830 | B-19388 NATIVA | PLACA PISO 26 APTOS 2608-2609 TORRE 4 | 191 | 4638 | 2026-05-23 | 5/30/2026 12:00:00 AM | 4"x8" | Concreto | IND. PLACA 3000 PSI | 7 | 0 | 21 | 15.8 | 2294.4 | 161 | 75 | CEMEX | 4
830 | B-19388 NATIVA | PLACA PISO 26 APTOS 2608-2609 TORRE 4 | 191 | 4638 | 2026-05-23 | 5/30/2026 12:00:00 AM | 4"x8" | Concreto | IND. PLACA 3000 PSI | 7 | 0 | 21 | 17.4 | 2519.2 | 177 | 83 | CEMEX | 4
828 | B-19388 NATIVA | MUROS P21 AP 2103-2102 TORRE 5 | 191 | 5149 | 2026-05-22 | 5/30/2026 12:00:00 AM | 4"x8" | Concreto | IND. MURO 4000 GF | 8 | 0 | 28 | 33.6 | 4871.1 | 342 | 120 | CEMEX | 4
828 | B-19388 NATIVA | MUROS P21 AP 2103-2102 TORRE 5 | 191 | 5149 | 2026-05-22 | 5/30/2026 12:00:00 AM | 4"x8" | Concreto | IND. MURO 4000 GF | 8 | 0 | 28 | 37.8 | 5484.9 | 386 | 135 | CEMEX | 4
828 | B-19388 NATIVA | MUROS P21 AP 2103-2102 TORRE 5 | 191 | 5149 | 2026-05-22 | 5/30/2026 12:00:00 AM | 4"x8" | Concreto | IND. MURO 4000 GF | 8 | 0 | 28 | 37.6 | 5459.3 | 384 | 134 | CEMEX | 4
825 | B-19388 NATIVA | PLACA PISO 26 APTOS 2601-2612 TORRE 4 | 191 | 4890 | 2026-05-22 | 5/30/2026 12:00:00 AM | 4"x8" | Concreto | IND. PLACA 3000 PSI | 8 | 0 | 21 | 19.4 | 2816.2 | 198 | 92 | CEMEX | 4
825 | B-19388 NATIVA | PLACA PISO 26 APTOS 2601-2612 TORRE 4 | 191 | 4890 | 2026-05-22 | 5/30/2026 12:00:00 AM | 4"x8" | Concreto | IND. PLACA 3000 PSI | 8 | 0 | 21 | 18.3 | 2652.4 | 186 | 87 | CEMEX | 4
825 | B-19388 NATIVA | PLACA PISO 26 APTOS 2601-2612 TORRE 4 | 191 | 4890 | 2026-05-22 | 5/30/2026 12:00:00 AM | 4"x8" | Concreto | IND. PLACA 3000 PSI | 8 | 0 | 21 | 19 | 2754.8 | 194 | 90 | CEMEX | 4
826 | B-19388 NATIVA | MUROS PISO 26 APTOS 2604 Y 2605 TORRE 4 | 191 | 5143 | 2026-05-22 | 5/30/2026 12:00:00 AM | 4"x8" | Concreto | IND. MURO 4000 GF | 8 | 0 | 28 | 30.3 | 4388.5 | 309 | 108 | CEMEX | 4
826 | B-19388 NATIVA | MUROS PISO 26 APTOS 2604 Y 2605 TORRE 4 | 191 | 5143 | 2026-05-22 | 5/30/2026 12:00:00 AM | 4"x8" | Concreto | IND. MURO 4000 GF | 8 | 0 | 28 | 31.2 | 4531.3 | 319 | 112 | CEMEX | 4
826 | B-19388 NATIVA | MUROS PISO 26 APTOS 2604 Y 2605 TORRE 4 | 191 | 5143 | 2026-05-22 | 5/30/2026 12:00:00 AM | 4"x8" | Concreto | IND. MURO 4000 GF | 8 | 0 | 28 | 28.9 | 4196.4 | 295 | 103 | CEMEX | 4
829 | B-19388 NATIVA | MURO CONTENCION TRAMO I EJE 12 ENTRE C-D COMUNAL 3 Y MURO DE ESCALERA Y FOSO ASCENSOR C2 NIVEL MEZANINE | 191 | 5174 | 2026-05-23 | 5/30/2026 12:00:00 AM | 4"x8" | Concreto | CONVENCIONAL 4000 PSI GC | 7 | 0 | 28 | 29 | 4210.6 | 296 | 104 | CEMEX | 4
829 | B-19388 NATIVA | MURO CONTENCION TRAMO I EJE 12 ENTRE C-D COMUNAL 3 Y MURO DE ESCALERA Y FOSO ASCENSOR C2 NIVEL MEZANINE | 191 | 5174 | 2026-05-23 | 5/30/2026 12:00:00 AM | 4"x8" | Concreto | CONVENCIONAL 4000 PSI GC | 7 | 0 | 28 | 27.7 | 4013.5 | 282 | 99 | CEMEX | 4
829 | B-19388 NATIVA | MURO CONTENCION TRAMO I EJE 12 ENTRE C-D COMUNAL 3 Y MURO DE ESCALERA Y FOSO ASCENSOR C2 NIVEL MEZANINE | 191 | 5174 | 2026-05-23 | 5/30/2026 12:00:00 AM | 4"x8" | Concreto | CONVENCIONAL 4000 PSI GC | 7 | 0 | 28 | 28 | 4065.7 | 286 | 100 | CEMEX | 4
834 | B-19388 NATIVA | PLACA PISO 26 APTOS 2610-2611 Y ESCALERA EJES (2-4) PISO 25 A 26 TORRE 4 | 191 | 5214 | 2026-05-25 | 6/1/2026 12:00:00 AM | 4"x8" | Concreto | IND. PLACA 3000 PSI | 7 | 0 | 21 | 19.2 | 2780.9 | 196 | 91 | CEMEX | 4
834 | B-19388 NATIVA | PLACA PISO 26 APTOS 2610-2611 Y ESCALERA EJES (2-4) PISO 25 A 26 TORRE 4 | 191 | 5214 | 2026-05-25 | 6/1/2026 12:00:00 AM | 4"x8" | Concreto | IND. PLACA 3000 PSI | 7 | 0 | 21 | 19.8 | 2869.4 | 202 | 94 | CEMEX | 4
834 | B-19388 NATIVA | PLACA PISO 26 APTOS 2610-2611 Y ESCALERA EJES (2-4) PISO 25 A 26 TORRE 4 | 191 | 5214 | 2026-05-25 | 6/1/2026 12:00:00 AM | 4"x8" | Concreto | IND. PLACA 3000 PSI | 7 | 0 | 21 | 17.7 | 2561.9 | 180 | 84 | CEMEX | 4
827 | B-19388 NATIVA | PLACA P21 AP 2107-2106 TORRE 5 | 191 | 5148 | 2026-05-22 | 5/30/2026 12:00:00 AM | 4"x8" | Concreto | IND. PLACA 3000 PSI | 8 | 0 | 21 | 20.3 | 2948.6 | 207 | 97 | CEMEX | 4
827 | B-19388 NATIVA | PLACA P21 AP 2107-2106 TORRE 5 | 191 | 5148 | 2026-05-22 | 5/30/2026 12:00:00 AM | 4"x8" | Concreto | IND. PLACA 3000 PSI | 8 | 0 | 21 | 18.2 | 2632.8 | 185 | 86 | CEMEX | 4
827 | B-19388 NATIVA | PLACA P21 AP 2107-2106 TORRE 5 | 191 | 5148 | 2026-05-22 | 5/30/2026 12:00:00 AM | 4"x8" | Concreto | IND. PLACA 3000 PSI | 8 | 0 | 21 | 21 | 3039.6 | 214 | 100 | CEMEX | 4
837 | B-19388 NATIVA | MUROS PISO 26 APTOS 2606 Y 2607 TORRE 4 | 191 | 5217 | 2026-05-25 | 6/1/2026 12:00:00 AM | 4"x8" | Concreto | IND. MURO 4000 GF | 7 | 0 | 28 | 23.5 | 3406.2 | 239 | 84 | CEMEX | 4
837 | B-19388 NATIVA | MUROS PISO 26 APTOS 2606 Y 2607 TORRE 4 | 191 | 5217 | 2026-05-25 | 6/1/2026 12:00:00 AM | 4"x8" | Concreto | IND. MURO 4000 GF | 7 | 0 | 28 | 25 | 3621.9 | 255 | 89 | CEMEX | 5
837 | B-19388 NATIVA | MUROS PISO 26 APTOS 2606 Y 2607 TORRE 4 | 191 | 5217 | 2026-05-25 | 6/1/2026 12:00:00 AM | 4"x8" | Concreto | IND. MURO 4000 GF | 7 | 0 | 28 | 25.5 | 3695.1 | 260 | 91 | CEMEX | 4
836 | B-19388 NATIVA | MUROS AP 2101-2112 TORRE 5 | 191 | 5212 | 2026-05-25 | 6/1/2026 12:00:00 AM | 4"x8" | Concreto | IND. MURO 4000 GF | 7 | 0 | 28 | 28.4 | 4113.9 | 289 | 101 | CEMEX | 4
836 | B-19388 NATIVA | MUROS AP 2101-2112 TORRE 5 | 191 | 5212 | 2026-05-25 | 6/1/2026 12:00:00 AM | 4"x8" | Concreto | IND. MURO 4000 GF | 7 | 0 | 28 | 28.6 | 4150.3 | 292 | 102 | CEMEX | 4
836 | B-19388 NATIVA | MUROS AP 2101-2112 TORRE 5 | 191 | 5212 | 2026-05-25 | 6/1/2026 12:00:00 AM | 4"x8" | Concreto | IND. MURO 4000 GF | 7 | 0 | 28 | 25.1 | 3644.4 | 256 | 90 | CEMEX | 4
835 | B-19388 NATIVA | PLACA P21 2108-2109 TORRE 5 | 191 | 5211 | 2026-05-25 | 6/1/2026 12:00:00 AM | 4"x8" | Concreto | IND. PLACA 3000 PSI | 7 | 0 | 21 | 19.2 | 2781.1 | 196 | 91 | CEMEX | 4
835 | B-19388 NATIVA | PLACA P21 2108-2109 TORRE 5 | 191 | 5211 | 2026-05-25 | 6/1/2026 12:00:00 AM | 4"x8" | Concreto | IND. PLACA 3000 PSI | 7 | 0 | 21 | 17.6 | 2551 | 179 | 84 | CEMEX | 3
835 | B-19388 NATIVA | PLACA P21 2108-2109 TORRE 5 | 191 | 5211 | 2026-05-25 | 6/1/2026 12:00:00 AM | 4"x8" | Concreto | IND. PLACA 3000 PSI | 7 | 0 | 21 | 20.6 | 2982 | 210 | 98 | CEMEX | 4
762 | B-19388 NATIVA | MUROS PISO 23 APTO 2301 Y 2312 TORRE 4 | 191 | 4502 | 2026-05-04 | 6/1/2026 12:00:00 AM | 4"x8" | Concreto | IND. MURO 4000 GF | 28 | 0 | 28 | 31.3 | 4534.7 | 319 | 112 | CEMEX | 4
762 | B-19388 NATIVA | MUROS PISO 23 APTO 2301 Y 2312 TORRE 4 | 191 | 4502 | 2026-05-04 | 6/1/2026 12:00:00 AM | 4"x8" | Concreto | IND. MURO 4000 GF | 28 | 0 | 28 | 33.1 | 4806.2 | 338 | 118 | CEMEX | 2
762 | B-19388 NATIVA | MUROS PISO 23 APTO 2301 Y 2312 TORRE 4 | 191 | 4502 | 2026-05-04 | 6/1/2026 12:00:00 AM | 4"x8" | Concreto | IND. MURO 4000 GF | 28 | 0 | 28 | 33 | 4791.2 | 337 | 118 | CEMEX | 4
761 | B-19388 NATIVA | MUROS P1811-1810 TORRE 5 | 191 | 4503 | 2026-05-04 | 6/1/2026 12:00:00 AM | 4"x8" | Concreto | IND. MURO 5000 GF | 28 | 0 | 35 | 35.9 | 5208 | 366 | 102 | CEMEX | 3
761 | B-19388 NATIVA | MUROS P1811-1810 TORRE 5 | 191 | 4503 | 2026-05-04 | 6/1/2026 12:00:00 AM | 4"x8" | Concreto | IND. MURO 5000 GF | 28 | 0 | 35 | 33.2 | 4820.7 | 339 | 95 | CEMEX | 2
761 | B-19388 NATIVA | MUROS P1811-1810 TORRE 5 | 191 | 4503 | 2026-05-04 | 6/1/2026 12:00:00 AM | 4"x8" | Concreto | IND. MURO 5000 GF | 28 | 0 | 35 | 36.4 | 5275.4 | 371 | 104 | CEMEX | 3
760 | B-19388 NATIVA | PLACA PISO 24 APTOS 2404-2405 TORRE 4 | 191 | 4496 | 2026-05-04 | 6/1/2026 12:00:00 AM | 4"x8" | Concreto | IND. PLACA 3000 PSI | 28 | 0 | 21 | 21.2 | 3069.8 | 216 | 101 | CEMEX | 5
760 | B-19388 NATIVA | PLACA PISO 24 APTOS 2404-2405 TORRE 4 | 191 | 4496 | 2026-05-04 | 6/1/2026 12:00:00 AM | 4"x8" | Concreto | IND. PLACA 3000 PSI | 28 | 0 | 21 | 21 | 3043.8 | 214 | 100 | CEMEX | 3
760 | B-19388 NATIVA | PLACA PISO 24 APTOS 2404-2405 TORRE 4 | 191 | 4496 | 2026-05-04 | 6/1/2026 12:00:00 AM | 4"x8" | Concreto | IND. PLACA 3000 PSI | 28 | 0 | 21 | 22.2 | 3217.7 | 226 | 106 | CEMEX | 4
759 | B-19388 NATIVA | PLACA P19 AP 1904-1905 TORRE 5 | 191 | 4498 | 2026-05-04 | 6/1/2026 12:00:00 AM | 4"x8" | Concreto | IND. PLACA 3000 PSI | 28 | 0 | 21 | 23.4 | 3394.8 | 239 | 111 | CEMEX | 3
759 | B-19388 NATIVA | PLACA P19 AP 1904-1905 TORRE 5 | 191 | 4498 | 2026-05-04 | 6/1/2026 12:00:00 AM | 4"x8" | Concreto | IND. PLACA 3000 PSI | 28 | 0 | 21 | 21.6 | 3129.5 | 220 | 103 | CEMEX | 4
759 | B-19388 NATIVA | PLACA P19 AP 1904-1905 TORRE 5 | 191 | 4498 | 2026-05-04 | 6/1/2026 12:00:00 AM | 4"x8" | Concreto | IND. PLACA 3000 PSI | 28 | 0 | 21 | 22.5 | 3263.3 | 229 | 107 | CEMEX | 4
758 | B-19388 NATIVA | MURO CONTENCION EJE 9 DOBLE ALTURA, COLUMNA SOTANO B-9 SALON COMUNAL 3 | 191 | 4495 | 2026-05-04 | 6/1/2026 12:00:00 AM | 4"x8" | Concreto | IND. MURO 4000 GF | 28 | 0 | 28 | 26.9 | 3904.6 | 275 | 96 | CEMEX | 3
758 | B-19388 NATIVA | MURO CONTENCION EJE 9 DOBLE ALTURA, COLUMNA SOTANO B-9 SALON COMUNAL 3 | 191 | 4495 | 2026-05-04 | 6/1/2026 12:00:00 AM | 4"x8" | Concreto | IND. MURO 4000 GF | 28 | 0 | 28 | 27.1 | 3926.3 | 276 | 97 | CEMEX | 4
758 | B-19388 NATIVA | MURO CONTENCION EJE 9 DOBLE ALTURA, COLUMNA SOTANO B-9 SALON COMUNAL 3 | 191 | 4495 | 2026-05-04 | 6/1/2026 12:00:00 AM | 4"x8" | Concreto | IND. MURO 4000 GF | 28 | 0 | 28 | 23.6 | 3418.9 | 240 | 84 | CEMEX | 4
839 | B-19388 NATIVA | PLACA PISO 27 APTOS 2704-2705 TORRE 4 | 191 | 5255 | 2026-05-26 | 6/2/2026 12:00:00 AM | 4"x8" | Concreto | IND. PLACA 3000 PSI | 7 | 0 | 21 | 17.5 | 2532.1 | 178 | 83 | CEMEX | 3
839 | B-19388 NATIVA | PLACA PISO 27 APTOS 2704-2705 TORRE 4 | 191 | 5255 | 2026-05-26 | 6/2/2026 12:00:00 AM | 4"x8" | Concreto | IND. PLACA 3000 PSI | 7 | 0 | 21 | 15.9 | 2310.2 | 162 | 76 | CEMEX | 4
839 | B-19388 NATIVA | PLACA PISO 27 APTOS 2704-2705 TORRE 4 | 191 | 5255 | 2026-05-26 | 6/2/2026 12:00:00 AM | 4"x8" | Concreto | IND. PLACA 3000 PSI | 7 | 0 | 21 | 17 | 2472.5 | 174 | 81 | CEMEX | 4
838 | B-19388 NATIVA | PLACA P22 AP 2203 - 2202 + PASILLO + ESCALERA P20 EJE 23 | 191 | 5250 | 2026-05-26 | 6/2/2026 12:00:00 AM | 4"x8" | Concreto | IND. PLACA 3000 PSI | 7 | 0 | 21 | 18.8 | 2726.7 | 192 | 90 | CEMEX | 3
838 | B-19388 NATIVA | PLACA P22 AP 2203 - 2202 + PASILLO + ESCALERA P20 EJE 23 | 191 | 5250 | 2026-05-26 | 6/2/2026 12:00:00 AM | 4"x8" | Concreto | IND. PLACA 3000 PSI | 7 | 0 | 21 | 20.3 | 2943.3 | 207 | 97 | CEMEX | 3
838 | B-19388 NATIVA | PLACA P22 AP 2203 - 2202 + PASILLO + ESCALERA P20 EJE 23 | 191 | 5250 | 2026-05-26 | 6/2/2026 12:00:00 AM | 4"x8" | Concreto | IND. PLACA 3000 PSI | 7 | 0 | 21 | 19.4 | 2820.7 | 198 | 93 | CEMEX | 4
841 | B-19388 NATIVA | MUROS PISO 26 APTOS 2601 Y 2612 TORRE 4 | 191 | 5258 | 2026-05-26 | 6/2/2026 12:00:00 AM | 4"x8" | Concreto | IND. MURO 4000 GF | 7 | 0 | 28 | 22.6 | 3271.7 | 230 | 80 | CEMEX | 4
841 | B-19388 NATIVA | MUROS PISO 26 APTOS 2601 Y 2612 TORRE 4 | 191 | 5258 | 2026-05-26 | 6/2/2026 12:00:00 AM | 4"x8" | Concreto | IND. MURO 4000 GF | 7 | 0 | 28 | 28.2 | 4092.2 | 288 | 101 | CEMEX | 3
841 | B-19388 NATIVA | MUROS PISO 26 APTOS 2601 Y 2612 TORRE 4 | 191 | 5258 | 2026-05-26 | 6/2/2026 12:00:00 AM | 4"x8" | Concreto | IND. MURO 4000 GF | 7 | 0 | 28 | 26.1 | 3787.7 | 266 | 93 | CEMEX | 4
840 | B-19388 NATIVA | MUROS AP 2106-2107 TORRE 5 | 191 | 5257 | 2026-05-26 | 6/2/2026 12:00:00 AM | 4"x8" | Concreto | IND. MURO 4000 GF | 7 | 0 | 28 | 28.2 | 4094.6 | 288 | 101 | CEMEX | 4
840 | B-19388 NATIVA | MUROS AP 2106-2107 TORRE 5 | 191 | 5257 | 2026-05-26 | 6/2/2026 12:00:00 AM | 4"x8" | Concreto | IND. MURO 4000 GF | 7 | 0 | 28 | 29.1 | 4224.2 | 297 | 104 | CEMEX | 3
840 | B-19388 NATIVA | MUROS AP 2106-2107 TORRE 5 | 191 | 5257 | 2026-05-26 | 6/2/2026 12:00:00 AM | 4"x8" | Concreto | IND. MURO 4000 GF | 7 | 0 | 28 | 24 | 3485.3 | 245 | 86 | CEMEX | 4
766 | B-19388 NATIVA | MUROS P18 AP 1808-1809 TORRE 5 | 191 | 4532 | 2026-05-05 | 6/2/2026 12:00:00 AM | 4"x8" | Concreto | IND. MURO 5000 GF | 28 | 0 | 35 | 41.6 | 6032.7 | 424 | 119 | CEMEX | 3
766 | B-19388 NATIVA | MUROS P18 AP 1808-1809 TORRE 5 | 191 | 4532 | 2026-05-05 | 6/2/2026 12:00:00 AM | 4"x8" | Concreto | IND. MURO 5000 GF | 28 | 0 | 35 | 41.4 | 6008.2 | 422 | 118 | CEMEX | 3
766 | B-19388 NATIVA | MUROS P18 AP 1808-1809 TORRE 5 | 191 | 4532 | 2026-05-05 | 6/2/2026 12:00:00 AM | 4"x8" | Concreto | IND. MURO 5000 GF | 28 | 0 | 35 | 42.6 | 6174.7 | 434 | 122 | CEMEX | 4
765 | B-19388 NATIVA | MUROS PISO 23 APTO 2308 Y 2309 TORRE 4 | 191 | 4533 | 2026-05-05 | 6/2/2026 12:00:00 AM | 4"x8" | Concreto | IND. MURO 4000 GF | 28 | 0 | 28 | 34.7 | 5036.3 | 354 | 124 | CEMEX | 3
765 | B-19388 NATIVA | MUROS PISO 23 APTO 2308 Y 2309 TORRE 4 | 191 | 4533 | 2026-05-05 | 6/2/2026 12:00:00 AM | 4"x8" | Concreto | IND. MURO 4000 GF | 28 | 0 | 28 | 36.8 | 5332.3 | 375 | 131 | CEMEX | 3
765 | B-19388 NATIVA | MUROS PISO 23 APTO 2308 Y 2309 TORRE 4 | 191 | 4533 | 2026-05-05 | 6/2/2026 12:00:00 AM | 4"x8" | Concreto | IND. MURO 4000 GF | 28 | 0 | 28 | 35.3 | 5123.3 | 360 | 126 | CEMEX | 3
764 | B-19388 NATIVA | PLACA PISO 24 APTOS 2402-2403 Y ESCALERA EJES (18-20) PISO 22 A 23 TORRE 4 | 191 | 4529 | 2026-05-05 | 6/2/2026 12:00:00 AM | 4"x8" | Concreto | IND. PLACA 3000 PSI | 28 | 0 | 21 | 22 | 3188.2 | 224 | 105 | CEMEX | 4
764 | B-19388 NATIVA | PLACA PISO 24 APTOS 2402-2403 Y ESCALERA EJES (18-20) PISO 22 A 23 TORRE 4 | 191 | 4529 | 2026-05-05 | 6/2/2026 12:00:00 AM | 4"x8" | Concreto | IND. PLACA 3000 PSI | 28 | 0 | 21 | 20.4 | 2953 | 208 | 97 | CEMEX | 4
764 | B-19388 NATIVA | PLACA PISO 24 APTOS 2402-2403 Y ESCALERA EJES (18-20) PISO 22 A 23 TORRE 4 | 191 | 4529 | 2026-05-05 | 6/2/2026 12:00:00 AM | 4"x8" | Concreto | IND. PLACA 3000 PSI | 28 | 0 | 21 | 21.2 | 3080.8 | 217 | 101 | CEMEX | 3
763 | B-19388 NATIVA | PLACA P19 1901-1912 +PASILLO Y ESCALERA PISO 18 EJE 2 T5 | 191 | 4525 | 2026-05-05 | 6/2/2026 12:00:00 AM | 4"x8" | Concreto | IND. PLACA 3000 PSI | 28 | 0 | 21 | 23.8 | 3452.7 | 243 | 113 | CEMEX | 3
763 | B-19388 NATIVA | PLACA P19 1901-1912 +PASILLO Y ESCALERA PISO 18 EJE 2 T5 | 191 | 4525 | 2026-05-05 | 6/2/2026 12:00:00 AM | 4"x8" | Concreto | IND. PLACA 3000 PSI | 28 | 0 | 21 | 26.6 | 3864.2 | 272 | 127 | CEMEX | 3
763 | B-19388 NATIVA | PLACA P19 1901-1912 +PASILLO Y ESCALERA PISO 18 EJE 2 T5 | 191 | 4525 | 2026-05-05 | 6/2/2026 12:00:00 AM | 4"x8" | Concreto | IND. PLACA 3000 PSI | 28 | 0 | 21 | 26.4 | 3825.5 | 269 | 126 | CEMEX | 4
846 | B-19388 NATIVA | MUROS PISO 26 APTOS 2608 Y 2609 TORRE 4 | 191 | 5295 | 2026-05-27 | 6/3/2026 12:00:00 AM | 4"x8" | Concreto | IND. MURO 4000 GF | 7 | 0 | 28 | 28.4 | 4122.3 | 290 | 102 | CEMEX | 3
846 | B-19388 NATIVA | MUROS PISO 26 APTOS 2608 Y 2609 TORRE 4 | 191 | 5295 | 2026-05-27 | 6/3/2026 12:00:00 AM | 4"x8" | Concreto | IND. MURO 4000 GF | 7 | 0 | 28 | 24.7 | 3577.2 | 252 | 88 | CEMEX | 4
846 | B-19388 NATIVA | MUROS PISO 26 APTOS 2608 Y 2609 TORRE 4 | 191 | 5295 | 2026-05-27 | 6/3/2026 12:00:00 AM | 4"x8" | Concreto | IND. MURO 4000 GF | 7 | 0 | 28 | 26.6 | 3853.4 | 271 | 95 | CEMEX | 3
845 | B-19388 NATIVA | MUROS P2111-2110 TORRE 5 | 191 | 5291 | 2026-05-27 | 6/3/2026 12:00:00 AM | 4"x8" | Concreto | IND. MURO 4000 GF | 7 | 0 | 28 | 25.4 | 3679.3 | 259 | 91 | CEMEX | 4
845 | B-19388 NATIVA | MUROS P2111-2110 TORRE 5 | 191 | 5291 | 2026-05-27 | 6/3/2026 12:00:00 AM | 4"x8" | Concreto | IND. MURO 4000 GF | 7 | 0 | 28 | 23.5 | 3404.6 | 239 | 84 | CEMEX | 3
845 | B-19388 NATIVA | MUROS P2111-2110 TORRE 5 | 191 | 5291 | 2026-05-27 | 6/3/2026 12:00:00 AM | 4"x8" | Concreto | IND. MURO 4000 GF | 7 | 0 | 28 | 26.5 | 3846.8 | 270 | 95 | CEMEX | 3
843 | B-19388 NATIVA | PLACA P22 AP 2204-2205 TORRE 5 | 191 | 5290 | 2026-05-27 | 6/3/2026 12:00:00 AM | 4"x8" | Concreto | IND. PLACA 3000 PSI | 7 | 0 | 21 | 17.9 | 2591.8 | 182 | 85 | CEMEX | 4
843 | B-19388 NATIVA | PLACA P22 AP 2204-2205 TORRE 5 | 191 | 5290 | 2026-05-27 | 6/3/2026 12:00:00 AM | 4"x8" | Concreto | IND. PLACA 3000 PSI | 7 | 0 | 21 | 19 | 2750.5 | 193 | 90 | CEMEX | 3
843 | B-19388 NATIVA | PLACA P22 AP 2204-2205 TORRE 5 | 191 | 5290 | 2026-05-27 | 6/3/2026 12:00:00 AM | 4"x8" | Concreto | IND. PLACA 3000 PSI | 7 | 0 | 21 | 18.4 | 2674.7 | 188 | 88 | CEMEX | 4
671 | B-19388 NATIVA | MUROS PISO 20 APTO 2006 Y 2007 TORRE 4 | 191 | 3259 | 2026-04-08 | 6/3/2026 12:00:00 AM | 4"x8" | Concreto | IND. MURO 5000 GF | 56 | 0 | 35 | 38.4 | 5564.4 | 391 | 110 | CEMEX | 4
671 | B-19388 NATIVA | MUROS PISO 20 APTO 2006 Y 2007 TORRE 4 | 191 | 3259 | 2026-04-08 | 6/3/2026 12:00:00 AM | 4"x8" | Concreto | IND. MURO 5000 GF | 56 | 0 | 35 | 36.7 | 5323.7 | 374 | 105 | CEMEX | 4
671 | B-19388 NATIVA | MUROS PISO 20 APTO 2006 Y 2007 TORRE 4 | 191 | 3259 | 2026-04-08 | 6/3/2026 12:00:00 AM | 4"x8" | Concreto | IND. MURO 5000 GF | 56 | 0 | 35 | 31.5 | 4571.6 | 321 | 90 | CEMEX | 3
768 | B-19388 NATIVA | MUROS PISO 23 APTO 2310 Y 2311 TORRE 4 | 191 | 4571 | 2026-05-06 | 6/3/2026 12:00:00 AM | 4"x8" | Concreto | IND. MURO 4000 GF | 28 | 0 | 28 | 24.7 | 3582.7 | 252 | 88 | CEMEX | 3
768 | B-19388 NATIVA | MUROS PISO 23 APTO 2310 Y 2311 TORRE 4 | 191 | 4571 | 2026-05-06 | 6/3/2026 12:00:00 AM | 4"x8" | Concreto | IND. MURO 4000 GF | 28 | 0 | 28 | 28.2 | 4083.8 | 287 | 100 | CEMEX | 3
768 | B-19388 NATIVA | MUROS PISO 23 APTO 2310 Y 2311 TORRE 4 | 191 | 4571 | 2026-05-06 | 6/3/2026 12:00:00 AM | 4"x8" | Concreto | IND. MURO 4000 GF | 28 | 0 | 28 | 22.9 | 3321.6 | 234 | 82 | CEMEX | 3
767 | B-19388 NATIVA | PLACA PISO 24 APTOS 2406-2407 TORRE 4 | 191 | 4159 | 2026-05-06 | 6/3/2026 12:00:00 AM | 4"x8" | Concreto | IND. PLACA 3000 PSI | 28 | 0 | 21 | 41.2 | 5980.5 | 420 | 196 | CEMEX | 3
767 | B-19388 NATIVA | PLACA PISO 24 APTOS 2406-2407 TORRE 4 | 191 | 4159 | 2026-05-06 | 6/3/2026 12:00:00 AM | 4"x8" | Concreto | IND. PLACA 3000 PSI | 28 | 0 | 21 | 36.1 | 5241.1 | 368 | 172 | CEMEX | 3
767 | B-19388 NATIVA | PLACA PISO 24 APTOS 2406-2407 TORRE 4 | 191 | 4159 | 2026-05-06 | 6/3/2026 12:00:00 AM | 4"x8" | Concreto | IND. PLACA 3000 PSI | 28 | 0 | 21 | 39.5 | 5729.9 | 403 | 188 | CEMEX | 3
844 | B-19388 NATIVA | PLACA PISO 27 APTOS 2702-2703 TORRE 4 | 191 | 5292 | 2026-05-27 | 6/3/2026 12:00:00 AM | 4"x8" | Concreto | IND. PLACA 3000 PSI | 7 | 0 | 21 | 17.8 | 2580.4 | 181 | 85 | CEMEX | 4
844 | B-19388 NATIVA | PLACA PISO 27 APTOS 2702-2703 TORRE 4 | 191 | 5292 | 2026-05-27 | 6/3/2026 12:00:00 AM | 4"x8" | Concreto | IND. PLACA 3000 PSI | 7 | 0 | 21 | 19.5 | 2826.1 | 199 | 93 | CEMEX | 3
844 | B-19388 NATIVA | PLACA PISO 27 APTOS 2702-2703 TORRE 4 | 191 | 5292 | 2026-05-27 | 6/3/2026 12:00:00 AM | 4"x8" | Concreto | IND. PLACA 3000 PSI | 7 | 0 | 21 | 19.7 | 2864.1 | 201 | 94 | CEMEX | 4
850 | B-19388 NATIVA | ESCALERA COMUNAL 2 PISO 1 AL MEZANINE | 191 | 5330 | 2026-05-28 | 6/4/2026 12:00:00 AM | 4"x8" | Concreto | CONVENCIONAL 4000 PSI GC | 7 | 0 | 28 | 23.2 | 3363.5 | 236 | 83 | CEMEX | 3
850 | B-19388 NATIVA | ESCALERA COMUNAL 2 PISO 1 AL MEZANINE | 191 | 5330 | 2026-05-28 | 6/4/2026 12:00:00 AM | 4"x8" | Concreto | CONVENCIONAL 4000 PSI GC | 7 | 0 | 28 | 23.8 | 3448.4 | 242 | 85 | CEMEX | 3
850 | B-19388 NATIVA | ESCALERA COMUNAL 2 PISO 1 AL MEZANINE | 191 | 5330 | 2026-05-28 | 6/4/2026 12:00:00 AM | 4"x8" | Concreto | CONVENCIONAL 4000 PSI GC | 7 | 0 | 28 | 24 | 3478.5 | 245 | 86 | CEMEX | 3
849 | B-19388 NATIVA | COLUMNAS SEMISOTANO ENTRE EJE 11-12 C-D COMUNAL 3 | 191 | 5327 | 2026-05-28 | 6/4/2026 12:00:00 AM | 4"x8" | Concreto | CONVENCIONAL 4000 PSI GC | 7 | 0 | 28 | 20.1 | 2909.2 | 205 | 72 | CEMEX | 3
849 | B-19388 NATIVA | COLUMNAS SEMISOTANO ENTRE EJE 11-12 C-D COMUNAL 3 | 191 | 5327 | 2026-05-28 | 6/4/2026 12:00:00 AM | 4"x8" | Concreto | CONVENCIONAL 4000 PSI GC | 7 | 0 | 28 | 22.7 | 3298.2 | 232 | 81 | CEMEX | 3
849 | B-19388 NATIVA | COLUMNAS SEMISOTANO ENTRE EJE 11-12 C-D COMUNAL 3 | 191 | 5327 | 2026-05-28 | 6/4/2026 12:00:00 AM | 4"x8" | Concreto | CONVENCIONAL 4000 PSI GC | 7 | 0 | 28 | 20.8 | 3010.8 | 212 | 74 | CEMEX | 3
842 | B-19388 NATIVA | MURO DE CONTENCION TRAMO II EJE 12 ENTRE C-D COMUNAL 3 | 191 | 5268 | 2026-05-26 | 6/2/2026 12:00:00 AM | 4"x8" | Concreto | CONVENCIONAL 4000 PSI GC | 7 | 0 | 28 | 22.9 | 3317.7 | 233 | 82 | CEMEX | 3
842 | B-19388 NATIVA | MURO DE CONTENCION TRAMO II EJE 12 ENTRE C-D COMUNAL 3 | 191 | 5268 | 2026-05-26 | 6/2/2026 12:00:00 AM | 4"x8" | Concreto | CONVENCIONAL 4000 PSI GC | 7 | 0 | 28 | 19.3 | 2802.2 | 197 | 69 | CEMEX | 4
842 | B-19388 NATIVA | MURO DE CONTENCION TRAMO II EJE 12 ENTRE C-D COMUNAL 3 | 191 | 5268 | 2026-05-26 | 6/2/2026 12:00:00 AM | 4"x8" | Concreto | CONVENCIONAL 4000 PSI GC | 7 | 0 | 28 | 23.9 | 3469.1 | 244 | 85 | CEMEX | 4
848 | B-19388 NATIVA | PLACA PISO 27 APTOS 2706-2707 Y ESCALERA EJES (18-20) PISO 25 A 26 TORRE 4 | 191 | 5342 | 2026-05-28 | 6/4/2026 12:00:00 AM | 4"x8" | Concreto | IND. PLACA 3000 PSI | 7 | 0 | 21 | 22.4 | 3254.8 | 229 | 107 | CEMEX | 3
848 | B-19388 NATIVA | PLACA PISO 27 APTOS 2706-2707 Y ESCALERA EJES (18-20) PISO 25 A 26 TORRE 4 | 191 | 5342 | 2026-05-28 | 6/4/2026 12:00:00 AM | 4"x8" | Concreto | IND. PLACA 3000 PSI | 7 | 0 | 21 | 21.9 | 3182.4 | 224 | 104 | CEMEX | 3
848 | B-19388 NATIVA | PLACA PISO 27 APTOS 2706-2707 Y ESCALERA EJES (18-20) PISO 25 A 26 TORRE 4 | 191 | 5342 | 2026-05-28 | 6/4/2026 12:00:00 AM | 4"x8" | Concreto | IND. PLACA 3000 PSI | 7 | 0 | 21 | 22.5 | 3269.4 | 230 | 107 | CEMEX | 3
847 | B-19388 NATIVA | PLACA P21 2201-2212 +PASILLO TORRE 5 | 191 | 5337 | 2026-05-28 | 6/4/2026 12:00:00 AM | 4"x8" | Concreto | IND. PLACA 3000 PSI | 7 | 0 | 21 | 19.3 | 2792.8 | 196 | 92 | CEMEX | 3
847 | B-19388 NATIVA | PLACA P21 2201-2212 +PASILLO TORRE 5 | 191 | 5337 | 2026-05-28 | 6/4/2026 12:00:00 AM | 4"x8" | Concreto | IND. PLACA 3000 PSI | 7 | 0 | 21 | 17.8 | 2584.5 | 182 | 85 | CEMEX | 3
847 | B-19388 NATIVA | PLACA P21 2201-2212 +PASILLO TORRE 5 | 191 | 5337 | 2026-05-28 | 6/4/2026 12:00:00 AM | 4"x8" | Concreto | IND. PLACA 3000 PSI | 7 | 0 | 21 | 18.9 | 2738.1 | 193 | 90 | CEMEX | 3
852 | B-19388 NATIVA | MUROS P21 AP 2108-2109 TORRE 5 | 191 | 5347 | 2026-05-28 | 6/4/2026 12:00:00 AM | 4"x8" | Concreto | IND. MURO 4000 GF | 7 | 0 | 28 | 23.3 | 3375.7 | 237 | 83 | CEMEX | 3
852 | B-19388 NATIVA | MUROS P21 AP 2108-2109 TORRE 5 | 191 | 5347 | 2026-05-28 | 6/4/2026 12:00:00 AM | 4"x8" | Concreto | IND. MURO 4000 GF | 7 | 0 | 28 | 22.1 | 3205 | 225 | 79 | CEMEX | 3
852 | B-19388 NATIVA | MUROS P21 AP 2108-2109 TORRE 5 | 191 | 5347 | 2026-05-28 | 6/4/2026 12:00:00 AM | 4"x8" | Concreto | IND. MURO 4000 GF | 7 | 0 | 28 | 22.1 | 3212.2 | 226 | 79 | CEMEX | 3
851 | B-19388 NATIVA | MUROS PISO 26 APTOS 2610 Y 2611 TORRE 4 | 191 | 4804 | 2026-05-28 | 6/4/2026 12:00:00 AM | 4"x8" | Concreto | IND. MURO 4000 GF | 7 | 0 | 28 | 21.5 | 3111.6 | 219 | 77 | CEMEX | 3
851 | B-19388 NATIVA | MUROS PISO 26 APTOS 2610 Y 2611 TORRE 4 | 191 | 4804 | 2026-05-28 | 6/4/2026 12:00:00 AM | 4"x8" | Concreto | IND. MURO 4000 GF | 7 | 0 | 28 | 21.2 | 3082 | 217 | 76 | CEMEX | 3
851 | B-19388 NATIVA | MUROS PISO 26 APTOS 2610 Y 2611 TORRE 4 | 191 | 4804 | 2026-05-28 | 6/4/2026 12:00:00 AM | 4"x8" | Concreto | IND. MURO 4000 GF | 7 | 0 | 28 | 23.7 | 3433.4 | 241 | 84 | CEMEX | 3
771 | B-19388 NATIVA | MUROS P19 AP 1903-1902 TORRE 5 | 191 | 4606 | 2026-05-07 | 6/4/2026 12:00:00 AM | 4"x8" | Concreto | IND. MURO 5000 GF | 28 | 0 | 35 | 35.7 | 5174.6 | 364 | 102 | CEMEX | 3
771 | B-19388 NATIVA | MUROS P19 AP 1903-1902 TORRE 5 | 191 | 4606 | 2026-05-07 | 6/4/2026 12:00:00 AM | 4"x8" | Concreto | IND. MURO 5000 GF | 28 | 0 | 35 | 35.4 | 5137.5 | 361 | 101 | CEMEX | 3
771 | B-19388 NATIVA | MUROS P19 AP 1903-1902 TORRE 5 | 191 | 4606 | 2026-05-07 | 6/4/2026 12:00:00 AM | 4"x8" | Concreto | IND. MURO 5000 GF | 28 | 0 | 35 | 36.1 | 5230.7 | 368 | 103 | CEMEX | 3
770 | B-19388 NATIVA | PLACA PISO 24 APTOS 2401-2412 TORRE 4 | 191 | 6210 | 2026-05-07 | 6/4/2026 12:00:00 AM | 4"x8" | Concreto | IND. PLACA 3000 PSI | 28 | 0 | 21 | 26.7 | 3870.3 | 272 | 127 | CEMEX | 3
770 | B-19388 NATIVA | PLACA PISO 24 APTOS 2401-2412 TORRE 4 | 191 | 6210 | 2026-05-07 | 6/4/2026 12:00:00 AM | 4"x8" | Concreto | IND. PLACA 3000 PSI | 28 | 0 | 21 | 27.2 | 3950.8 | 278 | 130 | CEMEX | 4
770 | B-19388 NATIVA | PLACA PISO 24 APTOS 2401-2412 TORRE 4 | 191 | 6210 | 2026-05-07 | 6/4/2026 12:00:00 AM | 4"x8" | Concreto | IND. PLACA 3000 PSI | 28 | 0 | 21 | 26.2 | 3803.7 | 267 | 125 | CEMEX | 4
769 | B-19388 NATIVA | PLACA P19 AP 1907-1906 TORRE 5 | 191 | 6209 | 2026-05-07 | 6/4/2026 12:00:00 AM | 4"x8" | Concreto | IND. PLACA 3000 PSI | 28 | 0 | 21 | 24.4 | 3539.8 | 249 | 116 | CEMEX | 4
769 | B-19388 NATIVA | PLACA P19 AP 1907-1906 TORRE 5 | 191 | 6209 | 2026-05-07 | 6/4/2026 12:00:00 AM | 4"x8" | Concreto | IND. PLACA 3000 PSI | 28 | 0 | 21 | 26.2 | 3804.2 | 267 | 125 | CEMEX | 3
769 | B-19388 NATIVA | PLACA P19 AP 1907-1906 TORRE 5 | 191 | 6209 | 2026-05-07 | 6/4/2026 12:00:00 AM | 4"x8" | Concreto | IND. PLACA 3000 PSI | 28 | 0 | 21 | 25.3 | 3676.1 | 258 | 121 | CEMEX | 3
776 | B-19388 NATIVA | MUROS AP 1904-1905 TORRE 5 | 191 | 4645 | 2026-05-08 | 6/5/2026 12:00:00 AM | 4"x8" | Concreto | IND. MURO 5000 GF | 28 | 0 | 35 | 40.3 | 5845.1 | 411 | 115 | CEMEX | 3
776 | B-19388 NATIVA | MUROS AP 1904-1905 TORRE 5 | 191 | 4645 | 2026-05-08 | 6/5/2026 12:00:00 AM | 4"x8" | Concreto | IND. MURO 5000 GF | 28 | 0 | 35 | 43.6 | 6321.2 | 444 | 124 | CEMEX | 3
776 | B-19388 NATIVA | MUROS AP 1904-1905 TORRE 5 | 191 | 4645 | 2026-05-08 | 6/5/2026 12:00:00 AM | 4"x8" | Concreto | IND. MURO 5000 GF | 28 | 0 | 35 | 43.2 | 6266.2 | 441 | 123 | CEMEX | 3
775 | B-19388 NATIVA | PLACA PISO 24 APTOS 2408-2409 TORRE 4 | 191 | 4640 | 2026-05-08 | 6/5/2026 12:00:00 AM | 4"x8" | Concreto | IND. PLACA 3000 PSI | 28 | 0 | 21 | 21.7 | 3146.3 | 221 | 103 | CEMEX | 3
775 | B-19388 NATIVA | PLACA PISO 24 APTOS 2408-2409 TORRE 4 | 191 | 4640 | 2026-05-08 | 6/5/2026 12:00:00 AM | 4"x8" | Concreto | IND. PLACA 3000 PSI | 28 | 0 | 21 | 23.6 | 3417.2 | 240 | 112 | CEMEX | 4
775 | B-19388 NATIVA | PLACA PISO 24 APTOS 2408-2409 TORRE 4 | 191 | 4640 | 2026-05-08 | 6/5/2026 12:00:00 AM | 4"x8" | Concreto | IND. PLACA 3000 PSI | 28 | 0 | 21 | 22.5 | 3261.9 | 229 | 107 | CEMEX | 4
777 | B-19388 NATIVA | MUROS PISO 24 APTOS 2402 Y 2403 TORRE 4 | 191 | 4646 | 2026-05-08 | 6/5/2026 12:00:00 AM | 4"x8" | Concreto | IND. MURO 4000 GF | 28 | 0 | 28 | 34.1 | 4949.6 | 348 | 122 | CEMEX | 3
777 | B-19388 NATIVA | MUROS PISO 24 APTOS 2402 Y 2403 TORRE 4 | 191 | 4646 | 2026-05-08 | 6/5/2026 12:00:00 AM | 4"x8" | Concreto | IND. MURO 4000 GF | 28 | 0 | 28 | 33 | 4787.1 | 337 | 118 | CEMEX | 4
777 | B-19388 NATIVA | MUROS PISO 24 APTOS 2402 Y 2403 TORRE 4 | 191 | 4646 | 2026-05-08 | 6/5/2026 12:00:00 AM | 4"x8" | Concreto | IND. MURO 4000 GF | 28 | 0 | 28 | 34.5 | 4999.1 | 351 | 123 | CEMEX | 3
774 | B-19388 NATIVA | PLACA P19 AP 1911-1910 + PASILLO Y ESCALERA P18 EJE 23 TORRE 5 | 191 | 4224 | 2026-05-08 | 6/5/2026 12:00:00 AM | 4"x8" | Concreto | IND. PLACA 3000 PSI | 28 | 0 | 21 | 26.2 | 3796 | 267 | 125 | CEMEX | 4
774 | B-19388 NATIVA | PLACA P19 AP 1911-1910 + PASILLO Y ESCALERA P18 EJE 23 TORRE 5 | 191 | 4224 | 2026-05-08 | 6/5/2026 12:00:00 AM | 4"x8" | Concreto | IND. PLACA 3000 PSI | 28 | 0 | 21 | 25.2 | 3655.6 | 257 | 120 | CEMEX | 4
774 | B-19388 NATIVA | PLACA P19 AP 1911-1910 + PASILLO Y ESCALERA P18 EJE 23 TORRE 5 | 191 | 4224 | 2026-05-08 | 6/5/2026 12:00:00 AM | 4"x8" | Concreto | IND. PLACA 3000 PSI | 28 | 0 | 21 | 26.8 | 3879.8 | 273 | 127 | CEMEX | 3
856 | B-19388 NATIVA | MUROS P22 AP 2203-2202 TORRE 5 | 191 | 5395 | 2026-05-29 | 6/5/2026 12:00:00 AM | 4"x8" | Concreto | IND. MURO 4000 GF | 7 | 0 | 28 | 18.5 | 2675.9 | 188 | 66 | CEMEX | 4
856 | B-19388 NATIVA | MUROS P22 AP 2203-2202 TORRE 5 | 191 | 5395 | 2026-05-29 | 6/5/2026 12:00:00 AM | 4"x8" | Concreto | IND. MURO 4000 GF | 7 | 0 | 28 | 20.8 | 3011.7 | 212 | 74 | CEMEX | 4
856 | B-19388 NATIVA | MUROS P22 AP 2203-2202 TORRE 5 | 191 | 5395 | 2026-05-29 | 6/5/2026 12:00:00 AM | 4"x8" | Concreto | IND. MURO 4000 GF | 7 | 0 | 28 | 20.2 | 2925.9 | 206 | 72 | CEMEX | 3
862 | B-19388 NATIVA | MUROS PISO 27 APTOS 2702 Y 2703 TORRE 4 | 191 | 5440 | 2026-05-30 | 6/6/2026 12:00:00 AM | 4"x8" | Concreto | IND. MURO 4000 GF | 7 | 0 | 28 | 24.4 | 3537 | 249 | 87 | CEMEX | 3
862 | B-19388 NATIVA | MUROS PISO 27 APTOS 2702 Y 2703 TORRE 4 | 191 | 5440 | 2026-05-30 | 6/6/2026 12:00:00 AM | 4"x8" | Concreto | IND. MURO 4000 GF | 7 | 0 | 28 | 21.7 | 3142.8 | 221 | 77 | CEMEX | 4
862 | B-19388 NATIVA | MUROS PISO 27 APTOS 2702 Y 2703 TORRE 4 | 191 | 5440 | 2026-05-30 | 6/6/2026 12:00:00 AM | 4"x8" | Concreto | IND. MURO 4000 GF | 7 | 0 | 28 | 21 | 3043.7 | 214 | 75 | CEMEX | 4
859 | B-19388 NATIVA | PLACA P22 AP 2211-2210 + PASILLO TORRE 5 | 191 | 5431 | 2026-05-30 | 6/6/2026 12:00:00 AM | 4"x8" | Concreto | IND. PLACA 3000 PSI | 7 | 0 | 21 | 15.3 | 2219.8 | 156 | 73 | CEMEX | 4
859 | B-19388 NATIVA | PLACA P22 AP 2211-2210 + PASILLO TORRE 5 | 191 | 5431 | 2026-05-30 | 6/6/2026 12:00:00 AM | 4"x8" | Concreto | IND. PLACA 3000 PSI | 7 | 0 | 21 | 17.8 | 2582.8 | 182 | 85 | CEMEX | 4
859 | B-19388 NATIVA | PLACA P22 AP 2211-2210 + PASILLO TORRE 5 | 191 | 5431 | 2026-05-30 | 6/6/2026 12:00:00 AM | 4"x8" | Concreto | IND. PLACA 3000 PSI | 7 | 0 | 21 | 19.9 | 2884.5 | 203 | 95 | CEMEX | 3
857 | B-19388 NATIVA | COLUMNAS PISO 1 SALON COMUNAL 3 | 191 | 5424 | 2026-05-30 | 6/6/2026 12:00:00 AM | 4"x8" | Concreto | IND. MURO 4000 GF | 7 | 0 | 28 | 20.4 | 2960 | 208 | 73 | CEMEX | 5
857 | B-19388 NATIVA | COLUMNAS PISO 1 SALON COMUNAL 3 | 191 | 5424 | 2026-05-30 | 6/6/2026 12:00:00 AM | 4"x8" | Concreto | IND. MURO 4000 GF | 7 | 0 | 28 | 23.9 | 3467.6 | 244 | 85 | CEMEX | 3
857 | B-19388 NATIVA | COLUMNAS PISO 1 SALON COMUNAL 3 | 191 | 5424 | 2026-05-30 | 6/6/2026 12:00:00 AM | 4"x8" | Concreto | IND. MURO 4000 GF | 7 | 0 | 28 | 20.6 | 2988.6 | 210 | 74 | CEMEX | 3
854 | B-19388 NATIVA | MUROS PISO 27 APTOS 2704 Y 2705 TORRE 4 | 191 | 5391 | 2026-05-29 | 6/5/2026 12:00:00 AM | 4"x8" | Concreto | IND. MURO 4000 GF | 7 | 0 | 28 | 23.8 | 3453.3 | 243 | 85 | CEMEX | 3
854 | B-19388 NATIVA | MUROS PISO 27 APTOS 2704 Y 2705 TORRE 4 | 191 | 5391 | 2026-05-29 | 6/5/2026 12:00:00 AM | 4"x8" | Concreto | IND. MURO 4000 GF | 7 | 0 | 28 | 23.8 | 3448 | 242 | 85 | CEMEX | 3
854 | B-19388 NATIVA | MUROS PISO 27 APTOS 2704 Y 2705 TORRE 4 | 191 | 5391 | 2026-05-29 | 6/5/2026 12:00:00 AM | 4"x8" | Concreto | IND. MURO 4000 GF | 7 | 0 | 28 | 24.8 | 3594.9 | 253 | 88 | CEMEX | 4
853 | B-19388 NATIVA | PLACA PISO 27 APTOS 2701-2712 TORRE 4 | 191 | 5389 | 2026-05-29 | 6/5/2026 12:00:00 AM | 4"x8" | Concreto | IND. PLACA 3000 PSI | 7 | 0 | 21 | 20.4 | 2962.7 | 208 | 97 | CEMEX | 3
853 | B-19388 NATIVA | PLACA PISO 27 APTOS 2701-2712 TORRE 4 | 191 | 5389 | 2026-05-29 | 6/5/2026 12:00:00 AM | 4"x8" | Concreto | IND. PLACA 3000 PSI | 7 | 0 | 21 | 18.9 | 2737.4 | 192 | 90 | CEMEX | 4
853 | B-19388 NATIVA | PLACA PISO 27 APTOS 2701-2712 TORRE 4 | 191 | 5389 | 2026-05-29 | 6/5/2026 12:00:00 AM | 4"x8" | Concreto | IND. PLACA 3000 PSI | 7 | 0 | 21 | 17.6 | 2558.6 | 180 | 84 | CEMEX | 3
860 | B-19388 NATIVA | PLACA PISO 27 APTOS 2708-2709 TORRE 4 | 191 | 5430 | 2026-05-30 | 6/6/2026 12:00:00 AM | 4"x8" | Concreto | IND. PLACA 3000 PSI | 7 | 0 | 21 | 15.6 | 2266.9 | 159 | 74 | CEMEX | 4
860 | B-19388 NATIVA | PLACA PISO 27 APTOS 2708-2709 TORRE 4 | 191 | 5430 | 2026-05-30 | 6/6/2026 12:00:00 AM | 4"x8" | Concreto | IND. PLACA 3000 PSI | 7 | 0 | 21 | 13.2 | 1919 | 135 | 63 | CEMEX | 4
860 | B-19388 NATIVA | PLACA PISO 27 APTOS 2708-2709 TORRE 4 | 191 | 5430 | 2026-05-30 | 6/6/2026 12:00:00 AM | 4"x8" | Concreto | IND. PLACA 3000 PSI | 7 | 0 | 21 | 13.4 | 1942.3 | 137 | 64 | CEMEX | 3
858 | B-19388 NATIVA | CIMENTACION COSTADO SUR - SALON COMUNAL 3 | 191 | 5428 | 2026-05-30 | 6/6/2026 12:00:00 AM | 4"x8" | Concreto | CONVENCIONAL 4000 PSI GC | 7 | 0 | 28 | 23.4 | 3400.6 | 239 | 84 | CEMEX | 3
858 | B-19388 NATIVA | CIMENTACION COSTADO SUR - SALON COMUNAL 3 | 191 | 5428 | 2026-05-30 | 6/6/2026 12:00:00 AM | 4"x8" | Concreto | CONVENCIONAL 4000 PSI GC | 7 | 0 | 28 | 22.3 | 3232.1 | 227 | 80 | CEMEX | 3
858 | B-19388 NATIVA | CIMENTACION COSTADO SUR - SALON COMUNAL 3 | 191 | 5428 | 2026-05-30 | 6/6/2026 12:00:00 AM | 4"x8" | Concreto | CONVENCIONAL 4000 PSI GC | 7 | 0 | 28 | 24.7 | 3589.5 | 252 | 88 | CEMEX | 3
855 | B-19388 NATIVA | PLACA P22 AP 2207-2206 TORRE 5 | 191 | 5393 | 2026-05-29 | 6/5/2026 12:00:00 AM | 4"x8" | Concreto | IND. PLACA 3000 PSI | 7 | 0 | 21 | 17.9 | 2593.4 | 182 | 85 | CEMEX | 3
855 | B-19388 NATIVA | PLACA P22 AP 2207-2206 TORRE 5 | 191 | 5393 | 2026-05-29 | 6/5/2026 12:00:00 AM | 4"x8" | Concreto | IND. PLACA 3000 PSI | 7 | 0 | 21 | 22.2 | 3214.6 | 226 | 106 | CEMEX | 4
855 | B-19388 NATIVA | PLACA P22 AP 2207-2206 TORRE 5 | 191 | 5393 | 2026-05-29 | 6/5/2026 12:00:00 AM | 4"x8" | Concreto | IND. PLACA 3000 PSI | 7 | 0 | 21 | 19.6 | 2840.1 | 200 | 93 | CEMEX | 3
782 | B-19388 NATIVA | MUROS AP 1901-1912 TORRE 5 | 191 | 4679 | 2026-05-09 | 6/6/2026 12:00:00 AM | 4"x8" | Concreto | IND. MURO 5000 GF | 28 | 0 | 35 | 37.9 | 5490 | 386 | 108 | CEMEX | 3
782 | B-19388 NATIVA | MUROS AP 1901-1912 TORRE 5 | 191 | 4679 | 2026-05-09 | 6/6/2026 12:00:00 AM | 4"x8" | Concreto | IND. MURO 5000 GF | 28 | 0 | 35 | 39.4 | 5721 | 402 | 113 | CEMEX | 3
782 | B-19388 NATIVA | MUROS AP 1901-1912 TORRE 5 | 191 | 4679 | 2026-05-09 | 6/6/2026 12:00:00 AM | 4"x8" | Concreto | IND. MURO 5000 GF | 28 | 0 | 35 | 36.2 | 5256.6 | 370 | 104 | CEMEX | 3
781 | B-19388 NATIVA | MUROS PISO 24 APTOS 2406 Y 2407 TORRE 4 | 191 | 4675 | 2026-05-09 | 6/6/2026 12:00:00 AM | 4"x8" | Concreto | IND. MURO 4000 GF | 28 | 0 | 28 | 32.1 | 4649.1 | 327 | 114 | CEMEX | 3
781 | B-19388 NATIVA | MUROS PISO 24 APTOS 2406 Y 2407 TORRE 4 | 191 | 4675 | 2026-05-09 | 6/6/2026 12:00:00 AM | 4"x8" | Concreto | IND. MURO 4000 GF | 28 | 0 | 28 | 32.4 | 4700 | 330 | 116 | CEMEX | 3
781 | B-19388 NATIVA | MUROS PISO 24 APTOS 2406 Y 2407 TORRE 4 | 191 | 4675 | 2026-05-09 | 6/6/2026 12:00:00 AM | 4"x8" | Concreto | IND. MURO 4000 GF | 28 | 0 | 28 | 31.5 | 4564 | 321 | 112 | CEMEX | 3
780 | B-19388 NATIVA | PLACA P19 1908-1909 TORRE 5 | 191 | 4678 | 2026-05-09 | 6/6/2026 12:00:00 AM | 4"x8" | Concreto | IND. PLACA 3000 PSI | 28 | 0 | 21 | 26.7 | 3866.3 | 272 | 127 | CEMEX | 3
780 | B-19388 NATIVA | PLACA P19 1908-1909 TORRE 5 | 191 | 4678 | 2026-05-09 | 6/6/2026 12:00:00 AM | 4"x8" | Concreto | IND. PLACA 3000 PSI | 28 | 0 | 21 | 25.9 | 3763.2 | 265 | 124 | CEMEX | 3
780 | B-19388 NATIVA | PLACA P19 1908-1909 TORRE 5 | 191 | 4678 | 2026-05-09 | 6/6/2026 12:00:00 AM | 4"x8" | Concreto | IND. PLACA 3000 PSI | 28 | 0 | 21 | 27.4 | 3968.6 | 279 | 130 | CEMEX | 3
779 | B-19388 NATIVA | PLACA MEZZANINE SALON COMUNAL 2 | 191 | 4669 | 2026-05-09 | 6/6/2026 12:00:00 AM | 4"x8" | Concreto | IND. MURO 4000 GF | 28 | 0 | 28 | 30.1 | 4369.5 | 307 | 108 | CEMEX | 3
779 | B-19388 NATIVA | PLACA MEZZANINE SALON COMUNAL 2 | 191 | 4669 | 2026-05-09 | 6/6/2026 12:00:00 AM | 4"x8" | Concreto | IND. MURO 4000 GF | 28 | 0 | 28 | 30.9 | 4480.5 | 315 | 110 | CEMEX | 3
779 | B-19388 NATIVA | PLACA MEZZANINE SALON COMUNAL 2 | 191 | 4669 | 2026-05-09 | 6/6/2026 12:00:00 AM | 4"x8" | Concreto | IND. MURO 4000 GF | 28 | 0 | 28 | 29.9 | 4338.5 | 305 | 107 | CEMEX | 3
778 | B-19388 NATIVA | PLACA PISO 24 APTOS 2410-2411 Y ESCALERA EJES (2-4) PISO 23 A 24 TORRE 4 | 191 | 4686 | 2026-05-09 | 6/6/2026 12:00:00 AM | 4"x8" | Concreto | IND. PLACA 3000 PSI | 28 | 0 | 21 | 24.8 | 3596.1 | 253 | 118 | CEMEX | 3
778 | B-19388 NATIVA | PLACA PISO 24 APTOS 2410-2411 Y ESCALERA EJES (2-4) PISO 23 A 24 TORRE 4 | 191 | 4686 | 2026-05-09 | 6/6/2026 12:00:00 AM | 4"x8" | Concreto | IND. PLACA 3000 PSI | 28 | 0 | 21 | 25.2 | 3660.8 | 257 | 120 | CEMEX | 3
778 | B-19388 NATIVA | PLACA PISO 24 APTOS 2410-2411 Y ESCALERA EJES (2-4) PISO 23 A 24 TORRE 4 | 191 | 4686 | 2026-05-09 | 6/6/2026 12:00:00 AM | 4"x8" | Concreto | IND. PLACA 3000 PSI | 28 | 0 | 21 | 25 | 3630.1 | 255 | 119 | CEMEX | 4
772 | B-19388 NATIVA | MUROS PISO 24 APTO 2404 Y 2405 TORRE 4 | 191 | 4608 | 2026-05-07 | 6/4/2026 12:00:00 AM | 4"x8" | Concreto | IND. MURO 4000 GF | 28 | 0 | 28 | 41.6 | 6033 | 424 | 148 | CEMEX | 5
772 | B-19388 NATIVA | MUROS PISO 24 APTO 2404 Y 2405 TORRE 4 | 191 | 4608 | 2026-05-07 | 6/4/2026 12:00:00 AM | 4"x8" | Concreto | IND. MURO 4000 GF | 28 | 0 | 28 | 40.1 | 5823.2 | 409 | 143 | CEMEX | 3
772 | B-19388 NATIVA | MUROS PISO 24 APTO 2404 Y 2405 TORRE 4 | 191 | 4608 | 2026-05-07 | 6/4/2026 12:00:00 AM | 4"x8" | Concreto | IND. MURO 4000 GF | 28 | 0 | 28 | 42.2 | 6126.6 | 431 | 151 | CEMEX | 4
867 | B-19388 NATIVA | MURO CONTENCION COSTADO SUR - RAMPA | 191 | 5491 | 2026-06-01 | 6/8/2026 12:00:00 AM | 4"x8" | Concreto | CONVENCIONAL 4000 PSI GC | 7 | 0 | 28 | 24.4 | 3532.8 | 248 | 87 | CEMEX | 3
867 | B-19388 NATIVA | MURO CONTENCION COSTADO SUR - RAMPA | 191 | 5491 | 2026-06-01 | 6/8/2026 12:00:00 AM | 4"x8" | Concreto | CONVENCIONAL 4000 PSI GC | 7 | 0 | 28 | 20.3 | 2947.8 | 207 | 72 | CEMEX | 4
867 | B-19388 NATIVA | MURO CONTENCION COSTADO SUR - RAMPA | 191 | 5491 | 2026-06-01 | 6/8/2026 12:00:00 AM | 4"x8" | Concreto | CONVENCIONAL 4000 PSI GC | 7 | 0 | 28 | 22.9 | 3323.1 | 234 | 82 | CEMEX | 3
863 | B-19388 NATIVA | PLACA P22 2208-2209 TORRE 5 | 191 | 5469 | 2026-06-01 | 6/8/2026 12:00:00 AM | 4"x8" | Concreto | IND. PLACA 3000 PSI | 7 | 0 | 21 | 17.9 | 2599.2 | 183 | 85 | CEMEX | 4
863 | B-19388 NATIVA | PLACA P22 2208-2209 TORRE 5 | 191 | 5469 | 2026-06-01 | 6/8/2026 12:00:00 AM | 4"x8" | Concreto | IND. PLACA 3000 PSI | 7 | 0 | 21 | 18.9 | 2738.3 | 193 | 90 | CEMEX | 3
863 | B-19388 NATIVA | PLACA P22 2208-2209 TORRE 5 | 191 | 5469 | 2026-06-01 | 6/8/2026 12:00:00 AM | 4"x8" | Concreto | IND. PLACA 3000 PSI | 7 | 0 | 21 | 17.4 | 2530.1 | 178 | 83 | CEMEX | 3
773 | B-19388 NATIVA | COLUNAS PISO 2 A-7 A-8 B-7 B-8 SALON COMUNAL 3 | 191 | 4321 | 2026-05-07 | 6/4/2026 12:00:00 AM | 4"x8" | Concreto | IND. MURO 4000 GF | 28 | 0 | 28 | 32.1 | 4648.5 | 327 | 114 | CEMEX | 4
773 | B-19388 NATIVA | COLUNAS PISO 2 A-7 A-8 B-7 B-8 SALON COMUNAL 3 | 191 | 4321 | 2026-05-07 | 6/4/2026 12:00:00 AM | 4"x8" | Concreto | IND. MURO 4000 GF | 28 | 0 | 28 | 31.7 | 4598.6 | 323 | 113 | CEMEX | 4
773 | B-19388 NATIVA | COLUNAS PISO 2 A-7 A-8 B-7 B-8 SALON COMUNAL 3 | 191 | 4321 | 2026-05-07 | 6/4/2026 12:00:00 AM | 4"x8" | Concreto | IND. MURO 4000 GF | 28 | 0 | 28 | 33.9 | 4919.6 | 346 | 121 | CEMEX | 4
864 | B-19388 NATIVA | PLACA PISO 27 APTOS 2710-2711 Y ESCALERA EJES (2-4) PISO 26 A 27 TORRE 4 | 191 | 5470 | 2026-06-01 | 6/8/2026 12:00:00 AM | 4"x8" | Concreto | IND. PLACA 3000 PSI | 7 | 0 | 21 | 17.1 | 2487.3 | 175 | 82 | CEMEX | 3
864 | B-19388 NATIVA | PLACA PISO 27 APTOS 2710-2711 Y ESCALERA EJES (2-4) PISO 26 A 27 TORRE 4 | 191 | 5470 | 2026-06-01 | 6/8/2026 12:00:00 AM | 4"x8" | Concreto | IND. PLACA 3000 PSI | 7 | 0 | 21 | 20.6 | 2992.1 | 210 | 98 | CEMEX | 3
864 | B-19388 NATIVA | PLACA PISO 27 APTOS 2710-2711 Y ESCALERA EJES (2-4) PISO 26 A 27 TORRE 4 | 191 | 5470 | 2026-06-01 | 6/8/2026 12:00:00 AM | 4"x8" | Concreto | IND. PLACA 3000 PSI | 7 | 0 | 21 | 17.8 | 2576.4 | 181 | 84 | CEMEX | 3
866 | B-19388 NATIVA | MUROS AP 2201-2212 TORRE 5 | 191 | 5471 | 2026-06-01 | 6/8/2026 12:00:00 AM | 4"x8" | Concreto | IND. MURO 4000 GF | 7 | 0 | 28 | 27.2 | 3946.3 | 277 | 97 | CEMEX | 2
866 | B-19388 NATIVA | MUROS AP 2201-2212 TORRE 5 | 191 | 5471 | 2026-06-01 | 6/8/2026 12:00:00 AM | 4"x8" | Concreto | IND. MURO 4000 GF | 7 | 0 | 28 | 22.5 | 3265.4 | 230 | 80 | CEMEX | 3
866 | B-19388 NATIVA | MUROS AP 2201-2212 TORRE 5 | 191 | 5471 | 2026-06-01 | 6/8/2026 12:00:00 AM | 4"x8" | Concreto | IND. MURO 4000 GF | 7 | 0 | 28 | 26.2 | 3807.1 | 268 | 94 | CEMEX | 3
786 | B-19388 NATIVA | MUROS AP 1906-1907 TORRE 5 | 191 | 497 | 2026-05-11 | 6/8/2026 12:00:00 AM | 4"x8" | Concreto | IND. MURO 5000 GF | 28 | 0 | 35 | 37.7 | 5465.8 | 384 | 108 | CEMEX | 3
786 | B-19388 NATIVA | MUROS AP 1906-1907 TORRE 5 | 191 | 497 | 2026-05-11 | 6/8/2026 12:00:00 AM | 4"x8" | Concreto | IND. MURO 5000 GF | 28 | 0 | 35 | 39.2 | 5683.1 | 400 | 112 | CEMEX | 2
786 | B-19388 NATIVA | MUROS AP 1906-1907 TORRE 5 | 191 | 497 | 2026-05-11 | 6/8/2026 12:00:00 AM | 4"x8" | Concreto | IND. MURO 5000 GF | 28 | 0 | 35 | 38.2 | 5542.4 | 390 | 109 | CEMEX | 3
787 | B-19388 NATIVA | VIGA ZARPA CIMENTACION - SALON COMUNAL 3 - EJES A ENTRE 9-10 | 191 | 4707 | 2026-05-11 | 6/8/2026 12:00:00 AM | 4"x8" | Concreto | CONVENCIONAL 4000 PSI GC | 28 | 0 | 28 | 25.9 | 3757.2 | 264 | 92 | CEMEX | 3
787 | B-19388 NATIVA | VIGA ZARPA CIMENTACION - SALON COMUNAL 3 - EJES A ENTRE 9-10 | 191 | 4707 | 2026-05-11 | 6/8/2026 12:00:00 AM | 4"x8" | Concreto | CONVENCIONAL 4000 PSI GC | 28 | 0 | 28 | 27.2 | 3938.3 | 277 | 97 | CEMEX | 3
787 | B-19388 NATIVA | VIGA ZARPA CIMENTACION - SALON COMUNAL 3 - EJES A ENTRE 9-10 | 191 | 4707 | 2026-05-11 | 6/8/2026 12:00:00 AM | 4"x8" | Concreto | CONVENCIONAL 4000 PSI GC | 28 | 0 | 28 | 26.3 | 3819.3 | 269 | 94 | CEMEX | 3
785 | B-19388 NATIVA | MUROS PISO 24 APTOS 2401 Y 2412 TORRE 4 | 191 | 4696 | 2026-05-11 | 6/8/2026 12:00:00 AM | 4"x8" | Concreto | IND. MURO 4000 GF | 28 | 0 | 28 | 33.3 | 4832.1 | 340 | 119 | CEMEX | 3
785 | B-19388 NATIVA | MUROS PISO 24 APTOS 2401 Y 2412 TORRE 4 | 191 | 4696 | 2026-05-11 | 6/8/2026 12:00:00 AM | 4"x8" | Concreto | IND. MURO 4000 GF | 28 | 0 | 28 | 32.1 | 4655.8 | 327 | 115 | CEMEX | 3
785 | B-19388 NATIVA | MUROS PISO 24 APTOS 2401 Y 2412 TORRE 4 | 191 | 4696 | 2026-05-11 | 6/8/2026 12:00:00 AM | 4"x8" | Concreto | IND. MURO 4000 GF | 28 | 0 | 28 | 31.5 | 4570.4 | 321 | 112 | CEMEX | 3
784 | B-19388 NATIVA | PLACA PISO 25 APTOS 2504-2505 TORRE 4 | 191 | 4693 | 2026-05-11 | 6/8/2026 12:00:00 AM | 4"x8" | Concreto | IND. PLACA 3000 PSI | 28 | 0 | 21 | 25.8 | 3741.7 | 263 | 123 | CEMEX | 3
784 | B-19388 NATIVA | PLACA PISO 25 APTOS 2504-2505 TORRE 4 | 191 | 4693 | 2026-05-11 | 6/8/2026 12:00:00 AM | 4"x8" | Concreto | IND. PLACA 3000 PSI | 28 | 0 | 21 | 27.7 | 4016.3 | 282 | 132 | CEMEX | 3
784 | B-19388 NATIVA | PLACA PISO 25 APTOS 2504-2505 TORRE 4 | 191 | 4693 | 2026-05-11 | 6/8/2026 12:00:00 AM | 4"x8" | Concreto | IND. PLACA 3000 PSI | 28 | 0 | 21 | 26.4 | 3832.7 | 269 | 126 | CEMEX | 2
783 | B-19388 NATIVA | PLACA P20 AP 2003 - 2002 + PASILLO | 191 | 4692 | 2026-05-11 | 6/8/2026 12:00:00 AM | 4"x8" | Concreto | IND. PLACA 3000 PSI | 28 | 0 | 21 | 20.7 | 3008 | 211 | 99 | CEMEX | 5
783 | B-19388 NATIVA | PLACA P20 AP 2003 - 2002 + PASILLO | 191 | 4692 | 2026-05-11 | 6/8/2026 12:00:00 AM | 4"x8" | Concreto | IND. PLACA 3000 PSI | 28 | 0 | 21 | 20.8 | 3018.3 | 212 | 99 | CEMEX | 3
783 | B-19388 NATIVA | PLACA P20 AP 2003 - 2002 + PASILLO | 191 | 4692 | 2026-05-11 | 6/8/2026 12:00:00 AM | 4"x8" | Concreto | IND. PLACA 3000 PSI | 28 | 0 | 21 | 23 | 3334.6 | 234 | 109 | CEMEX | 4
689 | B-19388 NATIVA | ZARPA COSTADO SUR EJE 8-9 SALON COMUNAL 3 | 191 | 3773 | 2026-04-13 | 6/8/2026 12:00:00 AM | 4"x8" | Concreto | CONVENCIONAL 4000 PSI GC | 56 | 0 | 28 | 25 | 3624 | 255 | 89 | CEMEX | 4
689 | B-19388 NATIVA | ZARPA COSTADO SUR EJE 8-9 SALON COMUNAL 3 | 191 | 3773 | 2026-04-13 | 6/8/2026 12:00:00 AM | 4"x8" | Concreto | CONVENCIONAL 4000 PSI GC | 56 | 0 | 28 | 26.6 | 3864 | 272 | 95 | CEMEX | 4
689 | B-19388 NATIVA | ZARPA COSTADO SUR EJE 8-9 SALON COMUNAL 3 | 191 | 3773 | 2026-04-13 | 6/8/2026 12:00:00 AM | 4"x8" | Concreto | CONVENCIONAL 4000 PSI GC | 56 | 0 | 28 | 31 | 4489.9 | 316 | 110 | CEMEX | 3
861 | B-19388 NATIVA | MUROS AP 2204-2205 TORRE 5 | 191 | 5437 | 2026-05-30 | 6/6/2026 12:00:00 AM | 4"x8" | Concreto | IND. MURO 4000 GF | 7 | 0 | 28 | 24.5 | 3559.8 | 250 | 88 | CEMEX | 4
861 | B-19388 NATIVA | MUROS AP 2204-2205 TORRE 5 | 191 | 5437 | 2026-05-30 | 6/6/2026 12:00:00 AM | 4"x8" | Concreto | IND. MURO 4000 GF | 7 | 0 | 28 | 22.6 | 3282.5 | 231 | 81 | CEMEX | 4
861 | B-19388 NATIVA | MUROS AP 2204-2205 TORRE 5 | 191 | 5437 | 2026-05-30 | 6/6/2026 12:00:00 AM | 4"x8" | Concreto | IND. MURO 4000 GF | 7 | 0 | 28 | 25.6 | 3714.4 | 261 | 91 | CEMEX | 5
870 | B-19388 NATIVA | MUROS PISO 27 APTOS 2701 Y 2712 TORRE 4 | 191 | 5519 | 2026-06-02 | 6/9/2026 12:00:00 AM | 4"x8" | Concreto | IND. MURO 4000 GF | 7 | 0 | 28 | 19.6 | 2849.2 | 200 | 70 | CEMEX | 3
870 | B-19388 NATIVA | MUROS PISO 27 APTOS 2701 Y 2712 TORRE 4 | 191 | 5519 | 2026-06-02 | 6/9/2026 12:00:00 AM | 4"x8" | Concreto | IND. MURO 4000 GF | 7 | 0 | 28 | 27 | 3918.9 | 276 | 96 | CEMEX | 4
870 | B-19388 NATIVA | MUROS PISO 27 APTOS 2701 Y 2712 TORRE 4 | 191 | 5519 | 2026-06-02 | 6/9/2026 12:00:00 AM | 4"x8" | Concreto | IND. MURO 4000 GF | 7 | 0 | 28 | 26.5 | 3843.9 | 270 | 95 | CEMEX | 3
869 | B-19388 NATIVA | PLACA PISO 28 APTOS 2804-2805 TORRE 4 | 191 | 5514 | 2026-06-02 | 6/9/2026 12:00:00 AM | 4"x8" | Concreto | IND. PLACA 3000 PSI | 7 | 0 | 21 | 24.8 | 3600.1 | 253 | 118 | CEMEX | 3
869 | B-19388 NATIVA | PLACA PISO 28 APTOS 2804-2805 TORRE 4 | 191 | 5514 | 2026-06-02 | 6/9/2026 12:00:00 AM | 4"x8" | Concreto | IND. PLACA 3000 PSI | 7 | 0 | 21 | 19.9 | 2881.4 | 203 | 95 | CEMEX | 3
869 | B-19388 NATIVA | PLACA PISO 28 APTOS 2804-2805 TORRE 4 | 191 | 5514 | 2026-06-02 | 6/9/2026 12:00:00 AM | 4"x8" | Concreto | IND. PLACA 3000 PSI | 7 | 0 | 21 | 22.7 | 3287.1 | 231 | 108 | CEMEX | 3
868 | B-19388 NATIVA | PLACA P23 AP 2303 - 2302 + PASILLO Y ESCALERA P21 EJE 23 | 191 | 5513 | 2026-06-02 | 6/9/2026 12:00:00 AM | 4"x8" | Concreto | IND. PLACA 3000 PSI | 7 | 0 | 21 | 20.5 | 2977.2 | 209 | 98 | CEMEX | 3
868 | B-19388 NATIVA | PLACA P23 AP 2303 - 2302 + PASILLO Y ESCALERA P21 EJE 23 | 191 | 5513 | 2026-06-02 | 6/9/2026 12:00:00 AM | 4"x8" | Concreto | IND. PLACA 3000 PSI | 7 | 0 | 21 | 15.3 | 2214.4 | 156 | 73 | CEMEX | 3
868 | B-19388 NATIVA | PLACA P23 AP 2303 - 2302 + PASILLO Y ESCALERA P21 EJE 23 | 191 | 5513 | 2026-06-02 | 6/9/2026 12:00:00 AM | 4"x8" | Concreto | IND. PLACA 3000 PSI | 7 | 0 | 21 | 22.8 | 3301.3 | 232 | 108 | CEMEX | 3
872 | B-19388 NATIVA | SALON COMUNAL 3 - PLACA PISO 1 10-12 C-D | 191 | 5526 | 2026-06-02 | 6/9/2026 12:00:00 AM | 4"x8" | Concreto | CONVENCIONAL 4000 PSI GC | 7 | 0 | 28 | 24 | 3474.6 | 244 | 86 | CEMEX | 4
872 | B-19388 NATIVA | SALON COMUNAL 3 - PLACA PISO 1 10-12 C-D | 191 | 5526 | 2026-06-02 | 6/9/2026 12:00:00 AM | 4"x8" | Concreto | CONVENCIONAL 4000 PSI GC | 7 | 0 | 28 | 24.5 | 3558 | 250 | 88 | CEMEX | 3
872 | B-19388 NATIVA | SALON COMUNAL 3 - PLACA PISO 1 10-12 C-D | 191 | 5526 | 2026-06-02 | 6/9/2026 12:00:00 AM | 4"x8" | Concreto | CONVENCIONAL 4000 PSI GC | 7 | 0 | 28 | 23.5 | 3411.4 | 240 | 84 | CEMEX | 3
871 | B-19388 NATIVA | MUROS AP 2206-2207 TORRE 5 | 191 | 5518 | 2026-06-02 | 6/9/2026 12:00:00 AM | 4"x8" | Concreto | IND. MURO 4000 GF | 7 | 0 | 28 | 26.6 | 3851.2 | 271 | 95 | CEMEX | 4
871 | B-19388 NATIVA | MUROS AP 2206-2207 TORRE 5 | 191 | 5518 | 2026-06-02 | 6/9/2026 12:00:00 AM | 4"x8" | Concreto | IND. MURO 4000 GF | 7 | 0 | 28 | 26.8 | 3888.6 | 273 | 96 | CEMEX | 3
871 | B-19388 NATIVA | MUROS AP 2206-2207 TORRE 5 | 191 | 5518 | 2026-06-02 | 6/9/2026 12:00:00 AM | 4"x8" | Concreto | IND. MURO 4000 GF | 7 | 0 | 28 | 23.5 | 3412.7 | 240 | 84 | CEMEX | 3
865 | B-19388 NATIVA | MUROS PISO 27 APTOS 2706 Y 2707 TORRE 4 | 191 | 5475 | 2026-06-01 | 6/8/2026 12:00:00 AM | 4"x8" | Concreto | IND. MURO 4000 GF | 7 | 0 | 28 | 24.8 | 3597.6 | 253 | 88 | CEMEX | 3
865 | B-19388 NATIVA | MUROS PISO 27 APTOS 2706 Y 2707 TORRE 4 | 191 | 5475 | 2026-06-01 | 6/8/2026 12:00:00 AM | 4"x8" | Concreto | IND. MURO 4000 GF | 7 | 0 | 28 | 26.3 | 3820.9 | 269 | 94 | CEMEX | 4
865 | B-19388 NATIVA | MUROS PISO 27 APTOS 2706 Y 2707 TORRE 4 | 191 | 5475 | 2026-06-01 | 6/8/2026 12:00:00 AM | 4"x8" | Concreto | IND. MURO 4000 GF | 7 | 0 | 28 | 24.3 | 3524.6 | 248 | 87 | CEMEX | 3
792 | B-19388 NATIVA | MURO DE CONTENCION - ALTURA 1 - EJE A ENTRE 9 Y 10 | 191 | 4741 | 2026-05-12 | 6/9/2026 12:00:00 AM | 4"x8" | Concreto | CONVENCIONAL 4000 PSI GC | 28 | 0 | 28 | 30.3 | 4388.9 | 309 | 108 | CEMEX | 4
792 | B-19388 NATIVA | MURO DE CONTENCION - ALTURA 1 - EJE A ENTRE 9 Y 10 | 191 | 4741 | 2026-05-12 | 6/9/2026 12:00:00 AM | 4"x8" | Concreto | CONVENCIONAL 4000 PSI GC | 28 | 0 | 28 | 30.7 | 4454.9 | 313 | 110 | CEMEX | 4
792 | B-19388 NATIVA | MURO DE CONTENCION - ALTURA 1 - EJE A ENTRE 9 Y 10 | 191 | 4741 | 2026-05-12 | 6/9/2026 12:00:00 AM | 4"x8" | Concreto | CONVENCIONAL 4000 PSI GC | 28 | 0 | 28 | 31.7 | 4604.2 | 324 | 113 | CEMEX | 5
790 | B-19388 NATIVA | MUROS PISO 24 APTOS 2408 Y 2409 TORRE 4 | 191 | 4730 | 2026-05-12 | 6/9/2026 12:00:00 AM | 4"x8" | Concreto | IND. MURO 4000 GF | 28 | 0 | 28 | 34.1 | 4943 | 348 | 122 | CEMEX | 3
790 | B-19388 NATIVA | MUROS PISO 24 APTOS 2408 Y 2409 TORRE 4 | 191 | 4730 | 2026-05-12 | 6/9/2026 12:00:00 AM | 4"x8" | Concreto | IND. MURO 4000 GF | 28 | 0 | 28 | 33.9 | 4913.7 | 345 | 121 | CEMEX | 4
790 | B-19388 NATIVA | MUROS PISO 24 APTOS 2408 Y 2409 TORRE 4 | 191 | 4730 | 2026-05-12 | 6/9/2026 12:00:00 AM | 4"x8" | Concreto | IND. MURO 4000 GF | 28 | 0 | 28 | 33.7 | 4880.6 | 343 | 120 | CEMEX | 3
788 | B-19388 NATIVA | PLACA P20 AP 2004-2005 + ESCALERA P19 EJE 2 T5 | 191 | 4733 | 2026-05-12 | 6/9/2026 12:00:00 AM | 4"x8" | Concreto | IND. PLACA 3000 PSI | 28 | 0 | 21 | 25 | 3627.8 | 255 | 119 | CEMEX | 4
788 | B-19388 NATIVA | PLACA P20 AP 2004-2005 + ESCALERA P19 EJE 2 T5 | 191 | 4733 | 2026-05-12 | 6/9/2026 12:00:00 AM | 4"x8" | Concreto | IND. PLACA 3000 PSI | 28 | 0 | 21 | 22.1 | 3202.3 | 225 | 105 | CEMEX | 4
788 | B-19388 NATIVA | PLACA P20 AP 2004-2005 + ESCALERA P19 EJE 2 T5 | 191 | 4733 | 2026-05-12 | 6/9/2026 12:00:00 AM | 4"x8" | Concreto | IND. PLACA 3000 PSI | 28 | 0 | 21 | 24.2 | 3509.7 | 247 | 115 | CEMEX | 3
791 | B-19388 NATIVA | MUROS P1911-1910 TORRE 5 | 191 | 4724 | 2026-05-12 | 6/9/2026 12:00:00 AM | 4"x8" | Concreto | IND. MURO 5000 GF | 28 | 0 | 35 | 38.1 | 5531.7 | 389 | 109 | CEMEX | 3
791 | B-19388 NATIVA | MUROS P1911-1910 TORRE 5 | 191 | 4724 | 2026-05-12 | 6/9/2026 12:00:00 AM | 4"x8" | Concreto | IND. MURO 5000 GF | 28 | 0 | 35 | 38.4 | 5567.1 | 391 | 110 | CEMEX | 3
791 | B-19388 NATIVA | MUROS P1911-1910 TORRE 5 | 191 | 4724 | 2026-05-12 | 6/9/2026 12:00:00 AM | 4"x8" | Concreto | IND. MURO 5000 GF | 28 | 0 | 35 | 38.4 | 5573.6 | 392 | 110 | CEMEX | 3
789 | B-19388 NATIVA | PLACA PISO 25 APTOS 2502-2503 TORRE 4 | 191 | 4721 | 2026-05-12 | 6/9/2026 12:00:00 AM | 4"x8" | Concreto | IND. PLACA 3000 PSI | 28 | 0 | 21 | 23 | 3331.9 | 234 | 109 | CEMEX | 4
789 | B-19388 NATIVA | PLACA PISO 25 APTOS 2502-2503 TORRE 4 | 191 | 4721 | 2026-05-12 | 6/9/2026 12:00:00 AM | 4"x8" | Concreto | IND. PLACA 3000 PSI | 28 | 0 | 21 | 24.6 | 3567.1 | 251 | 117 | CEMEX | 2
789 | B-19388 NATIVA | PLACA PISO 25 APTOS 2502-2503 TORRE 4 | 191 | 4721 | 2026-05-12 | 6/9/2026 12:00:00 AM | 4"x8" | Concreto | IND. PLACA 3000 PSI | 28 | 0 | 21 | 24.6 | 3562.5 | 250 | 117 | CEMEX | 3
874 | B-19388 NATIVA | PLACA P23 AP 2304-2305 TORRE 5 | 191 | 5555 | 2026-06-03 | 6/10/2026 12:00:00 AM | 4"x8" | Concreto | IND. PLACA 3000 PSI | 7 | 0 | 21 | 18.3 | 2660.6 | 187 | 87 | CEMEX | 3
874 | B-19388 NATIVA | PLACA P23 AP 2304-2305 TORRE 5 | 191 | 5555 | 2026-06-03 | 6/10/2026 12:00:00 AM | 4"x8" | Concreto | IND. PLACA 3000 PSI | 7 | 0 | 21 | 17.4 | 2519.7 | 177 | 83 | CEMEX | 3
874 | B-19388 NATIVA | PLACA P23 AP 2304-2305 TORRE 5 | 191 | 5555 | 2026-06-03 | 6/10/2026 12:00:00 AM | 4"x8" | Concreto | IND. PLACA 3000 PSI | 7 | 0 | 21 | 15.3 | 2214.4 | 156 | 73 | CEMEX | 5
878 | B-19388 NATIVA | SALON COMUNAL - C11 C12 D11 D12 | 191 | 5579 | 2026-06-03 | 6/10/2026 12:00:00 AM | 4"x8" | Concreto | IND. MURO 4000 GF | 7 | 0 | 28 | 23.7 | 3433 | 241 | 84 | CEMEX | 3
878 | B-19388 NATIVA | SALON COMUNAL - C11 C12 D11 D12 | 191 | 5579 | 2026-06-03 | 6/10/2026 12:00:00 AM | 4"x8" | Concreto | IND. MURO 4000 GF | 7 | 0 | 28 | 26.9 | 3895.3 | 274 | 96 | CEMEX | 3
878 | B-19388 NATIVA | SALON COMUNAL - C11 C12 D11 D12 | 191 | 5579 | 2026-06-03 | 6/10/2026 12:00:00 AM | 4"x8" | Concreto | IND. MURO 4000 GF | 7 | 0 | 28 | 24.6 | 3563.7 | 251 | 88 | CEMEX | 4
877 | B-19388 NATIVA | MUROS PISO 27 APTOS 2708 Y 2709 TORRE 4 | 191 | 5563 | 2026-06-03 | 6/10/2026 12:00:00 AM | 4"x8" | Concreto | IND. MURO 4000 GF | 7 | 0 | 28 | 25.4 | 3689.1 | 259 | 91 | CEMEX | 3
877 | B-19388 NATIVA | MUROS PISO 27 APTOS 2708 Y 2709 TORRE 4 | 191 | 5563 | 2026-06-03 | 6/10/2026 12:00:00 AM | 4"x8" | Concreto | IND. MURO 4000 GF | 7 | 0 | 28 | 25.5 | 3705.6 | 261 | 91 | CEMEX | 5
877 | B-19388 NATIVA | MUROS PISO 27 APTOS 2708 Y 2709 TORRE 4 | 191 | 5563 | 2026-06-03 | 6/10/2026 12:00:00 AM | 4"x8" | Concreto | IND. MURO 4000 GF | 7 | 0 | 28 | 27.7 | 4020.5 | 283 | 99 | CEMEX | 3
876 | B-19388 NATIVA | MUROS P2211-2210 TORRE 5 | 191 | 5562 | 2026-06-03 | 6/10/2026 12:00:00 AM | 4"x8" | Concreto | IND. MURO 4000 GF | 7 | 0 | 28 | 24.7 | 3578.3 | 252 | 88 | CEMEX | 3
876 | B-19388 NATIVA | MUROS P2211-2210 TORRE 5 | 191 | 5562 | 2026-06-03 | 6/10/2026 12:00:00 AM | 4"x8" | Concreto | IND. MURO 4000 GF | 7 | 0 | 28 | 25.6 | 3713.7 | 261 | 91 | CEMEX | 3
876 | B-19388 NATIVA | MUROS P2211-2210 TORRE 5 | 191 | 5562 | 2026-06-03 | 6/10/2026 12:00:00 AM | 4"x8" | Concreto | IND. MURO 4000 GF | 7 | 0 | 28 | 22.3 | 3232.1 | 227 | 80 | CEMEX | 5
875 | B-19388 NATIVA | PLACA PISO 28 APTOS 2802-2803 TORRE 4 | 191 | 5561 | 2026-06-03 | 6/10/2026 12:00:00 AM | 4"x8" | Concreto | IND. PLACA 3000 PSI | 7 | 0 | 21 | 18.7 | 2716.1 | 191 | 89 | CEMEX | 3
875 | B-19388 NATIVA | PLACA PISO 28 APTOS 2802-2803 TORRE 4 | 191 | 5561 | 2026-06-03 | 6/10/2026 12:00:00 AM | 4"x8" | Concreto | IND. PLACA 3000 PSI | 7 | 0 | 21 | 14.2 | 2064.3 | 145 | 68 | CEMEX | 3
875 | B-19388 NATIVA | PLACA PISO 28 APTOS 2802-2803 TORRE 4 | 191 | 5561 | 2026-06-03 | 6/10/2026 12:00:00 AM | 4"x8" | Concreto | IND. PLACA 3000 PSI | 7 | 0 | 21 | 18.5 | 2687 | 189 | 88 | CEMEX | 5
795 | B-19388 NATIVA | MUROS PISO 24 APTOS 2410 Y 2411 TORRE 4 | 191 | 4776 | 2026-05-13 | 6/10/2026 12:00:00 AM | 4"x8" | Concreto | IND. MURO 4000 GF | 28 | 0 | 28 | 34 | 4924.9 | 346 | 121 | CEMEX | 4
795 | B-19388 NATIVA | MUROS PISO 24 APTOS 2410 Y 2411 TORRE 4 | 191 | 4776 | 2026-05-13 | 6/10/2026 12:00:00 AM | 4"x8" | Concreto | IND. MURO 4000 GF | 28 | 0 | 28 | 34.5 | 5008.3 | 352 | 123 | CEMEX | 3
795 | B-19388 NATIVA | MUROS PISO 24 APTOS 2410 Y 2411 TORRE 4 | 191 | 4776 | 2026-05-13 | 6/10/2026 12:00:00 AM | 4"x8" | Concreto | IND. MURO 4000 GF | 28 | 0 | 28 | 33.9 | 4914.2 | 346 | 121 | CEMEX | 3
794 | B-19388 NATIVA | PLACA PISO 25 APTOS 2506-2507 Y ESCALERA EJES (18-20) PISO 23 A 24 TORRE 4 | 191 | 4772 | 2026-05-13 | 6/10/2026 12:00:00 AM | 4"x8" | Concreto | IND. PLACA 3000 PSI | 28 | 0 | 21 | 23.1 | 3351.6 | 236 | 110 | CEMEX | 3
794 | B-19388 NATIVA | PLACA PISO 25 APTOS 2506-2507 Y ESCALERA EJES (18-20) PISO 23 A 24 TORRE 4 | 191 | 4772 | 2026-05-13 | 6/10/2026 12:00:00 AM | 4"x8" | Concreto | IND. PLACA 3000 PSI | 28 | 0 | 21 | 24.9 | 3610.3 | 254 | 118 | CEMEX | 3
794 | B-19388 NATIVA | PLACA PISO 25 APTOS 2506-2507 Y ESCALERA EJES (18-20) PISO 23 A 24 TORRE 4 | 191 | 4772 | 2026-05-13 | 6/10/2026 12:00:00 AM | 4"x8" | Concreto | IND. PLACA 3000 PSI | 28 | 0 | 21 | 24.3 | 3519.7 | 247 | 116 | CEMEX | 3
793 | B-19388 NATIVA | PLACA P20 2001-2012 +PASILLO TORRE 5 | 191 | 4769 | 2026-05-13 | 6/10/2026 12:00:00 AM | 4"x8" | Concreto | IND. PLACA 3000 PSI | 28 | 0 | 21 | 24.5 | 3556.1 | 250 | 117 | CEMEX | 5
793 | B-19388 NATIVA | PLACA P20 2001-2012 +PASILLO TORRE 5 | 191 | 4769 | 2026-05-13 | 6/10/2026 12:00:00 AM | 4"x8" | Concreto | IND. PLACA 3000 PSI | 28 | 0 | 21 | 22 | 3193.8 | 225 | 105 | CEMEX | 4
793 | B-19388 NATIVA | PLACA P20 2001-2012 +PASILLO TORRE 5 | 191 | 4769 | 2026-05-13 | 6/10/2026 12:00:00 AM | 4"x8" | Concreto | IND. PLACA 3000 PSI | 28 | 0 | 21 | 27.5 | 3986.3 | 280 | 131 | CEMEX | 3
796 | B-19388 NATIVA | MUROS P19 AP 1 908-1909 TORRE 5 | 191 | 4774 | 2026-05-13 | 6/10/2026 12:00:00 AM | 4"x8" | Concreto | IND. MURO 5000 GF | 28 | 0 | 35 | 35.4 | 5139.3 | 361 | 101 | CEMEX | 3
796 | B-19388 NATIVA | MUROS P19 AP 1 908-1909 TORRE 5 | 191 | 4774 | 2026-05-13 | 6/10/2026 12:00:00 AM | 4"x8" | Concreto | IND. MURO 5000 GF | 28 | 0 | 35 | 35.2 | 5101.6 | 359 | 100 | CEMEX | 3
796 | B-19388 NATIVA | MUROS P19 AP 1 908-1909 TORRE 5 | 191 | 4774 | 2026-05-13 | 6/10/2026 12:00:00 AM | 4"x8" | Concreto | IND. MURO 5000 GF | 28 | 0 | 35 | 38.9 | 5639 | 396 | 111 | CEMEX | 3
873 | B-19388 NATIVA | SALON COMUNAL 3 - PLACA PISO 1 10-12 C-D | 191 | 5534 | 2026-06-02 | 6/9/2026 12:00:00 AM | 4"x8" | Concreto | CONVENCIONAL 4000 PSI GC | 7 | 0 | 28 | 24 | 3478.9 | 245 | 86 | CEMEX | 6
873 | B-19388 NATIVA | SALON COMUNAL 3 - PLACA PISO 1 10-12 C-D | 191 | 5534 | 2026-06-02 | 6/9/2026 12:00:00 AM | 4"x8" | Concreto | CONVENCIONAL 4000 PSI GC | 7 | 0 | 28 | 26.8 | 3887.9 | 273 | 96 | CEMEX | 4
873 | B-19388 NATIVA | SALON COMUNAL 3 - PLACA PISO 1 10-12 C-D | 191 | 5534 | 2026-06-02 | 6/9/2026 12:00:00 AM | 4"x8" | Concreto | CONVENCIONAL 4000 PSI GC | 7 | 0 | 28 | 25.7 | 3722.2 | 262 | 92 | CEMEX | 3
694 | B-19388 NATIVA | MURO CONTENCION COSTADO SUR PARTE INFERIOR EJE 8-9 SALON COMUNAL 3 | 191 | 3814 | 2026-04-14 | 6/9/2026 12:00:00 AM | 4"x8" | Concreto | CONVENCIONAL 4000 PSI GC | 56 | 0 | 28 | 29.4 | 4260.3 | 300 | 105 | CEMEX | 3
694 | B-19388 NATIVA | MURO CONTENCION COSTADO SUR PARTE INFERIOR EJE 8-9 SALON COMUNAL 3 | 191 | 3814 | 2026-04-14 | 6/9/2026 12:00:00 AM | 4"x8" | Concreto | CONVENCIONAL 4000 PSI GC | 56 | 0 | 28 | 32.5 | 4709.5 | 331 | 116 | CEMEX | 3
694 | B-19388 NATIVA | MURO CONTENCION COSTADO SUR PARTE INFERIOR EJE 8-9 SALON COMUNAL 3 | 191 | 3814 | 2026-04-14 | 6/9/2026 12:00:00 AM | 4"x8" | Concreto | CONVENCIONAL 4000 PSI GC | 56 | 0 | 28 | 31.8 | 4609.2 | 324 | 113 | CEMEX | 3
801 | B-19388 NATIVA | MUROS P20 AP 2003-2002 TORRE5 | 191 | 4820 | 2026-05-14 | 6/11/2026 12:00:00 AM | 4"x8" | Concreto | IND. MURO 5000 GF | 28 | 0 | 35 | 42.5 | 6167.3 | 434 | 121 | CEMEX | 3
801 | B-19388 NATIVA | MUROS P20 AP 2003-2002 TORRE5 | 191 | 4820 | 2026-05-14 | 6/11/2026 12:00:00 AM | 4"x8" | Concreto | IND. MURO 5000 GF | 28 | 0 | 35 | 42.4 | 6156.2 | 433 | 121 | CEMEX | 4
801 | B-19388 NATIVA | MUROS P20 AP 2003-2002 TORRE5 | 191 | 4820 | 2026-05-14 | 6/11/2026 12:00:00 AM | 4"x8" | Concreto | IND. MURO 5000 GF | 28 | 0 | 35 | 42.2 | 6116.3 | 430 | 120 | CEMEX | 3
800 | B-19388 NATIVA | PLACA P20 AP 2007-2006 TORRE5 | 191 | 4816 | 2026-05-14 | 6/11/2026 12:00:00 AM | 4"x8" | Concreto | IND. PLACA 3000 PSI | 28 | 0 | 21 | 25.5 | 3691.5 | 260 | 121 | CEMEX | 3
800 | B-19388 NATIVA | PLACA P20 AP 2007-2006 TORRE5 | 191 | 4816 | 2026-05-14 | 6/11/2026 12:00:00 AM | 4"x8" | Concreto | IND. PLACA 3000 PSI | 28 | 0 | 21 | 25.2 | 3654.9 | 257 | 120 | CEMEX | 3
800 | B-19388 NATIVA | PLACA P20 AP 2007-2006 TORRE5 | 191 | 4816 | 2026-05-14 | 6/11/2026 12:00:00 AM | 4"x8" | Concreto | IND. PLACA 3000 PSI | 28 | 0 | 21 | 24.5 | 3556.7 | 250 | 117 | CEMEX | 3
799 | B-19388 NATIVA | MUROS PISO 25 APTOS 2504 Y 2505 TORRE 4 | 191 | 4814 | 2026-05-14 | 6/11/2026 12:00:00 AM | 4"x8" | Concreto | IND. MURO 4000 GF | 28 | 0 | 28 | 35.6 | 5164.1 | 363 | 127 | CEMEX | 4
799 | B-19388 NATIVA | MUROS PISO 25 APTOS 2504 Y 2505 TORRE 4 | 191 | 4814 | 2026-05-14 | 6/11/2026 12:00:00 AM | 4"x8" | Concreto | IND. MURO 4000 GF | 28 | 0 | 28 | 37.2 | 5400.7 | 380 | 133 | CEMEX | 4
799 | B-19388 NATIVA | MUROS PISO 25 APTOS 2504 Y 2505 TORRE 4 | 191 | 4814 | 2026-05-14 | 6/11/2026 12:00:00 AM | 4"x8" | Concreto | IND. MURO 4000 GF | 28 | 0 | 28 | 37.6 | 5456.4 | 384 | 134 | CEMEX | 3
798 | B-19388 NATIVA | PLACA PISO 25 APTOS 2501-2512 TORRE 4 | 191 | 4810 | 2026-05-14 | 6/11/2026 12:00:00 AM | 4"x8" | Concreto | IND. PLACA 3000 PSI | 28 | 0 | 21 | 30.2 | 4376.7 | 308 | 144 | CEMEX | 3
798 | B-19388 NATIVA | PLACA PISO 25 APTOS 2501-2512 TORRE 4 | 191 | 4810 | 2026-05-14 | 6/11/2026 12:00:00 AM | 4"x8" | Concreto | IND. PLACA 3000 PSI | 28 | 0 | 21 | 29 | 4199.5 | 295 | 138 | CEMEX | 4
798 | B-19388 NATIVA | PLACA PISO 25 APTOS 2501-2512 TORRE 4 | 191 | 4810 | 2026-05-14 | 6/11/2026 12:00:00 AM | 4"x8" | Concreto | IND. PLACA 3000 PSI | 28 | 0 | 21 | 31.8 | 4618.4 | 325 | 152 | CEMEX | 4
698 | B-19388 NATIVA | MUROS P1611-1610 TORRE 5 | 191 | 3737 | 2026-04-15 | 6/10/2026 12:00:00 AM | 4"x8" | Concreto | IND. MURO 5000 GF | 56 | 0 | 35 | 39.5 | 5724.2 | 402 | 113 | CEMEX | 4
698 | B-19388 NATIVA | MUROS P1611-1610 TORRE 5 | 191 | 3737 | 2026-04-15 | 6/10/2026 12:00:00 AM | 4"x8" | Concreto | IND. MURO 5000 GF | 56 | 0 | 35 | 41.3 | 5982.8 | 421 | 118 | CEMEX | 3
698 | B-19388 NATIVA | MUROS P1611-1610 TORRE 5 | 191 | 3737 | 2026-04-15 | 6/10/2026 12:00:00 AM | 4"x8" | Concreto | IND. MURO 5000 GF | 56 | 0 | 35 | 42.4 | 6147.5 | 432 | 121 | CEMEX | 3
797 | B-19388 NATIVA | MURO DE CONTENCION - ALTURA 2 - EJE A ENTRE 9 Y 10 | 191 | 4789 | 2026-05-13 | 6/10/2026 12:00:00 AM | 4"x8" | Concreto | CONVENCIONAL 4000 PSI GC | 28 | 0 | 28 | 38 | 5506.4 | 387 | 136 | CEMEX | 3
797 | B-19388 NATIVA | MURO DE CONTENCION - ALTURA 2 - EJE A ENTRE 9 Y 10 | 191 | 4789 | 2026-05-13 | 6/10/2026 12:00:00 AM | 4"x8" | Concreto | CONVENCIONAL 4000 PSI GC | 28 | 0 | 28 | 37.6 | 5460.3 | 384 | 134 | CEMEX | 4
797 | B-19388 NATIVA | MURO DE CONTENCION - ALTURA 2 - EJE A ENTRE 9 Y 10 | 191 | 4789 | 2026-05-13 | 6/10/2026 12:00:00 AM | 4"x8" | Concreto | CONVENCIONAL 4000 PSI GC | 28 | 0 | 28 | 35.2 | 5102.3 | 359 | 126 | CEMEX | 3
806 | B-19388 NATIVA | MUROS PISO 25 APTOS 2502 Y 2503 TORRE 4 | 191 | 4864 | 2026-05-15 | 6/12/2026 12:00:00 AM | 4"x8" | Concreto | IND. MURO 4000 GF | 28 | 0 | 28 | 36.8 | 5344 | 376 | 132 | CEMEX | 4
806 | B-19388 NATIVA | MUROS PISO 25 APTOS 2502 Y 2503 TORRE 4 | 191 | 4864 | 2026-05-15 | 6/12/2026 12:00:00 AM | 4"x8" | Concreto | IND. MURO 4000 GF | 28 | 0 | 28 | 35.2 | 5101.6 | 359 | 126 | CEMEX | 4
806 | B-19388 NATIVA | MUROS PISO 25 APTOS 2502 Y 2503 TORRE 4 | 191 | 4864 | 2026-05-15 | 6/12/2026 12:00:00 AM | 4"x8" | Concreto | IND. MURO 4000 GF | 28 | 0 | 28 | 34.5 | 5002.6 | 352 | 123 | CEMEX | 3
805 | B-19388 NATIVA | MUROS AP 2004-2005 TORRE 5 | 191 | 4865 | 2026-05-15 | 6/12/2026 12:00:00 AM | 4"x8" | Concreto | IND. MURO 5000 GF | 28 | 0 | 35 | 40.9 | 5938.1 | 417 | 117 | CEMEX | 4
805 | B-19388 NATIVA | MUROS AP 2004-2005 TORRE 5 | 191 | 4865 | 2026-05-15 | 6/12/2026 12:00:00 AM | 4"x8" | Concreto | IND. MURO 5000 GF | 28 | 0 | 35 | 41.9 | 6075.9 | 427 | 120 | CEMEX | 4
805 | B-19388 NATIVA | MUROS AP 2004-2005 TORRE 5 | 191 | 4865 | 2026-05-15 | 6/12/2026 12:00:00 AM | 4"x8" | Concreto | IND. MURO 5000 GF | 28 | 0 | 35 | 39.5 | 5727.4 | 403 | 113 | CEMEX | 4
804 | B-19388 NATIVA | PLACA P20 AP 2011-2010 + PASILLO TORRE 5 | 191 | 4860 | 2026-05-15 | 6/12/2026 12:00:00 AM | 4"x8" | Concreto | IND. PLACA 3000 PSI | 28 | 0 | 21 | 23.1 | 3346.6 | 235 | 110 | CEMEX | 4
804 | B-19388 NATIVA | PLACA P20 AP 2011-2010 + PASILLO TORRE 5 | 191 | 4860 | 2026-05-15 | 6/12/2026 12:00:00 AM | 4"x8" | Concreto | IND. PLACA 3000 PSI | 28 | 0 | 21 | 22.6 | 3274.5 | 230 | 108 | CEMEX | 4
804 | B-19388 NATIVA | PLACA P20 AP 2011-2010 + PASILLO TORRE 5 | 191 | 4860 | 2026-05-15 | 6/12/2026 12:00:00 AM | 4"x8" | Concreto | IND. PLACA 3000 PSI | 28 | 0 | 21 | 23.1 | 3348.4 | 235 | 110 | CEMEX | 4
802 | B-19388 NATIVA | SALON COMUNAL 3 - PLACA PISO 1 EJES A-C ENTRE 7-8 | 191 | 4840 | 2026-05-15 | 6/12/2026 12:00:00 AM | 4"x8" | Concreto | CONVENCIONAL 4000 PSI GC | 28 | 0 | 28 | 31.6 | 4577.7 | 322 | 113 | CEMEX | 4
802 | B-19388 NATIVA | SALON COMUNAL 3 - PLACA PISO 1 EJES A-C ENTRE 7-8 | 191 | 4840 | 2026-05-15 | 6/12/2026 12:00:00 AM | 4"x8" | Concreto | CONVENCIONAL 4000 PSI GC | 28 | 0 | 28 | 36.7 | 5328.2 | 375 | 131 | CEMEX | 4
802 | B-19388 NATIVA | SALON COMUNAL 3 - PLACA PISO 1 EJES A-C ENTRE 7-8 | 191 | 4840 | 2026-05-15 | 6/12/2026 12:00:00 AM | 4"x8" | Concreto | CONVENCIONAL 4000 PSI GC | 28 | 0 | 28 | 32.9 | 4774 | 336 | 118 | CEMEX | 4
803 | B-19388 NATIVA | PLACA PISO 25 APTOS 2508-2509 TORRE 4 | 191 | 4853 | 2026-05-15 | 6/12/2026 12:00:00 AM | 4"x8" | Concreto | IND. PLACA 3000 PSI | 28 | 0 | 21 | 25.6 | 3708.8 | 261 | 122 | CEMEX | 4
803 | B-19388 NATIVA | PLACA PISO 25 APTOS 2508-2509 TORRE 4 | 191 | 4853 | 2026-05-15 | 6/12/2026 12:00:00 AM | 4"x8" | Concreto | IND. PLACA 3000 PSI | 28 | 0 | 21 | 24.8 | 3592.8 | 253 | 118 | CEMEX | 4
803 | B-19388 NATIVA | PLACA PISO 25 APTOS 2508-2509 TORRE 4 | 191 | 4853 | 2026-05-15 | 6/12/2026 12:00:00 AM | 4"x8" | Concreto | IND. PLACA 3000 PSI | 28 | 0 | 21 | 24.6 | 3568.9 | 251 | 117 | CEMEX | 4
809 | B-19388 NATIVA | PLACA P20 2008-2009 TORRE 5 | 191 | 4907 | 2026-05-16 | 6/13/2026 12:00:00 AM | 4"x8" | Concreto | IND. PLACA 3000 PSI | 28 | 0 | 21 | 22.6 | 3276.1 | 230 | 108 | CEMEX | 4
809 | B-19388 NATIVA | PLACA P20 2008-2009 TORRE 5 | 191 | 4907 | 2026-05-16 | 6/13/2026 12:00:00 AM | 4"x8" | Concreto | IND. PLACA 3000 PSI | 28 | 0 | 21 | 21.3 | 3090.7 | 217 | 101 | CEMEX | 3
809 | B-19388 NATIVA | PLACA P20 2008-2009 TORRE 5 | 191 | 4907 | 2026-05-16 | 6/13/2026 12:00:00 AM | 4"x8" | Concreto | IND. PLACA 3000 PSI | 28 | 0 | 21 | 20.6 | 2994.3 | 211 | 98 | CEMEX | 3
708 | B-19388 NATIVA | PLACA PISO 2 EJES 7-8 A-C SALON COMUNAL 3 | 191 | 3988 | 2026-04-18 | 6/13/2026 12:00:00 AM | 4"x8" | Concreto | CONVENCIONAL 4000 PSI GC | 56 | 0 | 28 | 33 | 4781.2 | 336 | 118 | CEMEX | 4
708 | B-19388 NATIVA | PLACA PISO 2 EJES 7-8 A-C SALON COMUNAL 3 | 191 | 3988 | 2026-04-18 | 6/13/2026 12:00:00 AM | 4"x8" | Concreto | CONVENCIONAL 4000 PSI GC | 56 | 0 | 28 | 29.5 | 4283.9 | 301 | 105 | CEMEX | 4
708 | B-19388 NATIVA | PLACA PISO 2 EJES 7-8 A-C SALON COMUNAL 3 | 191 | 3988 | 2026-04-18 | 6/13/2026 12:00:00 AM | 4"x8" | Concreto | CONVENCIONAL 4000 PSI GC | 56 | 0 | 28 | 29.9 | 4340.1 | 305 | 107 | CEMEX | 3
888 | B-19388 NATIVA | MUROS AP 2304-2305 TORRE 5 | 191 | 5710 | 2026-06-06 | 6/13/2026 12:00:00 AM | 4"x8" | Concreto | IND. MURO 4000 GF | 7 | 0 | 28 | 23.7 | 3441.2 | 242 | 85 | CEMEX | 5
888 | B-19388 NATIVA | MUROS AP 2304-2305 TORRE 5 | 191 | 5710 | 2026-06-06 | 6/13/2026 12:00:00 AM | 4"x8" | Concreto | IND. MURO 4000 GF | 7 | 0 | 28 | 23.4 | 3396.9 | 239 | 84 | CEMEX | 5
888 | B-19388 NATIVA | MUROS AP 2304-2305 TORRE 5 | 191 | 5710 | 2026-06-06 | 6/13/2026 12:00:00 AM | 4"x8" | Concreto | IND. MURO 4000 GF | 7 | 0 | 28 | 24.2 | 3510.6 | 247 | 86 | CEMEX | 5
881 | B-19388 NATIVA | MUROS P22 AP 2208-2209 TORRE 5 | 191 | 5615 | 2026-06-04 | 6/13/2026 12:00:00 AM | 4"x8" | Concreto | IND. MURO 4000 GF | 9 | 0 | 28 | 26.6 | 3858.9 | 271 | 95 | CEMEX | 4
881 | B-19388 NATIVA | MUROS P22 AP 2208-2209 TORRE 5 | 191 | 5615 | 2026-06-04 | 6/13/2026 12:00:00 AM | 4"x8" | Concreto | IND. MURO 4000 GF | 9 | 0 | 28 | 25.7 | 3730.3 | 262 | 92 | CEMEX | 4
881 | B-19388 NATIVA | MUROS P22 AP 2208-2209 TORRE 5 | 191 | 5615 | 2026-06-04 | 6/13/2026 12:00:00 AM | 4"x8" | Concreto | IND. MURO 4000 GF | 9 | 0 | 28 | 25.3 | 3665.4 | 258 | 90 | CEMEX | 3
885 | B-19388 NATIVA | MUROS P23 AP 2303-2302 TORRE 5 | 191 | 5667 | 2026-06-05 | 6/13/2026 12:00:00 AM | 4"x8" | Concreto | IND. MURO 4000 GF | 8 | 0 | 28 | 27.3 | 3961.6 | 279 | 98 | CEMEX | 3
885 | B-19388 NATIVA | MUROS P23 AP 2303-2302 TORRE 5 | 191 | 5667 | 2026-06-05 | 6/13/2026 12:00:00 AM | 4"x8" | Concreto | IND. MURO 4000 GF | 8 | 0 | 28 | 26.9 | 3897.7 | 274 | 96 | CEMEX | 3
885 | B-19388 NATIVA | MUROS P23 AP 2303-2302 TORRE 5 | 191 | 5667 | 2026-06-05 | 6/13/2026 12:00:00 AM | 4"x8" | Concreto | IND. MURO 4000 GF | 8 | 0 | 28 | 30.4 | 4408.8 | 310 | 108 | CEMEX | 3
810 | B-19388 NATIVA | MUROS AP 2001-2012 TORRE 5 | 191 | 4911 | 2026-05-16 | 6/13/2026 12:00:00 AM | 4"x8" | Concreto | IND. MURO 5000 GF | 28 | 0 | 28 | 41.3 | 5988.9 | 421 | 147 | CEMEX | 3
810 | B-19388 NATIVA | MUROS AP 2001-2012 TORRE 5 | 191 | 4911 | 2026-05-16 | 6/13/2026 12:00:00 AM | 4"x8" | Concreto | IND. MURO 5000 GF | 28 | 0 | 28 | 38.7 | 5609.7 | 394 | 138 | CEMEX | 4
810 | B-19388 NATIVA | MUROS AP 2001-2012 TORRE 5 | 191 | 4911 | 2026-05-16 | 6/13/2026 12:00:00 AM | 4"x8" | Concreto | IND. MURO 5000 GF | 28 | 0 | 28 | 37.5 | 5431.8 | 382 | 134 | CEMEX | 4
887 | B-19388 NATIVA | PLACA P23 AP 2311-2310 + PASILLO TORRE 5 | 191 | 5707 | 2026-06-06 | 6/13/2026 12:00:00 AM | 4"x8" | Concreto | IND. PLACA 3000 PSI | 7 | 0 | 21 | 16.2 | 2348.8 | 165 | 77 | CEMEX | 4
887 | B-19388 NATIVA | PLACA P23 AP 2311-2310 + PASILLO TORRE 5 | 191 | 5707 | 2026-06-06 | 6/13/2026 12:00:00 AM | 4"x8" | Concreto | IND. PLACA 3000 PSI | 7 | 0 | 21 | 15.6 | 2268.5 | 159 | 74 | CEMEX | 3
887 | B-19388 NATIVA | PLACA P23 AP 2311-2310 + PASILLO TORRE 5 | 191 | 5707 | 2026-06-06 | 6/13/2026 12:00:00 AM | 4"x8" | Concreto | IND. PLACA 3000 PSI | 7 | 0 | 21 | 16.1 | 2333.9 | 164 | 77 | CEMEX | 3
886 | B-19388 NATIVA | PLACA PISO 1 - SALON COMUNAL 3 RAMPA | 191 | 5691 | 2026-06-06 | 6/13/2026 12:00:00 AM | 4"x8" | Concreto | CONVENCIONAL 4000 PSI GC | 7 | 0 | 28 | 24.2 | 3505.1 | 246 | 86 | CEMEX | 3
886 | B-19388 NATIVA | PLACA PISO 1 - SALON COMUNAL 3 RAMPA | 191 | 5691 | 2026-06-06 | 6/13/2026 12:00:00 AM | 4"x8" | Concreto | CONVENCIONAL 4000 PSI GC | 7 | 0 | 28 | 23.1 | 3351.6 | 236 | 82 | CEMEX | 3
886 | B-19388 NATIVA | PLACA PISO 1 - SALON COMUNAL 3 RAMPA | 191 | 5691 | 2026-06-06 | 6/13/2026 12:00:00 AM | 4"x8" | Concreto | CONVENCIONAL 4000 PSI GC | 7 | 0 | 28 | 22.4 | 3250.2 | 229 | 80 | CEMEX | 3
884 | B-19388 NATIVA | PLACA P23 AP 2307-2306 TORRE 5 | 191 | 5662 | 2026-06-05 | 6/13/2026 12:00:00 AM | 4"x8" | Concreto | IND. PLACA 3000 PSI | 8 | 0 | 21 | 20.2 | 2923.9 | 206 | 96 | CEMEX | 5
884 | B-19388 NATIVA | PLACA P23 AP 2307-2306 TORRE 5 | 191 | 5662 | 2026-06-05 | 6/13/2026 12:00:00 AM | 4"x8" | Concreto | IND. PLACA 3000 PSI | 8 | 0 | 21 | 20.4 | 2953.3 | 208 | 97 | CEMEX | 3
884 | B-19388 NATIVA | PLACA P23 AP 2307-2306 TORRE 5 | 191 | 5662 | 2026-06-05 | 6/13/2026 12:00:00 AM | 4"x8" | Concreto | IND. PLACA 3000 PSI | 8 | 0 | 21 | 20.9 | 3031.3 | 213 | 100 | CEMEX | 5
883 | B-19388 NATIVA | PLACA PISO 28 APTOS 2801-2812 TORRE 4 | 191 | 5656 | 2026-06-05 | 6/13/2026 12:00:00 AM | 4"x8" | Concreto | IND. PLACA 3000 PSI | 8 | 0 | 21 | 19.8 | 2871.9 | 202 | 94 | CEMEX | 3
883 | B-19388 NATIVA | PLACA PISO 28 APTOS 2801-2812 TORRE 4 | 191 | 5656 | 2026-06-05 | 6/13/2026 12:00:00 AM | 4"x8" | Concreto | IND. PLACA 3000 PSI | 8 | 0 | 21 | 16.9 | 2455.5 | 173 | 81 | CEMEX | 3
883 | B-19388 NATIVA | PLACA PISO 28 APTOS 2801-2812 TORRE 4 | 191 | 5656 | 2026-06-05 | 6/13/2026 12:00:00 AM | 4"x8" | Concreto | IND. PLACA 3000 PSI | 8 | 0 | 21 | 17.3 | 2503.7 | 176 | 82 | CEMEX | 3
882 | B-19388 NATIVA | MUROS PISO 27 APTOS 2710 Y 2711 TORRE 4 | 191 | 5617 | 2026-06-04 | 6/13/2026 12:00:00 AM | 4"x8" | Concreto | IND. MURO 4000 GF | 9 | 0 | 28 | 25.4 | 3686 | 259 | 91 | CEMEX | 3
882 | B-19388 NATIVA | MUROS PISO 27 APTOS 2710 Y 2711 TORRE 4 | 191 | 5617 | 2026-06-04 | 6/13/2026 12:00:00 AM | 4"x8" | Concreto | IND. MURO 4000 GF | 9 | 0 | 28 | 26.6 | 3860.9 | 271 | 95 | CEMEX | 3
882 | B-19388 NATIVA | MUROS PISO 27 APTOS 2710 Y 2711 TORRE 4 | 191 | 5617 | 2026-06-04 | 6/13/2026 12:00:00 AM | 4"x8" | Concreto | IND. MURO 4000 GF | 9 | 0 | 28 | 26.5 | 3840.7 | 270 | 94 | CEMEX | 5
880 | B-19388 NATIVA | PLACA PISO 28 APTOS 2806-2807 Y ESCALERA EJES (18-20) PISO 26 A 27 TORRE 4 | 191 | 5612 | 2026-06-04 | 6/13/2026 12:00:00 AM | 4"x8" | Concreto | IND. PLACA 3000 PSI | 9 | 0 | 21 | 21.3 | 3084 | 217 | 101 | CEMEX | 3
880 | B-19388 NATIVA | PLACA PISO 28 APTOS 2806-2807 Y ESCALERA EJES (18-20) PISO 26 A 27 TORRE 4 | 191 | 5612 | 2026-06-04 | 6/13/2026 12:00:00 AM | 4"x8" | Concreto | IND. PLACA 3000 PSI | 9 | 0 | 21 | 21 | 3046.3 | 214 | 100 | CEMEX | 5
880 | B-19388 NATIVA | PLACA PISO 28 APTOS 2806-2807 Y ESCALERA EJES (18-20) PISO 26 A 27 TORRE 4 | 191 | 5612 | 2026-06-04 | 6/13/2026 12:00:00 AM | 4"x8" | Concreto | IND. PLACA 3000 PSI | 9 | 0 | 21 | 17.7 | 2566 | 180 | 84 | CEMEX | 5
879 | B-19388 NATIVA | PLACA P23 2301-2312 +PASILLO Y ESCALERA P21 EJE 2 TORRE 5 | 191 | 5609 | 2026-06-04 | 6/13/2026 12:00:00 AM | 4"x8" | Concreto | IND. PLACA 3000 PSI | 9 | 0 | 21 | 18.7 | 2712.6 | 191 | 89 | CEMEX | 3
879 | B-19388 NATIVA | PLACA P23 2301-2312 +PASILLO Y ESCALERA P21 EJE 2 TORRE 5 | 191 | 5609 | 2026-06-04 | 6/13/2026 12:00:00 AM | 4"x8" | Concreto | IND. PLACA 3000 PSI | 9 | 0 | 21 | 18.9 | 2741 | 193 | 90 | CEMEX | 4
879 | B-19388 NATIVA | PLACA P23 2301-2312 +PASILLO Y ESCALERA P21 EJE 2 TORRE 5 | 191 | 5609 | 2026-06-04 | 6/13/2026 12:00:00 AM | 4"x8" | Concreto | IND. PLACA 3000 PSI | 9 | 0 | 21 | 18.8 | 2723.1 | 191 | 89 | CEMEX | 3
808 | B-19388 NATIVA | MUROS PISO 25 APTOS 2506 Y 2507 TORRE 4 | 191 | 4903 | 2026-05-16 | 6/13/2026 12:00:00 AM | 4"x8" | Concreto | IND. MURO 4000 GF | 28 | 0 | 28 | 30.5 | 4429.7 | 311 | 109 | CEMEX | 4
808 | B-19388 NATIVA | MUROS PISO 25 APTOS 2506 Y 2507 TORRE 4 | 191 | 4903 | 2026-05-16 | 6/13/2026 12:00:00 AM | 4"x8" | Concreto | IND. MURO 4000 GF | 28 | 0 | 28 | 32.4 | 4692.9 | 330 | 116 | CEMEX | 4
808 | B-19388 NATIVA | MUROS PISO 25 APTOS 2506 Y 2507 TORRE 4 | 191 | 4903 | 2026-05-16 | 6/13/2026 12:00:00 AM | 4"x8" | Concreto | IND. MURO 4000 GF | 28 | 0 | 28 | 30.7 | 4453.8 | 313 | 110 | CEMEX | 4
807 | B-19388 NATIVA | PLACA PISO 25 APTOS 2510-2511 Y ESCALERA EJES (2-4) PISO 24 A 25 TORRE 4 | 191 | 4919 | 2026-05-16 | 6/13/2026 12:00:00 AM | 4"x8" | Concreto | IND. PLACA 3000 PSI | 28 | 0 | 21 | 25.5 | 3697.3 | 260 | 121 | CEMEX | 3
807 | B-19388 NATIVA | PLACA PISO 25 APTOS 2510-2511 Y ESCALERA EJES (2-4) PISO 24 A 25 TORRE 4 | 191 | 4919 | 2026-05-16 | 6/13/2026 12:00:00 AM | 4"x8" | Concreto | IND. PLACA 3000 PSI | 28 | 0 | 21 | 25.9 | 3756.5 | 264 | 123 | CEMEX | 4
807 | B-19388 NATIVA | PLACA PISO 25 APTOS 2510-2511 Y ESCALERA EJES (2-4) PISO 24 A 25 TORRE 4 | 191 | 4919 | 2026-05-16 | 6/13/2026 12:00:00 AM | 4"x8" | Concreto | IND. PLACA 3000 PSI | 28 | 0 | 21 | 24.9 | 3617.9 | 254 | 119 | CEMEX | 4
714 | B-19388 NATIVA | COLUMNAS PISO 1 A MEZZANINE A'-3 B'-3 Y MURO ESCALERA PRINCIPAL SALON COMUNAL 2 | 191 | 4040 | 2026-04-20 | 6/15/2026 12:00:00 AM | 4"x8" | Concreto | IND MUROS 4000 PSI GF | 56 | 0 | 28 | 25.7 | 3727.7 | 262 | 92 | CEMEX | 5
714 | B-19388 NATIVA | COLUMNAS PISO 1 A MEZZANINE A'-3 B'-3 Y MURO ESCALERA PRINCIPAL SALON COMUNAL 2 | 191 | 4040 | 2026-04-20 | 6/15/2026 12:00:00 AM | 4"x8" | Concreto | IND MUROS 4000 PSI GF | 56 | 0 | 28 | 24.3 | 3517.8 | 247 | 87 | CEMEX | 4
714 | B-19388 NATIVA | COLUMNAS PISO 1 A MEZZANINE A'-3 B'-3 Y MURO ESCALERA PRINCIPAL SALON COMUNAL 2 | 191 | 4040 | 2026-04-20 | 6/15/2026 12:00:00 AM | 4"x8" | Concreto | IND MUROS 4000 PSI GF | 56 | 0 | 28 | 23.5 | 3402 | 239 | 84 | CEMEX | 3
711 | B-19388 NATIVA | MUROS PISO 21 APTO 2110 Y 2111 TORRE 4 | 191 | 4026 | 2026-04-20 | 6/15/2026 12:00:00 AM | 4"x8" | Concreto | IND. MURO 4000 GF | 56 | 0 | 28 | 32.6 | 4729.9 | 333 | 116 | CEMEX | 4
711 | B-19388 NATIVA | MUROS PISO 21 APTO 2110 Y 2111 TORRE 4 | 191 | 4026 | 2026-04-20 | 6/15/2026 12:00:00 AM | 4"x8" | Concreto | IND. MURO 4000 GF | 56 | 0 | 28 | 31.4 | 4548.6 | 320 | 112 | CEMEX | 4
711 | B-19388 NATIVA | MUROS PISO 21 APTO 2110 Y 2111 TORRE 4 | 191 | 4026 | 2026-04-20 | 6/15/2026 12:00:00 AM | 4"x8" | Concreto | IND. MURO 4000 GF | 56 | 0 | 28 | 30.6 | 4444.4 | 312 | 109 | CEMEX | 4
710 | B-19388 NATIVA | MURO CONTENCION COSTADO SUR PARTE SUPERIOR EJE 8-9 SALON COMUNAL 3 | 191 | 3696 | 2026-04-20 | 6/15/2026 12:00:00 AM | 4"x8" | Concreto | CONVENCIONAL 4000 PSI GC | 56 | 0 | 28 | 27.4 | 3975.9 | 280 | 98 | CEMEX | 4
710 | B-19388 NATIVA | MURO CONTENCION COSTADO SUR PARTE SUPERIOR EJE 8-9 SALON COMUNAL 3 | 191 | 3696 | 2026-04-20 | 6/15/2026 12:00:00 AM | 4"x8" | Concreto | CONVENCIONAL 4000 PSI GC | 56 | 0 | 28 | 32.7 | 4741 | 333 | 117 | CEMEX | 4
710 | B-19388 NATIVA | MURO CONTENCION COSTADO SUR PARTE SUPERIOR EJE 8-9 SALON COMUNAL 3 | 191 | 3696 | 2026-04-20 | 6/15/2026 12:00:00 AM | 4"x8" | Concreto | CONVENCIONAL 4000 PSI GC | 56 | 0 | 28 | 32 | 4641.8 | 326 | 114 | CEMEX | 4
709 | B-19388 NATIVA | PLACA P17 AP 1707-1706 TORRE 5 | 191 | 3681 | 2026-04-20 | 6/15/2026 12:00:00 AM | 4"x8" | Concreto | IND. PLACA 3000 PSI | 56 | 0 | 21 | 26.4 | 3829.4 | 269 | 126 | CEMEX | 3
709 | B-19388 NATIVA | PLACA P17 AP 1707-1706 TORRE 5 | 191 | 3681 | 2026-04-20 | 6/15/2026 12:00:00 AM | 4"x8" | Concreto | IND. PLACA 3000 PSI | 56 | 0 | 21 | 23 | 3332.5 | 234 | 109 | CEMEX | 3
709 | B-19388 NATIVA | PLACA P17 AP 1707-1706 TORRE 5 | 191 | 3681 | 2026-04-20 | 6/15/2026 12:00:00 AM | 4"x8" | Concreto | IND. PLACA 3000 PSI | 56 | 0 | 21 | 27.8 | 4037.3 | 284 | 132 | CEMEX | 4
892 | B-19388 NATIVA | MUROS PISO 28 APTOS 2804 Y 2805 TORRE 4 | 191 | 5750 | 2026-06-09 | 6/16/2026 12:00:00 AM | 4"x8" | Concreto | IND. MURO 4000 GF | 7 | 0 | 28 | 25.9 | 3761.3 | 264 | 93 | CEMEX | 3
892 | B-19388 NATIVA | MUROS PISO 28 APTOS 2804 Y 2805 TORRE 4 | 191 | 5750 | 2026-06-09 | 6/16/2026 12:00:00 AM | 4"x8" | Concreto | IND. MURO 4000 GF | 7 | 0 | 28 | 27.6 | 4006 | 282 | 99 | CEMEX | 4
892 | B-19388 NATIVA | MUROS PISO 28 APTOS 2804 Y 2805 TORRE 4 | 191 | 5750 | 2026-06-09 | 6/16/2026 12:00:00 AM | 4"x8" | Concreto | IND. MURO 4000 GF | 7 | 0 | 28 | 26 | 3765.4 | 265 | 93 | CEMEX | 4
891 | B-19388 NATIVA | MUROS AP 2301-2312 TORRE 5 | 191 | 5739 | 2026-06-09 | 6/16/2026 12:00:00 AM | 4"x8" | Concreto | IND. MURO 4000 GF | 7 | 0 | 28 | 29.4 | 4270.9 | 300 | 105 | CEMEX | 4
891 | B-19388 NATIVA | MUROS AP 2301-2312 TORRE 5 | 191 | 5739 | 2026-06-09 | 6/16/2026 12:00:00 AM | 4"x8" | Concreto | IND. MURO 4000 GF | 7 | 0 | 28 | 29.2 | 4236.2 | 298 | 104 | CEMEX | 4
891 | B-19388 NATIVA | MUROS AP 2301-2312 TORRE 5 | 191 | 5739 | 2026-06-09 | 6/16/2026 12:00:00 AM | 4"x8" | Concreto | IND. MURO 4000 GF | 7 | 0 | 28 | 28.6 | 4145.4 | 291 | 102 | CEMEX | 4
889 | B-19388 NATIVA | PLACA P23 2308-2309 TORRE 5 | 191 | 5201 | 2026-06-09 | 6/16/2026 12:00:00 AM | 4"x8" | Concreto | IND. PLACA 3000 PSI | 7 | 0 | 21 | 18.3 | 2655.1 | 187 | 87 | CEMEX | 4
889 | B-19388 NATIVA | PLACA P23 2308-2309 TORRE 5 | 191 | 5201 | 2026-06-09 | 6/16/2026 12:00:00 AM | 4"x8" | Concreto | IND. PLACA 3000 PSI | 7 | 0 | 21 | 17.4 | 2526.3 | 178 | 83 | CEMEX | 4
889 | B-19388 NATIVA | PLACA P23 2308-2309 TORRE 5 | 191 | 5201 | 2026-06-09 | 6/16/2026 12:00:00 AM | 4"x8" | Concreto | IND. PLACA 3000 PSI | 7 | 0 | 21 | 18.2 | 2633.5 | 185 | 86 | CEMEX | 4
893 | B-19388 NATIVA | COLUMNA D6 PISO 28 TORRE 4 | 191 | 5749 | 2026-06-09 | 6/16/2026 12:00:00 AM | 4"x8" | Concreto | IND. MURO 6000 GF | 7 | 0 | 42 | 38.3 | 5553.8 | 390 | 91 | CEMEX | 3
893 | B-19388 NATIVA | COLUMNA D6 PISO 28 TORRE 4 | 191 | 5749 | 2026-06-09 | 6/16/2026 12:00:00 AM | 4"x8" | Concreto | IND. MURO 6000 GF | 7 | 0 | 42 | 39.8 | 5766.9 | 405 | 95 | CEMEX | 3
893 | B-19388 NATIVA | COLUMNA D6 PISO 28 TORRE 4 | 191 | 5749 | 2026-06-09 | 6/16/2026 12:00:00 AM | 4"x8" | Concreto | IND. MURO 6000 GF | 7 | 0 | 42 | 43.5 | 6311 | 444 | 104 | CEMEX | 4
890 | B-19388 NATIVA | PLACA PISO 28 APTOS 2808-2809 TORRE 4 | 191 | 5743 | 2026-06-09 | 6/16/2026 12:00:00 AM | 4"x8" | Concreto | IND. PLACA 3000 PSI | 7 | 0 | 21 | 21.1 | 3061.5 | 215 | 100 | CEMEX | 4
890 | B-19388 NATIVA | PLACA PISO 28 APTOS 2808-2809 TORRE 4 | 191 | 5743 | 2026-06-09 | 6/16/2026 12:00:00 AM | 4"x8" | Concreto | IND. PLACA 3000 PSI | 7 | 0 | 21 | 21 | 3052.3 | 215 | 100 | CEMEX | 4
890 | B-19388 NATIVA | PLACA PISO 28 APTOS 2808-2809 TORRE 4 | 191 | 5743 | 2026-06-09 | 6/16/2026 12:00:00 AM | 4"x8" | Concreto | IND. PLACA 3000 PSI | 7 | 0 | 21 | 22.4 | 3247.8 | 228 | 107 | CEMEX | 4
815 | B-19388 NATIVA | VIGAS DE CIMENTACION COMUNAL 3 - PLACAS BAJO TANQUE | 191 | 5008 | 2026-05-19 | 6/16/2026 12:00:00 AM | 4"x8" | Concreto | CONVENCIONAL 4000 PSI GC | 28 | 0 | 28 | 36.3 | 5262.9 | 370 | 130 | CEMEX | 4
815 | B-19388 NATIVA | VIGAS DE CIMENTACION COMUNAL 3 - PLACAS BAJO TANQUE | 191 | 5008 | 2026-05-19 | 6/16/2026 12:00:00 AM | 4"x8" | Concreto | CONVENCIONAL 4000 PSI GC | 28 | 0 | 28 | 32.1 | 4650.3 | 327 | 114 | CEMEX | 3
815 | B-19388 NATIVA | VIGAS DE CIMENTACION COMUNAL 3 - PLACAS BAJO TANQUE | 191 | 5008 | 2026-05-19 | 6/16/2026 12:00:00 AM | 4"x8" | Concreto | CONVENCIONAL 4000 PSI GC | 28 | 0 | 28 | 37.1 | 5376.1 | 378 | 132 | CEMEX | 4
814 | B-19388 NATIVA | MUROS PISO 25 APTOS 2501 Y 2512 TORRE 4 | 191 | 5000 | 2026-05-19 | 6/16/2026 12:00:00 AM | 4"x8" | Concreto | IND. MURO 4000 GF | 28 | 0 | 28 | 25 | 3632.9 | 255 | 89 | CEMEX | 4
814 | B-19388 NATIVA | MUROS PISO 25 APTOS 2501 Y 2512 TORRE 4 | 191 | 5000 | 2026-05-19 | 6/16/2026 12:00:00 AM | 4"x8" | Concreto | IND. MURO 4000 GF | 28 | 0 | 28 | 26.3 | 3810.8 | 268 | 94 | CEMEX | 3
814 | B-19388 NATIVA | MUROS PISO 25 APTOS 2501 Y 2512 TORRE 4 | 191 | 5000 | 2026-05-19 | 6/16/2026 12:00:00 AM | 4"x8" | Concreto | IND. MURO 4000 GF | 28 | 0 | 28 | 24.8 | 3603.7 | 253 | 89 | CEMEX | 4
813 | B-19388 NATIVA | MUROS AP 2006-2007 TORRE 5 | 191 | 5002 | 2026-05-19 | 6/16/2026 12:00:00 AM | 4"x8" | Concreto | IND. MURO 5000 GF | 28 | 0 | 35 | 45.5 | 6603.9 | 464 | 130 | CEMEX | 4
813 | B-19388 NATIVA | MUROS AP 2006-2007 TORRE 5 | 191 | 5002 | 2026-05-19 | 6/16/2026 12:00:00 AM | 4"x8" | Concreto | IND. MURO 5000 GF | 28 | 0 | 35 | 46.7 | 6768.2 | 476 | 133 | CEMEX | 3
813 | B-19388 NATIVA | MUROS AP 2006-2007 TORRE 5 | 191 | 5002 | 2026-05-19 | 6/16/2026 12:00:00 AM | 4"x8" | Concreto | IND. MURO 5000 GF | 28 | 0 | 35 | 45.3 | 6564.1 | 462 | 129 | CEMEX | 3
812 | B-19388 NATIVA | PLACA PISO 26 APTOS 2604-2605 TORRE 4 | 191 | 4735 | 2026-05-19 | 6/16/2026 12:00:00 AM | 4"x8" | Concreto | IND. PLACA 3000 PSI | 28 | 0 | 21 | 24.3 | 3521 | 248 | 116 | CEMEX | 4
812 | B-19388 NATIVA | PLACA PISO 26 APTOS 2604-2605 TORRE 4 | 191 | 4735 | 2026-05-19 | 6/16/2026 12:00:00 AM | 4"x8" | Concreto | IND. PLACA 3000 PSI | 28 | 0 | 21 | 25.8 | 3735.4 | 263 | 123 | CEMEX | 4
812 | B-19388 NATIVA | PLACA PISO 26 APTOS 2604-2605 TORRE 4 | 191 | 4735 | 2026-05-19 | 6/16/2026 12:00:00 AM | 4"x8" | Concreto | IND. PLACA 3000 PSI | 28 | 0 | 21 | 23.4 | 3398.1 | 239 | 112 | CEMEX | 3
811 | B-19388 NATIVA | PLACA P21 AP 2103 - 2102 + PASILLO + ESCALERA P19 EJE 23 | 191 | 4994 | 2026-05-19 | 6/16/2026 12:00:00 AM | 4"x8" | Concreto | IND. PLACA 3000 PSI | 28 | 0 | 21 | 26 | 3768.1 | 265 | 124 | CEMEX | 4
811 | B-19388 NATIVA | PLACA P21 AP 2103 - 2102 + PASILLO + ESCALERA P19 EJE 23 | 191 | 4994 | 2026-05-19 | 6/16/2026 12:00:00 AM | 4"x8" | Concreto | IND. PLACA 3000 PSI | 28 | 0 | 21 | 26.9 | 3902.1 | 274 | 128 | CEMEX | 3
811 | B-19388 NATIVA | PLACA P21 AP 2103 - 2102 + PASILLO + ESCALERA P19 EJE 23 | 191 | 4994 | 2026-05-19 | 6/16/2026 12:00:00 AM | 4"x8" | Concreto | IND. PLACA 3000 PSI | 28 | 0 | 21 | 24.4 | 3546.1 | 249 | 116 | CEMEX | 3